## Vzorek_7,8,9_svar
SVAR před korozní zkouškou
Vzorek č. 7 |  |  |  |  | Vzorek č. 8 |  |  |  |  | Vzorek č. 9 |  |  |  |  | Průměr
č. | t[s] | s[mm] | F[N] | Plocha pod křivkou - Přetvárná práce | č. | t[s] | s[mm] | F[N] | Plocha pod křivkou - Přetvárná práce | č. | t[s] | s[mm] | F[N] | Plocha pod křivkou - Přetvárná práce | Prodloužení ∆L [mm] | Síla F [N] | Poměrné Prodloužení ∆L/L0 [-] | Napětí R [MPa] | Plocha pod křivkou - Přetvárná práce
0 | 0 | 0 | 0 |  | 0 | 0 | 0 | 0 |  | 0 | 0 | 0 | 0 |  | 0 | 0 | 0 | 0 |  | Výsledné hodnoty
1 | 0 | 0.036 | 57.8 | 1.0404 | 1 | 0 | 0.041 | 27.1 | 0.55555 | 1 | 0 | 0.048 | 8.35 | 0.2004 | 0.041667 | 31.0833 | 0.00083333 | 1.4653 | 0.64757 | Průřez zkušební tyče před trhací zkouškou: |  |  |  | B [mm] | t [mm] | S0 [mm2] | S0 = B*a
2 | 0.02 | 0.037 | 62.55 | 0.060175 | 2 | 0.02 | 0.044 | 27.9 | 0.0825 | 2 | 0.02 | 0.054 | 8.1 | 0.04935 | 0.045 | 32.85 | 0.0009 | 1.5486 | 0.10656 | Pozor: Jedná se nosný průřez svaru. |  |  |  | 20 | 1.5 | 21.2132
3 | 0.04 | 0.048 | 67.3 | 0.71418 | 3 | 0.04 | 0.05 | 28.75 | 0.16995 | 3 | 0.04 | 0.056 | 8.35 | 0.01645 | 0.051333 | 34.8 | 0.0010267 | 1.6405 | 0.21422
4 | 0.06 | 0.048 | 72.9 | 0 | 4 | 0.06 | 0.051 | 30.45 | 0.0296 | 4 | 0.06 | 0.057 | 9.2 | 0.008775 | 0.052 | 37.5167 | 0.00104 | 1.7686 | 0.024106 | Průřez zkušební tyče po trhací zkoušce: |  |  |  |  | Vzorek č.7 | Vzorek č.8 | Vzorek č.9
5 | 0.08 | 0.048 | 77.95 | 0 | 5 | 0.08 | 0.055 | 32.1 | 0.1251 | 5 | 0.08 | 0.066 | 9.2 | 0.0828 | 0.056333 | 39.75 | 0.0011267 | 1.8738 | 0.16741 | Tento parametr do výpočtu nezahrnujeme.
6 | 0.1 | 0.057 | 82.7 | 0.72293 | 6 | 0.1 | 0.063 | 33.25 | 0.2614 | 6 | 0.1 | 0.07 | 10.85 | 0.0401 | 0.063333 | 42.2667 | 0.0012667 | 1.9925 | 0.28706
7 | 0.12 | 0.061 | 86.05 | 0.3375 | 7 | 0.12 | 0.066 | 34.35 | 0.1014 | 7 | 0.12 | 0.07 | 13.4 | 0 | 0.065667 | 44.6 | 0.0013133 | 2.1025 | 0.10134
8 | 0.14 | 0.06 | 89.1 | -0.087575 | 8 | 0.14 | 0.067 | 35.75 | 0.03505 | 8 | 0.14 | 0.075 | 15.35 | 0.071875 | 0.067333 | 46.7333 | 0.0013467 | 2.203 | 0.076111 | Původní délka zkušební tyče: |  | L0 [mm] | 50
9 | 0.16 | 0.067 | 92.2 | 0.63455 | 9 | 0.16 | 0.074 | 36.6 | 0.25322 | 9 | 0.16 | 0.082 | 17.3 | 0.11428 | 0.074333 | 48.7 | 0.0014867 | 2.2957 | 0.33402
10 | 0.18 | 0.075 | 94.15 | 0.7454 | 10 | 0.18 | 0.079 | 36.6 | 0.183 | 10 | 0.18 | 0.084 | 19.55 | 0.03685 | 0.079333 | 50.1 | 0.0015867 | 2.3617 | 0.247 | Délka zkušební tyče po přetržení: |  | Lu [mm] | 54.2083 | 4.2083 | 3.726 | 4.831 | 4.068
11 | 0.2 | 0.075 | 93.85 | 0 | 11 | 0.2 | 0.079 | 38 | 0 | 11 | 0.2 | 0.086 | 23.15 | 0.0427 | 0.08 | 51.6667 | 0.0016 | 2.4356 | 0.033922
12 | 0.22 | 0.077 | 94.95 | 0.1888 | 12 | 0.22 | 0.084 | 38.25 | 0.19062 | 12 | 0.22 | 0.09 | 26.5 | 0.0993 | 0.083667 | 53.2333 | 0.0016733 | 2.5094 | 0.19232 | Pevnost v tahu: | Max. Síla Fm [N] | 2313 |  |  | 2159.95 | 2695.1 | 2083.95
13 | 0.24 | 0.084 | 95.8 | 0.66763 | 13 | 0.24 | 0.088 | 39.1 | 0.1547 | 13 | 0.24 | 0.095 | 29.85 | 0.14088 | 0.089 | 54.9167 | 0.00178 | 2.5888 | 0.2884 |  | Napětí Rm [MPa] | 109.0359 |  |  | 101.821 | 127.0482 | 98.2383
14 | 0.26 | 0.089 | 96.65 | 0.48112 | 14 | 0.26 | 0.091 | 38.8 | 0.11685 | 14 | 0.26 | 0.099 | 32.65 | 0.125 | 0.093 | 56.0333 | 0.00186 | 2.6414 | 0.2219
15 | 0.28 | 0.091 | 95.8 | 0.19245 | 15 | 0.28 | 0.094 | 39.35 | 0.11722 | 15 | 0.28 | 0.102 | 36 | 0.10297 | 0.095667 | 57.05 | 0.0019133 | 2.6894 | 0.15078 |  |  |  |  | 2283.2
16 | 0.3 | 0.094 | 96.9 | 0.28905 | 16 | 0.3 | 0.099 | 39.95 | 0.19825 | 16 | 0.3 | 0.105 | 38.8 | 0.1122 | 0.099333 | 58.55 | 0.0019867 | 2.7601 | 0.21193 |  |  |  |  | 107.6311
17 | 0.32 | 0.099 | 96.9 | 0.4845 | 17 | 0.32 | 0.102 | 40.5 | 0.12068 | 17 | 0.32 | 0.106 | 42.45 | 0.040625 | 0.10233 | 59.95 | 0.0020467 | 2.8261 | 0.17775
18 | 0.34 | 0.101 | 96.35 | 0.19325 | 18 | 0.34 | 0.104 | 41.05 | 0.08155 | 18 | 0.34 | 0.111 | 43.85 | 0.21575 | 0.10533 | 60.4167 | 0.0021067 | 2.8481 | 0.18055
19 | 0.36 | 0.102 | 96.65 | 0.0965 | 19 | 0.36 | 0.107 | 41.05 | 0.12315 | 19 | 0.36 | 0.116 | 48 | 0.22962 | 0.10833 | 61.9 | 0.0021667 | 2.918 | 0.18347
20 | 0.38 | 0.108 | 96.65 | 0.5799 | 20 | 0.38 | 0.111 | 41.35 | 0.1648 | 20 | 0.38 | 0.12 | 49.95 | 0.1959 | 0.113 | 62.65 | 0.00226 | 2.9533 | 0.29062
21 | 0.4 | 0.111 | 96.35 | 0.2895 | 21 | 0.4 | 0.113 | 41.6 | 0.08295 | 21 | 0.4 | 0.12 | 53.3 | 0 | 0.11467 | 63.75 | 0.0022933 | 3.0052 | 0.10533 | Plocha pod křivkou - Přetvárná práce: |  | 6509.355 |  |  | 5541.5048 | 8473.9678 | 5512.5923
22 | 0.42 | 0.111 | 96.9 | 0 | 22 | 0.42 | 0.114 | 42.15 | 0.041875 | 22 | 0.42 | 0.125 | 55.85 | 0.27287 | 0.11667 | 64.9667 | 0.0023333 | 3.0626 | 0.12872 | Tato hodnota bude upravena z důvodu záporných hodnot v celkovém součtu |  |  |  | 5407.9126
23 | 0.44 | 0.116 | 93.55 | 0.47613 | 23 | 0.44 | 0.117 | 40.2 | 0.12352 | 23 | 0.44 | 0.128 | 53.05 | 0.16335 | 0.12033 | 62.2667 | 0.0024067 | 2.9353 | 0.23326
24 | 0.46 | 0.125 | 91.9 | 0.83452 | 24 | 0.46 | 0.123 | 32.4 | 0.2178 | 24 | 0.46 | 0.133 | 50.8 | 0.25962 | 0.127 | 58.3667 | 0.00254 | 2.7514 | 0.40211 | Jednotky práce [N.mm], na [J] nutno převést!
25 | 0.48 | 0.125 | 92.75 | 0 | 25 | 0.48 | 0.125 | 36.85 | 0.06925 | 25 | 0.48 | 0.136 | 56.7 | 0.16125 | 0.12867 | 62.1 | 0.0025733 | 2.9274 | 0.10039
26 | 0.5 | 0.129 | 94.7 | 0.3749 | 26 | 0.5 | 0.129 | 41.6 | 0.1569 | 26 | 0.5 | 0.144 | 62.55 | 0.477 | 0.134 | 66.2833 | 0.00268 | 3.1246 | 0.34236
27 | 0.52 | 0.134 | 96.35 | 0.47763 | 27 | 0.52 | 0.129 | 42.45 | 0 | 27 | 0.52 | 0.144 | 65.6 | 0 | 0.13567 | 68.1333 | 0.0027133 | 3.2118 | 0.11201
28 | 0.54 | 0.135 | 97.5 | 0.096925 | 28 | 0.54 | 0.132 | 44.7 | 0.13073 | 28 | 0.54 | 0.144 | 68.7 | 0 | 0.137 | 70.3 | 0.00274 | 3.314 | 0.092289
29 | 0.56 | 0.14 | 96.65 | 0.48538 | 29 | 0.56 | 0.138 | 43.85 | 0.26565 | 29 | 0.56 | 0.156 | 70.35 | 0.8343 | 0.14467 | 70.2833 | 0.0028933 | 3.3132 | 0.5389
30 | 0.58 | 0.147 | 98.05 | 0.68145 | 30 | 0.58 | 0.14 | 44.7 | 0.08855 | 30 | 0.58 | 0.161 | 73.7 | 0.36012 | 0.14933 | 72.15 | 0.0029867 | 3.4012 | 0.33234
31 | 0.6 | 0.147 | 98.9 | 0 | 31 | 0.6 | 0.141 | 46.35 | 0.045525 | 31 | 0.6 | 0.156 | 76.25 | -0.37488 | 0.148 | 73.8333 | 0.00296 | 3.4805 | -0.097322
32 | 0.62 | 0.15 | 98.3 | 0.2958 | 32 | 0.62 | 0.147 | 46.65 | 0.279 | 32 | 0.62 | 0.16 | 76.25 | 0.305 | 0.15233 | 73.7333 | 0.0030467 | 3.4758 | 0.31973
33 | 0.64 | 0.156 | 98.9 | 0.5916 | 33 | 0.64 | 0.152 | 47.75 | 0.236 | 33 | 0.64 | 0.17 | 77.9 | 0.77075 | 0.15933 | 74.85 | 0.0031867 | 3.5285 | 0.52004
34 | 0.66 | 0.161 | 98.9 | 0.4945 | 34 | 0.66 | 0.153 | 48.6 | 0.048175 | 34 | 0.66 | 0.17 | 81.25 | 0 | 0.16133 | 76.25 | 0.0032267 | 3.5945 | 0.1511
35 | 0.68 | 0.162 | 99.15 | 0.099025 | 35 | 0.68 | 0.158 | 48.85 | 0.24363 | 35 | 0.68 | 0.17 | 81.25 | 0 | 0.16333 | 76.4167 | 0.0032667 | 3.6023 | 0.15267
36 | 0.7 | 0.17 | 99.45 | 0.7944 | 36 | 0.7 | 0.167 | 49.45 | 0.44235 | 36 | 0.7 | 0.18 | 83.5 | 0.82375 | 0.17233 | 77.4667 | 0.0034467 | 3.6518 | 0.69248
37 | 0.72 | 0.174 | 99.45 | 0.3978 | 37 | 0.72 | 0.169 | 49.7 | 0.09915 | 37 | 0.72 | 0.183 | 85.45 | 0.25343 | 0.17533 | 78.2 | 0.0035067 | 3.6864 | 0.2335
38 | 0.74 | 0.176 | 99.45 | 0.1989 | 38 | 0.74 | 0.17 | 50.55 | 0.050125 | 38 | 0.74 | 0.182 | 86 | -0.085725 | 0.176 | 78.6667 | 0.00352 | 3.7084 | 0.052289
39 | 0.76 | 0.18 | 100.85 | 0.4006 | 39 | 0.76 | 0.175 | 51.1 | 0.25412 | 39 | 0.76 | 0.189 | 87.7 | 0.60795 | 0.18133 | 79.8833 | 0.0036267 | 3.7657 | 0.4228
40 | 0.78 | 0.184 | 100.55 | 0.4028 | 40 | 0.78 | 0.181 | 51.95 | 0.30915 | 40 | 0.78 | 0.197 | 88.25 | 0.7038 | 0.18733 | 80.25 | 0.0037467 | 3.783 | 0.4804
41 | 0.8 | 0.189 | 101.1 | 0.50413 | 41 | 0.8 | 0.181 | 53.05 | 0 | 41 | 0.8 | 0.194 | 89.65 | -0.26685 | 0.188 | 81.2667 | 0.00376 | 3.8309 | 0.053839
42 | 0.82 | 0.192 | 100.85 | 0.30292 | 42 | 0.82 | 0.186 | 53.05 | 0.26525 | 42 | 0.82 | 0.196 | 90.75 | 0.1804 | 0.19133 | 81.55 | 0.0038267 | 3.8443 | 0.27136
43 | 0.84 | 0.196 | 101.4 | 0.4045 | 43 | 0.84 | 0.191 | 54.45 | 0.26875 | 43 | 0.84 | 0.207 | 92.15 | 1.0059 | 0.198 | 82.6667 | 0.00396 | 3.8969 | 0.54739
44 | 0.86 | 0.202 | 101.65 | 0.60915 | 44 | 0.86 | 0.195 | 55 | 0.2189 | 44 | 0.86 | 0.211 | 93 | 0.3703 | 0.20267 | 83.2167 | 0.0040533 | 3.9229 | 0.38706
45 | 0.88 | 0.206 | 101.4 | 0.4061 | 45 | 0.88 | 0.197 | 55 | 0.11 | 45 | 0.88 | 0.211 | 93.85 | 0 | 0.20467 | 83.4167 | 0.0040933 | 3.9323 | 0.16663
46 | 0.9 | 0.207 | 102.25 | 0.10182 | 46 | 0.9 | 0.202 | 55.55 | 0.27637 | 46 | 0.9 | 0.215 | 94.65 | 0.377 | 0.208 | 84.15 | 0.00416 | 3.9669 | 0.27928
47 | 0.92 | 0.212 | 105.6 | 0.51963 | 47 | 0.92 | 0.206 | 56.7 | 0.2245 | 47 | 0.92 | 0.221 | 95.2 | 0.56955 | 0.213 | 85.8333 | 0.00426 | 4.0462 | 0.42496
48 | 0.94 | 0.216 | 111.45 | 0.4341 | 48 | 0.94 | 0.211 | 57.25 | 0.28487 | 48 | 0.94 | 0.224 | 96.05 | 0.28687 | 0.217 | 88.25 | 0.00434 | 4.1601 | 0.34817
49 | 0.96 | 0.22 | 117.05 | 0.457 | 49 | 0.96 | 0.214 | 58.35 | 0.1734 | 49 | 0.96 | 0.229 | 97.75 | 0.4845 | 0.221 | 91.05 | 0.00442 | 4.2921 | 0.3586
50 | 0.98 | 0.225 | 120.95 | 0.595 | 50 | 0.98 | 0.219 | 58.95 | 0.29325 | 50 | 0.98 | 0.234 | 97.75 | 0.48875 | 0.226 | 92.55 | 0.00452 | 4.3628 | 0.459
51 | 1 | 0.229 | 125.95 | 0.4938 | 51 | 1 | 0.222 | 59.2 | 0.17722 | 51 | 1 | 0.237 | 98.55 | 0.29445 | 0.22933 | 94.5667 | 0.0045867 | 4.4579 | 0.31186
52 | 1.02 | 0.232 | 131 | 0.38543 | 52 | 1.02 | 0.224 | 60.6 | 0.1198 | 52 | 1.02 | 0.24 | 99.4 | 0.29692 | 0.232 | 97 | 0.00464 | 4.5726 | 0.25542
53 | 1.04 | 0.236 | 137.15 | 0.5363 | 53 | 1.04 | 0.229 | 61.15 | 0.30438 | 53 | 1.04 | 0.246 | 100.8 | 0.6006 | 0.237 | 99.7 | 0.00474 | 4.6999 | 0.49175
54 | 1.06 | 0.242 | 142.75 | 0.8397 | 54 | 1.06 | 0.234 | 62.3 | 0.30862 | 54 | 1.06 | 0.251 | 101.95 | 0.50688 | 0.24233 | 102.3333 | 0.0048467 | 4.824 | 0.53876
55 | 1.08 | 0.244 | 148.6 | 0.29135 | 55 | 1.08 | 0.237 | 63.4 | 0.18855 | 55 | 1.08 | 0.251 | 103.05 | 0 | 0.244 | 105.0167 | 0.00488 | 4.9505 | 0.17279
56 | 1.1 | 0.246 | 153.9 | 0.3025 | 56 | 1.1 | 0.239 | 64.8 | 0.1282 | 56 | 1.1 | 0.256 | 105 | 0.52012 | 0.247 | 107.9 | 0.00494 | 5.0865 | 0.31938
57 | 1.12 | 0.251 | 159.5 | 0.7835 | 57 | 1.12 | 0.246 | 66.45 | 0.45937 | 57 | 1.12 | 0.262 | 105.85 | 0.63255 | 0.253 | 110.6 | 0.00506 | 5.2137 | 0.6555
58 | 1.14 | 0.257 | 162 | 0.9645 | 58 | 1.14 | 0.251 | 68.4 | 0.33713 | 58 | 1.14 | 0.265 | 107.25 | 0.31965 | 0.25767 | 112.55 | 0.0051533 | 5.3057 | 0.52068
59 | 1.16 | 0.26 | 162 | 0.486 | 59 | 1.16 | 0.252 | 70.1 | 0.06925 | 59 | 1.16 | 0.267 | 108.65 | 0.2159 | 0.25967 | 113.5833 | 0.0051933 | 5.3544 | 0.22613
60 | 1.18 | 0.261 | 163.1 | 0.16255 | 60 | 1.18 | 0.255 | 71.5 | 0.2124 | 60 | 1.18 | 0.272 | 109.2 | 0.54463 | 0.26267 | 114.6 | 0.0052533 | 5.4023 | 0.34227
61 | 1.2 | 0.266 | 163.95 | 0.81763 | 61 | 1.2 | 0.261 | 74.55 | 0.43815 | 61 | 1.2 | 0.278 | 110.3 | 0.6585 | 0.26833 | 116.2667 | 0.0053667 | 5.4809 | 0.65412
62 | 1.22 | 0.271 | 163.95 | 0.81975 | 62 | 1.22 | 0.266 | 76.25 | 0.377 | 62 | 1.22 | 0.28 | 111.15 | 0.22145 | 0.27233 | 117.1167 | 0.0054467 | 5.5209 | 0.46677
63 | 1.24 | 0.274 | 166.2 | 0.49523 | 63 | 1.24 | 0.268 | 77.9 | 0.15415 | 63 | 1.24 | 0.285 | 112.55 | 0.55925 | 0.27567 | 118.8833 | 0.0055133 | 5.6042 | 0.39333
64 | 1.26 | 0.279 | 168.15 | 0.83588 | 64 | 1.26 | 0.272 | 80.15 | 0.3161 | 64 | 1.26 | 0.29 | 113.95 | 0.56625 | 0.28033 | 120.75 | 0.0056067 | 5.6922 | 0.55914
65 | 1.28 | 0.283 | 172.05 | 0.6804 | 65 | 1.28 | 0.276 | 82.65 | 0.3256 | 65 | 1.28 | 0.294 | 114.2 | 0.4563 | 0.28433 | 122.9667 | 0.0056867 | 5.7967 | 0.48743
66 | 1.3 | 0.287 | 177.65 | 0.6994 | 66 | 1.3 | 0.279 | 84.6 | 0.25088 | 66 | 1.3 | 0.296 | 114.75 | 0.22895 | 0.28733 | 125.6667 | 0.0057467 | 5.924 | 0.37295
67 | 1.32 | 0.291 | 182.1 | 0.7195 | 67 | 1.32 | 0.283 | 86.6 | 0.3424 | 67 | 1.32 | 0.301 | 116.45 | 0.578 | 0.29167 | 128.3833 | 0.0058333 | 6.052 | 0.55044
68 | 1.34 | 0.294 | 186.85 | 0.55343 | 68 | 1.34 | 0.288 | 88.55 | 0.43788 | 68 | 1.34 | 0.304 | 117.55 | 0.351 | 0.29533 | 130.9833 | 0.0059067 | 6.1746 | 0.47551
69 | 1.36 | 0.298 | 191.6 | 0.7569 | 69 | 1.36 | 0.292 | 91.05 | 0.3592 | 69 | 1.36 | 0.307 | 119.5 | 0.35557 | 0.299 | 134.05 | 0.00598 | 6.3192 | 0.48589
70 | 1.38 | 0.302 | 196.1 | 0.7754 | 70 | 1.38 | 0.294 | 92.45 | 0.1835 | 70 | 1.38 | 0.312 | 120.65 | 0.60038 | 0.30267 | 136.4 | 0.0060533 | 6.43 | 0.49582
71 | 1.4 | 0.306 | 200.55 | 0.7933 | 71 | 1.4 | 0.299 | 94.7 | 0.46787 | 71 | 1.4 | 0.317 | 121.2 | 0.60463 | 0.30733 | 138.8167 | 0.0061467 | 6.5439 | 0.64217
72 | 1.42 | 0.31 | 205.3 | 0.8117 | 72 | 1.42 | 0.304 | 96.05 | 0.47687 | 72 | 1.42 | 0.32 | 123.15 | 0.36652 | 0.31133 | 141.5 | 0.0062267 | 6.6704 | 0.56063
73 | 1.44 | 0.313 | 209.2 | 0.62175 | 73 | 1.44 | 0.306 | 98.85 | 0.1949 | 73 | 1.44 | 0.323 | 124.25 | 0.3711 | 0.314 | 144.1 | 0.00628 | 6.7929 | 0.3808
74 | 1.46 | 0.317 | 214.5 | 0.8474 | 74 | 1.46 | 0.31 | 99.7 | 0.3971 | 74 | 1.46 | 0.329 | 125.95 | 0.7506 | 0.31867 | 146.7167 | 0.0063733 | 6.9163 | 0.67857
75 | 1.48 | 0.322 | 219 | 1.0837 | 75 | 1.48 | 0.315 | 101.95 | 0.50413 | 75 | 1.48 | 0.333 | 127.6 | 0.5071 | 0.32333 | 149.5167 | 0.0064667 | 7.0483 | 0.69121
76 | 1.5 | 0.326 | 223.45 | 0.8849 | 76 | 1.5 | 0.319 | 102.5 | 0.4089 | 76 | 1.5 | 0.335 | 129.85 | 0.25745 | 0.32667 | 151.9333 | 0.0065333 | 7.1622 | 0.50242
77 | 1.52 | 0.329 | 228.75 | 0.6783 | 77 | 1.52 | 0.322 | 105.3 | 0.3117 | 77 | 1.52 | 0.338 | 131.25 | 0.39165 | 0.32967 | 155.1 | 0.0065933 | 7.3115 | 0.46055
78 | 1.54 | 0.333 | 232.95 | 0.9234 | 78 | 1.54 | 0.327 | 106.7 | 0.53 | 78 | 1.54 | 0.344 | 133.2 | 0.79335 | 0.33467 | 157.6167 | 0.0066933 | 7.4301 | 0.78179
79 | 1.56 | 0.338 | 237.7 | 1.1766 | 79 | 1.56 | 0.33 | 108.1 | 0.3222 | 79 | 1.56 | 0.347 | 135.15 | 0.40253 | 0.33833 | 160.3167 | 0.0067667 | 7.5574 | 0.58288
80 | 1.58 | 0.342 | 242.15 | 0.9597 | 80 | 1.58 | 0.333 | 109.75 | 0.32677 | 80 | 1.58 | 0.351 | 136.3 | 0.5429 | 0.342 | 162.7333 | 0.00684 | 7.6713 | 0.59226
81 | 1.6 | 0.345 | 246.65 | 0.7332 | 81 | 1.6 | 0.338 | 111.7 | 0.55363 | 81 | 1.6 | 0.354 | 138.25 | 0.41182 | 0.34567 | 165.5333 | 0.0069133 | 7.8033 | 0.60182
82 | 1.62 | 0.347 | 251.65 | 0.4983 | 82 | 1.62 | 0.342 | 113.4 | 0.4502 | 82 | 1.62 | 0.357 | 139.35 | 0.4164 | 0.34867 | 168.1333 | 0.0069733 | 7.9259 | 0.5005
83 | 1.64 | 0.352 | 256.15 | 1.2695 | 83 | 1.64 | 0.346 | 114.8 | 0.4564 | 83 | 1.64 | 0.361 | 140.45 | 0.5596 | 0.353 | 170.4667 | 0.00706 | 8.0359 | 0.73363
84 | 1.66 | 0.357 | 260.6 | 1.2919 | 84 | 1.66 | 0.349 | 116.2 | 0.3465 | 84 | 1.66 | 0.365 | 140.75 | 0.5624 | 0.357 | 172.5167 | 0.00714 | 8.1325 | 0.68597
85 | 1.68 | 0.36 | 265.9 | 0.78975 | 85 | 1.68 | 0.353 | 117.6 | 0.4676 | 85 | 1.68 | 0.369 | 141.6 | 0.5647 | 0.36067 | 175.0333 | 0.0072133 | 8.2512 | 0.63717
86 | 1.7 | 0.363 | 270.4 | 0.80445 | 86 | 1.7 | 0.357 | 118.15 | 0.4715 | 86 | 1.7 | 0.372 | 143 | 0.4269 | 0.364 | 177.1833 | 0.00728 | 8.3525 | 0.58703
87 | 1.72 | 0.367 | 274.3 | 1.0894 | 87 | 1.72 | 0.36 | 119.55 | 0.35655 | 87 | 1.72 | 0.377 | 143.8 | 0.717 | 0.368 | 179.2167 | 0.00736 | 8.4484 | 0.7128
88 | 1.74 | 0.372 | 280.15 | 1.3861 | 88 | 1.74 | 0.365 | 120.65 | 0.6005 | 88 | 1.74 | 0.381 | 144.1 | 0.5758 | 0.37267 | 181.6333 | 0.0074533 | 8.5623 | 0.84198
89 | 1.76 | 0.375 | 284.6 | 0.84713 | 89 | 1.76 | 0.369 | 121.5 | 0.4843 | 89 | 1.76 | 0.385 | 144.4 | 0.577 | 0.37633 | 183.5 | 0.0075267 | 8.6503 | 0.66941
90 | 1.78 | 0.378 | 288.8 | 0.8601 | 90 | 1.78 | 0.372 | 122.9 | 0.3666 | 90 | 1.78 | 0.389 | 146.05 | 0.5809 | 0.37967 | 185.9167 | 0.0075933 | 8.7642 | 0.61569
91 | 1.8 | 0.382 | 293.3 | 1.1642 | 91 | 1.8 | 0.377 | 124.85 | 0.61938 | 91 | 1.8 | 0.393 | 146.9 | 0.5859 | 0.384 | 188.35 | 0.00768 | 8.8789 | 0.81091
92 | 1.82 | 0.386 | 297.75 | 1.1821 | 92 | 1.82 | 0.382 | 126.5 | 0.62838 | 92 | 1.82 | 0.397 | 147.15 | 0.5881 | 0.38833 | 190.4667 | 0.0077667 | 8.9787 | 0.82077
93 | 1.84 | 0.391 | 302.2 | 1.4999 | 93 | 1.84 | 0.384 | 127.9 | 0.2544 | 93 | 1.84 | 0.401 | 148.3 | 0.5909 | 0.392 | 192.8 | 0.00784 | 9.0887 | 0.70266
94 | 1.86 | 0.394 | 305.55 | 0.91163 | 94 | 1.86 | 0.388 | 129.05 | 0.5139 | 94 | 1.86 | 0.405 | 148.85 | 0.5943 | 0.39567 | 194.4833 | 0.0079133 | 9.168 | 0.71002
95 | 1.88 | 0.397 | 309.5 | 0.92258 | 95 | 1.88 | 0.393 | 130.45 | 0.64875 | 95 | 1.88 | 0.409 | 149.95 | 0.5976 | 0.39967 | 196.6333 | 0.0079933 | 9.2694 | 0.78223
96 | 1.9 | 0.401 | 314.5 | 1.248 | 96 | 1.9 | 0.397 | 131.85 | 0.5246 | 96 | 1.9 | 0.412 | 151.1 | 0.45158 | 0.40333 | 199.15 | 0.0080667 | 9.388 | 0.7256
97 | 1.92 | 0.406 | 318.4 | 1.5822 | 97 | 1.92 | 0.401 | 132.95 | 0.5296 | 97 | 1.92 | 0.416 | 152.2 | 0.6066 | 0.40767 | 201.1833 | 0.0081533 | 9.4839 | 0.86739
98 | 1.94 | 0.41 | 322.6 | 1.282 | 98 | 1.94 | 0.403 | 135.2 | 0.26815 | 98 | 1.94 | 0.42 | 153.6 | 0.6116 | 0.411 | 203.8 | 0.00822 | 9.6072 | 0.67497
99 | 1.96 | 0.412 | 326.8 | 0.6494 | 99 | 1.96 | 0.408 | 136 | 0.678 | 99 | 1.96 | 0.424 | 154.15 | 0.6155 | 0.41467 | 205.65 | 0.0082933 | 9.6944 | 0.75066
100 | 1.98 | 0.417 | 331.55 | 1.6459 | 100 | 1.98 | 0.412 | 137.95 | 0.5479 | 100 | 1.98 | 0.428 | 155.55 | 0.6194 | 0.419 | 208.35 | 0.00838 | 9.8217 | 0.897
101 | 2 | 0.42 | 336 | 1.0013 | 101 | 2 | 0.415 | 139.35 | 0.41595 | 101 | 2 | 0.432 | 157.25 | 0.6256 | 0.42233 | 210.8667 | 0.0084467 | 9.9403 | 0.69869
102 | 2.02 | 0.424 | 339.95 | 1.3519 | 102 | 2.02 | 0.42 | 140.75 | 0.70025 | 102 | 2.02 | 0.435 | 158.9 | 0.47423 | 0.42633 | 213.2 | 0.0085267 | 10.0503 | 0.84813
103 | 2.04 | 0.428 | 345.25 | 1.3704 | 103 | 2.04 | 0.424 | 141.9 | 0.5653 | 103 | 2.04 | 0.44 | 161.7 | 0.8015 | 0.43067 | 216.2833 | 0.0086133 | 10.1957 | 0.93055
104 | 2.06 | 0.432 | 348.85 | 1.3882 | 104 | 2.06 | 0.428 | 144.1 | 0.572 | 104 | 2.06 | 0.444 | 163.35 | 0.6501 | 0.43467 | 218.7667 | 0.0086933 | 10.3128 | 0.8701
105 | 2.08 | 0.436 | 354.45 | 1.4066 | 105 | 2.08 | 0.432 | 144.7 | 0.5776 | 105 | 2.08 | 0.447 | 165.6 | 0.49343 | 0.43833 | 221.5833 | 0.0087667 | 10.4455 | 0.80731
106 | 2.1 | 0.44 | 358.9 | 1.4267 | 106 | 2.1 | 0.435 | 146.35 | 0.43657 | 106 | 2.1 | 0.452 | 167.55 | 0.83288 | 0.44233 | 224.2667 | 0.0088467 | 10.572 | 0.8917
107 | 2.12 | 0.443 | 363.1 | 1.083 | 107 | 2.12 | 0.438 | 146.9 | 0.43988 | 107 | 2.12 | 0.456 | 169.5 | 0.6741 | 0.44567 | 226.5 | 0.0089133 | 10.6773 | 0.75128
108 | 2.14 | 0.448 | 367.6 | 1.8268 | 108 | 2.14 | 0.442 | 149.4 | 0.5926 | 108 | 2.14 | 0.46 | 172.05 | 0.6831 | 0.45 | 229.6833 | 0.009 | 10.8274 | 0.9884
109 | 2.16 | 0.451 | 372.05 | 1.1095 | 109 | 2.16 | 0.446 | 149.7 | 0.5982 | 109 | 2.16 | 0.464 | 174.55 | 0.6932 | 0.45367 | 232.1 | 0.0090733 | 10.9413 | 0.8466
110 | 2.18 | 0.455 | 377.65 | 1.4994 | 110 | 2.18 | 0.451 | 152.2 | 0.75475 | 110 | 2.18 | 0.467 | 175.95 | 0.52575 | 0.45767 | 235.2667 | 0.0091533 | 11.0906 | 0.93473
111 | 2.2 | 0.46 | 381.8 | 1.8986 | 111 | 2.2 | 0.454 | 153.6 | 0.4587 | 111 | 2.2 | 0.472 | 178.2 | 0.88537 | 0.462 | 237.8667 | 0.00924 | 11.2131 | 1.0251
112 | 2.22 | 0.462 | 385.75 | 0.76755 | 112 | 2.22 | 0.458 | 155.55 | 0.6183 | 112 | 2.22 | 0.476 | 180.4 | 0.7172 | 0.46533 | 240.5667 | 0.0093067 | 11.3404 | 0.79739
113 | 2.24 | 0.466 | 391.3 | 1.5541 | 113 | 2.24 | 0.462 | 157.5 | 0.6261 | 113 | 2.24 | 0.479 | 181.55 | 0.54292 | 0.469 | 243.45 | 0.00938 | 11.4763 | 0.88736
114 | 2.26 | 0.471 | 396.05 | 1.9684 | 114 | 2.26 | 0.465 | 160.05 | 0.47632 | 114 | 2.26 | 0.483 | 179.55 | 0.7222 | 0.473 | 245.2167 | 0.00946 | 11.5596 | 0.97733
115 | 2.28 | 0.473 | 400.25 | 0.7963 | 115 | 2.28 | 0.469 | 162.55 | 0.6452 | 115 | 2.28 | 0.487 | 169.5 | 0.6981 | 0.47633 | 244.1 | 0.0095267 | 11.507 | 0.81553
116 | 2.3 | 0.477 | 405.3 | 1.6111 | 116 | 2.3 | 0.474 | 165.6 | 0.82038 | 116 | 2.3 | 0.49 | 179.85 | 0.52402 | 0.48033 | 250.25 | 0.0096067 | 11.7969 | 0.9887
117 | 2.32 | 0.483 | 410.05 | 2.4461 | 117 | 2.32 | 0.478 | 169.55 | 0.6703 | 117 | 2.32 | 0.495 | 184.05 | 0.90975 | 0.48533 | 254.55 | 0.0097067 | 11.9996 | 1.262
118 | 2.34 | 0.487 | 414.8 | 1.6497 | 118 | 2.34 | 0.482 | 172.6 | 0.6843 | 118 | 2.34 | 0.5 | 186 | 0.92513 | 0.48967 | 257.8 | 0.0097933 | 12.1528 | 1.1101
119 | 2.36 | 0.489 | 419.8 | 0.8346 | 119 | 2.36 | 0.485 | 175.4 | 0.522 | 119 | 2.36 | 0.503 | 188.25 | 0.56138 | 0.49233 | 261.15 | 0.0098467 | 12.3107 | 0.69193
120 | 2.38 | 0.493 | 424 | 1.6876 | 120 | 2.38 | 0.489 | 178.45 | 0.7077 | 120 | 2.38 | 0.506 | 191.6 | 0.56978 | 0.496 | 264.6833 | 0.00992 | 12.4773 | 0.96403
121 | 2.4 | 0.498 | 428.75 | 2.1319 | 121 | 2.4 | 0.492 | 179.05 | 0.53625 | 121 | 2.4 | 0.51 | 192.15 | 0.7675 | 0.5 | 266.65 | 0.01 | 12.57 | 1.0627
122 | 2.42 | 0.501 | 433.8 | 1.2938 | 122 | 2.42 | 0.496 | 179.6 | 0.7173 | 122 | 2.42 | 0.513 | 192.4 | 0.57683 | 0.50333 | 268.6 | 0.010067 | 12.6619 | 0.89208
123 | 2.44 | 0.505 | 437.7 | 1.743 | 123 | 2.44 | 0.501 | 180.45 | 0.90013 | 123 | 2.44 | 0.517 | 192.4 | 0.7696 | 0.50767 | 270.1833 | 0.010153 | 12.7366 | 1.1674
124 | 2.46 | 0.509 | 442.15 | 1.7597 | 124 | 2.46 | 0.503 | 180.45 | 0.3609 | 124 | 2.46 | 0.521 | 194.1 | 0.773 | 0.511 | 272.2333 | 0.01022 | 12.8332 | 0.90403
125 | 2.48 | 0.513 | 447.45 | 1.7792 | 125 | 2.48 | 0.509 | 181.25 | 1.0851 | 125 | 2.48 | 0.525 | 194.4 | 0.777 | 0.51567 | 274.3667 | 0.010313 | 12.9338 | 1.2754
126 | 2.5 | 0.516 | 450.25 | 1.3465 | 126 | 2.5 | 0.511 | 181 | 0.36225 | 126 | 2.5 | 0.528 | 195.5 | 0.58485 | 0.51833 | 275.5833 | 0.010367 | 12.9911 | 0.73327
127 | 2.52 | 0.52 | 455.85 | 1.8122 | 127 | 2.52 | 0.516 | 181.25 | 0.90563 | 127 | 2.52 | 0.532 | 195.2 | 0.7814 | 0.52267 | 277.4333 | 0.010453 | 13.0783 | 1.1982
128 | 2.54 | 0.524 | 460.05 | 1.8318 | 128 | 2.54 | 0.519 | 181.8 | 0.54458 | 128 | 2.54 | 0.536 | 196.35 | 0.7831 | 0.52633 | 279.4 | 0.010527 | 13.171 | 1.0209
129 | 2.56 | 0.526 | 464.5 | 0.92455 | 129 | 2.56 | 0.524 | 182.4 | 0.9105 | 129 | 2.56 | 0.54 | 196.9 | 0.7865 | 0.53 | 281.2667 | 0.0106 | 13.259 | 1.0279
130 | 2.58 | 0.531 | 468.4 | 2.3323 | 130 | 2.58 | 0.528 | 182.65 | 0.7301 | 130 | 2.58 | 0.544 | 197.15 | 0.7881 | 0.53433 | 282.7333 | 0.010687 | 13.3282 | 1.222
131 | 2.6 | 0.537 | 473.45 | 2.8255 | 131 | 2.6 | 0.531 | 182.4 | 0.54758 | 131 | 2.6 | 0.547 | 197.75 | 0.59235 | 0.53833 | 284.5333 | 0.010767 | 13.413 | 1.1345
132 | 2.62 | 0.54 | 477.9 | 1.427 | 132 | 2.62 | 0.535 | 183.8 | 0.7324 | 132 | 2.62 | 0.551 | 198.55 | 0.7926 | 0.542 | 286.75 | 0.01084 | 13.5175 | 1.0474
133 | 2.64 | 0.542 | 482.95 | 0.96085 | 133 | 2.64 | 0.539 | 182.4 | 0.7324 | 133 | 2.64 | 0.554 | 199.15 | 0.59655 | 0.545 | 288.1667 | 0.0109 | 13.5843 | 0.86238
134 | 2.66 | 0.546 | 487.1 | 1.9401 | 134 | 2.66 | 0.543 | 183.5 | 0.7318 | 134 | 2.66 | 0.558 | 200.8 | 0.7999 | 0.549 | 290.4667 | 0.01098 | 13.6927 | 1.1573
135 | 2.68 | 0.551 | 492.15 | 2.4481 | 135 | 2.68 | 0.546 | 184.6 | 0.55215 | 135 | 2.68 | 0.562 | 201.1 | 0.8038 | 0.553 | 292.6167 | 0.01106 | 13.7941 | 1.1662
136 | 2.7 | 0.555 | 496.9 | 1.9781 | 136 | 2.7 | 0.551 | 186.85 | 0.92863 | 136 | 2.7 | 0.565 | 202.2 | 0.60495 | 0.557 | 295.3167 | 0.01114 | 13.9214 | 1.1759
137 | 2.72 | 0.557 | 500.55 | 0.99745 | 137 | 2.72 | 0.555 | 189.65 | 0.753 | 137 | 2.72 | 0.569 | 204.15 | 0.8127 | 0.56033 | 298.1167 | 0.011207 | 14.0534 | 0.98906
138 | 2.74 | 0.561 | 505.55 | 2.0122 | 138 | 2.74 | 0.559 | 191.9 | 0.7631 | 138 | 2.74 | 0.573 | 206.65 | 0.8216 | 0.56433 | 301.3667 | 0.011287 | 14.2066 | 1.199
139 | 2.76 | 0.564 | 510.05 | 1.5234 | 139 | 2.76 | 0.563 | 192.45 | 0.7687 | 139 | 2.76 | 0.577 | 209.45 | 0.8322 | 0.568 | 303.9833 | 0.01136 | 14.3299 | 1.1098
140 | 2.78 | 0.568 | 514.2 | 2.0485 | 140 | 2.78 | 0.566 | 193 | 0.57817 | 140 | 2.78 | 0.58 | 213.35 | 0.6342 | 0.57133 | 306.85 | 0.011427 | 14.465 | 1.0181
141 | 2.8 | 0.573 | 517.55 | 2.5794 | 141 | 2.8 | 0.571 | 194.4 | 0.9685 | 141 | 2.8 | 0.584 | 215.9 | 0.8585 | 0.576 | 309.2833 | 0.01152 | 14.5798 | 1.4376
142 | 2.82 | 0.576 | 522.9 | 1.5607 | 142 | 2.82 | 0.575 | 195.25 | 0.7793 | 142 | 2.82 | 0.588 | 220.35 | 0.8725 | 0.57967 | 312.8333 | 0.011593 | 14.7471 | 1.1405
143 | 2.84 | 0.579 | 526.8 | 1.5745 | 143 | 2.84 | 0.578 | 196.05 | 0.58695 | 143 | 2.84 | 0.591 | 224 | 0.66653 | 0.58267 | 315.6167 | 0.011653 | 14.8783 | 0.94267
144 | 2.86 | 0.585 | 532.1 | 3.1767 | 144 | 2.86 | 0.583 | 199.15 | 0.988 | 144 | 2.86 | 0.596 | 227.6 | 1.129 | 0.588 | 319.6167 | 0.01176 | 15.0669 | 1.694
145 | 2.88 | 0.589 | 535.45 | 2.1351 | 145 | 2.88 | 0.587 | 200.8 | 0.7999 | 145 | 2.88 | 0.6 | 230.95 | 0.9171 | 0.592 | 322.4 | 0.01184 | 15.1981 | 1.284
146 | 2.9 | 0.592 | 540.45 | 1.6139 | 146 | 2.9 | 0.591 | 203.9 | 0.8094 | 146 | 2.9 | 0.605 | 234.9 | 1.1646 | 0.596 | 326.4167 | 0.01192 | 15.3874 | 1.2976
147 | 2.92 | 0.596 | 545.2 | 2.1713 | 147 | 2.92 | 0.595 | 205.85 | 0.8195 | 147 | 2.92 | 0.609 | 239.05 | 0.9479 | 0.6 | 330.0333 | 0.012 | 15.5579 | 1.3129
148 | 2.94 | 0.599 | 550.25 | 1.6432 | 148 | 2.94 | 0.599 | 208.65 | 0.829 | 148 | 2.94 | 0.613 | 242.4 | 0.9629 | 0.60367 | 333.7667 | 0.012073 | 15.7339 | 1.217
149 | 2.96 | 0.603 | 554.45 | 2.2094 | 149 | 2.96 | 0.602 | 210.3 | 0.62843 | 149 | 2.96 | 0.615 | 246.35 | 0.48875 | 0.60667 | 337.0333 | 0.012133 | 15.8879 | 1.0062
150 | 2.98 | 0.606 | 560.05 | 1.6718 | 150 | 2.98 | 0.606 | 212.85 | 0.8463 | 150 | 2.98 | 0.619 | 250.25 | 0.9932 | 0.61033 | 341.05 | 0.012207 | 16.0773 | 1.2432
151 | 3 | 0.609 | 564.2 | 1.6864 | 151 | 3 | 0.609 | 215.35 | 0.6423 | 151 | 3 | 0.624 | 254.7 | 1.2624 | 0.614 | 344.75 | 0.01228 | 16.2517 | 1.2573
152 | 3.02 | 0.614 | 569.25 | 2.8336 | 152 | 3.02 | 0.614 | 217 | 1.0809 | 152 | 3.02 | 0.627 | 259.2 | 0.77085 | 0.61833 | 348.4833 | 0.012367 | 16.4277 | 1.502
153 | 3.04 | 0.618 | 574.25 | 2.287 | 153 | 3.04 | 0.618 | 219.55 | 0.8731 | 153 | 3.04 | 0.631 | 262.8 | 1.044 | 0.62233 | 352.2 | 0.012447 | 16.6029 | 1.4014
154 | 3.06 | 0.62 | 578.45 | 1.1527 | 154 | 3.06 | 0.621 | 221.75 | 0.66195 | 154 | 3.06 | 0.635 | 263.95 | 1.0535 | 0.62533 | 354.7167 | 0.012507 | 16.7215 | 1.0604
155 | 3.08 | 0.624 | 583.5 | 2.3239 | 155 | 3.08 | 0.626 | 224.3 | 1.1151 | 155 | 3.08 | 0.639 | 263.65 | 1.0552 | 0.62967 | 357.15 | 0.012593 | 16.8362 | 1.5424
156 | 3.1 | 0.628 | 588.25 | 2.3435 | 156 | 3.1 | 0.629 | 225.95 | 0.67538 | 156 | 3.1 | 0.642 | 264.75 | 0.7926 | 0.633 | 359.65 | 0.01266 | 16.9541 | 1.1947
157 | 3.12 | 0.631 | 593.8 | 1.7731 | 157 | 3.12 | 0.633 | 228.2 | 0.9083 | 157 | 3.12 | 0.646 | 265.6 | 1.0607 | 0.63667 | 362.5333 | 0.012733 | 17.09 | 1.324
158 | 3.14 | 0.635 | 598.85 | 2.3853 | 158 | 3.14 | 0.637 | 232.1 | 0.9206 | 158 | 3.14 | 0.65 | 266.45 | 1.0641 | 0.64067 | 365.8 | 0.012813 | 17.244 | 1.4567
159 | 3.16 | 0.638 | 603.9 | 1.8041 | 159 | 3.16 | 0.641 | 233.5 | 0.9312 | 159 | 3.16 | 0.655 | 266.45 | 1.3322 | 0.64467 | 367.95 | 0.012893 | 17.3453 | 1.4675
160 | 3.18 | 0.641 | 609.2 | 1.8196 | 160 | 3.18 | 0.644 | 235.75 | 0.70388 | 160 | 3.18 | 0.659 | 267.55 | 1.068 | 0.648 | 370.8333 | 0.01296 | 17.4813 | 1.2313
161 | 3.2 | 0.645 | 613.95 | 2.4463 | 161 | 3.2 | 0.648 | 238.5 | 0.9485 | 161 | 3.2 | 0.663 | 268.4 | 1.0719 | 0.652 | 373.6167 | 0.01304 | 17.6125 | 1.4889
162 | 3.22 | 0.647 | 618.4 | 1.2324 | 162 | 3.22 | 0.653 | 241.6 | 1.2003 | 162 | 3.22 | 0.667 | 268.4 | 1.0736 | 0.65567 | 376.1333 | 0.013113 | 17.7311 | 1.3745
163 | 3.24 | 0.651 | 623.7 | 2.4842 | 163 | 3.24 | 0.657 | 245.25 | 0.9737 | 163 | 3.24 | 0.669 | 270.05 | 0.53845 | 0.659 | 379.6667 | 0.01318 | 17.8977 | 1.2597
164 | 3.26 | 0.656 | 629 | 3.1317 | 164 | 3.26 | 0.66 | 248 | 0.73988 | 164 | 3.26 | 0.674 | 270.35 | 1.351 | 0.66333 | 382.45 | 0.013267 | 18.0289 | 1.6513
165 | 3.28 | 0.659 | 634.05 | 1.8946 | 165 | 3.28 | 0.664 | 251.1 | 0.9982 | 165 | 3.28 | 0.679 | 270.35 | 1.3518 | 0.66733 | 385.1667 | 0.013347 | 18.1569 | 1.5352
166 | 3.3 | 0.661 | 639.05 | 1.2731 | 166 | 3.3 | 0.668 | 254.15 | 1.0105 | 166 | 3.3 | 0.682 | 271.45 | 0.8127 | 0.67033 | 388.2167 | 0.013407 | 18.3007 | 1.1601
167 | 3.32 | 0.665 | 643.8 | 2.5657 | 167 | 3.32 | 0.672 | 257.25 | 1.0228 | 167 | 3.32 | 0.686 | 272.3 | 1.0875 | 0.67433 | 391.1167 | 0.013487 | 18.4374 | 1.5587
168 | 3.34 | 0.668 | 648 | 1.9377 | 168 | 3.34 | 0.676 | 260.85 | 1.0362 | 168 | 3.34 | 0.691 | 272.85 | 1.3629 | 0.67833 | 393.9 | 0.013567 | 18.5686 | 1.57
169 | 3.36 | 0.672 | 653.05 | 2.6021 | 169 | 3.36 | 0.682 | 264.2 | 1.5752 | 169 | 3.36 | 0.694 | 272.85 | 0.81855 | 0.68267 | 396.7 | 0.013653 | 18.7006 | 1.713
170 | 3.38 | 0.675 | 657.5 | 1.9658 | 170 | 3.38 | 0.685 | 268.15 | 0.79853 | 170 | 3.38 | 0.697 | 274 | 0.82028 | 0.68567 | 399.8833 | 0.013713 | 18.8507 | 1.1949
171 | 3.4 | 0.678 | 662 | 1.9792 | 171 | 3.4 | 0.686 | 271.2 | 0.26967 | 171 | 3.4 | 0.702 | 275.1 | 1.3727 | 0.68867 | 402.7667 | 0.013773 | 18.9866 | 1.204
172 | 3.42 | 0.681 | 665.9 | 1.9918 | 172 | 3.42 | 0.691 | 274.55 | 1.3644 | 172 | 3.42 | 0.706 | 276.2 | 1.1026 | 0.69267 | 405.55 | 0.013853 | 19.1178 | 1.6166
173 | 3.44 | 0.685 | 669.8 | 2.6714 | 173 | 3.44 | 0.696 | 277.35 | 1.3798 | 173 | 3.44 | 0.709 | 276.2 | 0.8286 | 0.69667 | 407.7833 | 0.013933 | 19.2231 | 1.6267
174 | 3.46 | 0.689 | 675.1 | 2.6898 | 174 | 3.46 | 0.698 | 280.7 | 0.55805 | 174 | 3.46 | 0.714 | 277.05 | 1.3831 | 0.70033 | 410.95 | 0.014007 | 19.3724 | 1.501
175 | 3.48 | 0.691 | 679.3 | 1.3544 | 175 | 3.48 | 0.702 | 283.75 | 1.1289 | 175 | 3.48 | 0.718 | 278.15 | 1.1104 | 0.70367 | 413.7333 | 0.014073 | 19.5036 | 1.3745
176 | 3.5 | 0.693 | 684.05 | 1.3634 | 176 | 3.5 | 0.707 | 286.85 | 1.4265 | 176 | 3.5 | 0.721 | 278.75 | 0.83535 | 0.707 | 416.55 | 0.01414 | 19.6364 | 1.3838
177 | 3.52 | 0.697 | 688.25 | 2.7446 | 177 | 3.52 | 0.711 | 290.2 | 1.1541 | 177 | 3.52 | 0.726 | 278.75 | 1.3938 | 0.71133 | 419.0667 | 0.014227 | 19.755 | 1.8105
178 | 3.54 | 0.702 | 691.6 | 3.4496 | 178 | 3.54 | 0.714 | 293.55 | 0.87563 | 178 | 3.54 | 0.729 | 280.15 | 0.83835 | 0.715 | 421.7667 | 0.0143 | 19.8823 | 1.5415
179 | 3.56 | 0.704 | 697.15 | 1.3887 | 179 | 3.56 | 0.718 | 296.9 | 1.1809 | 179 | 3.56 | 0.732 | 280.4 | 0.84083 | 0.718 | 424.8167 | 0.01436 | 20.026 | 1.2699
180 | 3.58 | 0.706 | 701.35 | 1.3985 | 180 | 3.58 | 0.723 | 299.95 | 1.4921 | 180 | 3.58 | 0.736 | 281.8 | 1.1244 | 0.72167 | 427.7 | 0.014433 | 20.162 | 1.5629
181 | 3.6 | 0.709 | 705 | 2.1095 | 181 | 3.6 | 0.726 | 303.6 | 0.90533 | 181 | 3.6 | 0.74 | 282.9 | 1.1294 | 0.725 | 430.5 | 0.0145 | 20.294 | 1.4303
182 | 3.62 | 0.713 | 710.6 | 2.8312 | 182 | 3.62 | 0.729 | 306.95 | 0.91583 | 182 | 3.62 | 0.745 | 283.75 | 1.4166 | 0.729 | 433.7667 | 0.01458 | 20.448 | 1.7285
183 | 3.64 | 0.716 | 715.9 | 2.1397 | 183 | 3.64 | 0.733 | 309.75 | 1.2334 | 183 | 3.64 | 0.747 | 284.05 | 0.5678 | 0.732 | 436.5667 | 0.01464 | 20.58 | 1.3055
184 | 3.66 | 0.719 | 720.05 | 2.1539 | 184 | 3.66 | 0.737 | 313.1 | 1.2457 | 184 | 3.66 | 0.752 | 286.55 | 1.4265 | 0.736 | 439.9 | 0.01472 | 20.7371 | 1.7529
185 | 3.68 | 0.723 | 724.8 | 2.8897 | 185 | 3.68 | 0.741 | 316.75 | 1.2597 | 185 | 3.68 | 0.756 | 286.85 | 1.1468 | 0.74 | 442.8 | 0.0148 | 20.8738 | 1.7654
186 | 3.7 | 0.726 | 729.55 | 2.1815 | 186 | 3.7 | 0.745 | 319.8 | 1.2731 | 186 | 3.7 | 0.759 | 288.25 | 0.86265 | 0.74333 | 445.8667 | 0.014867 | 21.0184 | 1.4811
187 | 3.72 | 0.73 | 734.6 | 2.9283 | 187 | 3.72 | 0.75 | 322.9 | 1.6067 | 187 | 3.72 | 0.763 | 288.5 | 1.1535 | 0.74767 | 448.6667 | 0.014953 | 21.1503 | 1.9382
188 | 3.74 | 0.734 | 739.05 | 2.9473 | 188 | 3.74 | 0.753 | 325.95 | 0.97328 | 188 | 3.74 | 0.768 | 289.6 | 1.4452 | 0.75167 | 451.5333 | 0.015033 | 21.2855 | 1.8004
189 | 3.76 | 0.736 | 744.35 | 1.4834 | 189 | 3.76 | 0.758 | 329.3 | 1.6381 | 189 | 3.76 | 0.772 | 291.6 | 1.1624 | 0.75533 | 455.0833 | 0.015107 | 21.4528 | 1.6621
190 | 3.78 | 0.74 | 749.4 | 2.9875 | 190 | 3.78 | 0.761 | 333.2 | 0.99375 | 190 | 3.78 | 0.775 | 293.25 | 0.87728 | 0.75867 | 458.6167 | 0.015173 | 21.6194 | 1.5228
191 | 3.8 | 0.744 | 754.45 | 3.0077 | 191 | 3.8 | 0.765 | 336.3 | 1.339 | 191 | 3.8 | 0.779 | 297.15 | 1.1808 | 0.76267 | 462.6333 | 0.015253 | 21.8087 | 1.8425
192 | 3.82 | 0.748 | 759.75 | 3.0284 | 192 | 3.82 | 0.768 | 339.35 | 1.0135 | 192 | 3.82 | 0.783 | 302.45 | 1.1992 | 0.76633 | 467.1833 | 0.015327 | 22.0232 | 1.7047
193 | 3.84 | 0.75 | 764.2 | 1.5239 | 193 | 3.84 | 0.772 | 343.25 | 1.3652 | 193 | 3.84 | 0.787 | 308.35 | 1.2216 | 0.76967 | 471.9333 | 0.015393 | 22.2472 | 1.5652
194 | 3.86 | 0.754 | 769.25 | 3.0669 | 194 | 3.86 | 0.776 | 346.6 | 1.3797 | 194 | 3.86 | 0.791 | 314.5 | 1.2457 | 0.77367 | 476.7833 | 0.015473 | 22.4758 | 1.8974
195 | 3.88 | 0.758 | 774.55 | 3.0876 | 195 | 3.88 | 0.78 | 351.1 | 1.3954 | 195 | 3.88 | 0.795 | 319.25 | 1.2675 | 0.77767 | 481.6333 | 0.015553 | 22.7044 | 1.9168
196 | 3.9 | 0.761 | 779.85 | 2.3316 | 196 | 3.9 | 0.784 | 354.15 | 1.4105 | 196 | 3.9 | 0.798 | 324.55 | 0.9657 | 0.781 | 486.1833 | 0.01562 | 22.9189 | 1.613
197 | 3.92 | 0.764 | 785.15 | 2.3475 | 197 | 3.92 | 0.788 | 358.35 | 1.425 | 197 | 3.92 | 0.802 | 330.15 | 1.3094 | 0.78467 | 491.2167 | 0.015693 | 23.1562 | 1.7919
198 | 3.94 | 0.768 | 790.45 | 3.1512 | 198 | 3.94 | 0.793 | 362.25 | 1.8015 | 198 | 3.94 | 0.807 | 336 | 1.6654 | 0.78933 | 496.2333 | 0.015787 | 23.3927 | 2.3041
199 | 3.96 | 0.773 | 793.55 | 3.96 | 199 | 3.96 | 0.796 | 367 | 1.0939 | 199 | 3.96 | 0.809 | 340.2 | 0.6762 | 0.79267 | 500.25 | 0.015853 | 23.582 | 1.6608
200 | 3.98 | 0.775 | 798.55 | 1.5921 | 200 | 3.98 | 0.8 | 369.8 | 1.4736 | 200 | 3.98 | 0.813 | 344.95 | 1.3703 | 0.796 | 504.4333 | 0.01592 | 23.7792 | 1.6745
201 | 4 | 0.779 | 803.3 | 3.2037 | 201 | 4 | 0.804 | 374 | 1.4876 | 201 | 4 | 0.818 | 349.95 | 1.7372 | 0.80033 | 509.0833 | 0.016007 | 23.9984 | 2.196
202 | 4.02 | 0.783 | 806.95 | 3.2205 | 202 | 4.02 | 0.808 | 378.45 | 1.5049 | 202 | 4.02 | 0.822 | 353.85 | 1.4076 | 0.80433 | 513.0833 | 0.016087 | 24.187 | 2.0443
203 | 4.04 | 0.786 | 811.4 | 2.4275 | 203 | 4.04 | 0.811 | 381.55 | 1.14 | 203 | 4.04 | 0.825 | 359.45 | 1.0699 | 0.80733 | 517.4667 | 0.016147 | 24.3936 | 1.5458
204 | 4.06 | 0.789 | 816.45 | 2.4418 | 204 | 4.06 | 0.815 | 385.15 | 1.5334 | 204 | 4.06 | 0.829 | 363.9 | 1.4467 | 0.811 | 521.8333 | 0.01622 | 24.5995 | 1.9054
205 | 4.08 | 0.793 | 821.75 | 3.2764 | 205 | 4.08 | 0.819 | 390.45 | 1.5512 | 205 | 4.08 | 0.832 | 368.95 | 1.0993 | 0.81467 | 527.05 | 0.016293 | 24.8454 | 1.923
206 | 4.1 | 0.797 | 826.2 | 3.2959 | 206 | 4.1 | 0.822 | 394.1 | 1.1768 | 206 | 4.1 | 0.836 | 373.7 | 1.4853 | 0.81833 | 531.3333 | 0.016367 | 25.0473 | 1.9404
207 | 4.12 | 0.8 | 831.25 | 2.4862 | 207 | 4.12 | 0.826 | 398.55 | 1.5853 | 207 | 4.12 | 0.84 | 378.15 | 1.5037 | 0.822 | 535.9833 | 0.01644 | 25.2665 | 1.9567
208 | 4.14 | 0.804 | 836.85 | 3.3362 | 208 | 4.14 | 0.831 | 402.5 | 2.0026 | 208 | 4.14 | 0.843 | 382.35 | 1.1407 | 0.826 | 540.5667 | 0.01652 | 25.4826 | 2.1531
209 | 4.16 | 0.807 | 841.3 | 2.5172 | 209 | 4.16 | 0.835 | 406.1 | 1.6172 | 209 | 4.16 | 0.846 | 387.65 | 1.155 | 0.82933 | 545.0167 | 0.016587 | 25.6923 | 1.8093
210 | 4.18 | 0.811 | 846.6 | 3.3758 | 210 | 4.18 | 0.838 | 411.15 | 1.2259 | 210 | 4.18 | 0.85 | 392.4 | 1.5601 | 0.833 | 550.05 | 0.01666 | 25.9296 | 2.0076
211 | 4.2 | 0.815 | 852.2 | 3.3976 | 211 | 4.2 | 0.843 | 416.15 | 2.0682 | 211 | 4.2 | 0.853 | 396.05 | 1.1827 | 0.837 | 554.8 | 0.01674 | 26.1535 | 2.2097
212 | 4.22 | 0.818 | 857.5 | 2.5646 | 212 | 4.22 | 0.848 | 420.1 | 2.0906 | 212 | 4.22 | 0.857 | 399.95 | 1.592 | 0.841 | 559.1833 | 0.01682 | 26.3602 | 2.228
213 | 4.24 | 0.822 | 863.35 | 3.4417 | 213 | 4.24 | 0.851 | 424.55 | 1.267 | 213 | 4.24 | 0.86 | 405 | 1.2074 | 0.84433 | 564.3 | 0.016887 | 26.6014 | 1.8725
214 | 4.26 | 0.825 | 868.4 | 2.5976 | 214 | 4.26 | 0.854 | 428.75 | 1.2799 | 214 | 4.26 | 0.863 | 409.75 | 1.2221 | 0.84733 | 568.9667 | 0.016947 | 26.8213 | 1.6999
215 | 4.28 | 0.827 | 874.55 | 1.7429 | 215 | 4.28 | 0.859 | 433.5 | 2.1556 | 215 | 4.28 | 0.867 | 413.65 | 1.6468 | 0.851 | 573.9 | 0.01702 | 27.0539 | 2.0953
216 | 4.3 | 0.832 | 879.85 | 4.386 | 216 | 4.3 | 0.863 | 437.95 | 1.7429 | 216 | 4.3 | 0.869 | 418.1 | 0.83175 | 0.85467 | 578.6333 | 0.017093 | 27.277 | 2.113
217 | 4.32 | 0.836 | 884.6 | 3.5289 | 217 | 4.32 | 0.866 | 442.15 | 1.3201 | 217 | 4.32 | 0.872 | 422.6 | 1.2611 | 0.858 | 583.1167 | 0.01716 | 27.4884 | 1.9362
218 | 4.34 | 0.839 | 890.45 | 2.6626 | 218 | 4.34 | 0.868 | 447.15 | 0.8893 | 218 | 4.34 | 0.877 | 426.75 | 2.1234 | 0.86133 | 588.1167 | 0.017227 | 27.7241 | 1.9521
219 | 4.36 | 0.841 | 896.3 | 1.7868 | 219 | 4.36 | 0.874 | 451.35 | 2.6955 | 219 | 4.36 | 0.88 | 430.7 | 1.2862 | 0.865 | 592.7833 | 0.0173 | 27.9441 | 2.165
220 | 4.38 | 0.845 | 900.25 | 3.5931 | 220 | 4.38 | 0.877 | 455.85 | 1.3608 | 220 | 4.38 | 0.883 | 435.45 | 1.2992 | 0.86833 | 597.1833 | 0.017367 | 28.1515 | 1.9833
221 | 4.4 | 0.85 | 905.55 | 4.5145 | 221 | 4.4 | 0.88 | 460.6 | 1.3747 | 221 | 4.4 | 0.886 | 440.15 | 1.3134 | 0.872 | 602.1 | 0.01744 | 28.3833 | 2.1987
222 | 4.42 | 0.853 | 911.1 | 2.725 | 222 | 4.42 | 0.886 | 465.9 | 2.7795 | 222 | 4.42 | 0.89 | 444.9 | 1.7701 | 0.87633 | 607.3 | 0.017527 | 28.6284 | 2.6204
223 | 4.44 | 0.854 | 917 | 0.91405 | 223 | 4.44 | 0.89 | 469.5 | 1.8708 | 223 | 4.44 | 0.894 | 449.1 | 1.788 | 0.87933 | 611.8667 | 0.017587 | 28.8437 | 1.8288
224 | 4.46 | 0.859 | 922.6 | 4.599 | 224 | 4.46 | 0.892 | 474.55 | 0.94405 | 224 | 4.46 | 0.898 | 454.15 | 1.8065 | 0.883 | 617.1 | 0.01766 | 29.0904 | 2.2531
225 | 4.48 | 0.863 | 927.6 | 3.7004 | 225 | 4.48 | 0.896 | 479.3 | 1.9077 | 225 | 4.48 | 0.903 | 458.6 | 2.2819 | 0.88733 | 621.8333 | 0.017747 | 29.3135 | 2.6844
226 | 4.5 | 0.865 | 932.65 | 1.8602 | 226 | 4.5 | 0.902 | 483.5 | 2.8884 | 226 | 4.5 | 0.905 | 462.25 | 0.92085 | 0.89067 | 626.1333 | 0.017813 | 29.5162 | 2.0799
227 | 4.52 | 0.868 | 937.95 | 2.8059 | 227 | 4.52 | 0.904 | 488.25 | 0.97175 | 227 | 4.52 | 0.908 | 468.1 | 1.3955 | 0.89333 | 631.4333 | 0.017867 | 29.7661 | 1.6768
228 | 4.54 | 0.872 | 942.15 | 3.7602 | 228 | 4.54 | 0.908 | 492.7 | 1.9619 | 228 | 4.54 | 0.913 | 472 | 2.3502 | 0.89767 | 635.6167 | 0.017953 | 29.9633 | 2.7453
229 | 4.56 | 0.875 | 948 | 2.8352 | 229 | 4.56 | 0.912 | 497.75 | 1.9809 | 229 | 4.56 | 0.917 | 477.05 | 1.8981 | 0.90133 | 640.9333 | 0.018027 | 30.2139 | 2.3403
230 | 4.58 | 0.878 | 952.75 | 2.8511 | 230 | 4.58 | 0.917 | 501.9 | 2.4991 | 230 | 4.58 | 0.92 | 481.5 | 1.4378 | 0.905 | 645.3833 | 0.0181 | 30.4237 | 2.3582
231 | 4.6 | 0.882 | 957.2 | 3.8199 | 231 | 4.6 | 0.919 | 505.55 | 1.0074 | 231 | 4.6 | 0.924 | 485.7 | 1.9344 | 0.90833 | 649.4833 | 0.018167 | 30.6169 | 2.1581
232 | 4.62 | 0.884 | 961.95 | 1.9191 | 232 | 4.62 | 0.923 | 511.15 | 2.0334 | 232 | 4.62 | 0.928 | 490.45 | 1.9523 | 0.91167 | 654.5167 | 0.018233 | 30.8542 | 2.1733
233 | 4.64 | 0.887 | 965.05 | 2.8905 | 233 | 4.64 | 0.927 | 515.9 | 2.0541 | 233 | 4.64 | 0.931 | 495.75 | 1.4793 | 0.915 | 658.9 | 0.0183 | 31.0608 | 2.189
234 | 4.66 | 0.89 | 970.35 | 2.9031 | 234 | 4.66 | 0.931 | 520.35 | 2.0725 | 234 | 4.66 | 0.934 | 499.65 | 1.4931 | 0.91833 | 663.45 | 0.018367 | 31.2753 | 2.2039
235 | 4.68 | 0.893 | 973.7 | 2.9161 | 235 | 4.68 | 0.935 | 525.4 | 2.0915 | 235 | 4.68 | 0.938 | 504.4 | 2.0081 | 0.922 | 667.8333 | 0.01844 | 31.482 | 2.4407
236 | 4.7 | 0.895 | 977.6 | 1.9513 | 236 | 4.7 | 0.94 | 530.7 | 2.6402 | 236 | 4.7 | 0.941 | 510 | 1.5216 | 0.92533 | 672.7667 | 0.018507 | 31.7145 | 2.2343
237 | 4.72 | 0.898 | 980.4 | 2.937 | 237 | 4.72 | 0.943 | 535.15 | 1.5988 | 237 | 4.72 | 0.945 | 515.3 | 2.0506 | 0.92867 | 676.95 | 0.018573 | 31.9117 | 2.2495
238 | 4.74 | 0.9 | 981.5 | 1.9619 | 238 | 4.74 | 0.946 | 540.75 | 1.6139 | 238 | 4.74 | 0.949 | 520.6 | 2.0718 | 0.93167 | 680.95 | 0.018633 | 32.1003 | 2.0368
239 | 4.76 | 0.901 | 981.25 | 0.98138 | 239 | 4.76 | 0.952 | 545.5 | 3.2588 | 239 | 4.76 | 0.953 | 525.1 | 2.0914 | 0.93533 | 683.95 | 0.018707 | 32.2417 | 2.5023
240 | 4.78 | 0.903 | 979.3 | 1.9606 | 240 | 4.78 | 0.955 | 550.25 | 1.6436 | 240 | 4.78 | 0.957 | 530.1 | 2.1104 | 0.93833 | 686.55 | 0.018767 | 32.3643 | 2.0558
241 | 4.8 | 0.904 | 975.1 | 0.9772 | 241 | 4.8 | 0.958 | 555 | 1.6579 | 241 | 4.8 | 0.962 | 535.7 | 2.6645 | 0.94133 | 688.6 | 0.018827 | 32.4609 | 2.0627
242 | 4.82 | 0.904 | 970.05 | 0 | 242 | 4.82 | 0.963 | 560 | 2.7875 | 242 | 4.82 | 0.965 | 540.15 | 1.6138 | 0.944 | 690.0667 | 0.01888 | 32.5301 | 1.8382
243 | 4.84 | 0.903 | 967.25 | -0.96865 | 243 | 4.84 | 0.967 | 564.5 | 2.249 | 243 | 4.84 | 0.968 | 545.2 | 1.628 | 0.946 | 692.3167 | 0.01892 | 32.6361 | 1.3824
244 | 4.86 | 0.904 | 964.45 | 0.96585 | 244 | 4.86 | 0.97 | 569.25 | 1.7006 | 244 | 4.86 | 0.973 | 550.5 | 2.7393 | 0.949 | 694.7333 | 0.01898 | 32.75 | 2.0806
245 | 4.88 | 0.904 | 962.5 | 0 | 245 | 4.88 | 0.974 | 574.25 | 2.287 | 245 | 4.88 | 0.978 | 555.55 | 2.7651 | 0.952 | 697.4333 | 0.01904 | 32.8773 | 2.0882
246 | 4.9 | 0.904 | 961.4 | 0 | 246 | 4.9 | 0.977 | 579.85 | 1.7311 | 246 | 4.9 | 0.98 | 560 | 1.1156 | 0.95367 | 700.4167 | 0.019073 | 33.018 | 1.1649
247 | 4.92 | 0.904 | 959.7 | 0 | 247 | 4.92 | 0.981 | 584.6 | 2.3289 | 247 | 4.92 | 0.984 | 565.85 | 2.2517 | 0.95633 | 703.3833 | 0.019127 | 33.1578 | 1.8717
248 | 4.94 | 0.904 | 958.05 | 0 | 248 | 4.94 | 0.985 | 589.9 | 2.349 | 248 | 4.94 | 0.989 | 571.15 | 2.8425 | 0.95933 | 706.3667 | 0.019187 | 33.2984 | 2.1146
249 | 4.96 | 0.904 | 956.65 | 0 | 249 | 4.96 | 0.99 | 595.5 | 2.9635 | 249 | 4.96 | 0.992 | 575.1 | 1.7194 | 0.962 | 709.0833 | 0.01924 | 33.4265 | 1.8873
250 | 4.98 | 0.904 | 956.1 | 0 | 250 | 4.98 | 0.994 | 600.25 | 2.3915 | 250 | 4.98 | 0.995 | 580.95 | 1.7341 | 0.96433 | 712.4333 | 0.019287 | 33.5844 | 1.6584
251 | 5 | 0.904 | 955.25 | 0 | 251 | 5 | 0.998 | 605.55 | 2.4116 | 251 | 5 | 0.999 | 586.8 | 2.3355 | 0.967 | 715.8667 | 0.01934 | 33.7463 | 1.9044
252 | 5.02 | 0.904 | 953.85 | 0 | 252 | 5.02 | 1.002 | 611.15 | 2.4334 | 252 | 5.02 | 1.004 | 592.1 | 2.9472 | 0.97 | 719.0333 | 0.0194 | 33.8956 | 2.1524
253 | 5.04 | 0.904 | 953.3 | 0 | 253 | 5.04 | 1.007 | 616.7 | 3.0696 | 253 | 5.04 | 1.008 | 597.7 | 2.3796 | 0.973 | 722.5667 | 0.01946 | 34.0621 | 2.1624
254 | 5.06 | 0.904 | 952.45 | 0 | 254 | 5.06 | 1.011 | 621.75 | 2.4769 | 254 | 5.06 | 1.012 | 603.55 | 2.4025 | 0.97567 | 725.9167 | 0.019513 | 34.22 | 1.9313
255 | 5.08 | 0.904 | 952.45 | 0 | 255 | 5.08 | 1.013 | 626.2 | 1.2479 | 255 | 5.08 | 1.017 | 608.9 | 3.0311 | 0.978 | 729.1833 | 0.01956 | 34.374 | 1.6976
256 | 5.1 | 0.904 | 951.6 | 0 | 256 | 5.1 | 1.017 | 631.5 | 2.5154 | 256 | 5.1 | 1.02 | 614.2 | 1.8347 | 0.98033 | 732.4333 | 0.019607 | 34.5272 | 1.7052
257 | 5.12 | 0.904 | 951.35 | 0 | 257 | 5.12 | 1.022 | 637.4 | 3.1723 | 257 | 5.12 | 1.023 | 619.2 | 1.8501 | 0.983 | 735.9833 | 0.01966 | 34.6946 | 1.9579
258 | 5.14 | 0.904 | 951.05 | 0 | 258 | 5.14 | 1.025 | 642.95 | 1.9205 | 258 | 5.14 | 1.027 | 624.25 | 2.4869 | 0.98533 | 739.4167 | 0.019707 | 34.8564 | 1.7213
259 | 5.16 | 0.904 | 952.2 | 0 | 259 | 5.16 | 1.028 | 647.45 | 1.9356 | 259 | 5.16 | 1.032 | 629.85 | 3.1353 | 0.988 | 743.1667 | 0.01976 | 35.0332 | 1.9768
260 | 5.18 | 0.904 | 956.35 | 0 | 260 | 5.18 | 1.033 | 652.75 | 3.2505 | 260 | 5.18 | 1.035 | 635.4 | 1.8979 | 0.99067 | 748.1667 | 0.019813 | 35.2689 | 1.9884
261 | 5.2 | 0.905 | 963.9 | 0.96013 | 261 | 5.2 | 1.036 | 658.6 | 1.967 | 261 | 5.2 | 1.04 | 640.7 | 3.1903 | 0.99367 | 754.4 | 0.019873 | 35.5628 | 2.2538
262 | 5.22 | 0.906 | 972.85 | 0.96838 | 262 | 5.22 | 1.041 | 664.5 | 3.3077 | 262 | 5.22 | 1.044 | 646.6 | 2.5746 | 0.997 | 761.3167 | 0.01994 | 35.8888 | 2.5262
263 | 5.24 | 0.908 | 981.5 | 1.9544 | 263 | 5.24 | 1.045 | 669.5 | 2.668 | 263 | 5.24 | 1.048 | 652.15 | 2.5975 | 1.0003 | 767.7167 | 0.020007 | 36.1905 | 2.5484
264 | 5.26 | 0.909 | 989.35 | 0.98543 | 264 | 5.26 | 1.049 | 675.35 | 2.6897 | 264 | 5.26 | 1.051 | 657.75 | 1.9648 | 1.003 | 774.15 | 0.02006 | 36.4938 | 2.0558
265 | 5.28 | 0.913 | 996.6 | 3.9719 | 265 | 5.28 | 1.052 | 681.25 | 2.0349 | 265 | 5.28 | 1.056 | 663.05 | 3.302 | 1.007 | 780.3 | 0.02014 | 36.7837 | 3.1089
266 | 5.3 | 0.915 | 1001.9 | 1.9985 | 266 | 5.3 | 1.056 | 686 | 2.7345 | 266 | 5.3 | 1.06 | 668.95 | 2.664 | 1.0103 | 785.6167 | 0.020207 | 37.0343 | 2.6099
267 | 5.32 | 0.918 | 1007.5 | 3.0141 | 267 | 5.32 | 1.06 | 691.55 | 2.7551 | 267 | 5.32 | 1.064 | 674.5 | 2.6869 | 1.014 | 791.1833 | 0.02028 | 37.2967 | 2.8908
268 | 5.34 | 0.921 | 1013.35 | 3.0313 | 268 | 5.34 | 1.063 | 696.3 | 2.0818 | 268 | 5.34 | 1.067 | 680.1 | 2.0319 | 1.017 | 796.5833 | 0.02034 | 37.5513 | 2.3817
269 | 5.36 | 0.923 | 1017.55 | 2.0309 | 269 | 5.36 | 1.067 | 702.2 | 2.797 | 269 | 5.36 | 1.072 | 685.4 | 3.4138 | 1.0207 | 801.7167 | 0.020413 | 37.7933 | 2.9302
270 | 5.38 | 0.926 | 1023.15 | 3.061 | 270 | 5.38 | 1.072 | 707.5 | 3.5243 | 270 | 5.38 | 1.076 | 691.55 | 2.7539 | 1.0247 | 807.4 | 0.020493 | 38.0612 | 3.2182
271 | 5.4 | 0.929 | 1028.15 | 3.077 | 271 | 5.4 | 1.075 | 713.1 | 2.1309 | 271 | 5.4 | 1.08 | 696.85 | 2.7768 | 1.028 | 812.7 | 0.02056 | 38.311 | 2.7002
272 | 5.42 | 0.932 | 1031.8 | 3.0899 | 272 | 5.42 | 1.079 | 718.4 | 2.863 | 272 | 5.42 | 1.085 | 703 | 3.4996 | 1.032 | 817.7333 | 0.02064 | 38.5483 | 3.2609
273 | 5.44 | 0.935 | 1037.95 | 3.1046 | 273 | 5.44 | 1.083 | 723.7 | 2.8842 | 273 | 5.44 | 1.089 | 708.05 | 2.8221 | 1.0357 | 823.2333 | 0.020713 | 38.8076 | 3.0084
274 | 5.46 | 0.938 | 1042.95 | 3.1213 | 274 | 5.46 | 1.086 | 729.3 | 2.1795 | 274 | 5.46 | 1.09 | 714.75 | 0.7114 | 1.038 | 829 | 0.02076 | 39.0794 | 1.9276
275 | 5.48 | 0.94 | 1047.45 | 2.0904 | 275 | 5.48 | 1.09 | 735.4 | 2.9294 | 275 | 5.48 | 1.095 | 719.2 | 3.5849 | 1.0417 | 834.0167 | 0.020833 | 39.3159 | 3.0489
276 | 5.5 | 0.944 | 1053.55 | 4.202 | 276 | 5.5 | 1.093 | 740.75 | 2.2142 | 276 | 5.5 | 1.1 | 725.65 | 3.6121 | 1.0457 | 839.9833 | 0.020913 | 39.5972 | 3.348
277 | 5.52 | 0.949 | 1058.6 | 5.2804 | 277 | 5.52 | 1.097 | 746.05 | 2.9736 | 277 | 5.52 | 1.103 | 731.8 | 2.1862 | 1.0497 | 845.4833 | 0.020993 | 39.8565 | 3.3709
278 | 5.54 | 0.952 | 1063.9 | 3.1837 | 278 | 5.54 | 1.1 | 751.35 | 2.2461 | 278 | 5.54 | 1.106 | 737.1 | 2.2034 | 1.0527 | 850.7833 | 0.021053 | 40.1063 | 2.5444
279 | 5.56 | 0.954 | 1068.95 | 2.1328 | 279 | 5.56 | 1.104 | 756.95 | 3.0166 | 279 | 5.56 | 1.111 | 742.95 | 3.7001 | 1.0563 | 856.2833 | 0.021127 | 40.3656 | 3.1296
280 | 5.58 | 0.957 | 1074.5 | 3.2152 | 280 | 5.58 | 1.108 | 761.7 | 3.0373 | 280 | 5.58 | 1.114 | 749.95 | 2.2394 | 1.0597 | 862.05 | 0.021193 | 40.6374 | 2.8639
281 | 5.6 | 0.962 | 1078.7 | 5.383 | 281 | 5.6 | 1.112 | 766.7 | 3.0568 | 281 | 5.6 | 1.117 | 754.4 | 2.2565 | 1.0637 | 866.6 | 0.021273 | 40.8519 | 3.4573
282 | 5.62 | 0.965 | 1083.45 | 3.2432 | 282 | 5.62 | 1.115 | 772.3 | 2.3085 | 282 | 5.62 | 1.121 | 760.85 | 3.0305 | 1.067 | 872.2 | 0.02134 | 41.1159 | 2.898
283 | 5.64 | 0.967 | 1088.5 | 2.1719 | 283 | 5.64 | 1.12 | 777.05 | 3.8734 | 283 | 5.64 | 1.126 | 766.7 | 3.8189 | 1.071 | 877.4167 | 0.02142 | 41.3618 | 3.4992
284 | 5.66 | 0.972 | 1093.8 | 5.4558 | 284 | 5.66 | 1.123 | 782.65 | 2.3395 | 284 | 5.66 | 1.129 | 772.55 | 2.3089 | 1.0747 | 883 | 0.021493 | 41.625 | 3.2274
285 | 5.68 | 0.975 | 1098.25 | 3.2881 | 285 | 5.68 | 1.126 | 787.65 | 2.3554 | 285 | 5.68 | 1.132 | 777.6 | 2.3252 | 1.0777 | 887.8333 | 0.021553 | 41.8529 | 2.6562
286 | 5.7 | 0.979 | 1102.75 | 4.402 | 286 | 5.7 | 1.13 | 792.1 | 3.1595 | 286 | 5.7 | 1.136 | 784.3 | 3.1238 | 1.0817 | 893.05 | 0.021633 | 42.0988 | 3.5618
287 | 5.72 | 0.982 | 1107.2 | 3.3149 | 287 | 5.72 | 1.134 | 797.45 | 3.1791 | 287 | 5.72 | 1.14 | 789.6 | 3.1478 | 1.0853 | 898.0833 | 0.021707 | 42.3361 | 3.2837
288 | 5.74 | 0.987 | 1111.95 | 5.5479 | 288 | 5.74 | 1.137 | 803 | 2.4007 | 288 | 5.74 | 1.144 | 796 | 3.1712 | 1.0893 | 903.65 | 0.021787 | 42.5985 | 3.6035
289 | 5.76 | 0.99 | 1116.7 | 3.343 | 289 | 5.76 | 1.14 | 808.3 | 2.4169 | 289 | 5.76 | 1.147 | 801.6 | 2.3964 | 1.0923 | 908.8667 | 0.021847 | 42.8444 | 2.7188
290 | 5.78 | 0.993 | 1119.75 | 3.3547 | 290 | 5.78 | 1.144 | 813.05 | 3.2427 | 290 | 5.78 | 1.151 | 807.2 | 3.2176 | 1.096 | 913.3333 | 0.02192 | 43.0549 | 3.3407
291 | 5.8 | 0.997 | 1124.8 | 4.4891 | 291 | 5.8 | 1.146 | 818.4 | 1.6315 | 291 | 5.8 | 1.154 | 814.2 | 2.4321 | 1.099 | 919.1333 | 0.02198 | 43.3284 | 2.7487
292 | 5.82 | 1.002 | 1128.7 | 5.6338 | 292 | 5.82 | 1.151 | 823.4 | 4.1045 | 292 | 5.82 | 1.158 | 819.5 | 3.2674 | 1.1037 | 923.8667 | 0.022073 | 43.5515 | 4.3003
293 | 5.84 | 1.004 | 1132.35 | 2.2611 | 293 | 5.84 | 1.155 | 828.45 | 3.3037 | 293 | 5.84 | 1.162 | 825.9 | 3.2908 | 1.107 | 928.9 | 0.02214 | 43.7888 | 3.0879
294 | 5.86 | 1.009 | 1135.15 | 5.6687 | 294 | 5.86 | 1.158 | 833.2 | 2.4925 | 294 | 5.86 | 1.166 | 832.05 | 3.3159 | 1.111 | 933.4667 | 0.02222 | 44.004 | 3.7247
295 | 5.88 | 1.013 | 1137.95 | 4.5462 | 295 | 5.88 | 1.161 | 837.65 | 2.5063 | 295 | 5.88 | 1.17 | 837.9 | 3.3399 | 1.1147 | 937.8333 | 0.022293 | 44.2099 | 3.4307
296 | 5.9 | 1.017 | 1138.75 | 4.5534 | 296 | 5.9 | 1.165 | 842.4 | 3.3601 | 296 | 5.9 | 1.174 | 843.2 | 3.3622 | 1.1187 | 941.45 | 0.022373 | 44.3804 | 3.7586
297 | 5.92 | 1.021 | 1138.75 | 4.555 | 297 | 5.92 | 1.169 | 847.15 | 3.3791 | 297 | 5.92 | 1.178 | 849.1 | 3.3846 | 1.1227 | 945 | 0.022453 | 44.5477 | 3.7729
298 | 5.94 | 1.026 | 1137.1 | 5.6896 | 298 | 5.94 | 1.171 | 851.35 | 1.6985 | 298 | 5.94 | 1.181 | 854.95 | 2.5561 | 1.126 | 947.8 | 0.02252 | 44.6797 | 3.1547
299 | 5.96 | 1.029 | 1132.6 | 3.4045 | 299 | 5.96 | 1.175 | 856.65 | 3.416 | 299 | 5.96 | 1.185 | 860.8 | 3.4315 | 1.1297 | 950.0167 | 0.022593 | 44.7842 | 3.4793
300 | 5.98 | 1.033 | 1126.75 | 4.5187 | 300 | 5.98 | 1.179 | 860.85 | 3.435 | 300 | 5.98 | 1.189 | 866.95 | 3.4555 | 1.1337 | 951.5167 | 0.022673 | 44.8549 | 3.8031
301 | 6 | 1.037 | 1118.35 | 4.4902 | 301 | 6 | 1.181 | 865.85 | 1.7267 | 301 | 6 | 1.192 | 872.85 | 2.6097 | 1.1367 | 952.35 | 0.022733 | 44.8942 | 2.8558
302 | 6.02 | 1.042 | 1107.75 | 5.5653 | 302 | 6.02 | 1.185 | 871.75 | 3.4752 | 302 | 6.02 | 1.196 | 878.15 | 3.502 | 1.141 | 952.55 | 0.02282 | 44.9036 | 4.1273
303 | 6.04 | 1.045 | 1096.85 | 3.3069 | 303 | 6.04 | 1.188 | 876.2 | 2.6219 | 303 | 6.04 | 1.199 | 883.45 | 2.6424 | 1.144 | 952.1667 | 0.02288 | 44.8856 | 2.8571
304 | 6.06 | 1.049 | 1086.8 | 4.3673 | 304 | 6.06 | 1.191 | 880.95 | 2.6357 | 304 | 6.06 | 1.203 | 889.3 | 3.5455 | 1.1477 | 952.35 | 0.022953 | 44.8942 | 3.4916
305 | 6.08 | 1.054 | 1078.7 | 5.4138 | 305 | 6.08 | 1.194 | 885.7 | 2.65 | 305 | 6.08 | 1.207 | 895.45 | 3.5695 | 1.1517 | 953.2833 | 0.023033 | 44.9382 | 3.8113
306 | 6.1 | 1.058 | 1069.5 | 4.2964 | 306 | 6.1 | 1.198 | 890.15 | 3.5517 | 306 | 6.1 | 1.212 | 901.3 | 4.4919 | 1.156 | 953.65 | 0.02312 | 44.9555 | 4.1317
307 | 6.12 | 1.06 | 1065.05 | 2.1345 | 307 | 6.12 | 1.202 | 894.05 | 3.5684 | 307 | 6.12 | 1.215 | 907.45 | 2.7131 | 1.159 | 955.5167 | 0.02318 | 45.0435 | 2.8638
308 | 6.14 | 1.066 | 1059.45 | 6.3735 | 308 | 6.14 | 1.203 | 898.8 | 0.89643 | 308 | 6.14 | 1.218 | 913.6 | 2.7316 | 1.1623 | 957.2833 | 0.023247 | 45.1268 | 3.188
309 | 6.16 | 1.07 | 1054.7 | 4.2283 | 309 | 6.16 | 1.208 | 903 | 4.5045 | 309 | 6.16 | 1.222 | 918.65 | 3.6645 | 1.1667 | 958.7833 | 0.023333 | 45.1975 | 4.1515
310 | 6.18 | 1.073 | 1052.45 | 3.1607 | 310 | 6.18 | 1.212 | 906.9 | 3.6198 | 310 | 6.18 | 1.226 | 923.95 | 3.6852 | 1.1703 | 961.1 | 0.023407 | 45.3067 | 3.5198
311 | 6.2 | 1.077 | 1050.2 | 4.2053 | 311 | 6.2 | 1.214 | 911.65 | 1.8186 | 311 | 6.2 | 1.229 | 928.95 | 2.7794 | 1.1733 | 963.6 | 0.023467 | 45.4245 | 2.887
312 | 6.22 | 1.081 | 1048.55 | 4.1975 | 312 | 6.22 | 1.217 | 915 | 2.74 | 312 | 6.22 | 1.234 | 934.85 | 4.6595 | 1.1773 | 966.1333 | 0.023547 | 45.544 | 3.8595
313 | 6.24 | 1.085 | 1048.25 | 4.1936 | 313 | 6.24 | 1.22 | 918.65 | 2.7505 | 313 | 6.24 | 1.237 | 939.85 | 2.8121 | 1.1807 | 968.9167 | 0.023613 | 45.6752 | 3.2251
314 | 6.26 | 1.088 | 1049.95 | 3.1473 | 314 | 6.26 | 1.223 | 923.1 | 2.7626 | 314 | 6.26 | 1.24 | 945.45 | 2.8279 | 1.1837 | 972.8333 | 0.023673 | 45.8598 | 2.9126
315 | 6.28 | 1.093 | 1051.35 | 5.2532 | 315 | 6.28 | 1.225 | 927.6 | 1.8507 | 315 | 6.28 | 1.244 | 951.3 | 3.7935 | 1.1873 | 976.75 | 0.023747 | 46.0444 | 3.5742
316 | 6.3 | 1.096 | 1053.3 | 3.157 | 316 | 6.3 | 1.229 | 931.2 | 3.7176 | 316 | 6.3 | 1.248 | 956.05 | 3.8147 | 1.191 | 980.1833 | 0.02382 | 46.2063 | 3.5877
317 | 6.32 | 1.099 | 1054.7 | 3.162 | 317 | 6.32 | 1.233 | 935.4 | 3.7332 | 317 | 6.32 | 1.252 | 961.95 | 3.836 | 1.1947 | 984.0167 | 0.023893 | 46.387 | 3.601
318 | 6.34 | 1.103 | 1057.2 | 4.2238 | 318 | 6.34 | 1.235 | 939.05 | 1.8744 | 318 | 6.34 | 1.254 | 967.25 | 1.9292 | 1.1973 | 987.8333 | 0.023947 | 46.5669 | 2.6291
319 | 6.36 | 1.108 | 1059.15 | 5.2909 | 319 | 6.36 | 1.237 | 942.65 | 1.8817 | 319 | 6.36 | 1.258 | 973.65 | 3.8818 | 1.201 | 991.8167 | 0.02402 | 46.7547 | 3.6294
320 | 6.38 | 1.111 | 1061.95 | 3.1816 | 320 | 6.38 | 1.241 | 946.6 | 3.7785 | 320 | 6.38 | 1.262 | 978.15 | 3.9036 | 1.2047 | 995.5667 | 0.024093 | 46.9315 | 3.6435
321 | 6.4 | 1.114 | 1065.6 | 3.1913 | 321 | 6.4 | 1.244 | 950.2 | 2.8452 | 321 | 6.4 | 1.264 | 984 | 1.9622 | 1.2073 | 999.9333 | 0.024147 | 47.1373 | 2.6607
322 | 6.42 | 1.119 | 1068.1 | 5.3342 | 322 | 6.42 | 1.246 | 952.45 | 1.9026 | 322 | 6.42 | 1.269 | 989.3 | 4.9332 | 1.2113 | 1003.2833 | 0.024227 | 47.2952 | 4.0064
323 | 6.44 | 1.122 | 1071.15 | 3.2089 | 323 | 6.44 | 1.248 | 956.9 | 1.9094 | 323 | 6.44 | 1.273 | 994.9 | 3.9684 | 1.2143 | 1007.65 | 0.024287 | 47.5011 | 3.0164
324 | 6.46 | 1.126 | 1073.95 | 4.2902 | 324 | 6.46 | 1.252 | 960.25 | 3.8343 | 324 | 6.46 | 1.275 | 999.9 | 1.9948 | 1.2177 | 1011.3667 | 0.024353 | 47.6763 | 3.365
325 | 6.48 | 1.131 | 1075.9 | 5.3746 | 325 | 6.48 | 1.253 | 963.35 | 0.9618 | 325 | 6.48 | 1.279 | 1004.95 | 4.0097 | 1.221 | 1014.7333 | 0.02442 | 47.835 | 3.3768
326 | 6.5 | 1.134 | 1077.3 | 3.2298 | 326 | 6.5 | 1.257 | 966.4 | 3.8595 | 326 | 6.5 | 1.283 | 1009.7 | 4.0293 | 1.2247 | 1017.8 | 0.024493 | 47.9796 | 3.7263
327 | 6.52 | 1.136 | 1079.25 | 2.1566 | 327 | 6.52 | 1.261 | 969.2 | 3.8712 | 327 | 6.52 | 1.285 | 1014.15 | 2.0238 | 1.2273 | 1020.8667 | 0.024547 | 48.1241 | 2.7182
328 | 6.54 | 1.141 | 1081.5 | 5.4019 | 328 | 6.54 | 1.262 | 970.9 | 0.97005 | 328 | 6.54 | 1.288 | 1019.2 | 3.05 | 1.2303 | 1023.8667 | 0.024607 | 48.2655 | 3.0671
329 | 6.56 | 1.145 | 1083.45 | 4.3299 | 329 | 6.56 | 1.263 | 972 | 0.97145 | 329 | 6.56 | 1.291 | 1023.95 | 3.0647 | 1.233 | 1026.4667 | 0.02466 | 48.3881 | 2.7338
330 | 6.58 | 1.149 | 1088.75 | 4.3444 | 330 | 6.58 | 1.266 | 972.55 | 2.9168 | 330 | 6.58 | 1.294 | 1028.7 | 3.079 | 1.2363 | 1030 | 0.024727 | 48.5547 | 3.4274
331 | 6.6 | 1.152 | 1094.05 | 3.2742 | 331 | 6.6 | 1.267 | 970.05 | 0.9713 | 331 | 6.6 | 1.297 | 1033.7 | 3.0936 | 1.2387 | 1032.6 | 0.024773 | 48.6772 | 2.4064
332 | 6.62 | 1.156 | 1098.55 | 4.3852 | 332 | 6.62 | 1.267 | 964.75 | 0 | 332 | 6.62 | 1.3 | 1038.75 | 3.1087 | 1.241 | 1034.0167 | 0.02482 | 48.744 | 2.4111
333 | 6.64 | 1.16 | 1103.3 | 4.4037 | 333 | 6.64 | 1.268 | 959.15 | 0.96195 | 333 | 6.64 | 1.303 | 1043.2 | 3.1229 | 1.2437 | 1035.2167 | 0.024873 | 48.8006 | 2.759
334 | 6.66 | 1.163 | 1108.9 | 3.3183 | 334 | 6.66 | 1.268 | 953 | 0 | 334 | 6.66 | 1.307 | 1048.25 | 4.1829 | 1.246 | 1036.7167 | 0.02492 | 48.8713 | 2.4173
335 | 6.68 | 1.168 | 1114.75 | 5.5591 | 335 | 6.68 | 1.268 | 948.55 | 0 | 335 | 6.68 | 1.31 | 1052.45 | 3.1511 | 1.2487 | 1038.5833 | 0.024973 | 48.9593 | 2.7671
336 | 6.7 | 1.172 | 1120.35 | 4.4702 | 336 | 6.7 | 1.268 | 945.75 | 0 | 336 | 6.7 | 1.314 | 1057.45 | 4.2198 | 1.2513 | 1041.1833 | 0.025027 | 49.0819 | 2.773
337 | 6.72 | 1.176 | 1125.9 | 4.4925 | 337 | 6.72 | 1.268 | 942.95 | 0 | 337 | 6.72 | 1.316 | 1061.95 | 2.1194 | 1.2533 | 1043.6 | 0.025067 | 49.1958 | 2.0848
338 | 6.74 | 1.18 | 1131.5 | 4.5148 | 338 | 6.74 | 1.269 | 940.45 | 0.9417 | 338 | 6.74 | 1.319 | 1065.55 | 3.1912 | 1.256 | 1045.8333 | 0.02512 | 49.3011 | 2.7859
339 | 6.76 | 1.185 | 1136.55 | 5.6701 | 339 | 6.76 | 1.269 | 938.2 | 0 | 339 | 6.76 | 1.323 | 1070.05 | 4.2712 | 1.259 | 1048.2667 | 0.02518 | 49.4158 | 3.1412
340 | 6.78 | 1.188 | 1141.55 | 3.4171 | 340 | 6.78 | 1.269 | 936.55 | 0 | 340 | 6.78 | 1.326 | 1073.4 | 3.2152 | 1.261 | 1050.5 | 0.02522 | 49.521 | 2.0988
341 | 6.8 | 1.192 | 1146.3 | 4.5757 | 341 | 6.8 | 1.269 | 934.3 | 0 | 341 | 6.8 | 1.329 | 1076.75 | 3.2252 | 1.2633 | 1052.45 | 0.025267 | 49.613 | 2.4534
342 | 6.82 | 1.196 | 1150.75 | 4.5941 | 342 | 6.82 | 1.269 | 933.75 | 0 | 342 | 6.82 | 1.333 | 1080.9 | 4.3153 | 1.266 | 1055.1333 | 0.02532 | 49.7395 | 2.8101
343 | 6.84 | 1.2 | 1154.7 | 4.6109 | 343 | 6.84 | 1.269 | 932.05 | 0 | 343 | 6.84 | 1.336 | 1083.7 | 3.2469 | 1.2683 | 1056.8167 | 0.025367 | 49.8188 | 2.4639
344 | 6.86 | 1.203 | 1159.7 | 3.4716 | 344 | 6.86 | 1.269 | 932.05 | 0 | 344 | 6.86 | 1.338 | 1088.45 | 2.1721 | 1.27 | 1060.0667 | 0.0254 | 49.972 | 1.7641
345 | 6.88 | 1.208 | 1163.6 | 5.8082 | 345 | 6.88 | 1.269 | 934.55 | 0 | 345 | 6.88 | 1.342 | 1092.1 | 4.3611 | 1.273 | 1063.4167 | 0.02546 | 50.1299 | 3.1852
346 | 6.9 | 1.212 | 1168.1 | 4.6634 | 346 | 6.9 | 1.269 | 939.6 | 0 | 346 | 6.9 | 1.346 | 1094.9 | 4.374 | 1.2757 | 1067.5333 | 0.025513 | 50.324 | 2.8413
347 | 6.92 | 1.215 | 1172.55 | 3.511 | 347 | 6.92 | 1.27 | 946.3 | 0.94295 | 347 | 6.92 | 1.349 | 1099.65 | 3.2918 | 1.278 | 1072.8333 | 0.02556 | 50.5738 | 2.4971
348 | 6.94 | 1.219 | 1176.2 | 4.6975 | 348 | 6.94 | 1.271 | 952.75 | 0.94952 | 348 | 6.94 | 1.351 | 1102.7 | 2.2024 | 1.2803 | 1077.2167 | 0.025607 | 50.7805 | 2.5084
349 | 6.96 | 1.225 | 1180.95 | 7.0715 | 349 | 6.96 | 1.271 | 958.9 | 0 | 349 | 6.96 | 1.355 | 1105.5 | 4.4164 | 1.2837 | 1081.7833 | 0.025673 | 50.9958 | 3.5983
350 | 6.98 | 1.228 | 1184.55 | 3.5482 | 350 | 6.98 | 1.272 | 965 | 0.96195 | 350 | 6.98 | 1.359 | 1108.3 | 4.4276 | 1.2863 | 1085.95 | 0.025727 | 51.1922 | 2.8903
351 | 7 | 1.23 | 1187.9 | 2.3725 | 351 | 7 | 1.275 | 971.45 | 2.9047 | 351 | 7 | 1.362 | 1111.1 | 3.3291 | 1.289 | 1090.15 | 0.02578 | 51.3902 | 2.9015
352 | 7.02 | 1.236 | 1191.85 | 7.1393 | 352 | 7.02 | 1.276 | 976.45 | 0.97395 | 352 | 7.02 | 1.365 | 1113.6 | 3.337 | 1.2923 | 1093.9667 | 0.025847 | 51.5701 | 3.6402
353 | 7.04 | 1.239 | 1194.9 | 3.5801 | 353 | 7.04 | 1.278 | 982.05 | 1.9585 | 353 | 7.04 | 1.369 | 1115.55 | 4.4583 | 1.2953 | 1097.5 | 0.025907 | 51.7366 | 3.2872
354 | 7.06 | 1.243 | 1199.65 | 4.7891 | 354 | 7.06 | 1.28 | 986.55 | 1.9686 | 354 | 7.06 | 1.372 | 1118.35 | 3.3509 | 1.2983 | 1101.5167 | 0.025967 | 51.926 | 3.2985
355 | 7.08 | 1.248 | 1203.3 | 6.0074 | 355 | 7.08 | 1.282 | 991.55 | 1.9781 | 355 | 7.08 | 1.375 | 1119.45 | 3.3567 | 1.3017 | 1104.7667 | 0.026033 | 52.0792 | 3.6771
356 | 7.1 | 1.251 | 1206.9 | 3.6153 | 356 | 7.1 | 1.285 | 997.4 | 2.9834 | 356 | 7.1 | 1.38 | 1122.8 | 5.6056 | 1.3053 | 1109.0333 | 0.026107 | 52.2803 | 4.0586
357 | 7.12 | 1.254 | 1211.1 | 3.627 | 357 | 7.12 | 1.286 | 1001.6 | 0.9995 | 357 | 7.12 | 1.382 | 1123.65 | 2.2464 | 1.3073 | 1112.1167 | 0.026147 | 52.4257 | 2.2212
358 | 7.14 | 1.259 | 1215.85 | 6.0674 | 358 | 7.14 | 1.289 | 1006.1 | 3.0115 | 358 | 7.14 | 1.384 | 1125.9 | 2.2496 | 1.3107 | 1115.95 | 0.026213 | 52.6064 | 3.7134
359 | 7.16 | 1.264 | 1220.6 | 6.0911 | 359 | 7.16 | 1.292 | 1011.1 | 3.0258 | 359 | 7.16 | 1.389 | 1127.55 | 5.6336 | 1.315 | 1119.75 | 0.0263 | 52.7855 | 4.844
360 | 7.18 | 1.267 | 1223.7 | 3.6664 | 360 | 7.18 | 1.295 | 1014.45 | 3.0383 | 360 | 7.18 | 1.392 | 1130.1 | 3.3865 | 1.318 | 1122.75 | 0.02636 | 52.9269 | 3.3637
361 | 7.2 | 1.271 | 1229.55 | 4.9065 | 361 | 7.2 | 1.298 | 1017.55 | 3.048 | 361 | 7.2 | 1.395 | 1131.5 | 3.3924 | 1.3213 | 1126.2 | 0.026427 | 53.0896 | 3.7483
362 | 7.22 | 1.275 | 1234.3 | 4.9277 | 362 | 7.22 | 1.301 | 1021.45 | 3.0585 | 362 | 7.22 | 1.398 | 1133.7 | 3.3978 | 1.3247 | 1129.8167 | 0.026493 | 53.2601 | 3.76
363 | 7.24 | 1.28 | 1238.5 | 6.182 | 363 | 7.24 | 1.303 | 1025.35 | 2.0468 | 363 | 7.24 | 1.402 | 1134.25 | 4.5359 | 1.3283 | 1132.7 | 0.026567 | 53.396 | 4.1479
364 | 7.26 | 1.283 | 1242.65 | 3.7217 | 364 | 7.26 | 1.307 | 1028.4 | 4.1075 | 364 | 7.26 | 1.407 | 1135.95 | 5.6755 | 1.3323 | 1135.6667 | 0.026647 | 53.5358 | 4.5367
365 | 7.28 | 1.287 | 1246.85 | 4.979 | 365 | 7.28 | 1.31 | 1032.35 | 3.0911 | 365 | 7.28 | 1.41 | 1137.6 | 3.4103 | 1.3357 | 1138.9333 | 0.026713 | 53.6898 | 3.791
366 | 7.3 | 1.293 | 1251.05 | 7.4937 | 366 | 7.3 | 1.313 | 1036.25 | 3.1029 | 366 | 7.3 | 1.413 | 1138.2 | 3.4137 | 1.3397 | 1141.8333 | 0.026793 | 53.8265 | 4.5615
367 | 7.32 | 1.295 | 1255.8 | 2.5069 | 367 | 7.32 | 1.316 | 1039.6 | 3.1138 | 367 | 7.32 | 1.416 | 1139.3 | 3.4162 | 1.3423 | 1144.9 | 0.026847 | 53.9711 | 3.049
368 | 7.34 | 1.298 | 1260.55 | 3.7745 | 368 | 7.34 | 1.319 | 1042.95 | 3.1238 | 368 | 7.34 | 1.419 | 1140.4 | 3.4196 | 1.3453 | 1147.9667 | 0.026907 | 54.1157 | 3.4393
369 | 7.36 | 1.303 | 1264.75 | 6.3132 | 369 | 7.36 | 1.322 | 1047.15 | 3.1352 | 369 | 7.36 | 1.423 | 1142.35 | 4.5655 | 1.3493 | 1151.4167 | 0.026987 | 54.2783 | 4.5988
370 | 7.38 | 1.307 | 1269.75 | 5.069 | 370 | 7.38 | 1.326 | 1051.05 | 4.1964 | 370 | 7.38 | 1.427 | 1143.75 | 4.5722 | 1.3533 | 1154.85 | 0.027067 | 54.4402 | 4.6125
371 | 7.4 | 1.31 | 1274.25 | 3.816 | 371 | 7.4 | 1.329 | 1054.95 | 3.159 | 371 | 7.4 | 1.43 | 1144.6 | 3.4325 | 1.3563 | 1157.9333 | 0.027127 | 54.5855 | 3.4692
372 | 7.42 | 1.316 | 1279.25 | 7.6605 | 372 | 7.42 | 1.332 | 1059.45 | 3.1716 | 372 | 7.42 | 1.433 | 1145.7 | 3.4355 | 1.3603 | 1161.4667 | 0.027207 | 54.7521 | 4.6388
373 | 7.44 | 1.32 | 1283.75 | 5.126 | 373 | 7.44 | 1.337 | 1063.6 | 5.3076 | 373 | 7.44 | 1.437 | 1147.1 | 4.5856 | 1.3647 | 1164.8167 | 0.027293 | 54.91 | 5.0403
374 | 7.46 | 1.322 | 1289.05 | 2.5728 | 374 | 7.46 | 1.34 | 1066.95 | 3.1958 | 374 | 7.46 | 1.44 | 1147.7 | 3.4422 | 1.3673 | 1167.9 | 0.027347 | 55.0553 | 3.1103
375 | 7.48 | 1.326 | 1293.8 | 5.1657 | 375 | 7.48 | 1.343 | 1070.9 | 3.2068 | 375 | 7.48 | 1.443 | 1149.35 | 3.4456 | 1.3707 | 1171.35 | 0.027413 | 55.218 | 3.8987
376 | 7.5 | 1.331 | 1299.1 | 6.4822 | 376 | 7.5 | 1.347 | 1073.65 | 4.2891 | 376 | 7.5 | 1.446 | 1149.9 | 3.4489 | 1.3747 | 1174.2167 | 0.027493 | 55.3531 | 4.6911
377 | 7.52 | 1.334 | 1304.7 | 3.9057 | 377 | 7.52 | 1.35 | 1077.3 | 3.2264 | 377 | 7.52 | 1.449 | 1151.05 | 3.4514 | 1.3777 | 1177.6833 | 0.027553 | 55.5165 | 3.5279
378 | 7.54 | 1.339 | 1310.25 | 6.5374 | 378 | 7.54 | 1.352 | 1081.75 | 2.1591 | 378 | 7.54 | 1.453 | 1152.4 | 4.6069 | 1.3813 | 1181.4667 | 0.027627 | 55.6949 | 4.3251
379 | 7.56 | 1.343 | 1314.75 | 5.25 | 379 | 7.56 | 1.357 | 1085.7 | 5.4186 | 379 | 7.56 | 1.456 | 1152.7 | 3.4576 | 1.3853 | 1184.3833 | 0.027707 | 55.8324 | 4.7317
380 | 7.58 | 1.347 | 1320.3 | 5.2701 | 380 | 7.58 | 1.36 | 1089.6 | 3.263 | 380 | 7.58 | 1.46 | 1153.25 | 4.6119 | 1.389 | 1187.7167 | 0.02778 | 55.9895 | 4.3489
381 | 7.6 | 1.35 | 1325.35 | 3.9685 | 381 | 7.6 | 1.363 | 1092.95 | 3.2738 | 381 | 7.6 | 1.462 | 1154.65 | 2.3079 | 1.3917 | 1190.9833 | 0.027833 | 56.1435 | 3.1716
382 | 7.62 | 1.356 | 1331.2 | 7.9697 | 382 | 7.62 | 1.367 | 1097.15 | 4.3802 | 382 | 7.62 | 1.466 | 1154.65 | 4.6186 | 1.3963 | 1194.3333 | 0.027927 | 56.3014 | 5.5657
383 | 7.64 | 1.36 | 1336.5 | 5.3354 | 383 | 7.64 | 1.371 | 1101.6 | 4.3975 | 383 | 7.64 | 1.469 | 1155.5 | 3.4652 | 1.4 | 1197.8667 | 0.028 | 56.468 | 4.3857
384 | 7.66 | 1.362 | 1341 | 2.6775 | 384 | 7.66 | 1.375 | 1106.35 | 4.4159 | 384 | 7.66 | 1.471 | 1156.35 | 2.3119 | 1.4027 | 1201.2333 | 0.028053 | 56.6267 | 3.1988
385 | 7.68 | 1.366 | 1346.85 | 5.3757 | 385 | 7.68 | 1.378 | 1109.7 | 3.3241 | 385 | 7.68 | 1.475 | 1156.9 | 4.6265 | 1.4063 | 1204.4833 | 0.028127 | 56.7799 | 4.4105
386 | 7.7 | 1.372 | 1352.7 | 8.0987 | 386 | 7.7 | 1.381 | 1115 | 3.3371 | 386 | 7.7 | 1.478 | 1156.9 | 3.4707 | 1.4103 | 1208.2 | 0.028207 | 56.9551 | 4.8254
387 | 7.72 | 1.375 | 1358.6 | 4.0669 | 387 | 7.72 | 1.386 | 1118.1 | 5.5827 | 387 | 7.72 | 1.48 | 1158 | 2.3149 | 1.4137 | 1211.5667 | 0.028273 | 57.1138 | 4.0329
388 | 7.74 | 1.38 | 1364.15 | 6.8069 | 388 | 7.74 | 1.389 | 1122 | 3.3602 | 388 | 7.74 | 1.483 | 1159.15 | 3.4757 | 1.4173 | 1215.1 | 0.028347 | 57.2804 | 4.4489
389 | 7.76 | 1.384 | 1368.9 | 5.4661 | 389 | 7.76 | 1.391 | 1125.9 | 2.2479 | 389 | 7.76 | 1.486 | 1160.25 | 3.4791 | 1.4203 | 1218.35 | 0.028407 | 57.4336 | 3.6502
390 | 7.78 | 1.389 | 1375.05 | 6.8599 | 390 | 7.78 | 1.396 | 1130.1 | 5.64 | 390 | 7.78 | 1.489 | 1162.5 | 3.4841 | 1.4247 | 1222.55 | 0.028493 | 57.6316 | 5.2886
391 | 7.8 | 1.392 | 1380.65 | 4.1335 | 391 | 7.8 | 1.398 | 1134.3 | 2.2644 | 391 | 7.8 | 1.492 | 1164.15 | 3.49 | 1.4273 | 1226.3667 | 0.028547 | 57.8115 | 3.2652
392 | 7.82 | 1.396 | 1385.1 | 5.5315 | 392 | 7.82 | 1.401 | 1137.9 | 3.4083 | 392 | 7.82 | 1.494 | 1165 | 2.3291 | 1.4303 | 1229.3333 | 0.028607 | 57.9513 | 3.6836
393 | 7.84 | 1.4 | 1391.25 | 5.5527 | 393 | 7.84 | 1.406 | 1142.1 | 5.7 | 393 | 7.84 | 1.497 | 1165.25 | 3.4954 | 1.4343 | 1232.8667 | 0.028687 | 58.1179 | 4.9244
394 | 7.86 | 1.404 | 1396.55 | 5.5756 | 394 | 7.86 | 1.41 | 1146 | 4.5762 | 394 | 7.86 | 1.497 | 1164.7 | 0 | 1.437 | 1235.75 | 0.02874 | 58.2538 | 3.2915
395 | 7.88 | 1.408 | 1402.45 | 5.598 | 395 | 7.88 | 1.412 | 1149.1 | 2.2951 | 395 | 7.88 | 1.499 | 1163.05 | 2.3277 | 1.4397 | 1238.2 | 0.028793 | 58.3693 | 3.2986
396 | 7.9 | 1.413 | 1407.45 | 7.0248 | 396 | 7.9 | 1.416 | 1153.3 | 4.6048 | 396 | 7.9 | 1.501 | 1158.55 | 2.3216 | 1.4433 | 1239.7667 | 0.028867 | 58.4432 | 4.5429
397 | 7.92 | 1.416 | 1413.35 | 4.2312 | 397 | 7.92 | 1.42 | 1156.9 | 4.6204 | 397 | 7.92 | 1.501 | 1152.4 | 0 | 1.4457 | 1240.8833 | 0.028913 | 58.4958 | 2.8941
398 | 7.94 | 1.42 | 1418.9 | 5.6645 | 398 | 7.94 | 1.423 | 1162.2 | 3.4787 | 398 | 7.94 | 1.5 | 1147.7 | -1.15 | 1.4477 | 1242.9333 | 0.028953 | 58.5924 | 2.4838
399 | 7.96 | 1.425 | 1424.8 | 7.1093 | 399 | 7.96 | 1.427 | 1165.3 | 4.655 | 399 | 7.96 | 1.5 | 1144.3 | 0 | 1.4507 | 1244.8 | 0.029013 | 58.6804 | 3.7316
400 | 7.98 | 1.43 | 1430.65 | 7.1386 | 400 | 7.98 | 1.43 | 1168.65 | 3.5009 | 400 | 7.98 | 1.501 | 1139.85 | 1.1421 | 1.4537 | 1246.3833 | 0.029073 | 58.7551 | 3.7368
401 | 8 | 1.432 | 1437.9 | 2.8685 | 401 | 8 | 1.434 | 1172.85 | 4.683 | 401 | 8 | 1.501 | 1137.6 | 0 | 1.4557 | 1249.45 | 0.029113 | 58.8996 | 2.4958
402 | 8.02 | 1.438 | 1445.45 | 8.6501 | 402 | 8.02 | 1.437 | 1176.2 | 3.5236 | 402 | 8.02 | 1.501 | 1136.2 | 0 | 1.4587 | 1252.6167 | 0.029173 | 59.0489 | 3.7531
403 | 8.04 | 1.443 | 1452.15 | 7.244 | 403 | 8.04 | 1.441 | 1180.1 | 4.7126 | 403 | 8.04 | 1.501 | 1134.25 | 0 | 1.4617 | 1255.5 | 0.029233 | 59.1848 | 3.7622
404 | 8.06 | 1.445 | 1458.85 | 2.911 | 404 | 8.06 | 1.444 | 1182.9 | 3.5445 | 404 | 8.06 | 1.501 | 1133.15 | 0 | 1.4633 | 1258.3 | 0.029267 | 59.3168 | 2.0948
405 | 8.08 | 1.449 | 1465.85 | 5.8494 | 405 | 8.08 | 1.448 | 1186.25 | 4.7383 | 405 | 8.08 | 1.501 | 1132.6 | 0 | 1.466 | 1261.5667 | 0.02932 | 59.4708 | 3.3598
406 | 8.1 | 1.454 | 1472.25 | 7.3452 | 406 | 8.1 | 1.452 | 1191 | 4.7545 | 406 | 8.1 | 1.501 | 1130.65 | 0 | 1.469 | 1264.6333 | 0.02938 | 59.6154 | 3.7893
407 | 8.12 | 1.457 | 1478.7 | 4.4264 | 407 | 8.12 | 1.456 | 1193.8 | 4.7696 | 407 | 8.12 | 1.501 | 1130.35 | 0 | 1.4713 | 1267.6167 | 0.029427 | 59.756 | 2.9543
408 | 8.14 | 1.46 | 1486.25 | 4.4474 | 408 | 8.14 | 1.459 | 1197.4 | 3.5868 | 408 | 8.14 | 1.501 | 1130.1 | 0 | 1.4733 | 1271.25 | 0.029467 | 59.9273 | 2.5389
409 | 8.16 | 1.465 | 1492.4 | 7.4466 | 409 | 8.16 | 1.462 | 1202.15 | 3.5993 | 409 | 8.16 | 1.501 | 1128.95 | 0 | 1.476 | 1274.5 | 0.02952 | 60.0805 | 3.3943
410 | 8.18 | 1.469 | 1499.35 | 5.9835 | 410 | 8.18 | 1.466 | 1206.65 | 4.8176 | 410 | 8.18 | 1.501 | 1129.5 | 0 | 1.4787 | 1278.5 | 0.029573 | 60.2691 | 3.404
411 | 8.2 | 1.472 | 1505.8 | 4.5077 | 411 | 8.2 | 1.47 | 1210.8 | 4.8349 | 411 | 8.2 | 1.501 | 1132.85 | 0 | 1.481 | 1283.15 | 0.02962 | 60.4883 | 2.9886
412 | 8.22 | 1.476 | 1513.6 | 6.0388 | 412 | 8.22 | 1.474 | 1215.85 | 4.8533 | 412 | 8.22 | 1.502 | 1142.1 | 1.1375 | 1.484 | 1290.5167 | 0.02968 | 60.8355 | 3.8605
413 | 8.24 | 1.481 | 1520.85 | 7.5861 | 413 | 8.24 | 1.477 | 1220.6 | 3.6547 | 413 | 8.24 | 1.503 | 1152.15 | 1.1471 | 1.487 | 1297.8667 | 0.02974 | 61.182 | 3.8826
414 | 8.26 | 1.484 | 1527.55 | 4.5726 | 414 | 8.26 | 1.481 | 1225.35 | 4.8919 | 414 | 8.26 | 1.506 | 1161.9 | 3.4711 | 1.4903 | 1304.9333 | 0.029807 | 61.5151 | 4.338
415 | 8.28 | 1.488 | 1535.4 | 6.1259 | 415 | 8.28 | 1.485 | 1230.1 | 4.9109 | 415 | 8.28 | 1.508 | 1172.55 | 2.3344 | 1.4937 | 1312.6833 | 0.029873 | 61.8805 | 4.3627
416 | 8.3 | 1.493 | 1541.8 | 7.693 | 416 | 8.3 | 1.488 | 1234.55 | 3.697 | 416 | 8.3 | 1.51 | 1181.45 | 2.354 | 1.497 | 1319.2667 | 0.02994 | 62.1908 | 4.3866
417 | 8.32 | 1.497 | 1548.8 | 6.1812 | 417 | 8.32 | 1.493 | 1239.6 | 6.1854 | 417 | 8.32 | 1.513 | 1189.85 | 3.5569 | 1.501 | 1326.0833 | 0.03002 | 62.5122 | 5.2907
418 | 8.34 | 1.499 | 1555.8 | 3.1046 | 418 | 8.34 | 1.497 | 1244.35 | 4.9679 | 418 | 8.34 | 1.516 | 1197.95 | 3.5817 | 1.504 | 1332.7 | 0.03008 | 62.8241 | 3.9882
419 | 8.36 | 1.504 | 1562.2 | 7.795 | 419 | 8.36 | 1.499 | 1248.5 | 2.4928 | 419 | 8.36 | 1.519 | 1204.4 | 3.6035 | 1.5073 | 1338.3667 | 0.030147 | 63.0912 | 4.4518
420 | 8.38 | 1.509 | 1568.65 | 7.8271 | 420 | 8.38 | 1.504 | 1253.25 | 6.2544 | 420 | 8.38 | 1.521 | 1210.8 | 2.4152 | 1.5113 | 1344.2333 | 0.030227 | 63.3678 | 5.3652
421 | 8.4 | 1.512 | 1575.6 | 4.7164 | 421 | 8.4 | 1.507 | 1257.45 | 3.766 | 421 | 8.4 | 1.524 | 1216.4 | 3.6408 | 1.5143 | 1349.8167 | 0.030287 | 63.631 | 4.0411
422 | 8.42 | 1.516 | 1581.2 | 6.3136 | 422 | 8.42 | 1.511 | 1262.5 | 5.0399 | 422 | 8.42 | 1.526 | 1223.1 | 2.4395 | 1.5177 | 1355.6 | 0.030353 | 63.9036 | 4.509
423 | 8.44 | 1.52 | 1587.6 | 6.3376 | 423 | 8.44 | 1.515 | 1267.5 | 5.06 | 423 | 8.44 | 1.529 | 1228.95 | 3.6781 | 1.5213 | 1361.35 | 0.030427 | 64.1747 | 4.9811
424 | 8.46 | 1.524 | 1594.05 | 6.3633 | 424 | 8.46 | 1.518 | 1272.55 | 3.8101 | 424 | 8.46 | 1.533 | 1235.1 | 4.9281 | 1.525 | 1367.2333 | 0.0305 | 64.452 | 5.0024
425 | 8.48 | 1.527 | 1600.2 | 4.7914 | 425 | 8.48 | 1.522 | 1277.55 | 5.1002 | 425 | 8.48 | 1.535 | 1241.25 | 2.4764 | 1.528 | 1373 | 0.03056 | 64.7238 | 4.1103
426 | 8.5 | 1.53 | 1606.6 | 4.8102 | 426 | 8.5 | 1.527 | 1282.9 | 6.4011 | 426 | 8.5 | 1.538 | 1247.65 | 3.7334 | 1.5317 | 1379.05 | 0.030633 | 65.009 | 5.0454
427 | 8.52 | 1.535 | 1613.6 | 8.0505 | 427 | 8.52 | 1.529 | 1286.5 | 2.5694 | 427 | 8.52 | 1.542 | 1252.4 | 5.0001 | 1.5353 | 1384.1667 | 0.030707 | 65.2502 | 5.0659
428 | 8.54 | 1.538 | 1619.45 | 4.8496 | 428 | 8.54 | 1.533 | 1291.55 | 5.1561 | 428 | 8.54 | 1.545 | 1258.85 | 3.7669 | 1.5387 | 1389.95 | 0.030773 | 65.5229 | 4.6235
429 | 8.56 | 1.543 | 1626.15 | 8.114 | 429 | 8.56 | 1.538 | 1296.3 | 6.4696 | 429 | 8.56 | 1.548 | 1263.3 | 3.7832 | 1.543 | 1395.25 | 0.03086 | 65.7727 | 6.0346
430 | 8.58 | 1.547 | 1632.05 | 6.5164 | 430 | 8.58 | 1.542 | 1300.5 | 5.1936 | 430 | 8.58 | 1.551 | 1268.9 | 3.7983 | 1.5467 | 1400.4833 | 0.030933 | 66.0194 | 5.1255
431 | 8.6 | 1.55 | 1637.35 | 4.9041 | 431 | 8.6 | 1.544 | 1305.5 | 2.606 | 431 | 8.6 | 1.554 | 1274.75 | 3.8155 | 1.5493 | 1405.8667 | 0.030987 | 66.2732 | 3.7418
432 | 8.62 | 1.555 | 1644.3 | 8.2041 | 432 | 8.62 | 1.548 | 1310.8 | 5.2326 | 432 | 8.62 | 1.557 | 1278.95 | 3.8305 | 1.5533 | 1411.35 | 0.031067 | 66.5317 | 5.6344
433 | 8.64 | 1.56 | 1650.45 | 8.2369 | 433 | 8.64 | 1.552 | 1316.4 | 5.2544 | 433 | 8.64 | 1.561 | 1284.8 | 5.1275 | 1.5577 | 1417.2167 | 0.031153 | 66.8082 | 6.1286
434 | 8.66 | 1.562 | 1655.75 | 3.3062 | 434 | 8.66 | 1.556 | 1320.85 | 5.2745 | 434 | 8.66 | 1.564 | 1289.55 | 3.8615 | 1.5607 | 1422.05 | 0.031213 | 67.0361 | 4.2589
435 | 8.68 | 1.566 | 1661.35 | 6.6342 | 435 | 8.68 | 1.559 | 1326.15 | 3.9705 | 435 | 8.68 | 1.566 | 1295.45 | 2.585 | 1.5637 | 1427.65 | 0.031273 | 67.3001 | 4.2745
436 | 8.7 | 1.57 | 1667.25 | 6.6572 | 436 | 8.7 | 1.562 | 1330.9 | 3.9856 | 436 | 8.7 | 1.57 | 1299.35 | 5.1896 | 1.5673 | 1432.5 | 0.031347 | 67.5287 | 5.2436
437 | 8.72 | 1.575 | 1673.1 | 8.3509 | 437 | 8.72 | 1.567 | 1336.8 | 6.6692 | 437 | 8.72 | 1.574 | 1304.95 | 5.2086 | 1.572 | 1438.2833 | 0.03144 | 67.8013 | 6.6985
438 | 8.74 | 1.578 | 1678.4 | 5.0273 | 438 | 8.74 | 1.57 | 1341.8 | 4.0179 | 438 | 8.74 | 1.577 | 1310.5 | 3.9232 | 1.575 | 1443.5667 | 0.0315 | 68.0504 | 4.3228
439 | 8.76 | 1.581 | 1683.15 | 5.0423 | 439 | 8.76 | 1.574 | 1347.7 | 5.379 | 439 | 8.76 | 1.58 | 1315 | 3.9383 | 1.5783 | 1448.6167 | 0.031567 | 68.2884 | 4.8203
440 | 8.78 | 1.586 | 1689.85 | 8.4325 | 440 | 8.78 | 1.579 | 1353.55 | 6.7531 | 440 | 8.78 | 1.584 | 1320.85 | 5.2717 | 1.583 | 1454.75 | 0.03166 | 68.5776 | 6.7745
441 | 8.8 | 1.589 | 1695.7 | 5.0783 | 441 | 8.8 | 1.582 | 1358.85 | 4.0686 | 441 | 8.8 | 1.588 | 1326.7 | 5.2951 | 1.5863 | 1460.4167 | 0.031727 | 68.8447 | 4.8586
442 | 8.82 | 1.593 | 1701.3 | 6.794 | 442 | 8.82 | 1.584 | 1363.9 | 2.7228 | 442 | 8.82 | 1.591 | 1331.45 | 3.9872 | 1.5893 | 1465.55 | 0.031787 | 69.0867 | 4.3889
443 | 8.84 | 1.597 | 1706.6 | 6.8158 | 443 | 8.84 | 1.589 | 1368.05 | 6.8299 | 443 | 8.84 | 1.595 | 1337.05 | 5.337 | 1.5937 | 1470.5667 | 0.031873 | 69.3232 | 6.3616
444 | 8.86 | 1.601 | 1712.2 | 6.8376 | 444 | 8.86 | 1.593 | 1373.95 | 5.484 | 444 | 8.86 | 1.598 | 1342.35 | 4.0191 | 1.5973 | 1476.1667 | 0.031947 | 69.5872 | 5.4023
445 | 8.88 | 1.604 | 1718.05 | 5.1454 | 445 | 8.88 | 1.596 | 1378.7 | 4.129 | 445 | 8.88 | 1.602 | 1347.95 | 5.3806 | 1.6007 | 1481.5667 | 0.032013 | 69.8417 | 4.9296
446 | 8.9 | 1.608 | 1722.55 | 6.8812 | 446 | 8.9 | 1.599 | 1384 | 4.144 | 446 | 8.9 | 1.606 | 1352.95 | 5.4018 | 1.6043 | 1486.5 | 0.032087 | 70.0743 | 5.4415
447 | 8.92 | 1.61 | 1727.3 | 3.4499 | 447 | 8.92 | 1.603 | 1388.75 | 5.5455 | 447 | 8.92 | 1.609 | 1358.3 | 4.0669 | 1.6073 | 1491.45 | 0.032147 | 70.3076 | 4.4669
448 | 8.94 | 1.611 | 1733.15 | 1.7302 | 448 | 8.94 | 1.607 | 1393.75 | 5.565 | 448 | 8.94 | 1.613 | 1363.85 | 5.4443 | 1.6103 | 1496.9167 | 0.032207 | 70.5653 | 4.4825
449 | 8.96 | 1.615 | 1738.15 | 6.9426 | 449 | 8.96 | 1.611 | 1399.65 | 5.5868 | 449 | 8.96 | 1.615 | 1368.9 | 2.7327 | 1.6137 | 1502.2333 | 0.032273 | 70.816 | 4.9986
450 | 8.98 | 1.617 | 1742.35 | 3.4805 | 450 | 8.98 | 1.615 | 1405.2 | 5.6097 | 450 | 8.98 | 1.62 | 1374.2 | 6.8578 | 1.6173 | 1507.25 | 0.032347 | 71.0524 | 5.5174
451 | 9 | 1.619 | 1747.4 | 3.4897 | 451 | 9 | 1.619 | 1410.55 | 5.6315 | 451 | 9 | 1.624 | 1379.25 | 5.5069 | 1.6207 | 1512.4 | 0.032413 | 71.2952 | 5.0327
452 | 9.02 | 1.621 | 1752.15 | 3.4996 | 452 | 9.02 | 1.621 | 1415.85 | 2.8264 | 452 | 9.02 | 1.627 | 1384 | 4.1449 | 1.623 | 1517.3333 | 0.03246 | 71.5278 | 3.5347
453 | 9.04 | 1.625 | 1757.15 | 7.0186 | 453 | 9.04 | 1.625 | 1421.7 | 5.6751 | 453 | 9.04 | 1.63 | 1389.3 | 4.1599 | 1.6267 | 1522.7167 | 0.032533 | 71.7816 | 5.5734
454 | 9.06 | 1.628 | 1761.65 | 5.2782 | 454 | 9.06 | 1.63 | 1426.15 | 7.1196 | 454 | 9.06 | 1.634 | 1394.85 | 5.5683 | 1.6307 | 1527.55 | 0.032613 | 72.0094 | 6.1005
455 | 9.08 | 1.631 | 1767.2 | 5.2933 | 455 | 9.08 | 1.632 | 1430.9 | 2.8571 | 455 | 9.08 | 1.638 | 1400.45 | 5.5906 | 1.6337 | 1532.85 | 0.032673 | 72.2592 | 4.5906
456 | 9.1 | 1.635 | 1772.25 | 7.0789 | 456 | 9.1 | 1.637 | 1435.95 | 7.1671 | 456 | 9.1 | 1.641 | 1405.75 | 4.2093 | 1.6377 | 1537.9833 | 0.032753 | 72.5012 | 6.1417
457 | 9.12 | 1.639 | 1776.15 | 7.0968 | 457 | 9.12 | 1.641 | 1441.25 | 5.7544 | 457 | 9.12 | 1.645 | 1410.8 | 5.6331 | 1.6417 | 1542.7333 | 0.032833 | 72.7251 | 6.1614
458 | 9.14 | 1.642 | 1780.9 | 5.3356 | 458 | 9.14 | 1.643 | 1446 | 2.8872 | 458 | 9.14 | 1.649 | 1417.5 | 5.6566 | 1.6447 | 1548.1333 | 0.032893 | 72.9797 | 4.6363
459 | 9.16 | 1.647 | 1785.65 | 8.9164 | 459 | 9.16 | 1.647 | 1451.05 | 5.7941 | 459 | 9.16 | 1.653 | 1422.25 | 5.6795 | 1.649 | 1552.9833 | 0.03298 | 73.2083 | 6.7191
460 | 9.18 | 1.651 | 1789.3 | 7.1499 | 460 | 9.18 | 1.652 | 1455.75 | 7.267 | 460 | 9.18 | 1.656 | 1427.55 | 4.2747 | 1.653 | 1557.5333 | 0.03306 | 73.4228 | 6.221
461 | 9.2 | 1.654 | 1794.85 | 5.3762 | 461 | 9.2 | 1.656 | 1461.9 | 5.8353 | 461 | 9.2 | 1.66 | 1432.6 | 5.7203 | 1.6567 | 1563.1167 | 0.033133 | 73.686 | 5.7212
462 | 9.22 | 1.657 | 1798.5 | 5.39 | 462 | 9.22 | 1.658 | 1466.4 | 2.9283 | 462 | 9.22 | 1.664 | 1437.9 | 5.741 | 1.6597 | 1567.6 | 0.033193 | 73.8974 | 4.6961
463 | 9.24 | 1.662 | 1803.55 | 9.0051 | 463 | 9.24 | 1.662 | 1470.6 | 5.874 | 463 | 9.24 | 1.668 | 1442.9 | 5.7616 | 1.664 | 1572.35 | 0.03328 | 74.1213 | 6.8032
464 | 9.26 | 1.665 | 1807.7 | 5.4169 | 464 | 9.26 | 1.666 | 1476.7 | 5.8946 | 464 | 9.26 | 1.671 | 1448.2 | 4.3367 | 1.6673 | 1577.5333 | 0.033347 | 74.3656 | 5.2498
465 | 9.28 | 1.668 | 1812.2 | 5.4298 | 465 | 9.28 | 1.67 | 1482.6 | 5.9186 | 465 | 9.28 | 1.675 | 1452.7 | 5.8018 | 1.671 | 1582.5 | 0.03342 | 74.5998 | 5.7934
466 | 9.3 | 1.673 | 1816.65 | 9.0721 | 466 | 9.3 | 1.674 | 1487.9 | 5.941 | 466 | 9.3 | 1.679 | 1458 | 5.8214 | 1.6753 | 1587.5167 | 0.033507 | 74.8363 | 6.8684
467 | 9.32 | 1.676 | 1820.55 | 5.4558 | 467 | 9.32 | 1.678 | 1493.2 | 5.9622 | 467 | 9.32 | 1.683 | 1463 | 5.842 | 1.679 | 1592.25 | 0.03358 | 75.0594 | 5.8296
468 | 9.34 | 1.68 | 1825.3 | 7.2917 | 468 | 9.34 | 1.682 | 1498.5 | 5.9834 | 468 | 9.34 | 1.686 | 1467.75 | 4.3961 | 1.6827 | 1597.1833 | 0.033653 | 75.2919 | 5.8473
469 | 9.36 | 1.683 | 1828.65 | 5.4809 | 469 | 9.36 | 1.686 | 1504.4 | 6.0058 | 469 | 9.36 | 1.689 | 1473.9 | 4.4125 | 1.686 | 1602.3167 | 0.03372 | 75.5339 | 5.3325
470 | 9.38 | 1.688 | 1832.85 | 9.1537 | 470 | 9.38 | 1.69 | 1509.7 | 6.0282 | 470 | 9.38 | 1.693 | 1479.5 | 5.9068 | 1.6903 | 1607.35 | 0.033807 | 75.7712 | 6.9543
471 | 9.4 | 1.692 | 1838.15 | 7.342 | 471 | 9.4 | 1.693 | 1514.7 | 4.5366 | 471 | 9.4 | 1.698 | 1484.55 | 7.4101 | 1.6943 | 1612.4667 | 0.033887 | 76.0124 | 6.4396
472 | 9.42 | 1.696 | 1841.5 | 7.3593 | 472 | 9.42 | 1.697 | 1520 | 6.0694 | 472 | 9.42 | 1.701 | 1490.65 | 4.4628 | 1.698 | 1617.3833 | 0.03396 | 76.2442 | 5.9214
473 | 9.44 | 1.7 | 1845.7 | 7.3744 | 473 | 9.44 | 1.701 | 1526.15 | 6.0923 | 473 | 9.44 | 1.705 | 1495.7 | 5.9727 | 1.702 | 1622.5167 | 0.03404 | 76.4862 | 6.4798
474 | 9.46 | 1.703 | 1848.2 | 5.5409 | 474 | 9.46 | 1.705 | 1531.2 | 6.1147 | 474 | 9.46 | 1.708 | 1500.15 | 4.4938 | 1.7053 | 1626.5167 | 0.034107 | 76.6747 | 5.4151
475 | 9.48 | 1.706 | 1852.7 | 5.5513 | 475 | 9.48 | 1.707 | 1536.8 | 3.068 | 475 | 9.48 | 1.712 | 1504.9 | 6.0101 | 1.7083 | 1631.4667 | 0.034167 | 76.9081 | 4.887
476 | 9.5 | 1.711 | 1858 | 9.2768 | 476 | 9.5 | 1.711 | 1541.25 | 6.1561 | 476 | 9.5 | 1.716 | 1510.8 | 6.0314 | 1.7127 | 1636.6833 | 0.034253 | 77.154 | 7.081
477 | 9.52 | 1.715 | 1861.05 | 7.4381 | 477 | 9.52 | 1.716 | 1547.1 | 7.7209 | 477 | 9.52 | 1.719 | 1514.95 | 4.5386 | 1.7167 | 1641.0333 | 0.034333 | 77.3591 | 6.5554
478 | 9.54 | 1.718 | 1863.6 | 5.587 | 478 | 9.54 | 1.721 | 1552.4 | 7.7488 | 478 | 9.54 | 1.723 | 1520.3 | 6.0705 | 1.7207 | 1645.4333 | 0.034413 | 77.5665 | 6.5729
479 | 9.56 | 1.722 | 1868.9 | 7.465 | 479 | 9.56 | 1.723 | 1558 | 3.1104 | 479 | 9.56 | 1.726 | 1525.3 | 4.5684 | 1.7237 | 1650.7333 | 0.034473 | 77.8163 | 4.9443
480 | 9.58 | 1.727 | 1872.5 | 9.3535 | 480 | 9.58 | 1.727 | 1564.15 | 6.2443 | 480 | 9.58 | 1.729 | 1530.05 | 4.583 | 1.7277 | 1655.5667 | 0.034553 | 78.0442 | 6.6126
481 | 9.6 | 1.73 | 1876.7 | 5.6238 | 481 | 9.6 | 1.732 | 1568.6 | 7.8319 | 481 | 9.6 | 1.733 | 1535.9 | 6.1319 | 1.7317 | 1660.4 | 0.034633 | 78.272 | 6.6319
482 | 9.62 | 1.734 | 1879.5 | 7.5124 | 482 | 9.62 | 1.736 | 1574.2 | 6.2856 | 482 | 9.62 | 1.737 | 1540.4 | 6.1526 | 1.7357 | 1664.7 | 0.034713 | 78.4747 | 6.6502
483 | 9.64 | 1.738 | 1883.15 | 7.5253 | 483 | 9.64 | 1.738 | 1579.8 | 3.154 | 483 | 9.64 | 1.74 | 1544.85 | 4.6279 | 1.7387 | 1669.2667 | 0.034773 | 78.69 | 5.001
484 | 9.66 | 1.742 | 1887.35 | 7.541 | 484 | 9.66 | 1.742 | 1584.8 | 6.3292 | 484 | 9.66 | 1.745 | 1551 | 7.7396 | 1.743 | 1674.3833 | 0.03486 | 78.9312 | 7.2446
485 | 9.68 | 1.746 | 1890.7 | 7.5561 | 485 | 9.68 | 1.746 | 1589 | 6.3476 | 485 | 9.68 | 1.748 | 1554.9 | 4.6588 | 1.7467 | 1678.2 | 0.034933 | 79.1111 | 6.1464
486 | 9.7 | 1.75 | 1893.2 | 7.5678 | 486 | 9.7 | 1.75 | 1594.6 | 6.3672 | 486 | 9.7 | 1.751 | 1559.4 | 4.6714 | 1.7503 | 1682.4 | 0.035007 | 79.3091 | 6.1611
487 | 9.72 | 1.754 | 1897.95 | 7.5823 | 487 | 9.72 | 1.754 | 1601 | 6.3912 | 487 | 9.72 | 1.756 | 1565.55 | 7.8124 | 1.7547 | 1688.1667 | 0.035093 | 79.5809 | 7.3029
488 | 9.74 | 1.758 | 1900.45 | 7.5968 | 488 | 9.74 | 1.757 | 1605.2 | 4.8093 | 488 | 9.74 | 1.76 | 1569.7 | 6.2705 | 1.7583 | 1691.7833 | 0.035167 | 79.7514 | 6.1966
489 | 9.76 | 1.762 | 1903.25 | 7.6074 | 489 | 9.76 | 1.761 | 1609.4 | 6.4292 | 489 | 9.76 | 1.763 | 1574.2 | 4.7158 | 1.762 | 1695.6167 | 0.03524 | 79.9321 | 6.2102
490 | 9.78 | 1.767 | 1906.6 | 9.5246 | 490 | 9.78 | 1.765 | 1614.7 | 6.4482 | 490 | 9.78 | 1.768 | 1578.65 | 7.8821 | 1.7667 | 1699.9833 | 0.035333 | 80.138 | 7.9231
491 | 9.8 | 1.77 | 1910.25 | 5.7253 | 491 | 9.8 | 1.769 | 1620 | 6.4694 | 491 | 9.8 | 1.771 | 1583.4 | 4.7431 | 1.77 | 1704.55 | 0.0354 | 80.3533 | 5.6742
492 | 9.82 | 1.774 | 1913.3 | 7.6471 | 492 | 9.82 | 1.773 | 1626.45 | 6.4929 | 492 | 9.82 | 1.774 | 1588.15 | 4.7573 | 1.7737 | 1709.3 | 0.035473 | 80.5772 | 6.2587
493 | 9.84 | 1.778 | 1915.8 | 7.6582 | 493 | 9.84 | 1.777 | 1631.45 | 6.5158 | 493 | 9.84 | 1.778 | 1592.6 | 6.3615 | 1.7777 | 1713.2833 | 0.035553 | 80.765 | 6.8452
494 | 9.86 | 1.782 | 1920 | 7.6716 | 494 | 9.86 | 1.779 | 1636.75 | 3.2682 | 494 | 9.86 | 1.782 | 1597.35 | 6.3799 | 1.781 | 1718.0333 | 0.03562 | 80.9889 | 5.7189
495 | 9.88 | 1.785 | 1923.35 | 5.765 | 495 | 9.88 | 1.784 | 1642.9 | 8.1991 | 495 | 9.88 | 1.787 | 1602.1 | 7.9986 | 1.7853 | 1722.7833 | 0.035707 | 81.2128 | 7.4551
496 | 9.9 | 1.79 | 1925.85 | 9.623 | 496 | 9.9 | 1.788 | 1647.4 | 6.5806 | 496 | 9.9 | 1.79 | 1606.85 | 4.8134 | 1.7893 | 1726.7 | 0.035787 | 81.3974 | 6.899
497 | 9.92 | 1.794 | 1928.95 | 7.7096 | 497 | 9.92 | 1.791 | 1653.25 | 4.951 | 497 | 9.92 | 1.794 | 1611.6 | 6.4369 | 1.793 | 1731.2667 | 0.03586 | 81.6127 | 6.3396
498 | 9.94 | 1.797 | 1932.3 | 5.7919 | 498 | 9.94 | 1.795 | 1657.45 | 6.6214 | 498 | 9.94 | 1.798 | 1615.8 | 6.4548 | 1.7967 | 1735.1833 | 0.035933 | 81.7973 | 6.3552
499 | 9.96 | 1.801 | 1934.25 | 7.7331 | 499 | 9.96 | 1.797 | 1662.75 | 3.3202 | 499 | 9.96 | 1.801 | 1620.85 | 4.855 | 1.7997 | 1739.2833 | 0.035993 | 81.9906 | 5.2117
500 | 9.98 | 1.806 | 1937.6 | 9.6796 | 500 | 9.98 | 1.801 | 1668.9 | 6.6633 | 500 | 9.98 | 1.806 | 1624.75 | 8.114 | 1.8043 | 1743.75 | 0.036087 | 82.2012 | 8.1271
501 | 10 | 1.809 | 1939.85 | 5.8162 | 501 | 10 | 1.806 | 1674.2 | 8.3578 | 501 | 10 | 1.81 | 1628.65 | 6.5068 | 1.8083 | 1747.5667 | 0.036167 | 82.3811 | 6.9826
502 | 10.02 | 1.812 | 1943.75 | 5.8254 | 502 | 10.02 | 1.809 | 1678.65 | 5.0293 | 502 | 10.02 | 1.813 | 1633.4 | 4.8931 | 1.8113 | 1751.9333 | 0.036227 | 82.5869 | 5.2493
503 | 10.04 | 1.817 | 1946 | 9.7244 | 503 | 10.04 | 1.813 | 1684.25 | 6.7258 | 503 | 10.04 | 1.815 | 1638.45 | 3.2719 | 1.815 | 1756.2333 | 0.0363 | 82.7896 | 6.4316
504 | 10.06 | 1.82 | 1947.95 | 5.8409 | 504 | 10.06 | 1.818 | 1689.3 | 8.4339 | 504 | 10.06 | 1.82 | 1641.8 | 8.2006 | 1.8193 | 1759.6833 | 0.036387 | 82.9523 | 7.6178
505 | 10.08 | 1.824 | 1951.55 | 7.799 | 505 | 10.08 | 1.82 | 1694.3 | 3.3836 | 505 | 10.08 | 1.825 | 1646.55 | 8.2209 | 1.823 | 1764.1333 | 0.03646 | 83.162 | 6.4603
506 | 10.1 | 1.828 | 1953.8 | 7.8107 | 506 | 10.1 | 1.824 | 1699.35 | 6.7873 | 506 | 10.1 | 1.828 | 1651 | 4.9463 | 1.8267 | 1768.05 | 0.036533 | 83.3467 | 6.4757
507 | 10.12 | 1.832 | 1956.85 | 7.8213 | 507 | 10.12 | 1.828 | 1705.2 | 6.8091 | 507 | 10.12 | 1.831 | 1654.35 | 4.958 | 1.8303 | 1772.1333 | 0.036607 | 83.5392 | 6.4903
508 | 10.14 | 1.835 | 1959.65 | 5.8747 | 508 | 10.14 | 1.832 | 1710.8 | 6.832 | 508 | 10.14 | 1.836 | 1659.4 | 8.2844 | 1.8343 | 1776.6167 | 0.036687 | 83.7505 | 7.0975
509 | 10.16 | 1.839 | 1962.75 | 7.8448 | 509 | 10.16 | 1.835 | 1716.35 | 5.1407 | 509 | 10.16 | 1.84 | 1664.15 | 6.6471 | 1.838 | 1781.0833 | 0.03676 | 83.9611 | 6.5225
510 | 10.18 | 1.844 | 1965.25 | 9.82 | 510 | 10.18 | 1.839 | 1721.4 | 6.8755 | 510 | 10.18 | 1.843 | 1668.6 | 4.9991 | 1.842 | 1785.0833 | 0.03684 | 84.1496 | 7.1323
511 | 10.2 | 1.847 | 1967.75 | 5.8995 | 511 | 10.2 | 1.843 | 1726.45 | 6.8957 | 511 | 10.2 | 1.846 | 1672.25 | 5.0113 | 1.8453 | 1788.8167 | 0.036907 | 84.3256 | 5.9565
512 | 10.22 | 1.851 | 1971.1 | 7.8777 | 512 | 10.22 | 1.846 | 1731.75 | 5.1873 | 512 | 10.22 | 1.851 | 1676.7 | 8.3724 | 1.8493 | 1793.1833 | 0.036987 | 84.5315 | 7.164
513 | 10.24 | 1.855 | 1973.05 | 7.8883 | 513 | 10.24 | 1.851 | 1737.05 | 8.672 | 513 | 10.24 | 1.855 | 1680.35 | 6.7141 | 1.8537 | 1796.8167 | 0.037073 | 84.7027 | 7.7783
514 | 10.26 | 1.858 | 1975.3 | 5.9225 | 514 | 10.26 | 1.855 | 1741.5 | 6.9571 | 514 | 10.26 | 1.859 | 1684.25 | 6.7292 | 1.8573 | 1800.35 | 0.037147 | 84.8693 | 6.5948
515 | 10.28 | 1.862 | 1978.1 | 7.9068 | 515 | 10.28 | 1.859 | 1746.8 | 6.9766 | 515 | 10.28 | 1.863 | 1687.85 | 6.7442 | 1.8613 | 1804.25 | 0.037227 | 85.0532 | 7.2092
516 | 10.3 | 1.866 | 1979.8 | 7.9158 | 516 | 10.3 | 1.862 | 1751.3 | 5.2472 | 516 | 10.3 | 1.865 | 1692.05 | 3.3799 | 1.8643 | 1807.7167 | 0.037287 | 85.2166 | 5.418
517 | 10.32 | 1.869 | 1982.55 | 5.9435 | 517 | 10.32 | 1.866 | 1756.3 | 7.0152 | 517 | 10.32 | 1.87 | 1695.7 | 8.4694 | 1.8683 | 1811.5167 | 0.037367 | 85.3957 | 7.2385
518 | 10.34 | 1.873 | 1985.1 | 7.9353 | 518 | 10.34 | 1.869 | 1761.6 | 5.2768 | 518 | 10.34 | 1.874 | 1700.15 | 6.7917 | 1.872 | 1815.6167 | 0.03744 | 85.589 | 6.6497
519 | 10.36 | 1.877 | 1987.05 | 7.9443 | 519 | 10.36 | 1.873 | 1767.75 | 7.0587 | 519 | 10.36 | 1.878 | 1704.05 | 6.8084 | 1.876 | 1819.6167 | 0.03752 | 85.7776 | 7.2705
520 | 10.38 | 1.881 | 1989.25 | 7.9526 | 520 | 10.38 | 1.878 | 1773.35 | 8.8527 | 520 | 10.38 | 1.881 | 1708.25 | 5.1185 | 1.88 | 1823.6167 | 0.0376 | 85.9661 | 7.2865
521 | 10.4 | 1.885 | 1990.95 | 7.9604 | 521 | 10.4 | 1.883 | 1778.4 | 8.8794 | 521 | 10.4 | 1.885 | 1711.9 | 6.8403 | 1.8843 | 1827.0833 | 0.037687 | 86.1295 | 7.9099
522 | 10.42 | 1.888 | 1994 | 5.9774 | 522 | 10.42 | 1.886 | 1783.15 | 5.3423 | 522 | 10.42 | 1.889 | 1715.8 | 6.8554 | 1.8877 | 1830.9833 | 0.037753 | 86.3134 | 6.0968
523 | 10.44 | 1.892 | 1997.1 | 7.9822 | 523 | 10.44 | 1.889 | 1788.15 | 5.357 | 523 | 10.44 | 1.892 | 1719.45 | 5.1529 | 1.891 | 1834.9 | 0.03782 | 86.498 | 6.1098
524 | 10.46 | 1.897 | 1998.2 | 9.9883 | 524 | 10.46 | 1.894 | 1793.2 | 8.9534 | 524 | 10.46 | 1.896 | 1723.35 | 6.8856 | 1.8957 | 1838.25 | 0.037913 | 86.6559 | 8.5707
525 | 10.48 | 1.901 | 2000.75 | 7.9979 | 525 | 10.48 | 1.898 | 1797.95 | 7.1823 | 525 | 10.48 | 1.9 | 1727.55 | 6.9018 | 1.8997 | 1842.0833 | 0.037993 | 86.8366 | 7.3607
526 | 10.5 | 1.905 | 2002.95 | 8.0074 | 526 | 10.5 | 1.901 | 1802.95 | 5.4014 | 526 | 10.5 | 1.905 | 1731.45 | 8.6475 | 1.9037 | 1845.7833 | 0.038073 | 87.0111 | 7.3757
527 | 10.52 | 1.909 | 2004.9 | 8.0157 | 527 | 10.52 | 1.905 | 1808 | 7.2219 | 527 | 10.52 | 1.906 | 1734.8 | 1.7331 | 1.9067 | 1849.2333 | 0.038133 | 87.1737 | 5.5425
528 | 10.54 | 1.912 | 2007.45 | 6.0185 | 528 | 10.54 | 1.91 | 1813.3 | 9.0532 | 528 | 10.54 | 1.91 | 1738.45 | 6.9465 | 1.9107 | 1853.0667 | 0.038213 | 87.3544 | 7.4046
529 | 10.56 | 1.916 | 2008.85 | 8.0326 | 529 | 10.56 | 1.912 | 1816.95 | 3.6303 | 529 | 10.56 | 1.914 | 1742.05 | 6.961 | 1.914 | 1855.95 | 0.03828 | 87.4903 | 6.1817
530 | 10.58 | 1.92 | 2010.8 | 8.0393 | 530 | 10.58 | 1.916 | 1822.8 | 7.2795 | 530 | 10.58 | 1.919 | 1745.4 | 8.7186 | 1.9183 | 1859.6667 | 0.038367 | 87.6655 | 8.0505
531 | 10.6 | 1.924 | 2013.6 | 8.0488 | 531 | 10.6 | 1.92 | 1827.8 | 7.3012 | 531 | 10.6 | 1.921 | 1749.05 | 3.4945 | 1.9217 | 1863.4833 | 0.038433 | 87.8454 | 6.2053
532 | 10.62 | 1.928 | 2014.15 | 8.0555 | 532 | 10.62 | 1.923 | 1833.15 | 5.4914 | 532 | 10.62 | 1.925 | 1752.4 | 7.0029 | 1.9253 | 1866.5667 | 0.038507 | 87.9908 | 6.8384
533 | 10.64 | 1.932 | 2017.2 | 8.0627 | 533 | 10.64 | 1.928 | 1838.45 | 9.179 | 533 | 10.64 | 1.929 | 1756.3 | 7.0174 | 1.9297 | 1870.65 | 0.038593 | 88.1833 | 8.0973
534 | 10.66 | 1.936 | 2019.7 | 8.0738 | 534 | 10.66 | 1.932 | 1844 | 7.3649 | 534 | 10.66 | 1.932 | 1760.2 | 5.2747 | 1.9333 | 1874.6333 | 0.038667 | 88.3711 | 6.8664
535 | 10.68 | 1.94 | 2021.1 | 8.0816 | 535 | 10.68 | 1.936 | 1849.6 | 7.3872 | 535 | 10.68 | 1.937 | 1763.85 | 8.8101 | 1.9377 | 1878.1833 | 0.038753 | 88.5384 | 8.1311
536 | 10.7 | 1.945 | 2023.65 | 10.1119 | 536 | 10.7 | 1.938 | 1854.1 | 3.7037 | 536 | 10.7 | 1.942 | 1766.9 | 8.8269 | 1.9417 | 1881.55 | 0.038833 | 88.6971 | 7.5195
537 | 10.72 | 1.949 | 2025.3 | 8.0979 | 537 | 10.72 | 1.943 | 1859.95 | 9.2851 | 537 | 10.72 | 1.945 | 1770.85 | 5.3066 | 1.9457 | 1885.3667 | 0.038913 | 88.877 | 7.5338
538 | 10.74 | 1.951 | 2027 | 4.0523 | 538 | 10.74 | 1.947 | 1864.15 | 7.4482 | 538 | 10.74 | 1.948 | 1773.9 | 5.3171 | 1.9487 | 1888.35 | 0.038973 | 89.0177 | 5.6606
539 | 10.76 | 1.956 | 2029.5 | 10.1412 | 539 | 10.76 | 1.952 | 1869.45 | 9.334 | 539 | 10.76 | 1.952 | 1777.25 | 7.1023 | 1.9533 | 1892.0667 | 0.039067 | 89.1929 | 8.821
540 | 10.78 | 1.96 | 2030.6 | 8.1202 | 540 | 10.78 | 1.955 | 1873.9 | 5.615 | 540 | 10.78 | 1.956 | 1780.6 | 7.1157 | 1.957 | 1895.0333 | 0.03914 | 89.3327 | 6.943
541 | 10.8 | 1.964 | 2033.15 | 8.1275 | 541 | 10.8 | 1.959 | 1878.1 | 7.504 | 541 | 10.8 | 1.96 | 1783.95 | 7.1291 | 1.961 | 1898.4 | 0.03922 | 89.4914 | 7.5869
542 | 10.82 | 1.968 | 2034.5 | 8.1353 | 542 | 10.82 | 1.964 | 1883.1 | 9.403 | 542 | 10.82 | 1.964 | 1787.3 | 7.1425 | 1.9653 | 1901.6333 | 0.039307 | 89.6439 | 8.2334
543 | 10.84 | 1.973 | 2035.65 | 10.1754 | 543 | 10.84 | 1.967 | 1888.15 | 5.6569 | 543 | 10.84 | 1.969 | 1790.65 | 8.9449 | 1.9697 | 1904.8167 | 0.039393 | 89.7939 | 8.2473
544 | 10.86 | 1.977 | 2037.6 | 8.1465 | 544 | 10.86 | 1.971 | 1892.9 | 7.5621 | 544 | 10.86 | 1.972 | 1794.3 | 5.3774 | 1.9733 | 1908.2667 | 0.039467 | 89.9566 | 6.9907
545 | 10.88 | 1.98 | 2039.55 | 6.1157 | 545 | 10.88 | 1.974 | 1898.5 | 5.6871 | 545 | 10.88 | 1.976 | 1797.1 | 7.1828 | 1.9767 | 1911.7167 | 0.039533 | 90.1192 | 6.3666
546 | 10.9 | 1.983 | 2040.95 | 6.1208 | 546 | 10.9 | 1.977 | 1902.95 | 5.7022 | 546 | 10.9 | 1.98 | 1799.6 | 7.1934 | 1.98 | 1914.5 | 0.0396 | 90.2504 | 6.377
547 | 10.92 | 1.988 | 2042.6 | 10.2089 | 547 | 10.92 | 1.981 | 1908.8 | 7.6235 | 547 | 10.92 | 1.983 | 1802.95 | 5.4038 | 1.984 | 1918.1167 | 0.03968 | 90.4209 | 7.6652
548 | 10.94 | 1.991 | 2044.85 | 6.1312 | 548 | 10.94 | 1.987 | 1914.15 | 11.4688 | 548 | 10.94 | 1.987 | 1805.75 | 7.2174 | 1.9883 | 1921.5833 | 0.039767 | 90.5843 | 8.3193
549 | 10.96 | 1.994 | 2047.1 | 6.1379 | 549 | 10.96 | 1.988 | 1919.45 | 1.9168 | 549 | 10.96 | 1.991 | 1809.95 | 7.2314 | 1.991 | 1925.5 | 0.03982 | 90.7689 | 5.1294
550 | 10.98 | 2 | 2048.2 | 12.2859 | 550 | 10.98 | 1.992 | 1925.6 | 7.6901 | 550 | 10.98 | 1.995 | 1813 | 7.2459 | 1.9957 | 1928.9333 | 0.039913 | 90.9308 | 8.9937
551 | 11 | 2.003 | 2049.9 | 6.1472 | 551 | 11 | 1.997 | 1930.05 | 9.6391 | 551 | 11 | 2 | 1816.05 | 9.0726 | 2 | 1932 | 0.04 | 91.0754 | 8.3654
552 | 11.02 | 2.006 | 2051.85 | 6.1526 | 552 | 11.02 | 2 | 1935.35 | 5.7981 | 552 | 11.02 | 2.004 | 1818.6 | 7.2693 | 2.0033 | 1935.2667 | 0.040067 | 91.2293 | 6.4454
553 | 11.04 | 2.01 | 2052.95 | 8.2096 | 553 | 11.04 | 2.004 | 1939.55 | 7.7498 | 553 | 11.04 | 2.007 | 1822.8 | 5.4621 | 2.007 | 1938.4333 | 0.04014 | 91.3786 | 7.1018
554 | 11.06 | 2.015 | 2054.9 | 10.2696 | 554 | 11.06 | 2.007 | 1944.55 | 5.8262 | 554 | 11.06 | 2.011 | 1824.45 | 7.2945 | 2.011 | 1941.3 | 0.04022 | 91.5138 | 7.7595
555 | 11.08 | 2.019 | 2056.6 | 8.223 | 555 | 11.08 | 2.011 | 1949.6 | 7.7883 | 555 | 11.08 | 2.014 | 1827.25 | 5.4775 | 2.0147 | 1944.4833 | 0.040293 | 91.6638 | 7.1239
556 | 11.1 | 2.022 | 2057.45 | 6.1711 | 556 | 11.1 | 2.015 | 1955.2 | 7.8096 | 556 | 11.1 | 2.019 | 1830.9 | 9.1454 | 2.0187 | 1947.85 | 0.040373 | 91.8225 | 7.7847
557 | 11.12 | 2.027 | 2059.95 | 10.2935 | 557 | 11.12 | 2.018 | 1959.1 | 5.8714 | 557 | 11.12 | 2.023 | 1833.4 | 7.3286 | 2.0227 | 1950.8167 | 0.040453 | 91.9624 | 7.7973
558 | 11.14 | 2.031 | 2060.8 | 8.2415 | 558 | 11.14 | 2.022 | 1965.8 | 7.8498 | 558 | 11.14 | 2.026 | 1836.2 | 5.5044 | 2.0263 | 1954.2667 | 0.040527 | 92.125 | 7.1593
559 | 11.16 | 2.033 | 2062.2 | 4.123 | 559 | 11.16 | 2.026 | 1970 | 7.8716 | 559 | 11.16 | 2.031 | 1838.15 | 9.1859 | 2.03 | 1956.7833 | 0.0406 | 92.2437 | 7.1703
560 | 11.18 | 2.037 | 2063.55 | 8.2515 | 560 | 11.18 | 2.03 | 1975.6 | 7.8912 | 560 | 11.18 | 2.035 | 1840.95 | 7.3582 | 2.034 | 1960.0333 | 0.04068 | 92.3969 | 7.8336
561 | 11.2 | 2.041 | 2065.25 | 8.2576 | 561 | 11.2 | 2.033 | 1980.9 | 5.9348 | 561 | 11.2 | 2.038 | 1844.3 | 5.5279 | 2.0373 | 1963.4833 | 0.040747 | 92.5595 | 6.5392
562 | 11.22 | 2.045 | 2066.9 | 8.2643 | 562 | 11.22 | 2.037 | 1986.2 | 7.9342 | 562 | 11.22 | 2.042 | 1846.25 | 7.3811 | 2.0413 | 1966.45 | 0.040827 | 92.6993 | 7.8599
563 | 11.24 | 2.048 | 2068.05 | 6.2024 | 563 | 11.24 | 2.041 | 1990.65 | 7.9537 | 563 | 11.24 | 2.045 | 1849.6 | 5.5438 | 2.0447 | 1969.4333 | 0.040893 | 92.84 | 6.5598
564 | 11.26 | 2.051 | 2069.45 | 6.2063 | 564 | 11.26 | 2.045 | 1996.25 | 7.9738 | 564 | 11.26 | 2.049 | 1852.65 | 7.4045 | 2.0483 | 1972.7833 | 0.040967 | 92.9979 | 7.2274
565 | 11.28 | 2.056 | 2070.85 | 10.3507 | 565 | 11.28 | 2.05 | 2001.25 | 9.9937 | 565 | 11.28 | 2.055 | 1854.6 | 11.1218 | 2.0537 | 1975.5667 | 0.041073 | 93.1291 | 10.5289
566 | 11.3 | 2.061 | 2072.5 | 10.3584 | 566 | 11.3 | 2.052 | 2006 | 4.0073 | 566 | 11.3 | 2.058 | 1857.95 | 5.5688 | 2.057 | 1978.8167 | 0.04114 | 93.2823 | 6.5906
567 | 11.32 | 2.064 | 2073.65 | 6.2192 | 567 | 11.32 | 2.057 | 2011.35 | 10.0434 | 567 | 11.32 | 2.061 | 1860.75 | 5.5781 | 2.0607 | 1981.9167 | 0.041213 | 93.4284 | 7.2613
568 | 11.34 | 2.068 | 2074.45 | 8.2962 | 568 | 11.34 | 2.061 | 2015.25 | 8.0532 | 568 | 11.34 | 2.066 | 1862.45 | 9.308 | 2.065 | 1984.05 | 0.0413 | 93.529 | 8.5929
569 | 11.36 | 2.071 | 2076.15 | 6.2259 | 569 | 11.36 | 2.064 | 2020 | 6.0529 | 569 | 11.36 | 2.069 | 1865.8 | 5.5924 | 2.068 | 1987.3167 | 0.04136 | 93.683 | 5.9571
570 | 11.38 | 2.075 | 2077.55 | 8.3074 | 570 | 11.38 | 2.068 | 2025.3 | 8.0906 | 570 | 11.38 | 2.073 | 1867.45 | 7.4665 | 2.072 | 1990.1 | 0.04144 | 93.8142 | 7.9548
571 | 11.4 | 2.079 | 2078.4 | 8.3119 | 571 | 11.4 | 2.072 | 2029.5 | 8.1096 | 571 | 11.4 | 2.076 | 1870.55 | 5.607 | 2.0757 | 1992.8167 | 0.041513 | 93.9423 | 7.302
572 | 11.42 | 2.082 | 2079.75 | 6.2372 | 572 | 11.42 | 2.076 | 2034.8 | 8.1286 | 572 | 11.42 | 2.079 | 1873.05 | 5.6154 | 2.079 | 1995.8667 | 0.04158 | 94.0861 | 6.6478
573 | 11.44 | 2.087 | 2080.35 | 10.4003 | 573 | 11.44 | 2.079 | 2040.1 | 6.1124 | 573 | 11.44 | 2.084 | 1875 | 9.3701 | 2.0833 | 1998.4833 | 0.041667 | 94.2094 | 8.6544
574 | 11.46 | 2.091 | 2082.55 | 8.3258 | 574 | 11.46 | 2.083 | 2045.15 | 8.1705 | 574 | 11.46 | 2.087 | 1877.25 | 5.6284 | 2.087 | 2001.65 | 0.04174 | 94.3587 | 7.3336
575 | 11.48 | 2.095 | 2084.25 | 8.3336 | 575 | 11.48 | 2.087 | 2050.45 | 8.1912 | 575 | 11.48 | 2.09 | 1880.3 | 5.6363 | 2.0907 | 2005 | 0.041813 | 94.5166 | 7.3455
576 | 11.5 | 2.098 | 2085.35 | 6.2544 | 576 | 11.5 | 2.091 | 2055.45 | 8.2118 | 576 | 11.5 | 2.095 | 1882.85 | 9.4079 | 2.0947 | 2007.8833 | 0.041893 | 94.6525 | 8.0258
577 | 11.52 | 2.103 | 2086.5 | 10.4296 | 577 | 11.52 | 2.096 | 2061.05 | 10.2912 | 577 | 11.52 | 2.098 | 1884.8 | 5.6515 | 2.099 | 2010.7833 | 0.04198 | 94.7892 | 8.7071
578 | 11.54 | 2.106 | 2088.15 | 6.262 | 578 | 11.54 | 2.1 | 2065.8 | 8.2537 | 578 | 11.54 | 2.102 | 1888.15 | 7.5459 | 2.1027 | 2014.0333 | 0.042053 | 94.9424 | 7.3788
579 | 11.56 | 2.11 | 2087.85 | 8.352 | 579 | 11.56 | 2.103 | 2070.25 | 6.2041 | 579 | 11.56 | 2.105 | 1889.8 | 5.6669 | 2.106 | 2015.9667 | 0.04212 | 95.0336 | 6.7167
580 | 11.58 | 2.114 | 2090.65 | 8.357 | 580 | 11.58 | 2.107 | 2075.3 | 8.2911 | 580 | 11.58 | 2.109 | 1892.9 | 7.5654 | 2.11 | 2019.6167 | 0.0422 | 95.2056 | 8.0712
581 | 11.6 | 2.118 | 2091.2 | 8.3637 | 581 | 11.6 | 2.111 | 2080.3 | 8.3112 | 581 | 11.6 | 2.113 | 1894.85 | 7.5755 | 2.114 | 2022.1167 | 0.04228 | 95.3235 | 8.0835
582 | 11.62 | 2.123 | 2092.05 | 10.4581 | 582 | 11.62 | 2.115 | 2084.5 | 8.3296 | 582 | 11.62 | 2.117 | 1896.5 | 7.5827 | 2.1183 | 2024.35 | 0.042367 | 95.4288 | 8.7673
583 | 11.64 | 2.127 | 2093.75 | 8.3716 | 583 | 11.64 | 2.118 | 2089.55 | 6.2611 | 583 | 11.64 | 2.121 | 1899.05 | 7.5911 | 2.122 | 2027.45 | 0.04244 | 95.5749 | 7.4283
584 | 11.66 | 2.131 | 2094.6 | 8.3767 | 584 | 11.66 | 2.122 | 2093.75 | 8.3666 | 584 | 11.66 | 2.124 | 1900.7 | 5.6996 | 2.1257 | 2029.6833 | 0.042513 | 95.6802 | 7.4381
585 | 11.68 | 2.134 | 2095.7 | 6.2855 | 585 | 11.68 | 2.126 | 2098.5 | 8.3845 | 585 | 11.68 | 2.128 | 1903.5 | 7.6084 | 2.1293 | 2032.5667 | 0.042587 | 95.8161 | 7.4475
586 | 11.7 | 2.138 | 2097.1 | 8.3856 | 586 | 11.7 | 2.13 | 2104.6 | 8.4062 | 586 | 11.7 | 2.132 | 1905.2 | 7.6174 | 2.1333 | 2035.6333 | 0.042667 | 95.9607 | 8.1364
587 | 11.72 | 2.141 | 2097.35 | 6.2917 | 587 | 11.72 | 2.133 | 2109.95 | 6.3218 | 587 | 11.72 | 2.136 | 1907.95 | 7.6263 | 2.1367 | 2038.4167 | 0.042733 | 96.0919 | 6.7901
588 | 11.74 | 2.145 | 2098.5 | 8.3917 | 588 | 11.74 | 2.136 | 2114.4 | 6.3365 | 588 | 11.74 | 2.139 | 1909.35 | 5.7259 | 2.14 | 2040.75 | 0.0428 | 96.2019 | 6.7986
589 | 11.76 | 2.15 | 2100.45 | 10.4974 | 589 | 11.76 | 2.141 | 2120.25 | 10.5866 | 589 | 11.76 | 2.143 | 1912.45 | 7.6436 | 2.1447 | 2044.3833 | 0.042893 | 96.3732 | 9.532
590 | 11.78 | 2.154 | 2101.85 | 8.4046 | 590 | 11.78 | 2.146 | 2124.15 | 10.611 | 590 | 11.78 | 2.147 | 1913.85 | 7.6526 | 2.149 | 2046.6167 | 0.04298 | 96.4784 | 8.8638
591 | 11.8 | 2.158 | 2102.4 | 8.4085 | 591 | 11.8 | 2.15 | 2129.75 | 8.5078 | 591 | 11.8 | 2.151 | 1916.35 | 7.6604 | 2.153 | 2049.5 | 0.04306 | 96.6144 | 8.1922
592 | 11.82 | 2.162 | 2104.35 | 8.4135 | 592 | 11.82 | 2.154 | 2133.95 | 8.5274 | 592 | 11.82 | 2.155 | 1918.6 | 7.6699 | 2.157 | 2052.3 | 0.04314 | 96.7463 | 8.2036
593 | 11.84 | 2.166 | 2104.9 | 8.4185 | 593 | 11.84 | 2.156 | 2137.3 | 4.2713 | 593 | 11.84 | 2.159 | 1920.25 | 7.6777 | 2.1603 | 2054.15 | 0.043207 | 96.8336 | 6.8441
594 | 11.86 | 2.17 | 2105.45 | 8.4207 | 594 | 11.86 | 2.161 | 2142.35 | 10.6991 | 594 | 11.86 | 2.163 | 1922.75 | 7.686 | 2.1647 | 2056.85 | 0.043293 | 96.9608 | 8.9072
595 | 11.88 | 2.174 | 2106.3 | 8.4235 | 595 | 11.88 | 2.165 | 2147.1 | 8.5789 | 595 | 11.88 | 2.168 | 1923.9 | 9.6166 | 2.169 | 2059.1 | 0.04338 | 97.0669 | 8.9179
596 | 11.9 | 2.177 | 2108.8 | 6.3227 | 596 | 11.9 | 2.168 | 2151.55 | 6.448 | 596 | 11.9 | 2.172 | 1925.85 | 7.6995 | 2.1723 | 2062.0667 | 0.043447 | 97.2068 | 6.8686
597 | 11.92 | 2.182 | 2108.8 | 10.544 | 597 | 11.92 | 2.171 | 2155.45 | 6.4605 | 597 | 11.92 | 2.175 | 1928.1 | 5.7809 | 2.176 | 2064.1167 | 0.04352 | 97.3034 | 7.5647
598 | 11.94 | 2.186 | 2109.4 | 8.4364 | 598 | 11.94 | 2.176 | 2159.35 | 10.787 | 598 | 11.94 | 2.178 | 1930.05 | 5.7872 | 2.18 | 2066.2667 | 0.0436 | 97.4047 | 8.2608
599 | 11.96 | 2.188 | 2111.35 | 4.2208 | 599 | 11.96 | 2.18 | 2163.3 | 8.6453 | 599 | 11.96 | 2.183 | 1932.25 | 9.6557 | 2.1837 | 2068.9667 | 0.043673 | 97.532 | 7.5813
600 | 11.98 | 2.193 | 2111.9 | 10.5581 | 600 | 11.98 | 2.182 | 2168.6 | 4.3319 | 600 | 11.98 | 2.187 | 1933.95 | 7.7324 | 2.1873 | 2071.4833 | 0.043747 | 97.6507 | 7.5908
601 | 12 | 2.196 | 2112.75 | 6.337 | 601 | 12 | 2.187 | 2173.35 | 10.8549 | 601 | 12 | 2.191 | 1935.05 | 7.738 | 2.1913 | 2073.7167 | 0.043827 | 97.7559 | 8.2904
602 | 12.02 | 2.2 | 2114.15 | 8.4538 | 602 | 12.02 | 2.191 | 2178.1 | 8.7029 | 602 | 12.02 | 2.194 | 1937.85 | 5.8094 | 2.195 | 2076.7 | 0.0439 | 97.8966 | 7.6091
603 | 12.04 | 2.204 | 2114.7 | 8.4577 | 603 | 12.04 | 2.195 | 2182 | 8.7202 | 603 | 12.04 | 2.2 | 1939.25 | 11.6313 | 2.1997 | 2078.65 | 0.043993 | 97.9885 | 9.6958
604 | 12.06 | 2.209 | 2116.9 | 10.579 | 604 | 12.06 | 2.198 | 2186.75 | 6.5531 | 604 | 12.06 | 2.203 | 1941.75 | 5.8215 | 2.2033 | 2081.8 | 0.044067 | 98.137 | 7.6275
605 | 12.08 | 2.213 | 2117.5 | 8.4688 | 605 | 12.08 | 2.201 | 2190.95 | 6.5666 | 605 | 12.08 | 2.206 | 1943.7 | 5.8282 | 2.2067 | 2084.05 | 0.044133 | 98.2431 | 6.9431
606 | 12.1 | 2.216 | 2118.6 | 6.3542 | 606 | 12.1 | 2.204 | 2194.3 | 6.5779 | 606 | 12.1 | 2.211 | 1944.85 | 9.7214 | 2.2103 | 2085.9167 | 0.044207 | 98.3311 | 7.6449
607 | 12.12 | 2.219 | 2119.15 | 6.3566 | 607 | 12.12 | 2.209 | 2198.2 | 10.9812 | 607 | 12.12 | 2.215 | 1947.05 | 7.7838 | 2.2143 | 2088.1333 | 0.044287 | 98.4355 | 8.3481
608 | 12.14 | 2.223 | 2119.45 | 8.4772 | 608 | 12.14 | 2.213 | 2201 | 8.7984 | 608 | 12.14 | 2.218 | 1948.75 | 5.8437 | 2.218 | 2089.7333 | 0.04436 | 98.511 | 7.6594
609 | 12.16 | 2.227 | 2120.25 | 8.4794 | 609 | 12.16 | 2.216 | 2205.15 | 6.6092 | 609 | 12.16 | 2.222 | 1950.4 | 7.7983 | 2.2217 | 2091.9333 | 0.044433 | 98.6147 | 7.6664
610 | 12.18 | 2.231 | 2121.1 | 8.4827 | 610 | 12.18 | 2.221 | 2209.65 | 11.037 | 610 | 12.18 | 2.227 | 1951.55 | 9.7549 | 2.2263 | 2094.1 | 0.044527 | 98.7168 | 9.7674
611 | 12.2 | 2.235 | 2121.65 | 8.4855 | 611 | 12.2 | 2.225 | 2213 | 8.8453 | 611 | 12.2 | 2.232 | 1953.5 | 9.7626 | 2.2307 | 2096.05 | 0.044613 | 98.8087 | 9.0787
612 | 12.22 | 2.238 | 2122.8 | 6.3667 | 612 | 12.22 | 2.229 | 2217.2 | 8.8604 | 612 | 12.22 | 2.234 | 1955.75 | 3.9092 | 2.2337 | 2098.5833 | 0.044673 | 98.9282 | 6.292
613 | 12.24 | 2.242 | 2122.8 | 8.4912 | 613 | 12.24 | 2.232 | 2221.1 | 6.6575 | 613 | 12.24 | 2.237 | 1956.85 | 5.8689 | 2.237 | 2100.25 | 0.04474 | 99.0067 | 6.9981
614 | 12.26 | 2.245 | 2124.2 | 6.3705 | 614 | 12.26 | 2.236 | 2225 | 8.8922 | 614 | 12.26 | 2.242 | 1958.8 | 9.7891 | 2.241 | 2102.6667 | 0.04482 | 99.1207 | 8.4058
615 | 12.28 | 2.25 | 2124.2 | 10.621 | 615 | 12.28 | 2.241 | 2228.9 | 11.1347 | 615 | 12.28 | 2.245 | 1959.65 | 5.8777 | 2.2453 | 2104.25 | 0.044907 | 99.1953 | 9.115
616 | 12.3 | 2.253 | 2125 | 6.3738 | 616 | 12.3 | 2.244 | 2232.25 | 6.6917 | 616 | 12.3 | 2.249 | 1962.15 | 7.8436 | 2.2487 | 2106.4667 | 0.044973 | 99.2998 | 7.0179
617 | 12.32 | 2.258 | 2125.85 | 10.6271 | 617 | 12.32 | 2.247 | 2235.9 | 6.7022 | 617 | 12.32 | 2.253 | 1963.85 | 7.852 | 2.2527 | 2108.5333 | 0.045053 | 99.3972 | 8.43
618 | 12.34 | 2.261 | 2127 | 6.3793 | 618 | 12.34 | 2.251 | 2238.7 | 8.9492 | 618 | 12.34 | 2.257 | 1965.25 | 7.8582 | 2.2563 | 2110.3167 | 0.045127 | 99.4813 | 7.7346
619 | 12.36 | 2.265 | 2127.25 | 8.5085 | 619 | 12.36 | 2.255 | 2242.9 | 8.9632 | 619 | 12.36 | 2.259 | 1966.9 | 3.9321 | 2.2597 | 2112.35 | 0.045193 | 99.5771 | 7.0378
620 | 12.38 | 2.27 | 2128.1 | 10.6384 | 620 | 12.38 | 2.259 | 2246.25 | 8.9783 | 620 | 12.38 | 2.264 | 1969.4 | 9.8407 | 2.2643 | 2114.5833 | 0.045287 | 99.6824 | 9.8628
621 | 12.4 | 2.274 | 2128.95 | 8.5141 | 621 | 12.4 | 2.263 | 2250.4 | 8.9933 | 621 | 12.4 | 2.268 | 1969.7 | 7.8782 | 2.2683 | 2116.35 | 0.045367 | 99.7657 | 8.4619
622 | 12.42 | 2.277 | 2129.2 | 6.3872 | 622 | 12.42 | 2.266 | 2252.95 | 6.755 | 622 | 12.42 | 2.27 | 1971.65 | 3.9414 | 2.271 | 2117.9333 | 0.04542 | 99.8403 | 5.6457
623 | 12.44 | 2.281 | 2130.05 | 8.5185 | 623 | 12.44 | 2.27 | 2256 | 9.0179 | 623 | 12.44 | 2.274 | 1972.75 | 7.8888 | 2.275 | 2119.6 | 0.0455 | 99.9189 | 8.4751
624 | 12.46 | 2.285 | 2130.35 | 8.5208 | 624 | 12.46 | 2.274 | 2260.5 | 9.033 | 624 | 12.46 | 2.278 | 1974.15 | 7.8938 | 2.279 | 2121.6667 | 0.04558 | 100.0163 | 8.4825
625 | 12.48 | 2.289 | 2131.15 | 8.523 | 625 | 12.48 | 2.278 | 2263 | 9.047 | 625 | 12.48 | 2.282 | 1975.55 | 7.8994 | 2.283 | 2123.2333 | 0.04566 | 100.0902 | 8.4898
626 | 12.5 | 2.292 | 2130.6 | 6.3926 | 626 | 12.5 | 2.281 | 2266.9 | 6.7949 | 626 | 12.5 | 2.286 | 1976.95 | 7.905 | 2.2863 | 2124.8167 | 0.045727 | 100.1648 | 7.0801
627 | 12.52 | 2.297 | 2132.3 | 10.6573 | 627 | 12.52 | 2.286 | 2270.8 | 11.3442 | 627 | 12.52 | 2.29 | 1978.65 | 7.9112 | 2.291 | 2127.25 | 0.04582 | 100.2795 | 9.9215
628 | 12.54 | 2.3 | 2132.3 | 6.3969 | 628 | 12.54 | 2.29 | 2275.55 | 9.0927 | 628 | 12.54 | 2.293 | 1979.75 | 5.9376 | 2.2943 | 2129.2 | 0.045887 | 100.3715 | 7.0941
629 | 12.56 | 2.304 | 2133.1 | 8.5308 | 629 | 12.56 | 2.294 | 2278.05 | 9.1072 | 629 | 12.56 | 2.297 | 1980.85 | 7.9212 | 2.2983 | 2130.6667 | 0.045967 | 100.4406 | 8.5197
630 | 12.58 | 2.309 | 2133.95 | 10.6676 | 630 | 12.58 | 2.296 | 2281.7 | 4.5597 | 630 | 12.58 | 2.301 | 1982.85 | 7.9274 | 2.302 | 2132.8333 | 0.04604 | 100.5427 | 7.8164
631 | 12.6 | 2.313 | 2134.5 | 8.5369 | 631 | 12.6 | 2.301 | 2284.8 | 11.4163 | 631 | 12.6 | 2.305 | 1983.95 | 7.9336 | 2.3063 | 2134.4167 | 0.046127 | 100.6174 | 9.2457
632 | 12.62 | 2.316 | 2135.1 | 6.4044 | 632 | 12.62 | 2.305 | 2287.55 | 9.1447 | 632 | 12.62 | 2.309 | 1985.05 | 7.938 | 2.31 | 2135.9 | 0.0462 | 100.6873 | 7.8289
633 | 12.64 | 2.32 | 2135.65 | 8.5415 | 633 | 12.64 | 2.309 | 2291.2 | 9.1575 | 633 | 12.64 | 2.313 | 1986.75 | 7.9436 | 2.314 | 2137.8667 | 0.04628 | 100.78 | 8.5475
634 | 12.66 | 2.324 | 2136.2 | 8.5437 | 634 | 12.66 | 2.313 | 2294.25 | 9.1709 | 634 | 12.66 | 2.317 | 1988.4 | 7.9503 | 2.318 | 2139.6167 | 0.04636 | 100.8625 | 8.555
635 | 12.68 | 2.328 | 2137.3 | 8.547 | 635 | 12.68 | 2.317 | 2297.05 | 9.1826 | 635 | 12.68 | 2.32 | 1989.8 | 5.9673 | 2.3217 | 2141.3833 | 0.046433 | 100.9458 | 7.8485
636 | 12.7 | 2.332 | 2137.85 | 8.5503 | 636 | 12.7 | 2.321 | 2300.15 | 9.1944 | 636 | 12.7 | 2.325 | 1991.2 | 9.9525 | 2.326 | 2143.0667 | 0.04652 | 101.0251 | 9.283
637 | 12.72 | 2.336 | 2138.45 | 8.5526 | 637 | 12.72 | 2.326 | 2303.5 | 11.5091 | 637 | 12.72 | 2.329 | 1992.3 | 7.967 | 2.3303 | 2144.75 | 0.046607 | 101.1045 | 9.2903
638 | 12.74 | 2.34 | 2138.45 | 8.5538 | 638 | 12.74 | 2.329 | 2305.45 | 6.9134 | 638 | 12.74 | 2.332 | 1993.45 | 5.9786 | 2.3337 | 2145.7833 | 0.046673 | 101.1532 | 7.1509
639 | 12.76 | 2.345 | 2139.25 | 10.6943 | 639 | 12.76 | 2.332 | 2309.35 | 6.9222 | 639 | 12.76 | 2.336 | 1995.1 | 7.9771 | 2.3377 | 2147.9 | 0.046753 | 101.253 | 8.5874
640 | 12.78 | 2.348 | 2139.55 | 6.4182 | 640 | 12.78 | 2.336 | 2312.7 | 9.2441 | 640 | 12.78 | 2.34 | 1995.4 | 7.981 | 2.3413 | 2149.2167 | 0.046827 | 101.315 | 7.878
641 | 12.8 | 2.352 | 2140.65 | 8.5604 | 641 | 12.8 | 2.34 | 2316.35 | 9.2581 | 641 | 12.8 | 2.344 | 1996.8 | 7.9844 | 2.3453 | 2151.2667 | 0.046907 | 101.4117 | 8.601
642 | 12.82 | 2.356 | 2140.95 | 8.5632 | 642 | 12.82 | 2.345 | 2319.7 | 11.5901 | 642 | 12.82 | 2.349 | 1997.9 | 9.9868 | 2.35 | 2152.85 | 0.047 | 101.4863 | 10.0429
643 | 12.84 | 2.36 | 2141.8 | 8.5655 | 643 | 12.84 | 2.347 | 2322.75 | 4.6424 | 643 | 12.84 | 2.352 | 1999.05 | 5.9954 | 2.353 | 2154.5333 | 0.04706 | 101.5657 | 6.4611
644 | 12.86 | 2.364 | 2142.05 | 8.5677 | 644 | 12.86 | 2.351 | 2325.85 | 9.2972 | 644 | 12.86 | 2.356 | 2001 | 8.0001 | 2.357 | 2156.3 | 0.04714 | 101.649 | 8.6217
645 | 12.88 | 2.367 | 2142.9 | 6.4274 | 645 | 12.88 | 2.357 | 2328.65 | 13.9635 | 645 | 12.88 | 2.361 | 2002.1 | 10.0078 | 2.3617 | 2157.8833 | 0.047233 | 101.7236 | 10.0664
646 | 12.9 | 2.371 | 2143.75 | 8.5733 | 646 | 12.9 | 2.361 | 2332 | 9.3213 | 646 | 12.9 | 2.364 | 2003.2 | 6.0079 | 2.3653 | 2159.65 | 0.047307 | 101.8069 | 7.9155
647 | 12.92 | 2.376 | 2144 | 10.7194 | 647 | 12.92 | 2.363 | 2334.8 | 4.6668 | 647 | 12.92 | 2.368 | 2004.6 | 8.0156 | 2.369 | 2161.1333 | 0.04738 | 101.8768 | 7.9214
648 | 12.94 | 2.38 | 2144.55 | 8.5771 | 648 | 12.94 | 2.367 | 2337 | 9.3436 | 648 | 12.94 | 2.372 | 2005.45 | 8.0201 | 2.373 | 2162.3333 | 0.04746 | 101.9334 | 8.6469
649 | 12.96 | 2.384 | 2144.85 | 8.5788 | 649 | 12.96 | 2.372 | 2340.35 | 11.6934 | 649 | 12.96 | 2.376 | 2006.85 | 8.0246 | 2.3773 | 2164.0167 | 0.047547 | 102.0127 | 9.3738
650 | 12.98 | 2.388 | 2144.85 | 8.5794 | 650 | 12.98 | 2.376 | 2343.15 | 9.367 | 650 | 12.98 | 2.381 | 2008.5 | 10.0384 | 2.3817 | 2165.5 | 0.047633 | 102.0826 | 9.3806
651 | 13 | 2.391 | 2146.8 | 6.4375 | 651 | 13 | 2.379 | 2345.65 | 7.0332 | 651 | 13 | 2.385 | 2009.65 | 8.0363 | 2.385 | 2167.3667 | 0.0477 | 102.1706 | 7.2214
652 | 13.02 | 2.395 | 2145.95 | 8.5855 | 652 | 13.02 | 2.382 | 2349 | 7.042 | 652 | 13.02 | 2.388 | 2010.75 | 6.0306 | 2.3883 | 2168.5667 | 0.047767 | 102.2272 | 7.2266
653 | 13.04 | 2.399 | 2147.1 | 8.5861 | 653 | 13.04 | 2.386 | 2351.8 | 9.4016 | 653 | 13.04 | 2.393 | 2011.05 | 10.0545 | 2.3927 | 2169.9833 | 0.047853 | 102.294 | 9.4002
654 | 13.06 | 2.402 | 2146.8 | 6.4409 | 654 | 13.06 | 2.39 | 2354.9 | 9.4134 | 654 | 13.06 | 2.396 | 2012.45 | 6.0353 | 2.396 | 2171.3833 | 0.04792 | 102.36 | 7.2356
655 | 13.08 | 2.406 | 2147.35 | 8.5883 | 655 | 13.08 | 2.395 | 2358.5 | 11.7835 | 655 | 13.08 | 2.4 | 2013.25 | 8.0514 | 2.4003 | 2173.0333 | 0.048007 | 102.4378 | 9.4129
656 | 13.1 | 2.409 | 2148.2 | 6.4433 | 656 | 13.1 | 2.398 | 2361.3 | 7.0797 | 656 | 13.1 | 2.404 | 2014.4 | 8.0553 | 2.4037 | 2174.6333 | 0.048073 | 102.5132 | 7.2461
657 | 13.12 | 2.413 | 2148.2 | 8.5928 | 657 | 13.12 | 2.4 | 2364.65 | 4.7259 | 657 | 13.12 | 2.407 | 2015.5 | 6.0449 | 2.4067 | 2176.1167 | 0.048133 | 102.5831 | 6.5261
658 | 13.14 | 2.417 | 2148.2 | 8.5928 | 658 | 13.14 | 2.405 | 2367.45 | 11.8302 | 658 | 13.14 | 2.412 | 2016.6 | 10.0802 | 2.4113 | 2177.4167 | 0.048227 | 102.6444 | 10.1582
659 | 13.16 | 2.422 | 2148.75 | 10.7424 | 659 | 13.16 | 2.41 | 2369.95 | 11.8435 | 659 | 13.16 | 2.416 | 2018.3 | 8.0698 | 2.416 | 2179 | 0.04832 | 102.719 | 10.165
660 | 13.18 | 2.426 | 2150.45 | 8.5984 | 660 | 13.18 | 2.413 | 2372.75 | 7.114 | 660 | 13.18 | 2.42 | 2018.85 | 8.0743 | 2.4197 | 2180.6833 | 0.048393 | 102.7984 | 7.9928
661 | 13.2 | 2.429 | 2149.9 | 6.4505 | 661 | 13.2 | 2.417 | 2375.55 | 9.4966 | 661 | 13.2 | 2.424 | 2019.95 | 8.0776 | 2.4233 | 2181.8 | 0.048467 | 102.851 | 7.9979
662 | 13.22 | 2.432 | 2149.9 | 6.4497 | 662 | 13.22 | 2.422 | 2378.05 | 11.884 | 662 | 13.22 | 2.427 | 2021.1 | 6.0616 | 2.427 | 2183.0167 | 0.04854 | 102.9084 | 8.0022
663 | 13.24 | 2.437 | 2149.9 | 10.7495 | 663 | 13.24 | 2.425 | 2380.85 | 7.1383 | 663 | 13.24 | 2.431 | 2022.2 | 8.0866 | 2.431 | 2184.3167 | 0.04862 | 102.9697 | 8.7347
664 | 13.26 | 2.441 | 2149.9 | 8.5996 | 664 | 13.26 | 2.427 | 2383.4 | 4.7643 | 664 | 13.26 | 2.435 | 2022.75 | 8.0899 | 2.4343 | 2185.35 | 0.048687 | 103.0184 | 7.2828
665 | 13.28 | 2.444 | 2151 | 6.4514 | 665 | 13.28 | 2.431 | 2385.35 | 9.5375 | 665 | 13.28 | 2.439 | 2023.9 | 8.0933 | 2.438 | 2186.75 | 0.04876 | 103.0844 | 8.0155
666 | 13.3 | 2.449 | 2151.3 | 10.7557 | 666 | 13.3 | 2.435 | 2388.1 | 9.5469 | 666 | 13.3 | 2.441 | 2025 | 4.0489 | 2.4417 | 2188.1333 | 0.048833 | 103.1496 | 8.0206
667 | 13.32 | 2.453 | 2151.55 | 8.6057 | 667 | 13.32 | 2.439 | 2391.75 | 9.5597 | 667 | 13.32 | 2.446 | 2025.85 | 10.1271 | 2.446 | 2189.7167 | 0.04892 | 103.2242 | 9.4853
668 | 13.34 | 2.456 | 2151.55 | 6.4547 | 668 | 13.34 | 2.443 | 2394.85 | 9.5732 | 668 | 13.34 | 2.45 | 2026.4 | 8.1045 | 2.4497 | 2190.9333 | 0.048993 | 103.2816 | 8.0312
669 | 13.36 | 2.46 | 2152.1 | 8.6073 | 669 | 13.36 | 2.447 | 2397.35 | 9.5844 | 669 | 13.36 | 2.453 | 2027.8 | 6.0813 | 2.4533 | 2192.4167 | 0.049067 | 103.3515 | 8.0361
670 | 13.38 | 2.464 | 2152.4 | 8.609 | 670 | 13.38 | 2.45 | 2400.15 | 7.1963 | 670 | 13.38 | 2.457 | 2028.35 | 8.1123 | 2.457 | 2193.6333 | 0.04914 | 103.4089 | 8.0411
671 | 13.4 | 2.468 | 2152.65 | 8.6101 | 671 | 13.4 | 2.455 | 2402.65 | 12.007 | 671 | 13.4 | 2.46 | 2029.45 | 6.0867 | 2.461 | 2194.9167 | 0.04922 | 103.4694 | 8.7771
672 | 13.42 | 2.472 | 2153.25 | 8.6118 | 672 | 13.42 | 2.459 | 2405.45 | 9.6162 | 672 | 13.42 | 2.463 | 2030.3 | 6.0896 | 2.4647 | 2196.3333 | 0.049293 | 103.5361 | 8.0506
673 | 13.44 | 2.476 | 2152.95 | 8.6124 | 673 | 13.44 | 2.463 | 2407.7 | 9.6263 | 673 | 13.44 | 2.467 | 2030.85 | 8.1223 | 2.4687 | 2197.1667 | 0.049373 | 103.5754 | 8.787
674 | 13.46 | 2.481 | 2154.35 | 10.7682 | 674 | 13.46 | 2.467 | 2409.05 | 9.6335 | 674 | 13.46 | 2.472 | 2032.25 | 10.1577 | 2.4733 | 2198.55 | 0.049467 | 103.6406 | 10.2567
675 | 13.48 | 2.485 | 2153.5 | 8.6157 | 675 | 13.48 | 2.471 | 2412.7 | 9.6435 | 675 | 13.48 | 2.476 | 2033.4 | 8.1313 | 2.4773 | 2199.8667 | 0.049547 | 103.7027 | 8.7968
676 | 13.5 | 2.488 | 2153.25 | 6.4601 | 676 | 13.5 | 2.476 | 2414.95 | 12.0691 | 676 | 13.5 | 2.479 | 2033.95 | 6.101 | 2.481 | 2200.7167 | 0.04962 | 103.7428 | 8.0677
677 | 13.52 | 2.493 | 2153.5 | 10.7669 | 677 | 13.52 | 2.478 | 2417.15 | 4.8321 | 677 | 13.52 | 2.484 | 2035.05 | 10.1725 | 2.485 | 2201.9 | 0.0497 | 103.7986 | 8.8052
678 | 13.54 | 2.498 | 2152.95 | 10.7661 | 678 | 13.54 | 2.482 | 2419.4 | 9.6731 | 678 | 13.54 | 2.488 | 2035.9 | 8.1419 | 2.4893 | 2202.75 | 0.049787 | 103.8386 | 9.5434
679 | 13.56 | 2.5 | 2152.95 | 4.3059 | 679 | 13.56 | 2.486 | 2422.2 | 9.6832 | 679 | 13.56 | 2.491 | 2036.15 | 6.1081 | 2.4923 | 2203.7667 | 0.049847 | 103.8866 | 6.6098
680 | 13.58 | 2.504 | 2153.8 | 8.6135 | 680 | 13.58 | 2.49 | 2425 | 9.6944 | 680 | 13.58 | 2.495 | 2037.85 | 8.148 | 2.4963 | 2205.55 | 0.049927 | 103.9706 | 8.8186
681 | 13.6 | 2.508 | 2152.95 | 8.6135 | 681 | 13.6 | 2.494 | 2428.35 | 9.7067 | 681 | 13.6 | 2.499 | 2038.15 | 8.152 | 2.5003 | 2206.4833 | 0.050007 | 104.0146 | 8.8241
682 | 13.62 | 2.512 | 2153.5 | 8.6129 | 682 | 13.62 | 2.498 | 2430.3 | 9.7173 | 682 | 13.62 | 2.503 | 2038.7 | 8.1537 | 2.5043 | 2207.5 | 0.050087 | 104.0625 | 8.828
683 | 13.64 | 2.516 | 2154.05 | 8.6151 | 683 | 13.64 | 2.502 | 2433.1 | 9.7268 | 683 | 13.64 | 2.507 | 2039.8 | 8.157 | 2.5083 | 2208.9833 | 0.050167 | 104.1325 | 8.833
684 | 13.66 | 2.52 | 2154.9 | 8.6179 | 684 | 13.66 | 2.506 | 2435.35 | 9.7369 | 684 | 13.66 | 2.511 | 2040.35 | 8.1603 | 2.5123 | 2210.2 | 0.050247 | 104.1898 | 8.8384
685 | 13.68 | 2.524 | 2155.2 | 8.6202 | 685 | 13.68 | 2.511 | 2437.85 | 12.183 | 685 | 13.68 | 2.514 | 2041.75 | 6.1231 | 2.5163 | 2211.6 | 0.050327 | 104.2558 | 8.8436
686 | 13.7 | 2.527 | 2155.75 | 6.4664 | 686 | 13.7 | 2.514 | 2439.25 | 7.3156 | 686 | 13.7 | 2.519 | 2042.05 | 10.2095 | 2.52 | 2212.35 | 0.0504 | 104.2912 | 8.1106
687 | 13.72 | 2.532 | 2156.3 | 10.7801 | 687 | 13.72 | 2.517 | 2441.45 | 7.3211 | 687 | 13.72 | 2.523 | 2042.6 | 8.1693 | 2.524 | 2213.45 | 0.05048 | 104.343 | 8.8516
688 | 13.74 | 2.537 | 2156.05 | 10.7809 | 688 | 13.74 | 2.521 | 2444.25 | 9.7714 | 688 | 13.74 | 2.526 | 2044 | 6.1299 | 2.528 | 2214.7667 | 0.05056 | 104.4051 | 8.8564
689 | 13.76 | 2.54 | 2156.05 | 6.4682 | 689 | 13.76 | 2.526 | 2445.65 | 12.2247 | 689 | 13.76 | 2.53 | 2045.1 | 8.1782 | 2.532 | 2215.6 | 0.05064 | 104.4444 | 8.8607
690 | 13.78 | 2.544 | 2156.05 | 8.6242 | 690 | 13.78 | 2.529 | 2448.75 | 7.3416 | 690 | 13.78 | 2.534 | 2045.4 | 8.181 | 2.5357 | 2216.7333 | 0.050713 | 104.4978 | 8.1259
691 | 13.8 | 2.548 | 2156.85 | 8.6258 | 691 | 13.8 | 2.532 | 2450.95 | 7.3496 | 691 | 13.8 | 2.539 | 2046.5 | 10.2298 | 2.5397 | 2218.1 | 0.050793 | 104.5622 | 8.8697
692 | 13.82 | 2.552 | 2156.6 | 8.6269 | 692 | 13.82 | 2.538 | 2452.65 | 14.7108 | 692 | 13.82 | 2.543 | 2047.05 | 8.1871 | 2.5443 | 2218.7667 | 0.050887 | 104.5937 | 10.3527
693 | 13.84 | 2.555 | 2156.85 | 6.4702 | 693 | 13.84 | 2.541 | 2454.9 | 7.3613 | 693 | 13.84 | 2.546 | 2047.65 | 6.142 | 2.5473 | 2219.8 | 0.050947 | 104.6424 | 6.6578
694 | 13.86 | 2.559 | 2157.4 | 8.6285 | 694 | 13.86 | 2.544 | 2457.65 | 7.3688 | 694 | 13.86 | 2.551 | 2047.9 | 10.2389 | 2.5513 | 2220.9833 | 0.051027 | 104.6982 | 8.8816
695 | 13.88 | 2.564 | 2157.15 | 10.7864 | 695 | 13.88 | 2.549 | 2459.65 | 12.2932 | 695 | 13.88 | 2.555 | 2049.3 | 8.1944 | 2.556 | 2222.0333 | 0.05112 | 104.7477 | 10.367
696 | 13.9 | 2.567 | 2158 | 6.4727 | 696 | 13.9 | 2.553 | 2461.6 | 9.8425 | 696 | 13.9 | 2.558 | 2049 | 6.1474 | 2.5593 | 2222.8667 | 0.051187 | 104.7869 | 7.4082
697 | 13.92 | 2.571 | 2157.7 | 8.6314 | 697 | 13.92 | 2.557 | 2465.5 | 9.8542 | 697 | 13.92 | 2.562 | 2049.6 | 8.1972 | 2.5633 | 2224.2667 | 0.051267 | 104.8529 | 8.8943
698 | 13.94 | 2.576 | 2158.8 | 10.7912 | 698 | 13.94 | 2.56 | 2466.6 | 7.3982 | 698 | 13.94 | 2.567 | 2051.55 | 10.2529 | 2.5677 | 2225.65 | 0.051353 | 104.9181 | 9.6415
699 | 13.96 | 2.579 | 2158.25 | 6.4756 | 699 | 13.96 | 2.564 | 2468.55 | 9.8703 | 699 | 13.96 | 2.57 | 2051.8 | 6.155 | 2.571 | 2226.2 | 0.05142 | 104.9441 | 7.4198
700 | 13.98 | 2.581 | 2158.8 | 4.317 | 700 | 13.98 | 2.569 | 2470.5 | 12.3476 | 700 | 13.98 | 2.575 | 2052.35 | 10.2604 | 2.575 | 2227.2167 | 0.0515 | 104.992 | 8.9068
701 | 14 | 2.586 | 2159.1 | 10.7947 | 701 | 14 | 2.571 | 2472.5 | 4.943 | 701 | 14 | 2.579 | 2052.95 | 8.2106 | 2.5787 | 2228.1833 | 0.051573 | 105.0376 | 8.1682
702 | 14.02 | 2.591 | 2159.4 | 10.7963 | 702 | 14.02 | 2.576 | 2474.45 | 12.3674 | 702 | 14.02 | 2.583 | 2053.75 | 8.2134 | 2.5833 | 2229.2 | 0.051667 | 105.0855 | 10.4006
703 | 14.04 | 2.594 | 2159.1 | 6.4777 | 703 | 14.04 | 2.58 | 2476.95 | 9.9028 | 703 | 14.04 | 2.586 | 2054.05 | 6.1617 | 2.5867 | 2230.0333 | 0.051733 | 105.1248 | 7.4321
704 | 14.06 | 2.597 | 2158.55 | 6.4765 | 704 | 14.06 | 2.583 | 2478.9 | 7.4338 | 704 | 14.06 | 2.589 | 2054.6 | 6.163 | 2.5897 | 2230.6833 | 0.051793 | 105.1554 | 6.6911
705 | 14.08 | 2.603 | 2158.8 | 12.9521 | 705 | 14.08 | 2.588 | 2479.75 | 12.3966 | 705 | 14.08 | 2.594 | 2055.75 | 10.2759 | 2.595 | 2231.4333 | 0.0519 | 105.1908 | 11.899
706 | 14.1 | 2.606 | 2159.4 | 6.4773 | 706 | 14.1 | 2.592 | 2483.35 | 9.9262 | 706 | 14.1 | 2.599 | 2056 | 10.2794 | 2.599 | 2232.9167 | 0.05198 | 105.2607 | 8.9287
707 | 14.12 | 2.608 | 2159.65 | 4.3191 | 707 | 14.12 | 2.594 | 2484.75 | 4.9681 | 707 | 14.12 | 2.602 | 2056.55 | 6.1688 | 2.6013 | 2233.65 | 0.052027 | 105.2953 | 5.211
708 | 14.14 | 2.613 | 2158.8 | 10.7961 | 708 | 14.14 | 2.598 | 2487.55 | 9.9446 | 708 | 14.14 | 2.607 | 2057.4 | 10.2849 | 2.606 | 2234.5833 | 0.05212 | 105.3393 | 10.4259
709 | 14.16 | 2.616 | 2159.65 | 6.4777 | 709 | 14.16 | 2.603 | 2489.8 | 12.4434 | 709 | 14.16 | 2.61 | 2057.7 | 6.1726 | 2.6097 | 2235.7167 | 0.052193 | 105.3927 | 8.1956
710 | 14.18 | 2.62 | 2159.1 | 8.6375 | 710 | 14.18 | 2.607 | 2492.3 | 9.9642 | 710 | 14.18 | 2.613 | 2057.95 | 6.1735 | 2.6133 | 2236.45 | 0.052267 | 105.4273 | 8.199
711 | 14.2 | 2.624 | 2159.95 | 8.6381 | 711 | 14.2 | 2.609 | 2494.55 | 4.9868 | 711 | 14.2 | 2.617 | 2059.1 | 8.2341 | 2.6167 | 2237.8667 | 0.052333 | 105.494 | 7.4572
712 | 14.22 | 2.628 | 2158.8 | 8.6375 | 712 | 14.22 | 2.613 | 2496.2 | 9.9815 | 712 | 14.22 | 2.621 | 2059.9 | 8.238 | 2.6207 | 2238.3 | 0.052413 | 105.5145 | 8.9523
713 | 14.24 | 2.632 | 2159.65 | 8.6369 | 713 | 14.24 | 2.618 | 2498.75 | 12.4874 | 713 | 14.24 | 2.624 | 2060.45 | 6.1805 | 2.6247 | 2239.6167 | 0.052493 | 105.5765 | 8.9558
714 | 14.26 | 2.636 | 2159.4 | 8.6381 | 714 | 14.26 | 2.621 | 2500.95 | 7.4996 | 714 | 14.26 | 2.628 | 2062.15 | 8.2452 | 2.6283 | 2240.8333 | 0.052567 | 105.6339 | 8.2142
715 | 14.28 | 2.64 | 2159.1 | 8.637 | 715 | 14.28 | 2.625 | 2502.65 | 10.0072 | 715 | 14.28 | 2.632 | 2061.85 | 8.248 | 2.6323 | 2241.2 | 0.052647 | 105.6512 | 8.9641
716 | 14.3 | 2.644 | 2158.55 | 8.6353 | 716 | 14.3 | 2.629 | 2504.9 | 10.0151 | 716 | 14.3 | 2.635 | 2062.45 | 6.1864 | 2.636 | 2241.9667 | 0.05272 | 105.6873 | 8.2191
717 | 14.32 | 2.648 | 2159.1 | 8.6353 | 717 | 14.32 | 2.632 | 2506.85 | 7.5176 | 717 | 14.32 | 2.639 | 2062.7 | 8.2503 | 2.6397 | 2242.8833 | 0.052793 | 105.7305 | 8.2222
718 | 14.34 | 2.653 | 2158.25 | 10.7934 | 718 | 14.34 | 2.637 | 2508.5 | 12.5384 | 718 | 14.34 | 2.643 | 2062.7 | 8.2508 | 2.6443 | 2243.15 | 0.052887 | 105.7431 | 10.4674
719 | 14.36 | 2.656 | 2158.8 | 6.4756 | 719 | 14.36 | 2.64 | 2510.45 | 7.5284 | 719 | 14.36 | 2.646 | 2064.1 | 6.1902 | 2.6473 | 2244.45 | 0.052947 | 105.8044 | 6.7314
720 | 14.38 | 2.66 | 2158 | 8.6336 | 720 | 14.38 | 2.644 | 2512.4 | 10.0457 | 720 | 14.38 | 2.65 | 2064.4 | 8.257 | 2.6513 | 2244.9333 | 0.053027 | 105.8272 | 8.9788
721 | 14.4 | 2.664 | 2158 | 8.632 | 721 | 14.4 | 2.648 | 2515.2 | 10.0552 | 721 | 14.4 | 2.653 | 2064.95 | 6.194 | 2.655 | 2246.05 | 0.0531 | 105.8798 | 8.2335
722 | 14.42 | 2.668 | 2158.25 | 8.6325 | 722 | 14.42 | 2.653 | 2516.9 | 12.5802 | 722 | 14.42 | 2.658 | 2065.8 | 10.3269 | 2.6597 | 2246.9833 | 0.053193 | 105.9238 | 10.4837
723 | 14.44 | 2.672 | 2158.8 | 8.6341 | 723 | 14.44 | 2.657 | 2519.7 | 10.0732 | 723 | 14.44 | 2.662 | 2066.35 | 8.2643 | 2.6637 | 2248.2833 | 0.053273 | 105.9851 | 8.9905
724 | 14.46 | 2.676 | 2158 | 8.6336 | 724 | 14.46 | 2.659 | 2522.2 | 5.0419 | 724 | 14.46 | 2.665 | 2066.35 | 6.1991 | 2.6667 | 2248.85 | 0.053333 | 106.0118 | 6.7457
725 | 14.48 | 2.68 | 2157.7 | 8.6314 | 725 | 14.48 | 2.664 | 2523.3 | 12.6138 | 725 | 14.48 | 2.669 | 2066.9 | 8.2665 | 2.671 | 2249.3 | 0.05342 | 106.033 | 9.746
726 | 14.5 | 2.684 | 2158.25 | 8.6319 | 726 | 14.5 | 2.668 | 2525.55 | 10.0977 | 726 | 14.5 | 2.673 | 2067.75 | 8.2693 | 2.675 | 2250.5167 | 0.0535 | 106.0904 | 8.9996
727 | 14.52 | 2.689 | 2158 | 10.7906 | 727 | 14.52 | 2.671 | 2528.05 | 7.5804 | 727 | 14.52 | 2.677 | 2068 | 8.2715 | 2.679 | 2251.35 | 0.05358 | 106.1297 | 9.0037
728 | 14.54 | 2.692 | 2157.4 | 6.4731 | 728 | 14.54 | 2.676 | 2530.3 | 12.6459 | 728 | 14.54 | 2.681 | 2068.55 | 8.2731 | 2.683 | 2252.0833 | 0.05366 | 106.1642 | 9.0069
729 | 14.56 | 2.697 | 2158.25 | 10.7891 | 729 | 14.56 | 2.68 | 2530.85 | 10.1223 | 729 | 14.56 | 2.685 | 2068.85 | 8.2748 | 2.6873 | 2252.65 | 0.053747 | 106.1909 | 9.7603
730 | 14.58 | 2.701 | 2157.15 | 8.6308 | 730 | 14.58 | 2.684 | 2533.65 | 10.129 | 730 | 14.58 | 2.689 | 2069.15 | 8.276 | 2.6913 | 2253.3167 | 0.053827 | 106.2224 | 9.0119
731 | 14.6 | 2.704 | 2156.05 | 6.4698 | 731 | 14.6 | 2.688 | 2534.75 | 10.1368 | 731 | 14.6 | 2.693 | 2069.7 | 8.2777 | 2.695 | 2253.5 | 0.0539 | 106.231 | 8.2625
732 | 14.62 | 2.708 | 2156.6 | 8.6253 | 732 | 14.62 | 2.692 | 2536.45 | 10.1424 | 732 | 14.62 | 2.697 | 2069.7 | 8.2788 | 2.699 | 2254.25 | 0.05398 | 106.2664 | 9.0155
733 | 14.64 | 2.712 | 2155.45 | 8.6241 | 733 | 14.64 | 2.694 | 2538.95 | 5.0754 | 733 | 14.64 | 2.701 | 2070.55 | 8.2805 | 2.7023 | 2254.9833 | 0.054047 | 106.3009 | 7.5154
734 | 14.66 | 2.716 | 2155.75 | 8.6224 | 734 | 14.66 | 2.698 | 2540.05 | 10.158 | 734 | 14.66 | 2.704 | 2070.25 | 6.2112 | 2.706 | 2255.35 | 0.05412 | 106.3182 | 8.2689
735 | 14.68 | 2.72 | 2155.75 | 8.623 | 735 | 14.68 | 2.703 | 2542.85 | 12.7072 | 735 | 14.68 | 2.709 | 2071.1 | 10.3534 | 2.7107 | 2256.5667 | 0.054213 | 106.3756 | 10.5278
736 | 14.7 | 2.723 | 2155.2 | 6.4664 | 736 | 14.7 | 2.707 | 2545.4 | 10.1765 | 736 | 14.7 | 2.712 | 2071.65 | 6.2141 | 2.714 | 2257.4167 | 0.05428 | 106.4156 | 7.5233
737 | 14.72 | 2.727 | 2155.2 | 8.6208 | 737 | 14.72 | 2.71 | 2547.6 | 7.6395 | 737 | 14.72 | 2.716 | 2072.2 | 8.2877 | 2.7177 | 2258.3333 | 0.054353 | 106.4589 | 8.2789
738 | 14.74 | 2.732 | 2154.9 | 10.7753 | 738 | 14.74 | 2.715 | 2549.55 | 12.7429 | 738 | 14.74 | 2.721 | 2072.2 | 10.361 | 2.7227 | 2258.8833 | 0.054453 | 106.4848 | 11.293
739 | 14.76 | 2.734 | 2154.35 | 4.3092 | 739 | 14.76 | 2.72 | 2551.25 | 12.752 | 739 | 14.76 | 2.725 | 2072.75 | 8.2899 | 2.7263 | 2259.45 | 0.054527 | 106.5115 | 8.2836
740 | 14.78 | 2.739 | 2154.9 | 10.7731 | 740 | 14.78 | 2.723 | 2553.2 | 7.6567 | 740 | 14.78 | 2.728 | 2073.3 | 6.2191 | 2.73 | 2260.4667 | 0.0546 | 106.5594 | 8.2865
741 | 14.8 | 2.743 | 2154.05 | 8.6179 | 741 | 14.8 | 2.725 | 2554.85 | 5.1081 | 741 | 14.8 | 2.733 | 2073.6 | 10.3672 | 2.7337 | 2260.8333 | 0.054673 | 106.5767 | 8.2891
742 | 14.82 | 2.747 | 2154.05 | 8.6162 | 742 | 14.82 | 2.73 | 2556.55 | 12.7785 | 742 | 14.82 | 2.736 | 2073.6 | 6.2208 | 2.7377 | 2261.4 | 0.054753 | 106.6034 | 9.0445
743 | 14.84 | 2.752 | 2153.5 | 10.7689 | 743 | 14.84 | 2.734 | 2557.95 | 10.229 | 743 | 14.84 | 2.74 | 2074.15 | 8.2955 | 2.742 | 2261.8667 | 0.05484 | 106.6254 | 9.8004
744 | 14.86 | 2.757 | 2153.5 | 10.7675 | 744 | 14.86 | 2.739 | 2560.45 | 12.796 | 744 | 14.86 | 2.744 | 2073.9 | 8.2961 | 2.7467 | 2262.6167 | 0.054933 | 106.6608 | 10.5571
745 | 14.88 | 2.759 | 2152.65 | 4.3061 | 745 | 14.88 | 2.742 | 2561.3 | 7.6826 | 745 | 14.88 | 2.748 | 2074.7 | 8.2972 | 2.7497 | 2262.8833 | 0.054993 | 106.6733 | 6.7883
746 | 14.9 | 2.762 | 2153.25 | 6.4589 | 746 | 14.9 | 2.746 | 2563.8 | 10.2502 | 746 | 14.9 | 2.753 | 2074.7 | 10.3735 | 2.7537 | 2263.9167 | 0.055073 | 106.7221 | 9.0536
747 | 14.92 | 2.766 | 2152.95 | 8.6124 | 747 | 14.92 | 2.75 | 2565.2 | 10.258 | 747 | 14.92 | 2.757 | 2075.3 | 8.3 | 2.7577 | 2264.4833 | 0.055153 | 106.7488 | 9.0568
748 | 14.94 | 2.771 | 2151.55 | 10.7612 | 748 | 14.94 | 2.754 | 2567.7 | 10.2658 | 748 | 14.94 | 2.761 | 2075 | 8.3006 | 2.762 | 2264.75 | 0.05524 | 106.7613 | 9.8133
749 | 14.96 | 2.774 | 2151.85 | 6.4551 | 749 | 14.96 | 2.758 | 2570.25 | 10.2759 | 749 | 14.96 | 2.764 | 2075.85 | 6.2263 | 2.7653 | 2265.9833 | 0.055307 | 106.8195 | 7.5512
750 | 14.98 | 2.777 | 2151.3 | 6.4547 | 750 | 14.98 | 2.762 | 2571.65 | 10.2838 | 750 | 14.98 | 2.768 | 2075.3 | 8.3023 | 2.769 | 2266.0833 | 0.05538 | 106.8242 | 8.3088
751 | 15 | 2.781 | 2151 | 8.6046 | 751 | 15 | 2.765 | 2573.6 | 7.7179 | 751 | 15 | 2.772 | 2075.85 | 8.3023 | 2.7727 | 2266.8167 | 0.055453 | 106.8588 | 8.3103
752 | 15.02 | 2.785 | 2151 | 8.604 | 752 | 15.02 | 2.77 | 2574.45 | 12.8701 | 752 | 15.02 | 2.776 | 2076.65 | 8.305 | 2.777 | 2267.3667 | 0.05554 | 106.8847 | 9.8241
753 | 15.04 | 2.789 | 2150.45 | 8.6029 | 753 | 15.04 | 2.775 | 2576.95 | 12.8785 | 753 | 15.04 | 2.78 | 2076.95 | 8.3072 | 2.7813 | 2268.1167 | 0.055627 | 106.92 | 9.8269
754 | 15.06 | 2.793 | 2150.45 | 8.6018 | 754 | 15.06 | 2.777 | 2578.9 | 5.1559 | 754 | 15.06 | 2.783 | 2077.5 | 6.2317 | 2.7843 | 2268.95 | 0.055687 | 106.9593 | 6.8056
755 | 15.08 | 2.798 | 2149.9 | 10.7509 | 755 | 15.08 | 2.781 | 2580 | 10.3178 | 755 | 15.08 | 2.788 | 2077.8 | 10.3882 | 2.789 | 2269.2333 | 0.05578 | 106.9727 | 10.5891
756 | 15.1 | 2.8 | 2149.3 | 4.2992 | 756 | 15.1 | 2.785 | 2581.7 | 10.3234 | 756 | 15.1 | 2.792 | 2078.05 | 8.3117 | 2.7923 | 2269.6833 | 0.055847 | 106.9939 | 7.5649
757 | 15.12 | 2.804 | 2149.05 | 8.5967 | 757 | 15.12 | 2.789 | 2582.25 | 10.3279 | 757 | 15.12 | 2.795 | 2077.8 | 6.2338 | 2.796 | 2269.7 | 0.05592 | 106.9947 | 8.3222
758 | 15.14 | 2.808 | 2148.75 | 8.5956 | 758 | 15.14 | 2.791 | 2584.5 | 5.1667 | 758 | 15.14 | 2.799 | 2078.05 | 8.3117 | 2.7993 | 2270.4333 | 0.055987 | 107.0293 | 7.5669
759 | 15.16 | 2.811 | 2147.9 | 6.445 | 759 | 15.16 | 2.795 | 2585.05 | 10.3391 | 759 | 15.16 | 2.803 | 2078.05 | 8.3122 | 2.803 | 2270.3333 | 0.05606 | 107.0245 | 8.3247
760 | 15.18 | 2.816 | 2147.9 | 10.7395 | 760 | 15.18 | 2.8 | 2586.45 | 12.9287 | 760 | 15.18 | 2.806 | 2078.65 | 6.2351 | 2.8073 | 2271 | 0.056147 | 107.056 | 9.8396
761 | 15.2 | 2.82 | 2147.65 | 8.5911 | 761 | 15.2 | 2.803 | 2588.95 | 7.7631 | 761 | 15.2 | 2.811 | 2079.2 | 10.3946 | 2.8113 | 2271.9333 | 0.056227 | 107.1 | 9.0859
762 | 15.22 | 2.824 | 2147.1 | 8.5895 | 762 | 15.22 | 2.807 | 2591.45 | 10.3608 | 762 | 15.22 | 2.815 | 2078.65 | 8.3157 | 2.8153 | 2272.4 | 0.056307 | 107.122 | 9.0887
763 | 15.24 | 2.827 | 2146.25 | 6.44 | 763 | 15.24 | 2.811 | 2592.6 | 10.3681 | 763 | 15.24 | 2.817 | 2079.2 | 4.1579 | 2.8183 | 2272.6833 | 0.056367 | 107.1353 | 6.8176
764 | 15.26 | 2.832 | 2145.7 | 10.7299 | 764 | 15.26 | 2.814 | 2595.35 | 7.7819 | 764 | 15.26 | 2.821 | 2079.2 | 8.3168 | 2.8223 | 2273.4167 | 0.056447 | 107.1699 | 9.0922
765 | 15.28 | 2.836 | 2145.7 | 8.5828 | 765 | 15.28 | 2.818 | 2597.05 | 10.3848 | 765 | 15.28 | 2.825 | 2079.2 | 8.3168 | 2.8263 | 2273.9833 | 0.056527 | 107.1966 | 9.0948
766 | 15.3 | 2.839 | 2144.85 | 6.4358 | 766 | 15.3 | 2.822 | 2598.45 | 10.391 | 766 | 15.3 | 2.829 | 2080.3 | 8.319 | 2.83 | 2274.5333 | 0.0566 | 107.2225 | 8.3389
767 | 15.32 | 2.843 | 2144 | 8.5777 | 767 | 15.32 | 2.826 | 2600.1 | 10.3971 | 767 | 15.32 | 2.831 | 2080.3 | 4.1606 | 2.8333 | 2274.8 | 0.056667 | 107.2351 | 7.5822
768 | 15.34 | 2.848 | 2144 | 10.72 | 768 | 15.34 | 2.83 | 2602.1 | 10.4044 | 768 | 15.34 | 2.836 | 2080.6 | 10.4022 | 2.838 | 2275.5667 | 0.05676 | 107.2712 | 10.6175
769 | 15.36 | 2.852 | 2143.2 | 8.5744 | 769 | 15.36 | 2.834 | 2603.5 | 10.4112 | 769 | 15.36 | 2.84 | 2081.15 | 8.3235 | 2.842 | 2275.95 | 0.05684 | 107.2893 | 9.103
770 | 15.38 | 2.856 | 2142.35 | 8.5711 | 770 | 15.38 | 2.839 | 2604.05 | 13.0189 | 770 | 15.38 | 2.843 | 2081.15 | 6.2435 | 2.846 | 2275.85 | 0.05692 | 107.2846 | 9.1036
771 | 15.4 | 2.861 | 2141.5 | 10.7096 | 771 | 15.4 | 2.841 | 2606 | 5.2101 | 771 | 15.4 | 2.848 | 2080.6 | 10.4044 | 2.85 | 2276.0333 | 0.057 | 107.2932 | 9.1038
772 | 15.42 | 2.865 | 2140.95 | 8.5649 | 772 | 15.42 | 2.845 | 2607.4 | 10.4268 | 772 | 15.42 | 2.852 | 2081.4 | 8.324 | 2.854 | 2276.5833 | 0.05708 | 107.3192 | 9.1052
773 | 15.44 | 2.868 | 2139.8 | 6.4211 | 773 | 15.44 | 2.849 | 2608.8 | 10.4324 | 773 | 15.44 | 2.855 | 2080.85 | 6.2434 | 2.8573 | 2276.4833 | 0.057147 | 107.3145 | 7.5884
774 | 15.46 | 2.872 | 2139.8 | 8.5592 | 774 | 15.46 | 2.852 | 2610.45 | 7.8289 | 774 | 15.46 | 2.859 | 2081.7 | 8.3251 | 2.861 | 2277.3167 | 0.05722 | 107.3537 | 8.3486
775 | 15.48 | 2.876 | 2138.45 | 8.5565 | 775 | 15.48 | 2.857 | 2612.4 | 13.0571 | 775 | 15.48 | 2.863 | 2081.4 | 8.3262 | 2.8653 | 2277.4167 | 0.057307 | 107.3585 | 9.8686
776 | 15.5 | 2.879 | 2138.45 | 6.4154 | 776 | 15.5 | 2.861 | 2614.1 | 10.453 | 776 | 15.5 | 2.866 | 2081.15 | 6.2438 | 2.8687 | 2277.9 | 0.057373 | 107.3812 | 7.5922
777 | 15.52 | 2.884 | 2137.05 | 10.6887 | 777 | 15.52 | 2.865 | 2615.5 | 10.4592 | 777 | 15.52 | 2.87 | 2081.7 | 8.3257 | 2.873 | 2278.0833 | 0.05746 | 107.3899 | 9.8713
778 | 15.54 | 2.888 | 2135.9 | 8.5459 | 778 | 15.54 | 2.869 | 2617.7 | 10.4664 | 778 | 15.54 | 2.875 | 2081.7 | 10.4085 | 2.8773 | 2278.4333 | 0.057547 | 107.4064 | 9.8725
779 | 15.56 | 2.892 | 2135.35 | 8.5425 | 779 | 15.56 | 2.873 | 2618 | 10.4714 | 779 | 15.56 | 2.879 | 2082 | 8.3274 | 2.8813 | 2278.45 | 0.057627 | 107.4072 | 9.1138
780 | 15.58 | 2.895 | 2134.5 | 6.4048 | 780 | 15.58 | 2.876 | 2619.4 | 7.8561 | 780 | 15.58 | 2.882 | 2082.25 | 6.2464 | 2.8843 | 2278.7167 | 0.057687 | 107.4197 | 6.8358
781 | 15.6 | 2.899 | 2133.1 | 8.5352 | 781 | 15.6 | 2.881 | 2621.35 | 13.1019 | 781 | 15.6 | 2.886 | 2082 | 8.3285 | 2.8887 | 2278.8167 | 0.057773 | 107.4244 | 9.8747
782 | 15.62 | 2.904 | 2132.85 | 10.6649 | 782 | 15.62 | 2.885 | 2622.45 | 10.4876 | 782 | 15.62 | 2.891 | 2082.8 | 10.412 | 2.8933 | 2279.3667 | 0.057867 | 107.4504 | 10.6358
783 | 15.64 | 2.907 | 2131.7 | 6.3968 | 783 | 15.64 | 2.888 | 2624.15 | 7.8699 | 783 | 15.64 | 2.894 | 2083.4 | 6.2493 | 2.8963 | 2279.75 | 0.057927 | 107.4684 | 6.8387
784 | 15.66 | 2.911 | 2131.45 | 8.5263 | 784 | 15.66 | 2.893 | 2624.7 | 13.1221 | 784 | 15.66 | 2.898 | 2082.55 | 8.3319 | 2.9007 | 2279.5667 | 0.058013 | 107.4598 | 9.8785
785 | 15.68 | 2.916 | 2130.05 | 10.6537 | 785 | 15.68 | 2.897 | 2626.4 | 10.5022 | 785 | 15.68 | 2.902 | 2083.1 | 8.3313 | 2.905 | 2279.85 | 0.0581 | 107.4732 | 9.8787
786 | 15.7 | 2.92 | 2128.95 | 8.518 | 786 | 15.7 | 2.902 | 2626.4 | 13.132 | 786 | 15.7 | 2.907 | 2082.8 | 10.4147 | 2.9097 | 2279.3833 | 0.058193 | 107.4512 | 10.6382
787 | 15.72 | 2.923 | 2127.55 | 6.3848 | 787 | 15.72 | 2.905 | 2626.95 | 7.88 | 787 | 15.72 | 2.911 | 2083.1 | 8.3318 | 2.913 | 2279.2 | 0.05826 | 107.4425 | 7.5976
788 | 15.74 | 2.927 | 2126.4 | 8.5079 | 788 | 15.74 | 2.907 | 2627.8 | 5.2548 | 788 | 15.74 | 2.914 | 2083.1 | 6.2493 | 2.916 | 2279.1 | 0.05832 | 107.4378 | 6.8375
789 | 15.76 | 2.931 | 2125.3 | 8.5034 | 789 | 15.76 | 2.911 | 2630 | 10.5156 | 789 | 15.76 | 2.919 | 2083.1 | 10.4155 | 2.9203 | 2279.4667 | 0.058407 | 107.4551 | 9.8769
790 | 15.78 | 2.935 | 2124.45 | 8.4995 | 790 | 15.78 | 2.916 | 2631.4 | 13.1535 | 790 | 15.78 | 2.922 | 2083.1 | 6.2493 | 2.9243 | 2279.65 | 0.058487 | 107.4637 | 9.1182
791 | 15.8 | 2.938 | 2124.2 | 6.373 | 791 | 15.8 | 2.92 | 2633.9 | 10.5306 | 791 | 15.8 | 2.925 | 2082.8 | 6.2488 | 2.9277 | 2280.3 | 0.058553 | 107.4944 | 7.5999
792 | 15.82 | 2.943 | 2125.6 | 10.6245 | 792 | 15.82 | 2.924 | 2635.3 | 10.5384 | 792 | 15.82 | 2.93 | 2083.4 | 10.4155 | 2.9323 | 2281.4333 | 0.058647 | 107.5478 | 10.644
793 | 15.84 | 2.946 | 2125.6 | 6.3768 | 793 | 15.84 | 2.928 | 2636.45 | 10.5435 | 793 | 15.84 | 2.934 | 2083.95 | 8.3347 | 2.936 | 2282 | 0.05872 | 107.5745 | 8.3663
794 | 15.86 | 2.95 | 2125.6 | 8.5024 | 794 | 15.86 | 2.933 | 2638.1 | 13.1864 | 794 | 15.86 | 2.938 | 2082.8 | 8.3335 | 2.9403 | 2282.1667 | 0.058807 | 107.5824 | 9.889
795 | 15.88 | 2.954 | 2125.3 | 8.5018 | 795 | 15.88 | 2.937 | 2639.25 | 10.5547 | 795 | 15.88 | 2.943 | 2082.8 | 10.414 | 2.9447 | 2282.45 | 0.058893 | 107.5957 | 9.89
796 | 15.9 | 2.959 | 2125.6 | 10.6272 | 796 | 15.9 | 2.94 | 2639.5 | 7.9181 | 796 | 15.9 | 2.947 | 2083.4 | 8.3324 | 2.9487 | 2282.8333 | 0.058973 | 107.6138 | 9.1306
797 | 15.92 | 2.962 | 2124.45 | 6.3751 | 797 | 15.92 | 2.945 | 2640.9 | 13.201 | 797 | 15.92 | 2.95 | 2083.4 | 6.2502 | 2.9523 | 2282.9167 | 0.059047 | 107.6177 | 8.3705
798 | 15.94 | 2.965 | 2122.5 | 6.3704 | 798 | 15.94 | 2.948 | 2640.9 | 7.9227 | 798 | 15.94 | 2.955 | 2082.8 | 10.4155 | 2.956 | 2282.0667 | 0.05912 | 107.5777 | 8.3691
799 | 15.96 | 2.969 | 2121.1 | 8.4872 | 799 | 15.96 | 2.952 | 2643.7 | 10.5692 | 799 | 15.96 | 2.958 | 2083.65 | 6.2497 | 2.9597 | 2282.8167 | 0.059193 | 107.613 | 8.369
800 | 15.98 | 2.974 | 2120.25 | 10.6034 | 800 | 15.98 | 2.956 | 2644.25 | 10.5759 | 800 | 15.98 | 2.962 | 2083.4 | 8.3341 | 2.964 | 2282.6333 | 0.05928 | 107.6044 | 9.8918
801 | 16 | 2.976 | 2118.3 | 4.2385 | 801 | 16 | 2.96 | 2645.65 | 10.5798 | 801 | 16 | 2.966 | 2083.65 | 8.3341 | 2.9673 | 2282.5333 | 0.059347 | 107.5997 | 7.6086
802 | 16.02 | 2.98 | 2117.5 | 8.4716 | 802 | 16.02 | 2.963 | 2647.05 | 7.9391 | 802 | 16.02 | 2.97 | 2083.1 | 8.3335 | 2.971 | 2282.55 | 0.05942 | 107.6004 | 8.3693
803 | 16.04 | 2.984 | 2115.25 | 8.4655 | 803 | 16.04 | 2.968 | 2649 | 13.2401 | 803 | 16.04 | 2.975 | 2082.55 | 10.4141 | 2.9757 | 2282.2667 | 0.059513 | 107.5871 | 10.6512
804 | 16.06 | 2.988 | 2114.95 | 8.4604 | 804 | 16.06 | 2.972 | 2650.95 | 10.5999 | 804 | 16.06 | 2.979 | 2083.1 | 8.3313 | 2.9797 | 2283 | 0.059593 | 107.6217 | 9.1305
805 | 16.08 | 2.992 | 2113 | 8.4559 | 805 | 16.08 | 2.975 | 2652.9 | 7.9558 | 805 | 16.08 | 2.982 | 2082.25 | 6.248 | 2.983 | 2282.7167 | 0.05966 | 107.6083 | 7.6095
806 | 16.1 | 2.996 | 2111.35 | 8.4487 | 806 | 16.1 | 2.979 | 2654.3 | 10.6144 | 806 | 16.1 | 2.986 | 2083.1 | 8.3307 | 2.987 | 2282.9167 | 0.05974 | 107.6177 | 9.1313
807 | 16.12 | 3 | 2110.2 | 8.4431 | 807 | 16.12 | 2.983 | 2655.45 | 10.6195 | 807 | 16.12 | 2.989 | 2083.1 | 6.2493 | 2.9907 | 2282.9167 | 0.059813 | 107.6177 | 8.3707
808 | 16.14 | 3.004 | 2108.55 | 8.4375 | 808 | 16.14 | 2.987 | 2657.65 | 10.6262 | 808 | 16.14 | 2.993 | 2083.4 | 8.333 | 2.9947 | 2283.2 | 0.059893 | 107.6311 | 9.1322
809 | 16.16 | 3.007 | 2107.4 | 6.3239 | 809 | 16.16 | 2.989 | 2658.2 | 5.3158 | 809 | 16.16 | 2.997 | 2083.4 | 8.3336 | 2.9977 | 2283 | 0.059953 | 107.6217 | 6.8493
810 | 16.18 | 3.011 | 2107.15 | 8.4291 | 810 | 16.18 | 2.993 | 2658.2 | 10.6328 | 810 | 16.18 | 3.001 | 2082.8 | 8.3324 | 3.0017 | 2282.7167 | 0.060033 | 107.6083 | 9.1314
811 | 16.2 | 3.016 | 2104.9 | 10.5301 | 811 | 16.2 | 2.997 | 2659.6 | 10.6356 | 811 | 16.2 | 3.004 | 2082.25 | 6.2476 | 3.0057 | 2282.25 | 0.060113 | 107.5863 | 9.1299
812 | 16.22 | 3.02 | 2104.35 | 8.4185 | 812 | 16.22 | 3.002 | 2660.75 | 13.3009 | 812 | 16.22 | 3.007 | 2081.7 | 6.2459 | 3.0097 | 2282.2667 | 0.060193 | 107.5871 | 9.129
813 | 16.24 | 3.024 | 2102.4 | 8.4135 | 813 | 16.24 | 3.005 | 2661 | 7.9826 | 813 | 16.24 | 3.011 | 2082.8 | 8.329 | 3.0133 | 2282.0667 | 0.060267 | 107.5777 | 8.3679
814 | 16.26 | 3.028 | 2101.85 | 8.4085 | 814 | 16.26 | 3.008 | 2663.55 | 7.9868 | 814 | 16.26 | 3.015 | 2082 | 8.3296 | 3.017 | 2282.4667 | 0.06034 | 107.5965 | 8.3683
815 | 16.28 | 3.031 | 2100.7 | 6.3038 | 815 | 16.28 | 3.012 | 2664.1 | 10.6553 | 815 | 16.28 | 3.018 | 2081.7 | 6.2455 | 3.0203 | 2282.1667 | 0.060407 | 107.5824 | 7.6077
816 | 16.3 | 3.035 | 2099.6 | 8.4006 | 816 | 16.3 | 3.015 | 2665.5 | 7.9944 | 816 | 16.3 | 3.023 | 2082 | 10.4093 | 3.0243 | 2282.3667 | 0.060487 | 107.5918 | 9.1291
817 | 16.32 | 3.039 | 2099.05 | 8.3973 | 817 | 16.32 | 3.02 | 2666.9 | 13.331 | 817 | 16.32 | 3.025 | 2082.55 | 4.1645 | 3.028 | 2282.8333 | 0.06056 | 107.6138 | 8.3695
818 | 16.34 | 3.044 | 2098.5 | 10.4939 | 818 | 16.34 | 3.024 | 2668 | 10.6698 | 818 | 16.34 | 3.029 | 2081.7 | 8.3285 | 3.0323 | 2282.7333 | 0.060647 | 107.6091 | 9.8921
819 | 16.36 | 3.047 | 2097.65 | 6.2942 | 819 | 16.36 | 3.028 | 2668.3 | 10.6726 | 819 | 16.36 | 3.033 | 2081.4 | 8.3262 | 3.036 | 2282.45 | 0.06072 | 107.5957 | 8.3695
820 | 16.38 | 3.051 | 2096.8 | 8.3889 | 820 | 16.38 | 3.032 | 2669.95 | 10.6765 | 820 | 16.38 | 3.038 | 2081.15 | 10.4064 | 3.0403 | 2282.6333 | 0.060807 | 107.6044 | 9.891
821 | 16.4 | 3.056 | 2095.7 | 10.4812 | 821 | 16.4 | 3.035 | 2671.9 | 8.0128 | 821 | 16.4 | 3.041 | 2081.7 | 6.2443 | 3.044 | 2283.1 | 0.06088 | 107.6264 | 8.3705
822 | 16.42 | 3.06 | 2095.4 | 8.3822 | 822 | 16.42 | 3.04 | 2672.45 | 13.3609 | 822 | 16.42 | 3.045 | 2081.4 | 8.3262 | 3.0483 | 2283.0833 | 0.060967 | 107.6256 | 9.8934
823 | 16.44 | 3.063 | 2095.15 | 6.2858 | 823 | 16.44 | 3.044 | 2673.3 | 10.6915 | 823 | 16.44 | 3.049 | 2081.15 | 8.3251 | 3.052 | 2283.2 | 0.06104 | 107.6311 | 8.3715
824 | 16.46 | 3.067 | 2094.3 | 8.3789 | 824 | 16.46 | 3.048 | 2674.4 | 10.6954 | 824 | 16.46 | 3.053 | 2080.85 | 8.324 | 3.056 | 2283.1833 | 0.06112 | 107.6303 | 9.1328
825 | 16.48 | 3.071 | 2092.6 | 8.3738 | 825 | 16.48 | 3.052 | 2675.55 | 10.6999 | 825 | 16.48 | 3.057 | 2081.15 | 8.324 | 3.06 | 2283.1 | 0.0612 | 107.6264 | 9.1326
826 | 16.5 | 3.074 | 2092.6 | 6.2778 | 826 | 16.5 | 3.055 | 2675.25 | 8.0262 | 826 | 16.5 | 3.061 | 2080.6 | 8.3235 | 3.0633 | 2282.8167 | 0.061267 | 107.613 | 7.6099
827 | 16.52 | 3.079 | 2090.1 | 10.4568 | 827 | 16.52 | 3.059 | 2675.55 | 10.7016 | 827 | 16.52 | 3.065 | 2080.05 | 8.3213 | 3.0677 | 2281.9 | 0.061353 | 107.5698 | 9.8902
828 | 16.54 | 3.083 | 2090.1 | 8.3604 | 828 | 16.54 | 3.063 | 2676.65 | 10.7044 | 828 | 16.54 | 3.069 | 2080.3 | 8.3207 | 3.0717 | 2282.35 | 0.061433 | 107.591 | 9.1285
829 | 16.56 | 3.087 | 2088.7 | 8.3576 | 829 | 16.56 | 3.067 | 2677.2 | 10.7077 | 829 | 16.56 | 3.073 | 2080.05 | 8.3207 | 3.0757 | 2281.9833 | 0.061513 | 107.5737 | 9.1287
830 | 16.58 | 3.09 | 2087.05 | 6.2636 | 830 | 16.58 | 3.071 | 2679.15 | 10.7127 | 830 | 16.58 | 3.076 | 2080.3 | 6.2405 | 3.079 | 2282.1667 | 0.06158 | 107.5824 | 7.6069
831 | 16.6 | 3.094 | 2086.75 | 8.3476 | 831 | 16.6 | 3.075 | 2679.75 | 10.7178 | 831 | 16.6 | 3.08 | 2080.05 | 8.3207 | 3.083 | 2282.1833 | 0.06166 | 107.5832 | 9.1287
832 | 16.62 | 3.098 | 2084.8 | 8.3431 | 832 | 16.62 | 3.079 | 2680.85 | 10.7212 | 832 | 16.62 | 3.084 | 2079.2 | 8.3185 | 3.087 | 2281.6167 | 0.06174 | 107.5564 | 9.1276
833 | 16.64 | 3.101 | 2083.4 | 6.2523 | 833 | 16.64 | 3.083 | 2681.7 | 10.7251 | 833 | 16.64 | 3.088 | 2079.75 | 8.3179 | 3.0907 | 2281.6167 | 0.061813 | 107.5564 | 8.3659
834 | 16.66 | 3.105 | 2083.4 | 8.3336 | 834 | 16.66 | 3.088 | 2681.4 | 13.4077 | 834 | 16.66 | 3.092 | 2079.45 | 8.3184 | 3.095 | 2281.4167 | 0.0619 | 107.547 | 9.8866
835 | 16.68 | 3.11 | 2082 | 10.4135 | 835 | 16.68 | 3.091 | 2682.5 | 8.0459 | 835 | 16.68 | 3.097 | 2079.45 | 10.3972 | 3.0993 | 2281.3167 | 0.061987 | 107.5423 | 9.8859
836 | 16.7 | 3.113 | 2080.6 | 6.2439 | 836 | 16.7 | 3.096 | 2683.35 | 13.4146 | 836 | 16.7 | 3.101 | 2079.2 | 8.3173 | 3.1033 | 2281.05 | 0.062067 | 107.5297 | 9.1247
837 | 16.72 | 3.117 | 2079.2 | 8.3196 | 837 | 16.72 | 3.1 | 2683.35 | 10.7334 | 837 | 16.72 | 3.105 | 2079.2 | 8.3168 | 3.1073 | 2280.5833 | 0.062147 | 107.5077 | 9.1233
838 | 16.74 | 3.123 | 2078.1 | 12.4719 | 838 | 16.74 | 3.103 | 2684.5 | 8.0518 | 838 | 16.74 | 3.109 | 2078.35 | 8.3151 | 3.1117 | 2280.3167 | 0.062233 | 107.4952 | 9.882
839 | 16.76 | 3.126 | 2076.7 | 6.2322 | 839 | 16.76 | 3.107 | 2685.05 | 10.7391 | 839 | 16.76 | 3.113 | 2078.35 | 8.3134 | 3.1153 | 2280.0333 | 0.062307 | 107.4818 | 8.3606
840 | 16.78 | 3.128 | 2075.6 | 4.1523 | 840 | 16.78 | 3.111 | 2684.75 | 10.7396 | 840 | 16.78 | 3.116 | 2077.8 | 6.2342 | 3.1183 | 2279.3833 | 0.062367 | 107.4512 | 6.8391
841 | 16.8 | 3.132 | 2073.9 | 8.299 | 841 | 16.8 | 3.115 | 2685.85 | 10.7412 | 841 | 16.8 | 3.121 | 2077.8 | 10.389 | 3.1227 | 2279.1833 | 0.062453 | 107.4417 | 9.8769
842 | 16.82 | 3.137 | 2072.25 | 10.3654 | 842 | 16.82 | 3.12 | 2685.85 | 13.4292 | 842 | 16.82 | 3.125 | 2078.05 | 8.3117 | 3.1273 | 2278.7167 | 0.062547 | 107.4197 | 10.6351
843 | 16.84 | 3.14 | 2071.4 | 6.2155 | 843 | 16.84 | 3.124 | 2687 | 10.7457 | 843 | 16.84 | 3.129 | 2076.95 | 8.31 | 3.131 | 2278.45 | 0.06262 | 107.4072 | 8.3548
844 | 16.86 | 3.143 | 2070.3 | 6.2125 | 844 | 16.86 | 3.127 | 2687.25 | 8.0614 | 844 | 16.86 | 3.132 | 2076.4 | 6.23 | 3.134 | 2277.9833 | 0.06268 | 107.3852 | 6.8346
845 | 16.88 | 3.147 | 2068.05 | 8.2767 | 845 | 16.88 | 3.132 | 2688.1 | 13.4384 | 845 | 16.88 | 3.137 | 2076.4 | 10.382 | 3.1387 | 2277.5167 | 0.062773 | 107.3632 | 10.6295
846 | 16.9 | 3.151 | 2067.2 | 8.2705 | 846 | 16.9 | 3.136 | 2688.65 | 10.7535 | 846 | 16.9 | 3.141 | 2076.95 | 8.3067 | 3.1427 | 2277.6 | 0.062853 | 107.3671 | 9.1102
847 | 16.92 | 3.155 | 2066.65 | 8.2677 | 847 | 16.92 | 3.139 | 2688.65 | 8.0659 | 847 | 16.92 | 3.144 | 2076.4 | 6.23 | 3.146 | 2277.2333 | 0.06292 | 107.3498 | 7.5914
848 | 16.94 | 3.159 | 2065.55 | 8.2644 | 848 | 16.94 | 3.143 | 2689.2 | 10.7557 | 848 | 16.94 | 3.149 | 2075.85 | 10.3806 | 3.1503 | 2276.8667 | 0.063007 | 107.3325 | 9.8672
849 | 16.96 | 3.162 | 2063.3 | 6.1933 | 849 | 16.96 | 3.147 | 2689.2 | 10.7568 | 849 | 16.96 | 3.153 | 2075.85 | 8.3034 | 3.154 | 2276.1167 | 0.06308 | 107.2972 | 8.3471
850 | 16.98 | 3.165 | 2063 | 6.1895 | 850 | 16.98 | 3.151 | 2688.65 | 10.7557 | 850 | 16.98 | 3.156 | 2075.55 | 6.2271 | 3.1573 | 2275.7333 | 0.063147 | 107.2791 | 7.5864
851 | 17 | 3.17 | 2061.6 | 10.3115 | 851 | 17 | 3.155 | 2689.2 | 10.7557 | 851 | 17 | 3.16 | 2075.3 | 8.3017 | 3.1617 | 2275.3667 | 0.063233 | 107.2618 | 9.8607
852 | 17.02 | 3.175 | 2059.65 | 10.3031 | 852 | 17.02 | 3.158 | 2689.5 | 8.0681 | 852 | 17.02 | 3.165 | 2075 | 10.3757 | 3.166 | 2274.7167 | 0.06332 | 107.2312 | 9.8585
853 | 17.04 | 3.178 | 2058 | 6.1765 | 853 | 17.04 | 3.162 | 2690.6 | 10.7602 | 853 | 17.04 | 3.169 | 2074.45 | 8.2989 | 3.1697 | 2274.35 | 0.063393 | 107.2139 | 8.34
854 | 17.06 | 3.182 | 2057.15 | 8.2303 | 854 | 17.06 | 3.166 | 2690.35 | 10.7619 | 854 | 17.06 | 3.172 | 2074.45 | 6.2234 | 3.1733 | 2273.9833 | 0.063467 | 107.1966 | 8.3386
855 | 17.08 | 3.186 | 2055.75 | 8.2258 | 855 | 17.08 | 3.17 | 2690.6 | 10.7619 | 855 | 17.08 | 3.176 | 2073.9 | 8.2967 | 3.1773 | 2273.4167 | 0.063547 | 107.1699 | 9.0948
856 | 17.1 | 3.19 | 2055.45 | 8.2224 | 856 | 17.1 | 3.173 | 2691.45 | 8.0731 | 856 | 17.1 | 3.179 | 2073.6 | 6.2212 | 3.1807 | 2273.5 | 0.063613 | 107.1738 | 7.5782
857 | 17.12 | 3.193 | 2053.5 | 6.1634 | 857 | 17.12 | 3.177 | 2693.15 | 10.7692 | 857 | 17.12 | 3.183 | 2073.05 | 8.2933 | 3.1843 | 2273.2333 | 0.063687 | 107.1612 | 8.3357
858 | 17.14 | 3.197 | 2052.1 | 8.2112 | 858 | 17.14 | 3.18 | 2693.4 | 8.0798 | 858 | 17.14 | 3.188 | 2072.5 | 10.3639 | 3.1883 | 2272.6667 | 0.063767 | 107.1345 | 9.0918
859 | 17.16 | 3.201 | 2051.55 | 8.2073 | 859 | 17.16 | 3.184 | 2694.25 | 10.7753 | 859 | 17.16 | 3.191 | 2071.35 | 6.2158 | 3.192 | 2272.3833 | 0.06384 | 107.1212 | 8.3326
860 | 17.18 | 3.205 | 2049.35 | 8.2018 | 860 | 17.18 | 3.188 | 2694.25 | 10.777 | 860 | 17.18 | 3.194 | 2071.95 | 6.215 | 3.1957 | 2271.85 | 0.063913 | 107.096 | 8.3311
861 | 17.2 | 3.209 | 2048.75 | 8.1962 | 861 | 17.2 | 3.192 | 2694.25 | 10.777 | 861 | 17.2 | 3.197 | 2071.95 | 6.2159 | 3.1993 | 2271.65 | 0.063987 | 107.0866 | 8.3298
862 | 17.22 | 3.213 | 2047.65 | 8.1928 | 862 | 17.22 | 3.196 | 2694.55 | 10.7776 | 862 | 17.22 | 3.201 | 2071.95 | 8.2878 | 3.2033 | 2271.3833 | 0.064067 | 107.074 | 9.0861
863 | 17.24 | 3.217 | 2046 | 8.1873 | 863 | 17.24 | 3.2 | 2694.25 | 10.7776 | 863 | 17.24 | 3.206 | 2071.35 | 10.3582 | 3.2077 | 2270.5333 | 0.064153 | 107.034 | 9.8408
864 | 17.26 | 3.221 | 2045.15 | 8.1823 | 864 | 17.26 | 3.203 | 2693.15 | 8.0811 | 864 | 17.26 | 3.209 | 2071.1 | 6.2137 | 3.211 | 2269.8 | 0.06422 | 106.9994 | 7.5672
865 | 17.28 | 3.225 | 2043.75 | 8.1778 | 865 | 17.28 | 3.207 | 2693.15 | 10.7726 | 865 | 17.28 | 3.212 | 2070.8 | 6.2129 | 3.2147 | 2269.2333 | 0.064293 | 106.9727 | 8.3216
866 | 17.3 | 3.229 | 2042.35 | 8.1722 | 866 | 17.3 | 3.211 | 2693.15 | 10.7726 | 866 | 17.3 | 3.217 | 2069.15 | 10.3499 | 3.219 | 2268.2167 | 0.06438 | 106.9248 | 9.8311
867 | 17.32 | 3.233 | 2041.5 | 8.1677 | 867 | 17.32 | 3.215 | 2692.3 | 10.7709 | 867 | 17.32 | 3.22 | 2069.15 | 6.2075 | 3.2227 | 2267.65 | 0.064453 | 106.898 | 8.3158
868 | 17.34 | 3.237 | 2040.1 | 8.1632 | 868 | 17.34 | 3.219 | 2692 | 10.7686 | 868 | 17.34 | 3.224 | 2069.4 | 8.2771 | 3.2267 | 2267.1667 | 0.064533 | 106.8753 | 9.0696
869 | 17.36 | 3.24 | 2037.6 | 6.1166 | 869 | 17.36 | 3.223 | 2691.75 | 10.7675 | 869 | 17.36 | 3.228 | 2068.3 | 8.2754 | 3.2303 | 2265.8833 | 0.064607 | 106.8148 | 8.3106
870 | 17.38 | 3.244 | 2037.05 | 8.1493 | 870 | 17.38 | 3.227 | 2692 | 10.7675 | 870 | 17.38 | 3.232 | 2068.3 | 8.2732 | 3.2343 | 2265.7833 | 0.064687 | 106.8101 | 9.0633
871 | 17.4 | 3.248 | 2035.65 | 8.1454 | 871 | 17.4 | 3.231 | 2691.75 | 10.7675 | 871 | 17.4 | 3.236 | 2067.75 | 8.2721 | 3.2383 | 2265.05 | 0.064767 | 106.7755 | 9.0617
872 | 17.42 | 3.252 | 2034.25 | 8.1398 | 872 | 17.42 | 3.235 | 2692.6 | 10.7687 | 872 | 17.42 | 3.239 | 2066.35 | 6.2011 | 3.242 | 2264.4 | 0.06484 | 106.7448 | 8.304
873 | 17.44 | 3.256 | 2032.85 | 8.1342 | 873 | 17.44 | 3.238 | 2691.45 | 8.0761 | 873 | 17.44 | 3.243 | 2066.35 | 8.2654 | 3.2457 | 2263.55 | 0.064913 | 106.7048 | 8.3012
874 | 17.46 | 3.26 | 2031.45 | 8.1286 | 874 | 17.46 | 3.242 | 2691.45 | 10.7658 | 874 | 17.46 | 3.247 | 2065.8 | 8.2643 | 3.2497 | 2262.9 | 0.064993 | 106.6741 | 9.0529
875 | 17.48 | 3.265 | 2029.5 | 10.1524 | 875 | 17.48 | 3.246 | 2692.3 | 10.7675 | 875 | 17.48 | 3.251 | 2066.6 | 8.2648 | 3.254 | 2262.8 | 0.06508 | 106.6694 | 9.8057
876 | 17.5 | 3.267 | 2028.1 | 4.0576 | 876 | 17.5 | 3.251 | 2692 | 13.4607 | 876 | 17.5 | 3.255 | 2065.5 | 8.2642 | 3.2577 | 2261.8667 | 0.065153 | 106.6254 | 8.2952
877 | 17.52 | 3.271 | 2026.15 | 8.1085 | 877 | 17.52 | 3.255 | 2692 | 10.768 | 877 | 17.52 | 3.259 | 2065.2 | 8.2614 | 3.2617 | 2261.1167 | 0.065233 | 106.5901 | 9.046
878 | 17.54 | 3.276 | 2025.3 | 10.1286 | 878 | 17.54 | 3.259 | 2693.4 | 10.7708 | 878 | 17.54 | 3.263 | 2065.2 | 8.2608 | 3.266 | 2261.3 | 0.06532 | 106.5987 | 9.7986
879 | 17.56 | 3.278 | 2022.5 | 4.0478 | 879 | 17.56 | 3.263 | 2693.15 | 10.7731 | 879 | 17.56 | 3.268 | 2064.65 | 10.3246 | 3.2697 | 2260.1 | 0.065393 | 106.5421 | 8.2892
880 | 17.58 | 3.283 | 2021.4 | 10.1097 | 880 | 17.58 | 3.266 | 2693.15 | 8.0795 | 880 | 17.58 | 3.272 | 2063.25 | 8.2558 | 3.2737 | 2259.2667 | 0.065473 | 106.5029 | 9.0387
881 | 17.6 | 3.287 | 2019.45 | 8.0817 | 881 | 17.6 | 3.27 | 2693.4 | 10.7731 | 881 | 17.6 | 3.276 | 2063 | 8.2525 | 3.2777 | 2258.6167 | 0.065553 | 106.4722 | 9.0358
882 | 17.62 | 3.291 | 2017.5 | 8.0739 | 882 | 17.62 | 3.274 | 2693.15 | 10.7731 | 882 | 17.62 | 3.279 | 2062.15 | 6.1877 | 3.2813 | 2257.6 | 0.065627 | 106.4243 | 8.2797
883 | 17.64 | 3.294 | 2015.55 | 6.0496 | 883 | 17.64 | 3.278 | 2693.4 | 10.7731 | 883 | 17.64 | 3.283 | 2062.45 | 8.2492 | 3.285 | 2257.1333 | 0.0657 | 106.4023 | 8.277
884 | 17.66 | 3.297 | 2013.85 | 6.0441 | 884 | 17.66 | 3.282 | 2693.95 | 10.7747 | 884 | 17.66 | 3.287 | 2061.3 | 8.2475 | 3.2887 | 2256.3667 | 0.065773 | 106.3661 | 8.2747
885 | 17.68 | 3.302 | 2012.2 | 10.0651 | 885 | 17.68 | 3.286 | 2694.25 | 10.7764 | 885 | 17.68 | 3.291 | 2060.75 | 8.2441 | 3.293 | 2255.7333 | 0.06586 | 106.3363 | 9.7762
886 | 17.7 | 3.306 | 2010.2 | 8.0448 | 886 | 17.7 | 3.289 | 2694.55 | 8.0832 | 886 | 17.7 | 3.295 | 2059.9 | 8.2413 | 3.2967 | 2254.8833 | 0.065933 | 106.2962 | 8.2695
887 | 17.72 | 3.309 | 2008.85 | 6.0286 | 887 | 17.72 | 3.294 | 2694.55 | 13.4727 | 887 | 17.72 | 3.299 | 2060.2 | 8.2402 | 3.3007 | 2254.5333 | 0.066013 | 106.2797 | 9.0188
888 | 17.74 | 3.313 | 2006.85 | 8.0314 | 888 | 17.74 | 3.298 | 2694.55 | 10.7782 | 888 | 17.74 | 3.303 | 2059.35 | 8.2391 | 3.3047 | 2253.5833 | 0.066093 | 106.2349 | 9.0162
889 | 17.76 | 3.317 | 2005.45 | 8.0246 | 889 | 17.76 | 3.303 | 2695.1 | 13.4741 | 889 | 17.76 | 3.308 | 2058.5 | 10.2946 | 3.3093 | 2253.0167 | 0.066187 | 106.2082 | 10.5154
890 | 17.78 | 3.32 | 2003.5 | 6.0134 | 890 | 17.78 | 3.307 | 2694.55 | 10.7793 | 890 | 17.78 | 3.311 | 2058.5 | 6.1755 | 3.3127 | 2252.1833 | 0.066253 | 106.1689 | 7.5087
891 | 17.8 | 3.324 | 2002.1 | 8.0112 | 891 | 17.8 | 3.31 | 2693.4 | 8.0819 | 891 | 17.8 | 3.315 | 2057.4 | 8.2318 | 3.3163 | 2250.9667 | 0.066327 | 106.1116 | 8.2558
892 | 17.82 | 3.328 | 1999.9 | 8.004 | 892 | 17.82 | 3.314 | 2692.85 | 10.7725 | 892 | 17.82 | 3.32 | 2056.85 | 10.2856 | 3.3207 | 2249.8667 | 0.066413 | 106.0597 | 9.7518
893 | 17.84 | 3.332 | 1997.1 | 7.994 | 893 | 17.84 | 3.319 | 2692.85 | 13.4642 | 893 | 17.84 | 3.324 | 2056.85 | 8.2274 | 3.325 | 2248.9333 | 0.0665 | 106.0157 | 9.7474
894 | 17.86 | 3.335 | 1995.4 | 5.9888 | 894 | 17.86 | 3.322 | 2692 | 8.0773 | 894 | 17.86 | 3.328 | 2055.75 | 8.2252 | 3.3283 | 2247.7167 | 0.066567 | 105.9584 | 7.4944
895 | 17.88 | 3.34 | 1993.2 | 9.9715 | 895 | 17.88 | 3.326 | 2691.45 | 10.7669 | 895 | 17.88 | 3.332 | 2054.9 | 8.2213 | 3.3327 | 2246.5167 | 0.066653 | 105.9018 | 9.7375
896 | 17.9 | 3.343 | 1990.4 | 5.9754 | 896 | 17.9 | 3.33 | 2691.45 | 10.7658 | 896 | 17.9 | 3.336 | 2054.6 | 8.219 | 3.3363 | 2245.4833 | 0.066727 | 105.8531 | 8.2353
897 | 17.92 | 3.346 | 1988.45 | 5.9683 | 897 | 17.92 | 3.333 | 2691.2 | 8.074 | 897 | 17.92 | 3.34 | 2053.5 | 8.2162 | 3.3397 | 2244.3833 | 0.066793 | 105.8012 | 7.4831
898 | 17.94 | 3.351 | 1986.75 | 9.938 | 898 | 17.94 | 3.337 | 2692.6 | 10.7676 | 898 | 17.94 | 3.344 | 2053.2 | 8.2134 | 3.344 | 2244.1833 | 0.06688 | 105.7918 | 9.7252
899 | 17.96 | 3.355 | 1984.25 | 7.942 | 899 | 17.96 | 3.341 | 2693.4 | 10.772 | 899 | 17.96 | 3.348 | 2052.35 | 8.2111 | 3.348 | 2243.3333 | 0.06696 | 105.7517 | 8.975
900 | 17.98 | 3.358 | 1982 | 5.9494 | 900 | 17.98 | 3.346 | 2694.55 | 13.4699 | 900 | 17.98 | 3.352 | 2052.1 | 8.2089 | 3.352 | 2242.8833 | 0.06704 | 105.7305 | 8.9724
901 | 18 | 3.363 | 1980.05 | 9.9051 | 901 | 18 | 3.349 | 2693.95 | 8.0828 | 901 | 18 | 3.355 | 2051.8 | 6.1559 | 3.3557 | 2241.9333 | 0.067113 | 105.6858 | 8.2222
902 | 18.02 | 3.366 | 1977.25 | 5.936 | 902 | 18.02 | 3.352 | 2693.95 | 8.0818 | 902 | 18.02 | 3.36 | 2051.25 | 10.2576 | 3.3593 | 2240.8167 | 0.067187 | 105.6331 | 8.2184
903 | 18.04 | 3.369 | 1975.6 | 5.9293 | 903 | 18.04 | 3.355 | 2694.25 | 8.0823 | 903 | 18.04 | 3.364 | 2050.15 | 8.2028 | 3.3627 | 2240 | 0.067253 | 105.5946 | 7.468
904 | 18.06 | 3.373 | 1972.8 | 7.8968 | 904 | 18.06 | 3.36 | 2692.85 | 13.4677 | 904 | 18.06 | 3.366 | 2049.6 | 4.0998 | 3.3663 | 2238.4167 | 0.067327 | 105.52 | 8.2104
905 | 18.08 | 3.378 | 1970 | 9.857 | 905 | 18.08 | 3.364 | 2693.4 | 10.7725 | 905 | 18.08 | 3.37 | 2049 | 8.1972 | 3.3707 | 2237.4667 | 0.067413 | 105.4752 | 9.6977
906 | 18.1 | 3.382 | 1966.95 | 7.8739 | 906 | 18.1 | 3.368 | 2693.4 | 10.7736 | 906 | 18.1 | 3.375 | 2047.9 | 10.2422 | 3.375 | 2236.0833 | 0.0675 | 105.41 | 9.6927
907 | 18.12 | 3.386 | 1964.4 | 7.8627 | 907 | 18.12 | 3.371 | 2692.6 | 8.079 | 907 | 18.12 | 3.378 | 2047.35 | 6.1429 | 3.3783 | 2234.7833 | 0.067567 | 105.3487 | 7.4514
908 | 18.14 | 3.39 | 1961.35 | 7.8515 | 908 | 18.14 | 3.374 | 2693.15 | 8.0786 | 908 | 18.14 | 3.381 | 2046.8 | 6.1412 | 3.3817 | 2233.7667 | 0.067633 | 105.3008 | 7.4476
909 | 18.16 | 3.394 | 1959.1 | 7.8409 | 909 | 18.16 | 3.378 | 2692.3 | 10.7709 | 909 | 18.16 | 3.386 | 2046.25 | 10.2326 | 3.386 | 2232.55 | 0.06772 | 105.2434 | 9.677
910 | 18.18 | 3.396 | 1956.05 | 3.9151 | 910 | 18.18 | 3.382 | 2692 | 10.7686 | 910 | 18.18 | 3.388 | 2045.1 | 4.0913 | 3.3887 | 2231.05 | 0.067773 | 105.1727 | 5.9515
911 | 18.2 | 3.402 | 1954.1 | 11.7305 | 911 | 18.2 | 3.386 | 2691.75 | 10.7675 | 911 | 18.2 | 3.392 | 2044.55 | 8.1793 | 3.3933 | 2230.1333 | 0.067867 | 105.1295 | 10.4094
912 | 18.22 | 3.406 | 1951.85 | 7.8119 | 912 | 18.22 | 3.39 | 2692.85 | 10.7692 | 912 | 18.22 | 3.396 | 2043.15 | 8.1754 | 3.3973 | 2229.2833 | 0.067947 | 105.0894 | 8.9188
913 | 18.24 | 3.41 | 1949.35 | 7.8024 | 913 | 18.24 | 3.394 | 2692 | 10.7697 | 913 | 18.24 | 3.4 | 2042.3 | 8.1709 | 3.4013 | 2227.8833 | 0.068027 | 105.0234 | 8.9143
914 | 18.26 | 3.413 | 1947.4 | 5.8451 | 914 | 18.26 | 3.397 | 2692.3 | 8.0764 | 914 | 18.26 | 3.403 | 2040.9 | 6.1248 | 3.4043 | 2226.8667 | 0.068087 | 104.9755 | 6.6821
915 | 18.28 | 3.417 | 1943.45 | 7.7817 | 915 | 18.28 | 3.402 | 2692 | 13.4608 | 915 | 18.28 | 3.407 | 2041.2 | 8.1642 | 3.4087 | 2225.55 | 0.068173 | 104.9134 | 9.6469
916 | 18.3 | 3.422 | 1942.35 | 9.7145 | 916 | 18.3 | 3.406 | 2691.75 | 10.7675 | 916 | 18.3 | 3.411 | 2040.65 | 8.1637 | 3.413 | 2224.9167 | 0.06826 | 104.8836 | 9.6427
917 | 18.32 | 3.425 | 1939.55 | 5.8228 | 917 | 18.32 | 3.41 | 2691.45 | 10.7664 | 917 | 18.32 | 3.415 | 2039.8 | 8.1609 | 3.4167 | 2223.6 | 0.068333 | 104.8215 | 8.1556
918 | 18.34 | 3.428 | 1936.5 | 5.8141 | 918 | 18.34 | 3.414 | 2691.75 | 10.7664 | 918 | 18.34 | 3.419 | 2038.95 | 8.1575 | 3.4203 | 2222.4 | 0.068407 | 104.7649 | 8.151
919 | 18.36 | 3.432 | 1933.4 | 7.7398 | 919 | 18.36 | 3.418 | 2691.75 | 10.767 | 919 | 18.36 | 3.423 | 2038.7 | 8.1553 | 3.4243 | 2221.2833 | 0.068487 | 104.7123 | 8.8874
920 | 18.38 | 3.437 | 1931.45 | 9.6621 | 920 | 18.38 | 3.421 | 2690.35 | 8.0731 | 920 | 18.38 | 3.428 | 2037 | 10.1892 | 3.4287 | 2219.6 | 0.068573 | 104.6329 | 9.6219
921 | 18.4 | 3.441 | 1927.85 | 7.7186 | 921 | 18.4 | 3.425 | 2691.2 | 10.7631 | 921 | 18.4 | 3.431 | 2035.9 | 6.1094 | 3.4323 | 2218.3167 | 0.068647 | 104.5725 | 8.1362
922 | 18.42 | 3.446 | 1925.85 | 9.6343 | 922 | 18.42 | 3.429 | 2691.45 | 10.7653 | 922 | 18.42 | 3.435 | 2035.05 | 8.1419 | 3.4367 | 2217.45 | 0.068733 | 104.5316 | 9.6108
923 | 18.44 | 3.449 | 1922.5 | 5.7725 | 923 | 18.44 | 3.433 | 2691.45 | 10.7658 | 923 | 18.44 | 3.439 | 2033.95 | 8.138 | 3.4403 | 2215.9667 | 0.068807 | 104.4617 | 8.1279
924 | 18.46 | 3.452 | 1918.9 | 5.7621 | 924 | 18.46 | 3.437 | 2692 | 10.7669 | 924 | 18.46 | 3.443 | 2033.4 | 8.1347 | 3.444 | 2214.7667 | 0.06888 | 104.4051 | 8.123
925 | 18.48 | 3.457 | 1917.2 | 9.5902 | 925 | 18.48 | 3.441 | 2691.75 | 10.7675 | 925 | 18.48 | 3.446 | 2033.1 | 6.0998 | 3.448 | 2214.0167 | 0.06896 | 104.3697 | 8.8576
926 | 18.5 | 3.46 | 1913 | 5.7453 | 926 | 18.5 | 3.445 | 2691.75 | 10.767 | 926 | 18.5 | 3.451 | 2031.7 | 10.162 | 3.452 | 2212.15 | 0.06904 | 104.2818 | 8.8523
927 | 18.52 | 3.464 | 1910.25 | 7.6465 | 927 | 18.52 | 3.449 | 2690.35 | 10.7642 | 927 | 18.52 | 3.455 | 2030.85 | 8.1251 | 3.456 | 2210.4833 | 0.06912 | 104.2032 | 8.8453
928 | 18.54 | 3.467 | 1909.1 | 5.729 | 928 | 18.54 | 3.452 | 2689.2 | 8.0693 | 928 | 18.54 | 3.459 | 2029.2 | 8.1201 | 3.4593 | 2209.1667 | 0.069187 | 104.1411 | 7.3661
929 | 18.56 | 3.472 | 1904.9 | 9.535 | 929 | 18.56 | 3.456 | 2688.4 | 10.7552 | 929 | 18.56 | 3.463 | 2028.35 | 8.1151 | 3.4637 | 2207.2167 | 0.069273 | 104.0492 | 9.5688
930 | 18.58 | 3.475 | 1902.15 | 5.7106 | 930 | 18.58 | 3.46 | 2687.55 | 10.7519 | 930 | 18.58 | 3.466 | 2028.35 | 6.0851 | 3.467 | 2206.0167 | 0.06934 | 103.9926 | 7.3554
931 | 18.6 | 3.479 | 1898.5 | 7.6013 | 931 | 18.6 | 3.464 | 2686.45 | 10.748 | 931 | 18.6 | 3.471 | 2026.7 | 10.1376 | 3.4713 | 2203.8833 | 0.069427 | 103.8921 | 9.5548
932 | 18.62 | 3.484 | 1894.6 | 9.4827 | 932 | 18.62 | 3.468 | 2686.7 | 10.7463 | 932 | 18.62 | 3.475 | 2026.1 | 8.1056 | 3.4757 | 2202.4667 | 0.069513 | 103.8253 | 9.5471
933 | 18.64 | 3.487 | 1890.95 | 5.6783 | 933 | 18.64 | 3.473 | 2685.85 | 13.4314 | 933 | 18.64 | 3.479 | 2025.3 | 8.1028 | 3.4797 | 2200.7 | 0.069593 | 103.742 | 8.8063
934 | 18.66 | 3.491 | 1887.35 | 7.5566 | 934 | 18.66 | 3.477 | 2684.2 | 10.7401 | 934 | 18.66 | 3.483 | 2023.6 | 8.0978 | 3.4837 | 2198.3833 | 0.069673 | 103.6328 | 8.7982
935 | 18.68 | 3.494 | 1882.85 | 5.6553 | 935 | 18.68 | 3.481 | 2684.75 | 10.7379 | 935 | 18.68 | 3.487 | 2022.2 | 8.0916 | 3.4873 | 2196.6 | 0.069747 | 103.5487 | 8.0575
936 | 18.7 | 3.498 | 1878.65 | 7.523 | 936 | 18.7 | 3.486 | 2683.1 | 13.4196 | 936 | 18.7 | 3.491 | 2021.1 | 8.0866 | 3.4917 | 2194.2833 | 0.069833 | 103.4395 | 9.5136
937 | 18.72 | 3.501 | 1875.6 | 5.6314 | 937 | 18.72 | 3.49 | 2682.8 | 10.7318 | 937 | 18.72 | 3.496 | 2020.25 | 10.1034 | 3.4957 | 2192.8833 | 0.069913 | 103.3735 | 8.7743
938 | 18.74 | 3.505 | 1871.1 | 7.4934 | 938 | 18.74 | 3.491 | 2681.7 | 2.6822 | 938 | 18.74 | 3.499 | 2018.85 | 6.0587 | 3.4983 | 2190.55 | 0.069967 | 103.2635 | 5.8446
939 | 18.76 | 3.509 | 1867.5 | 7.4772 | 939 | 18.76 | 3.496 | 2682.5 | 13.4105 | 939 | 18.76 | 3.503 | 2018.6 | 8.0749 | 3.5027 | 2189.5333 | 0.070053 | 103.2156 | 9.4902
940 | 18.78 | 3.513 | 1863.6 | 7.4622 | 940 | 18.78 | 3.502 | 2681.1 | 16.0908 | 940 | 18.78 | 3.508 | 2016.9 | 10.0887 | 3.5077 | 2187.2 | 0.070153 | 103.1056 | 10.9418
941 | 18.8 | 3.516 | 1859.65 | 5.5849 | 941 | 18.8 | 3.504 | 2680.85 | 5.362 | 941 | 18.8 | 3.511 | 2015.5 | 6.0486 | 3.5103 | 2185.3333 | 0.070207 | 103.0176 | 5.83
942 | 18.82 | 3.52 | 1855.2 | 7.4297 | 942 | 18.82 | 3.508 | 2680 | 10.7217 | 942 | 18.82 | 3.514 | 2014.95 | 6.0457 | 3.514 | 2183.3833 | 0.07028 | 102.9257 | 8.0093
943 | 18.84 | 3.524 | 1851 | 7.4124 | 943 | 18.84 | 3.512 | 2678.6 | 10.7172 | 943 | 18.84 | 3.519 | 2013.55 | 10.0713 | 3.5183 | 2181.05 | 0.070367 | 102.8157 | 9.4563
944 | 18.86 | 3.527 | 1846.55 | 5.5463 | 944 | 18.86 | 3.517 | 2678.35 | 13.3924 | 944 | 18.86 | 3.523 | 2012.15 | 8.0514 | 3.5223 | 2179.0167 | 0.070447 | 102.7198 | 8.7201
945 | 18.88 | 3.532 | 1841.8 | 9.2209 | 945 | 18.88 | 3.52 | 2677.75 | 8.0342 | 945 | 18.88 | 3.527 | 2011.05 | 8.0464 | 3.5263 | 2176.8667 | 0.070527 | 102.6185 | 8.7118
946 | 18.9 | 3.536 | 1837.05 | 7.3577 | 946 | 18.9 | 3.523 | 2677.75 | 8.0333 | 946 | 18.9 | 3.532 | 2009.65 | 10.0517 | 3.5303 | 2174.8167 | 0.070607 | 102.5218 | 8.7034
947 | 18.92 | 3.54 | 1831.75 | 7.3376 | 947 | 18.92 | 3.527 | 2677.2 | 10.7099 | 947 | 18.92 | 3.536 | 2008.25 | 8.0358 | 3.5343 | 2172.4 | 0.070687 | 102.4079 | 8.6944
948 | 18.94 | 3.544 | 1827.25 | 7.318 | 948 | 18.94 | 3.532 | 2676.95 | 13.3854 | 948 | 18.94 | 3.539 | 2007.15 | 6.0231 | 3.5383 | 2170.45 | 0.070767 | 102.316 | 8.6857
949 | 18.96 | 3.548 | 1821.7 | 7.2979 | 949 | 18.96 | 3.535 | 2676.1 | 8.0296 | 949 | 18.96 | 3.544 | 2005.45 | 10.0315 | 3.5423 | 2167.75 | 0.070847 | 102.1887 | 8.6764
950 | 18.98 | 3.552 | 1817.2 | 7.2778 | 950 | 18.98 | 3.538 | 2675.8 | 8.0278 | 950 | 18.98 | 3.548 | 2004.6 | 8.0201 | 3.546 | 2165.8667 | 0.07092 | 102.0999 | 7.945
951 | 19 | 3.555 | 1812.2 | 5.4441 | 951 | 19 | 3.541 | 2676.1 | 8.0279 | 951 | 19 | 3.55 | 2002.95 | 4.0075 | 3.5487 | 2163.75 | 0.070973 | 102.0002 | 5.7728
952 | 19.02 | 3.559 | 1806.3 | 7.237 | 952 | 19.02 | 3.545 | 2675.8 | 10.7038 | 952 | 19.02 | 3.554 | 2001.55 | 8.009 | 3.5527 | 2161.2167 | 0.071053 | 101.8807 | 8.6499
953 | 19.04 | 3.564 | 1801 | 9.0182 | 953 | 19.04 | 3.55 | 2676.95 | 13.3819 | 953 | 19.04 | 3.558 | 2000.15 | 8.0034 | 3.5573 | 2159.3667 | 0.071147 | 101.7935 | 10.0814
954 | 19.06 | 3.567 | 1795.7 | 5.3951 | 954 | 19.06 | 3.554 | 2675.55 | 10.705 | 954 | 19.06 | 3.562 | 1999.05 | 7.9984 | 3.561 | 2156.7667 | 0.07122 | 101.671 | 7.9129
955 | 19.08 | 3.571 | 1790.4 | 7.1722 | 955 | 19.08 | 3.557 | 2676.4 | 8.0279 | 955 | 19.08 | 3.564 | 1998.2 | 3.9973 | 3.564 | 2155 | 0.07128 | 101.5877 | 6.4677
956 | 19.1 | 3.575 | 1784.55 | 7.1499 | 956 | 19.1 | 3.561 | 2676.4 | 10.7056 | 956 | 19.1 | 3.568 | 1996.8 | 7.99 | 3.568 | 2152.5833 | 0.07136 | 101.4738 | 8.6152
957 | 19.12 | 3.579 | 1778.65 | 7.1264 | 957 | 19.12 | 3.565 | 2675.25 | 10.7033 | 957 | 19.12 | 3.573 | 1995.4 | 9.9805 | 3.5723 | 2149.7667 | 0.071447 | 101.341 | 9.3218
958 | 19.14 | 3.583 | 1772.8 | 7.1029 | 958 | 19.14 | 3.569 | 2674.4 | 10.6993 | 958 | 19.14 | 3.577 | 1994.55 | 7.9799 | 3.5763 | 2147.25 | 0.071527 | 101.2223 | 8.594
959 | 19.16 | 3.588 | 1766.65 | 8.8486 | 959 | 19.16 | 3.573 | 2674.15 | 10.6971 | 959 | 19.16 | 3.58 | 1993.15 | 5.9816 | 3.5803 | 2144.65 | 0.071607 | 101.0998 | 8.5838
960 | 19.18 | 3.591 | 1760.25 | 5.2904 | 960 | 19.18 | 3.577 | 2673.3 | 10.6949 | 960 | 19.18 | 3.583 | 1990.95 | 5.9762 | 3.5837 | 2141.5 | 0.071673 | 100.9513 | 7.1436
961 | 19.2 | 3.595 | 1753.25 | 7.027 | 961 | 19.2 | 3.58 | 2673.3 | 8.0199 | 961 | 19.2 | 3.587 | 1989.25 | 7.9604 | 3.5873 | 2138.6 | 0.071747 | 100.8146 | 7.8468
962 | 19.22 | 3.6 | 1746 | 8.7481 | 962 | 19.22 | 3.584 | 2673 | 10.6926 | 962 | 19.22 | 3.591 | 1988.15 | 7.9548 | 3.5917 | 2135.7167 | 0.071833 | 100.6786 | 9.261
963 | 19.24 | 3.604 | 1739.55 | 6.9711 | 963 | 19.24 | 3.589 | 2671.9 | 13.3622 | 963 | 19.24 | 3.595 | 1986.75 | 7.9498 | 3.596 | 2132.7333 | 0.07192 | 100.538 | 9.2483
964 | 19.26 | 3.607 | 1733.15 | 5.2091 | 964 | 19.26 | 3.592 | 2671.9 | 8.0157 | 964 | 19.26 | 3.599 | 1984.5 | 7.9425 | 3.5993 | 2129.85 | 0.071987 | 100.4021 | 7.1043
965 | 19.28 | 3.611 | 1725.05 | 6.9164 | 965 | 19.28 | 3.596 | 2671.05 | 10.6859 | 965 | 19.28 | 3.603 | 1983.1 | 7.9352 | 3.6033 | 2126.4 | 0.072067 | 100.2395 | 8.5125
966 | 19.3 | 3.615 | 1717.5 | 6.8851 | 966 | 19.3 | 3.601 | 2671.35 | 13.356 | 966 | 19.3 | 3.607 | 1982.25 | 7.9307 | 3.6077 | 2123.7 | 0.072153 | 100.1122 | 9.2085
967 | 19.32 | 3.619 | 1709.95 | 6.8549 | 967 | 19.32 | 3.604 | 2670.25 | 8.0124 | 967 | 19.32 | 3.611 | 1979.45 | 7.9234 | 3.6113 | 2119.8833 | 0.072227 | 99.9323 | 7.7799
968 | 19.34 | 3.623 | 1701.85 | 6.8236 | 968 | 19.34 | 3.607 | 2669.95 | 8.0103 | 968 | 19.34 | 3.614 | 1978.1 | 5.9363 | 3.6147 | 2116.6333 | 0.072293 | 99.7791 | 7.0609
969 | 19.36 | 3.627 | 1694.9 | 6.7935 | 969 | 19.36 | 3.612 | 2670.25 | 13.3505 | 969 | 19.36 | 3.618 | 1976.95 | 7.9101 | 3.619 | 2114.0333 | 0.07238 | 99.6565 | 9.1664
970 | 19.38 | 3.631 | 1686.2 | 6.7622 | 970 | 19.38 | 3.617 | 2668.3 | 13.3464 | 970 | 19.38 | 3.623 | 1974.7 | 9.8791 | 3.6237 | 2109.7333 | 0.072473 | 99.4538 | 9.8555
971 | 19.4 | 3.635 | 1677.3 | 6.727 | 971 | 19.4 | 3.62 | 2668 | 8.0045 | 971 | 19.4 | 3.627 | 1973.35 | 7.8961 | 3.6273 | 2106.2167 | 0.072547 | 99.288 | 7.7292
972 | 19.42 | 3.641 | 1668.6 | 10.0377 | 972 | 19.42 | 3.624 | 2667.45 | 10.6709 | 972 | 19.42 | 3.631 | 1972.2 | 7.8911 | 3.632 | 2102.75 | 0.07264 | 99.1246 | 9.8209
973 | 19.44 | 3.644 | 1658.85 | 4.9912 | 973 | 19.44 | 3.629 | 2666.3 | 13.3344 | 973 | 19.44 | 3.635 | 1970.25 | 7.8849 | 3.636 | 2098.4667 | 0.07272 | 98.9227 | 8.4024
974 | 19.46 | 3.647 | 1649.05 | 4.9618 | 974 | 19.46 | 3.632 | 2665.75 | 7.9981 | 974 | 19.46 | 3.64 | 1968 | 9.8456 | 3.6397 | 2094.2667 | 0.072793 | 98.7247 | 7.6867
975 | 19.48 | 3.652 | 1638.75 | 8.2195 | 975 | 19.48 | 3.636 | 2665.2 | 10.6619 | 975 | 19.48 | 3.644 | 1966.6 | 7.8692 | 3.644 | 2090.1833 | 0.07288 | 98.5322 | 9.0663
976 | 19.5 | 3.655 | 1627.85 | 4.8999 | 976 | 19.5 | 3.64 | 2664.35 | 10.6591 | 976 | 19.5 | 3.647 | 1964.4 | 5.8965 | 3.6473 | 2085.5333 | 0.072947 | 98.313 | 6.9595
977 | 19.52 | 3.659 | 1617.25 | 6.4902 | 977 | 19.52 | 3.643 | 2663.8 | 7.9922 | 977 | 19.52 | 3.65 | 1963 | 5.8911 | 3.6507 | 2081.35 | 0.073013 | 98.1158 | 6.9448
978 | 19.54 | 3.662 | 1604.65 | 4.8329 | 978 | 19.54 | 3.648 | 2664.1 | 13.3198 | 978 | 19.54 | 3.655 | 1960.75 | 9.8094 | 3.655 | 2076.5 | 0.0731 | 97.8871 | 9.0087
979 | 19.56 | 3.668 | 1592.95 | 9.5928 | 979 | 19.56 | 3.651 | 2663.25 | 7.991 | 979 | 19.56 | 3.659 | 1959.1 | 7.8397 | 3.6593 | 2071.7667 | 0.073187 | 97.664 | 8.9879
980 | 19.58 | 3.671 | 1579.25 | 4.7583 | 980 | 19.58 | 3.655 | 2662.15 | 10.6508 | 980 | 19.58 | 3.664 | 1956.55 | 9.7891 | 3.6633 | 2065.9833 | 0.073267 | 97.3914 | 8.2755
981 | 19.6 | 3.673 | 1565 | 3.1443 | 981 | 19.6 | 3.659 | 2661 | 10.6463 | 981 | 19.6 | 3.667 | 1954.9 | 5.8672 | 3.6663 | 2060.3 | 0.073327 | 97.1235 | 6.1894
982 | 19.62 | 3.678 | 1549.35 | 7.7859 | 982 | 19.62 | 3.663 | 2659.35 | 10.6407 | 982 | 19.62 | 3.672 | 1953.2 | 9.7703 | 3.671 | 2053.9667 | 0.07342 | 96.8249 | 9.6
983 | 19.64 | 3.682 | 1531.2 | 6.1611 | 983 | 19.64 | 3.668 | 2659.35 | 13.2968 | 983 | 19.64 | 3.677 | 1950.4 | 9.759 | 3.6757 | 2046.9833 | 0.073513 | 96.4957 | 9.5689
984 | 19.66 | 3.685 | 1510.55 | 4.5626 | 984 | 19.66 | 3.672 | 2658.2 | 10.6351 | 984 | 19.66 | 3.679 | 1949.3 | 3.8997 | 3.6787 | 2039.35 | 0.073573 | 96.1359 | 6.1295
985 | 19.68 | 3.69 | 1483.15 | 7.4842 | 985 | 19.68 | 3.676 | 2657.1 | 10.6306 | 985 | 19.68 | 3.683 | 1946.8 | 7.7922 | 3.683 | 2029.0167 | 0.07366 | 95.6488 | 8.8148
986 | 19.7 | 3.695 | 1446.85 | 7.325 | 986 | 19.7 | 3.68 | 2656.8 | 10.6278 | 986 | 19.7 | 3.688 | 1944.85 | 9.7291 | 3.6877 | 2016.1667 | 0.073753 | 95.043 | 9.4388
987 | 19.72 | 3.698 | 1387.9 | 4.2521 | 987 | 19.72 | 3.685 | 2656 | 13.282 | 987 | 19.72 | 3.692 | 1942.6 | 7.7749 | 3.6917 | 1995.5 | 0.073833 | 94.0688 | 8.0233
988 | 19.74 | 3.703 | 1292.4 | 6.7007 | 988 | 19.74 | 3.687 | 2654.3 | 5.3103 | 988 | 19.74 | 3.695 | 1939.8 | 5.8236 | 3.695 | 1962.1667 | 0.0739 | 92.4974 | 6.5961
989 | 19.76 | 3.709 | 1155.25 | 7.343 | 989 | 19.76 | 3.69 | 2652.9 | 7.9608 | 989 | 19.76 | 3.7 | 1937.6 | 9.6935 | 3.6997 | 1915.25 | 0.073993 | 90.2858 | 9.0473
990 | 19.78 | 3.715 | 1006.65 | 6.4857 | 990 | 19.78 | 3.696 | 2652.35 | 15.9158 | 990 | 19.78 | 3.704 | 1935.35 | 7.7459 | 3.705 | 1864.7833 | 0.0741 | 87.9067 | 10.0801
991 | 19.8 | 3.719 | 898.55 | 3.8104 | 991 | 19.8 | 3.7 | 2651.8 | 10.6083 | 991 | 19.8 | 3.707 | 1932.55 | 5.8018 | 3.7087 | 1827.6333 | 0.074173 | 86.1555 | 6.7694
992 | 19.82 | 3.726 | 849.65 | 6.1187 | 992 | 19.82 | 3.703 | 2652.1 | 7.9558 | 992 | 19.82 | 3.711 | 1930.6 | 7.7263 | 3.7133 | 1810.7833 | 0.074267 | 85.3611 | 8.4896
Počet údajů: 992 |  |  |  |  | 993 | 19.84 | 3.707 | 2652.35 | 10.6089 | 993 | 19.84 | 3.716 | 1928.65 | 9.6481
*** |  |  |  |  | 994 | 19.86 | 3.711 | 2651.5 | 10.6077 | 994 | 19.86 | 3.719 | 1925.55 | 5.7813
[5 empty] | 995 | 19.88 | 3.715 | 2651.8 | 10.6066 | 995 | 19.88 | 3.722 | 1924.15 | 5.7746
[5 empty] | 996 | 19.9 | 3.719 | 2651.5 | 10.6066 | 996 | 19.9 | 3.727 | 1921.4 | 9.6139
[5 empty] | 997 | 19.92 | 3.722 | 2650.4 | 7.9529 | 997 | 19.92 | 3.731 | 1919.4 | 7.6816
[5 empty] | 998 | 19.94 | 3.726 | 2649.3 | 10.5994 | 998 | 19.94 | 3.734 | 1916.05 | 5.7532
[5 empty] | 999 | 19.96 | 3.728 | 2648.15 | 5.2975 | 999 | 19.96 | 3.738 | 1913.85 | 7.6598
[5 empty] | 1000 | 19.98 | 3.734 | 2648.15 | 15.8889 | 1000 | 19.98 | 3.742 | 1911.05 | 7.6498
[5 empty] | 1001 | 20 | 3.737 | 2647.05 | 7.9428 | 1001 | 20 | 3.745 | 1908.55 | 5.7294
[5 empty] | 1002 | 20.02 | 3.74 | 2647.6 | 7.942 | 1002 | 20.02 | 3.749 | 1906.3 | 7.6297
[5 empty] | 1003 | 20.04 | 3.744 | 2645.95 | 10.5871 | 1003 | 20.04 | 3.754 | 1902.4 | 9.5217
[5 empty] | 1004 | 20.06 | 3.749 | 2645.1 | 13.2276 | 1004 | 20.06 | 3.758 | 1899.6 | 7.604
[5 empty] | 1005 | 20.08 | 3.751 | 2644.25 | 5.2893 | 1005 | 20.08 | 3.76 | 1897.35 | 3.7969
[5 empty] | 1006 | 20.1 | 3.756 | 2644.25 | 13.2212 | 1006 | 20.1 | 3.764 | 1894.55 | 7.5838
[5 empty] | 1007 | 20.12 | 3.759 | 2643.15 | 7.9311 | 1007 | 20.12 | 3.769 | 1890.95 | 9.4638
[5 empty] | 1008 | 20.14 | 3.763 | 2643.15 | 10.5726 | 1008 | 20.14 | 3.772 | 1888.4 | 5.669
[5 empty] | 1009 | 20.16 | 3.768 | 2641.75 | 13.2122 | 1009 | 20.16 | 3.775 | 1885.9 | 5.6615
[5 empty] | 1010 | 20.18 | 3.772 | 2640.9 | 10.5653 | 1010 | 20.18 | 3.779 | 1883.1 | 7.538
[5 empty] | 1011 | 20.2 | 3.776 | 2641.45 | 10.5647 | 1011 | 20.2 | 3.784 | 1880.05 | 9.4079
[5 empty] | 1012 | 20.22 | 3.779 | 2640.35 | 7.9227 | 1012 | 20.22 | 3.787 | 1876.7 | 5.6351
[5 empty] | 1013 | 20.24 | 3.784 | 2640.9 | 13.2031 | 1013 | 20.24 | 3.791 | 1873.35 | 7.5001
[5 empty] | 1014 | 20.26 | 3.788 | 2639.8 | 10.5614 | 1014 | 20.26 | 3.795 | 1870 | 7.4867
[5 empty] | 1015 | 20.28 | 3.79 | 2638.95 | 5.2788 | 1015 | 20.28 | 3.799 | 1866.35 | 7.4727
[5 empty] | 1016 | 20.3 | 3.795 | 2639.5 | 13.1961 | 1016 | 20.3 | 3.804 | 1862.45 | 9.322
[5 empty] | 1017 | 20.32 | 3.8 | 2638.65 | 13.1954 | 1017 | 20.32 | 3.808 | 1859.1 | 7.4431
[5 empty] | 1018 | 20.34 | 3.803 | 2637.55 | 7.9143 | 1018 | 20.34 | 3.811 | 1856.3 | 5.5731
[5 empty] | 1019 | 20.36 | 3.806 | 2638.4 | 7.9139 | 1019 | 20.36 | 3.814 | 1852.65 | 5.5634
[5 empty] | 1020 | 20.38 | 3.812 | 2638.4 | 15.8304 | 1020 | 20.38 | 3.819 | 1849.6 | 9.2556
[5 empty] | 1021 | 20.4 | 3.816 | 2637.25 | 10.5513 | 1021 | 20.4 | 3.823 | 1844.85 | 7.3889
[5 empty] | 1022 | 20.42 | 3.819 | 2636.7 | 7.9109 | 1022 | 20.42 | 3.827 | 1840.95 | 7.3716
[5 empty] | 1023 | 20.44 | 3.823 | 2635.9 | 10.5452 | 1023 | 20.44 | 3.831 | 1838.15 | 7.3582
[5 empty] | 1024 | 20.46 | 3.827 | 2634.2 | 10.5402 | 1024 | 20.46 | 3.835 | 1834.25 | 7.3448
[5 empty] | 1025 | 20.48 | 3.831 | 2634.2 | 10.5368 | 1025 | 20.48 | 3.839 | 1830.05 | 7.3286
[5 empty] | 1026 | 20.5 | 3.835 | 2632.8 | 10.534 | 1026 | 20.5 | 3.844 | 1826.95 | 9.1425
[5 empty] | 1027 | 20.52 | 3.839 | 2631.95 | 10.5295 | 1027 | 20.52 | 3.849 | 1822.2 | 9.1229
[5 empty] | 1028 | 20.54 | 3.843 | 2631.4 | 10.5267 | 1028 | 20.54 | 3.852 | 1818.05 | 5.4604
[5 empty] | 1029 | 20.56 | 3.847 | 2630.55 | 10.5239 | 1029 | 20.56 | 3.856 | 1813.55 | 7.2632
[5 empty] | 1030 | 20.58 | 3.852 | 2630 | 13.1514 | 1030 | 20.58 | 3.861 | 1809.1 | 9.0566
[5 empty] | 1031 | 20.6 | 3.855 | 2628.6 | 7.8879 | 1031 | 20.6 | 3.864 | 1804.35 | 5.4202
[5 empty] | 1032 | 20.62 | 3.858 | 2627.8 | 7.8846 | 1032 | 20.62 | 3.868 | 1800.15 | 7.209
[5 empty] | 1033 | 20.64 | 3.863 | 2628.05 | 13.1396 | 1033 | 20.64 | 3.872 | 1795.15 | 7.1906
[5 empty] | 1034 | 20.66 | 3.868 | 2626.95 | 13.1375 | 1034 | 20.66 | 3.876 | 1790.65 | 7.1716
[5 empty] | 1035 | 20.68 | 3.871 | 2626.1 | 7.8796 | 1035 | 20.68 | 3.88 | 1786.2 | 7.1537
[5 empty] | 1036 | 20.7 | 3.874 | 2625 | 7.8767 | 1036 | 20.7 | 3.885 | 1780.9 | 8.9177
[5 empty] | 1037 | 20.72 | 3.879 | 2624.15 | 13.1229 | 1037 | 20.72 | 3.888 | 1776.4 | 5.336
[5 empty] | 1038 | 20.74 | 3.884 | 2623.6 | 13.1194 | 1038 | 20.74 | 3.892 | 1771.1 | 7.095
[5 empty] | 1039 | 20.76 | 3.887 | 2621.9 | 7.8683 | 1039 | 20.76 | 3.896 | 1764.95 | 7.0721
[5 empty] | 1040 | 20.78 | 3.89 | 2621.05 | 7.8644 | 1040 | 20.78 | 3.901 | 1760.5 | 8.8136
[5 empty] | 1041 | 20.8 | 3.894 | 2620.5 | 10.4831 | 1041 | 20.8 | 3.904 | 1754.9 | 5.2731
[5 empty] | 1042 | 20.82 | 3.899 | 2618.55 | 13.0976 | 1042 | 20.82 | 3.907 | 1748.75 | 5.2555
[5 empty] | 1043 | 20.84 | 3.901 | 2618 | 5.2365 | 1043 | 20.84 | 3.912 | 1743.15 | 8.7297
[5 empty] | 1044 | 20.86 | 3.905 | 2616.3 | 10.4686 | 1044 | 20.86 | 3.917 | 1737.3 | 8.7011
[5 empty] | 1045 | 20.88 | 3.909 | 2614.35 | 10.4613 | 1045 | 20.88 | 3.92 | 1730.9 | 5.2023
[5 empty] | 1046 | 20.9 | 3.912 | 2614.1 | 7.8427 | 1046 | 20.9 | 3.923 | 1725.6 | 5.1848
[5 empty] | 1047 | 20.92 | 3.917 | 2614.1 | 13.0705 | 1047 | 20.92 | 3.927 | 1718.3 | 6.8878
[5 empty] | 1048 | 20.94 | 3.921 | 2612.4 | 10.453 | 1048 | 20.94 | 3.931 | 1712.15 | 6.8609
[5 empty] | 1049 | 20.96 | 3.923 | 2611.85 | 5.2243 | 1049 | 20.96 | 3.935 | 1705.75 | 6.8358
[5 empty] | 1050 | 20.98 | 3.928 | 2610.45 | 13.0557 | 1050 | 20.98 | 3.939 | 1699.3 | 6.8101
[5 empty] | 1051 | 21 | 3.932 | 2607.95 | 10.4368 | 1051 | 21 | 3.943 | 1692.05 | 6.7827
[5 empty] | 1052 | 21.02 | 3.935 | 2607.1 | 7.8226 | 1052 | 21.02 | 3.946 | 1685.35 | 5.0661
[5 empty] | 1053 | 21.04 | 3.94 | 2604.85 | 13.0299 | 1053 | 21.04 | 3.951 | 1677.8 | 8.4079
[5 empty] | 1054 | 21.06 | 3.944 | 2603.2 | 10.4161 | 1054 | 21.06 | 3.956 | 1669.45 | 8.3681
[5 empty] | 1055 | 21.08 | 3.947 | 2602.35 | 7.8083 | 1055 | 21.08 | 3.958 | 1661.35 | 3.3308
[5 empty] | 1056 | 21.1 | 3.951 | 2600.95 | 10.4066 | 1056 | 21.1 | 3.962 | 1653.25 | 6.6292
[5 empty] | 1057 | 21.12 | 3.955 | 2599 | 10.3999 | 1057 | 21.12 | 3.966 | 1645.15 | 6.5968
[5 empty] | 1058 | 21.14 | 3.959 | 2598.75 | 10.3955 | 1058 | 21.14 | 3.971 | 1635.65 | 8.202
[5 empty] | 1059 | 21.16 | 3.962 | 2597.35 | 7.7942 | 1059 | 21.16 | 3.974 | 1626.7 | 4.8935
[5 empty] | 1060 | 21.18 | 3.967 | 2596.5 | 12.9846 | 1060 | 21.18 | 3.978 | 1616.35 | 6.4861
[5 empty] | 1061 | 21.2 | 3.971 | 2594.55 | 10.3821 | 1061 | 21.2 | 3.982 | 1607.15 | 6.447
[5 empty] | 1062 | 21.22 | 3.974 | 2594 | 7.7828 | 1062 | 21.22 | 3.986 | 1597.35 | 6.409
[5 empty] | 1063 | 21.24 | 3.978 | 2592.3 | 10.3726 | 1063 | 21.24 | 3.99 | 1586.5 | 6.3677
[5 empty] | 1064 | 21.26 | 3.983 | 2591.2 | 12.9587 | 1064 | 21.26 | 3.994 | 1575.3 | 6.3236
[5 empty] | 1065 | 21.28 | 3.987 | 2590.05 | 10.3625 | 1065 | 21.28 | 3.999 | 1564.15 | 7.8486
[5 empty] | 1066 | 21.3 | 3.99 | 2588.95 | 7.7685 | 1066 | 21.3 | 4.003 | 1551.55 | 6.2314
[5 empty] | 1067 | 21.32 | 3.995 | 2586.7 | 12.9391 | 1067 | 21.32 | 4.007 | 1538.15 | 6.1794
[5 empty] | 1068 | 21.34 | 3.999 | 2585.6 | 10.3446 | 1068 | 21.34 | 4.011 | 1522.8 | 6.1219
[5 empty] | 1069 | 21.36 | 4.003 | 2584.2 | 10.3396 | 1069 | 21.36 | 4.017 | 1505.2 | 9.084
[5 empty] | 1070 | 21.38 | 4.007 | 2583.1 | 10.3346 | 1070 | 21.38 | 4.021 | 1485.35 | 5.9811
[5 empty] | 1071 | 21.4 | 4.011 | 2582.25 | 10.3307 | 1071 | 21.4 | 4.025 | 1460.5 | 5.8917
[5 empty] | 1072 | 21.42 | 4.016 | 2581.95 | 12.9105 | 1072 | 21.42 | 4.03 | 1427 | 7.2187
[5 empty] | 1073 | 21.44 | 4.018 | 2580.85 | 5.1628 | 1073 | 21.44 | 4.035 | 1371.4 | 6.996
[5 empty] | 1074 | 21.46 | 4.022 | 2580.85 | 10.3234 | 1074 | 21.46 | 4.041 | 1217.5 | 7.7667
[5 empty] | 1075 | 21.48 | 4.027 | 2580.3 | 12.9029 | 1075 | 21.48 | 4.053 | 938.2 | 12.9342
[5 empty] | 1076 | 21.5 | 4.031 | 2578.9 | 10.3184 | 1076 | 21.5 | 4.061 | 851.05 | 7.157
[5 empty] | 1077 | 21.52 | 4.035 | 2579.75 | 10.3173 | 1077 | 21.52 | 4.068 | 816.7 | 5.8371
[5 empty] | 1078 | 21.54 | 4.039 | 2578.6 | 10.3167 | Počet údajů: 1077
[5 empty] | 1079 | 21.56 | 4.043 | 2576.65 | 10.3105 | ***
[5 empty] | 1080 | 21.58 | 4.048 | 2577.8 | 12.8861
[5 empty] | 1081 | 21.6 | 4.052 | 2576.1 | 10.3078
[5 empty] | 1082 | 21.62 | 4.055 | 2575 | 7.7267
[5 empty] | 1083 | 21.64 | 4.059 | 2574.45 | 10.2989
[5 empty] | 1084 | 21.66 | 4.062 | 2573.05 | 7.7213
[5 empty] | 1085 | 21.68 | 4.067 | 2571.9 | 12.8624
[5 empty] | 1086 | 21.7 | 4.071 | 2571.35 | 10.2865
[5 empty] | 1087 | 21.72 | 4.074 | 2571.35 | 7.7141
[5 empty] | 1088 | 21.74 | 4.079 | 2571.05 | 12.856
[5 empty] | 1089 | 21.76 | 4.083 | 2570.5 | 10.2831
[5 empty] | 1090 | 21.78 | 4.086 | 2569.4 | 7.7099
[5 empty] | 1091 | 21.8 | 4.089 | 2568.85 | 7.7074
[5 empty] | 1092 | 21.82 | 4.094 | 2567.15 | 12.84
[5 empty] | 1093 | 21.84 | 4.097 | 2565.75 | 7.6994
[5 empty] | 1094 | 21.86 | 4.101 | 2564.35 | 10.2602
[5 empty] | 1095 | 21.88 | 4.105 | 2562.7 | 10.2541
[5 empty] | 1096 | 21.9 | 4.108 | 2562.7 | 7.6881
[5 empty] | 1097 | 21.92 | 4.112 | 2561 | 10.2474
[5 empty] | 1098 | 21.94 | 4.116 | 2560.45 | 10.2429
[5 empty] | 1099 | 21.96 | 4.12 | 2559.35 | 10.2396
[5 empty] | 1100 | 21.98 | 4.124 | 2557.65 | 10.234
[5 empty] | 1101 | 22 | 4.128 | 2558.25 | 10.2318
[5 empty] | 1102 | 22.02 | 4.131 | 2556.25 | 7.6718
[5 empty] | 1103 | 22.04 | 4.135 | 2556 | 10.2245
[5 empty] | 1104 | 22.06 | 4.139 | 2554.6 | 10.2212
[5 empty] | 1105 | 22.08 | 4.144 | 2554.3 | 12.7722
[5 empty] | 1106 | 22.1 | 4.147 | 2551.5 | 7.6587
[5 empty] | 1107 | 22.12 | 4.152 | 2550.95 | 12.7561
[5 empty] | 1108 | 22.14 | 4.155 | 2549 | 7.6499
[5 empty] | 1109 | 22.16 | 4.159 | 2547.35 | 10.1927
[5 empty] | 1110 | 22.18 | 4.163 | 2546.2 | 10.1871
[5 empty] | 1111 | 22.2 | 4.167 | 2545.65 | 10.1837
[5 empty] | 1112 | 22.22 | 4.171 | 2544.55 | 10.1804
[5 empty] | 1113 | 22.24 | 4.174 | 2544 | 7.6328
[5 empty] | 1114 | 22.26 | 4.179 | 2542.05 | 12.7151
[5 empty] | 1115 | 22.28 | 4.184 | 2541.2 | 12.7081
[5 empty] | 1116 | 22.3 | 4.187 | 2540.35 | 7.6223
[5 empty] | 1117 | 22.32 | 4.191 | 2538.1 | 10.1569
[5 empty] | 1118 | 22.34 | 4.195 | 2537.3 | 10.1508
[5 empty] | 1119 | 22.36 | 4.199 | 2535.9 | 10.1464
[5 empty] | 1120 | 22.38 | 4.202 | 2534.5 | 7.6056
[5 empty] | 1121 | 22.4 | 4.207 | 2532.55 | 12.6676
[5 empty] | 1122 | 22.42 | 4.212 | 2531.15 | 12.6592
[5 empty] | 1123 | 22.44 | 4.215 | 2530 | 7.5917
[5 empty] | 1124 | 22.46 | 4.219 | 2529.2 | 10.1184
[5 empty] | 1125 | 22.48 | 4.224 | 2528.05 | 12.6431
[5 empty] | 1126 | 22.5 | 4.226 | 2526.4 | 5.0544
[5 empty] | 1127 | 22.52 | 4.23 | 2526.1 | 10.105
[5 empty] | 1128 | 22.54 | 4.234 | 2525 | 10.1022
[5 empty] | 1129 | 22.56 | 4.239 | 2524.15 | 12.6229
[5 empty] | 1130 | 22.58 | 4.243 | 2522.45 | 10.0932
[5 empty] | 1131 | 22.6 | 4.247 | 2520.5 | 10.0859
[5 empty] | 1132 | 22.62 | 4.251 | 2519.1 | 10.0792
[5 empty] | 1133 | 22.64 | 4.255 | 2517.15 | 10.0725
[5 empty] | 1134 | 22.66 | 4.258 | 2515.5 | 7.549
[5 empty] | 1135 | 22.68 | 4.262 | 2513.55 | 10.0581
[5 empty] | 1136 | 22.7 | 4.266 | 2512.4 | 10.0519
[5 empty] | 1137 | 22.72 | 4.27 | 2510.75 | 10.0463
[5 empty] | 1138 | 22.74 | 4.274 | 2509.35 | 10.0402
[5 empty] | 1139 | 22.76 | 4.277 | 2506.85 | 7.5243
[5 empty] | 1140 | 22.78 | 4.281 | 2506 | 10.0257
[5 empty] | 1141 | 22.8 | 4.284 | 2504.05 | 7.5151
[5 empty] | 1142 | 22.82 | 4.289 | 2503.5 | 12.5189
[5 empty] | 1143 | 22.84 | 4.292 | 2502.1 | 7.5084
[5 empty] | 1144 | 22.86 | 4.297 | 2500.15 | 12.5056
[5 empty] | 1145 | 22.88 | 4.301 | 2497.9 | 9.9961
[5 empty] | 1146 | 22.9 | 4.303 | 2496.2 | 4.9941
[5 empty] | 1147 | 22.92 | 4.308 | 2493.7 | 12.4747
[5 empty] | 1148 | 22.94 | 4.311 | 2490.9 | 7.4769
[5 empty] | 1149 | 22.96 | 4.316 | 2489.25 | 12.4504
[5 empty] | 1150 | 22.98 | 4.32 | 2486.7 | 9.9519
[5 empty] | 1151 | 23 | 4.323 | 2484.5 | 7.4568
[5 empty] | 1152 | 23.02 | 4.327 | 2482.8 | 9.9346
[5 empty] | 1153 | 23.04 | 4.331 | 2480 | 9.9256
[5 empty] | 1154 | 23.06 | 4.335 | 2477.8 | 9.9156
[5 empty] | 1155 | 23.08 | 4.338 | 2476.65 | 7.4317
[5 empty] | 1156 | 23.1 | 4.343 | 2473.05 | 12.3742
[5 empty] | 1157 | 23.12 | 4.347 | 2471.1 | 9.8883
[5 empty] | 1158 | 23.14 | 4.352 | 2469.95 | 12.3526
[5 empty] | 1159 | 23.16 | 4.355 | 2467.15 | 7.4057
[5 empty] | 1160 | 23.18 | 4.359 | 2464.65 | 9.8636
[5 empty] | 1161 | 23.2 | 4.363 | 2461 | 9.8513
[5 empty] | 1162 | 23.22 | 4.367 | 2458.25 | 9.8385
[5 empty] | 1163 | 23.24 | 4.37 | 2455.45 | 7.3706
[5 empty] | 1164 | 23.26 | 4.375 | 2452.65 | 12.2702
[5 empty] | 1165 | 23.28 | 4.379 | 2451.55 | 9.8084
[5 empty] | 1166 | 23.3 | 4.384 | 2448.2 | 12.2494
[5 empty] | 1167 | 23.32 | 4.387 | 2445.65 | 7.3408
[5 empty] | 1168 | 23.34 | 4.392 | 2443.7 | 12.2234
[5 empty] | 1169 | 23.36 | 4.396 | 2440.9 | 9.7692
[5 empty] | 1170 | 23.38 | 4.399 | 2438.7 | 7.3194
[5 empty] | 1171 | 23.4 | 4.403 | 2435.9 | 9.7492
[5 empty] | 1172 | 23.42 | 4.408 | 2433.35 | 12.1731
[5 empty] | 1173 | 23.44 | 4.411 | 2430.3 | 7.2955
[5 empty] | 1174 | 23.46 | 4.415 | 2428.35 | 9.7173
[5 empty] | 1175 | 23.48 | 4.42 | 2423.6 | 12.1299
[5 empty] | 1176 | 23.5 | 4.424 | 2420.25 | 9.6877
[5 empty] | 1177 | 23.52 | 4.427 | 2417.45 | 7.2565
[5 empty] | 1178 | 23.54 | 4.43 | 2413.8 | 7.2469
[5 empty] | 1179 | 23.56 | 4.434 | 2411.6 | 9.6508
[5 empty] | 1180 | 23.58 | 4.438 | 2409.35 | 9.6419
[5 empty] | 1181 | 23.6 | 4.443 | 2406.3 | 12.0391
[5 empty] | 1182 | 23.62 | 4.446 | 2404.05 | 7.2155
[5 empty] | 1183 | 23.64 | 4.451 | 2401.55 | 12.014
[5 empty] | 1184 | 23.66 | 4.453 | 2397.9 | 4.7995
[5 empty] | 1185 | 23.68 | 4.457 | 2395.4 | 9.5866
[5 empty] | 1186 | 23.7 | 4.462 | 2392.3 | 11.9692
[5 empty] | 1187 | 23.72 | 4.465 | 2389.5 | 7.1727
[5 empty] | 1188 | 23.74 | 4.469 | 2385.35 | 9.5497
[5 empty] | 1189 | 23.76 | 4.474 | 2382.25 | 11.919
[5 empty] | 1190 | 23.78 | 4.477 | 2379.2 | 7.1422
[5 empty] | 1191 | 23.8 | 4.48 | 2375.85 | 7.1326
[5 empty] | 1192 | 23.82 | 4.485 | 2371.9 | 11.8694
[5 empty] | 1193 | 23.84 | 4.488 | 2368.3 | 7.1103
[5 empty] | 1194 | 23.86 | 4.492 | 2364.95 | 9.4665
[5 empty] | 1195 | 23.88 | 4.496 | 2361.85 | 9.4536
[5 empty] | 1196 | 23.9 | 4.5 | 2357.7 | 9.4391
[5 empty] | 1197 | 23.92 | 4.503 | 2355.15 | 7.0693
[5 empty] | 1198 | 23.94 | 4.508 | 2351.25 | 11.766
[5 empty] | 1199 | 23.96 | 4.511 | 2348.2 | 7.0492
[5 empty] | 1200 | 23.98 | 4.515 | 2343.45 | 9.3833
[5 empty] | 1201 | 24 | 4.52 | 2340.1 | 11.7089
[5 empty] | 1202 | 24.02 | 4.524 | 2335.35 | 9.3509
[5 empty] | 1203 | 24.04 | 4.528 | 2331.4 | 9.3335
[5 empty] | 1204 | 24.06 | 4.532 | 2327.25 | 9.3173
[5 empty] | 1205 | 24.08 | 4.536 | 2324.15 | 9.3028
[5 empty] | 1206 | 24.1 | 4.54 | 2320.25 | 9.2888
[5 empty] | 1207 | 24.12 | 4.543 | 2316.05 | 6.9545
[5 empty] | 1208 | 24.14 | 4.547 | 2311.6 | 9.2553
[5 empty] | 1209 | 24.16 | 4.551 | 2307.1 | 9.2374
[5 empty] | 1210 | 24.18 | 4.556 | 2304.05 | 11.5279
[5 empty] | 1211 | 24.2 | 4.56 | 2299.3 | 9.2067
[5 empty] | 1212 | 24.22 | 4.564 | 2295.4 | 9.1894
[5 empty] | 1213 | 24.24 | 4.568 | 2290.65 | 9.1721
[5 empty] | 1214 | 24.26 | 4.573 | 2286.15 | 11.442
[5 empty] | 1215 | 24.28 | 4.577 | 2282 | 9.1363
[5 empty] | 1216 | 24.3 | 4.581 | 2276.4 | 9.1168
[5 empty] | 1217 | 24.32 | 4.585 | 2271.65 | 9.0961
[5 empty] | 1218 | 24.34 | 4.589 | 2266.6 | 9.0765
[5 empty] | 1219 | 24.36 | 4.593 | 2262.15 | 9.0575
[5 empty] | 1220 | 24.38 | 4.596 | 2257.15 | 6.779
[5 empty] | 1221 | 24.4 | 4.601 | 2252.95 | 11.2752
[5 empty] | 1222 | 24.42 | 4.605 | 2246.5 | 8.9989
[5 empty] | 1223 | 24.44 | 4.608 | 2242.05 | 6.7328
[5 empty] | 1224 | 24.46 | 4.613 | 2236.75 | 11.197
[5 empty] | 1225 | 24.48 | 4.617 | 2230.3 | 8.9341
[5 empty] | 1226 | 24.5 | 4.62 | 2224.45 | 6.6821
[5 empty] | 1227 | 24.52 | 4.624 | 2219.15 | 8.8872
[5 empty] | 1228 | 24.54 | 4.629 | 2213.25 | 11.081
[5 empty] | 1229 | 24.56 | 4.633 | 2206.55 | 8.8396
[5 empty] | 1230 | 24.58 | 4.636 | 2200.15 | 6.6101
[5 empty] | 1231 | 24.6 | 4.64 | 2193.45 | 8.7872
[5 empty] | 1232 | 24.62 | 4.645 | 2187.85 | 10.9532
[5 empty] | 1233 | 24.64 | 4.648 | 2180.6 | 6.5527
[5 empty] | 1234 | 24.66 | 4.651 | 2175.3 | 6.5339
[5 empty] | 1235 | 24.68 | 4.656 | 2168.3 | 10.859
[5 empty] | 1236 | 24.7 | 4.66 | 2161.6 | 8.6598
[5 empty] | 1237 | 24.72 | 4.663 | 2155.75 | 6.476
[5 empty] | 1238 | 24.74 | 4.668 | 2148.45 | 10.7605
[5 empty] | 1239 | 24.76 | 4.671 | 2141.5 | 6.4349
[5 empty] | 1240 | 24.78 | 4.674 | 2134.5 | 6.414
[5 empty] | 1241 | 24.8 | 4.679 | 2126.95 | 10.6536
[5 empty] | 1242 | 24.82 | 4.683 | 2119.4 | 8.4927
[5 empty] | 1243 | 24.84 | 4.687 | 2111.3 | 8.4614
[5 empty] | 1244 | 24.86 | 4.69 | 2103.8 | 6.3227
[5 empty] | 1245 | 24.88 | 4.695 | 2095.4 | 10.498
[5 empty] | 1246 | 24.9 | 4.699 | 2086.75 | 8.3643
[5 empty] | 1247 | 24.92 | 4.702 | 2078.35 | 6.2477
[5 empty] | 1248 | 24.94 | 4.706 | 2070.25 | 8.2972
[5 empty] | 1249 | 24.96 | 4.71 | 2061.05 | 8.2626
[5 empty] | 1250 | 24.98 | 4.714 | 2051 | 8.2241
[5 empty] | 1251 | 25 | 4.719 | 2042.6 | 10.234
[5 empty] | 1252 | 25.02 | 4.724 | 2032.3 | 10.1872
[5 empty] | 1253 | 25.04 | 4.727 | 2021.4 | 6.0806
[5 empty] | 1254 | 25.06 | 4.731 | 2011.05 | 8.0649
[5 empty] | 1255 | 25.08 | 4.736 | 2000.15 | 10.028
[5 empty] | 1256 | 25.1 | 4.739 | 1988.45 | 5.9829
[5 empty] | 1257 | 25.12 | 4.743 | 1976.15 | 7.9292
[5 empty] | 1258 | 25.14 | 4.748 | 1964.15 | 9.8507
[5 empty] | 1259 | 25.16 | 4.753 | 1951.85 | 9.79
[5 empty] | 1260 | 25.18 | 4.756 | 1938.7 | 5.8358
[5 empty] | 1261 | 25.2 | 4.76 | 1925.85 | 7.7291
[5 empty] | 1262 | 25.22 | 4.765 | 1911.6 | 9.5936
[5 empty] | 1263 | 25.24 | 4.769 | 1897.65 | 7.6185
[5 empty] | 1264 | 25.26 | 4.773 | 1882.3 | 7.5599
[5 empty] | 1265 | 25.28 | 4.778 | 1865.55 | 9.3696
[5 empty] | 1266 | 25.3 | 4.782 | 1848.2 | 7.4275
[5 empty] | 1267 | 25.32 | 4.786 | 1828.95 | 7.3543
[5 empty] | 1268 | 25.34 | 4.791 | 1806.6 | 9.0889
[5 empty] | 1269 | 25.36 | 4.795 | 1778.1 | 7.1694
[5 empty] | 1270 | 25.38 | 4.799 | 1739.55 | 7.0353
[5 empty] | 1271 | 25.4 | 4.805 | 1680.05 | 10.2588
[5 empty] | 1272 | 25.42 | 4.81 | 1556.35 | 8.091
[5 empty] | 1273 | 25.44 | 4.823 | 1182.9 | 17.8051
[5 empty] | 1274 | 25.46 | 4.831 | 1010.85 | 8.775
Počet údajů: 1274
***

## Vzorek_10,11,12_svar
SVAR po 10 dnech
Vzorek č. 10 |  |  |  |  | Vzorek č. 11 |  |  |  |  | Vzorek č. 12 |  |  |  |  | Průměr
č. | t[s] | s[mm] | F[N] | Plocha pod křivkou - Přetvárná práce | č. | t[s] | s[mm] | F[N] | Plocha pod křivkou - Přetvárná práce | č. | t[s] | s[mm] | F[N] | Plocha pod křivkou - Přetvárná práce | Prodloužení ∆L [mm] | Síla F [N] | Poměrné Prodloužení ∆L/L0 [-] | Napětí R [MPa] | Plocha pod křivkou - Přetvárná práce
0 | 0 | 0 | 0 |  | 0 | 0 | 0 | 0 |  | 0 | 0 | 0 | 0 |  | 0 | 0 | 0 | 0 |  | Výsledné hodnoty
1 | 0 | 0.037 | 55.05 | 1.0184 | 1 | 0 | 0.039 | 17.6 | 0.3432 | 1 | 0 | 0.034 | 24.3 | 0.4131 | 0.036667 | 32.3167 | 0.00073333 | 1.5234 | 0.59247 | Průřez zkušební tyče před trhací zkouškou: |  |  |  | B [mm] | t [mm] | S0 [mm2] | S0 = B*a
2 | 0.02 | 0.047 | 55.3 | 0.55175 | 2 | 0.02 | 0.039 | 19.55 | 0 | 2 | 0.02 | 0.035 | 26.55 | 0.025425 | 0.040333 | 33.8 | 0.00080667 | 1.5933 | 0.12121 | Pozor: Jedná se nosný průřez svaru. |  |  |  | 20 | 1.5 | 21.2132
3 | 0.04 | 0.045 | 57.55 | -0.11285 | 3 | 0.04 | 0.052 | 20.4 | 0.25967 | 3 | 0.04 | 0.046 | 28.5 | 0.30278 | 0.047667 | 35.4833 | 0.00095333 | 1.6727 | 0.25404
4 | 0.06 | 0.047 | 58.4 | 0.11595 | 4 | 0.06 | 0.052 | 22.05 | 0 | 4 | 0.06 | 0.048 | 30.2 | 0.0587 | 0.049 | 36.8833 | 0.00098 | 1.7387 | 0.048244 | Průřez zkušební tyče po trhací zkoušce: |  |  |  |  | Vzorek č.10 | Vzorek č.11 | Vzorek č.12
5 | 0.08 | 0.058 | 57.8 | 0.6391 | 5 | 0.08 | 0.05 | 23.2 | -0.04525 | 5 | 0.08 | 0.049 | 33.8 | 0.032 | 0.052333 | 38.2667 | 0.0010467 | 1.8039 | 0.12525 | Tento parametr do výpočtu nezahrnujeme.
6 | 0.1 | 0.06 | 59.5 | 0.1173 | 6 | 0.1 | 0.061 | 24.3 | 0.26125 | 6 | 0.1 | 0.057 | 35.5 | 0.2772 | 0.059333 | 39.7667 | 0.0011867 | 1.8746 | 0.27312
7 | 0.12 | 0.06 | 61.15 | 0 | 7 | 0.12 | 0.066 | 24.85 | 0.12287 | 7 | 0.12 | 0.061 | 38.3 | 0.1476 | 0.062333 | 41.4333 | 0.0012467 | 1.9532 | 0.1218
8 | 0.14 | 0.069 | 61.75 | 0.55305 | 8 | 0.14 | 0.062 | 26.8 | -0.1033 | 8 | 0.14 | 0.06 | 40.25 | -0.039275 | 0.063667 | 42.9333 | 0.0012733 | 2.0239 | 0.056244 | Původní délka zkušební tyče: |  | L0 [mm] | 50
9 | 0.16 | 0.075 | 61.15 | 0.3687 | 9 | 0.16 | 0.07 | 27.65 | 0.2178 | 9 | 0.16 | 0.069 | 41.35 | 0.3672 | 0.071333 | 43.3833 | 0.0014267 | 2.0451 | 0.33088
10 | 0.18 | 0.072 | 60.9 | -0.18307 | 10 | 0.18 | 0.079 | 28.2 | 0.25133 | 10 | 0.18 | 0.077 | 43.6 | 0.3398 | 0.076 | 44.2333 | 0.00152 | 2.0852 | 0.20444 | Délka zkušební tyče po přetržení: |  | Lu [mm] | 54.0143 | 4.0143 | 3.8 | 3.895 | 4.348
11 | 0.2 | 0.076 | 60.05 | 0.2419 | 11 | 0.2 | 0.077 | 28.75 | -0.05695 | 11 | 0.2 | 0.073 | 46.1 | -0.1794 | 0.075333 | 44.9667 | 0.0015067 | 2.1197 | -0.029733
12 | 0.22 | 0.085 | 60.9 | 0.54427 | 12 | 0.22 | 0.079 | 29.05 | 0.0578 | 12 | 0.22 | 0.075 | 48.05 | 0.09415 | 0.079667 | 46 | 0.0015933 | 2.1685 | 0.19709 | Pevnost v tahu: | Max. Síla Fm [N] | 2229.0333 |  |  | 2220.85 | 2235.35 | 2230.9
13 | 0.24 | 0.088 | 59.8 | 0.18105 | 13 | 0.24 | 0.088 | 29.05 | 0.26145 | 13 | 0.24 | 0.083 | 49.75 | 0.3912 | 0.086333 | 46.2 | 0.0017267 | 2.1779 | 0.30733 |  | Napětí Rm [MPa] | 105.0776 |  |  | 104.6919 | 105.3754 | 105.1656
14 | 0.26 | 0.089 | 59.8 | 0.0598 | 14 | 0.26 | 0.093 | 29.9 | 0.14738 | 14 | 0.26 | 0.088 | 51.7 | 0.25362 | 0.09 | 47.1333 | 0.0018 | 2.2219 | 0.17111
15 | 0.28 | 0.094 | 61.15 | 0.30238 | 15 | 0.28 | 0.093 | 30.45 | 0 | 15 | 0.28 | 0.089 | 53.95 | 0.052825 | 0.092 | 48.5167 | 0.00184 | 2.2871 | 0.09565 |  |  |  |  | 2283.2
16 | 0.3 | 0.098 | 60.35 | 0.243 | 16 | 0.3 | 0.099 | 31.3 | 0.18525 | 16 | 0.3 | 0.093 | 56.15 | 0.2202 | 0.096667 | 49.2667 | 0.0019333 | 2.3225 | 0.22816 |  |  |  |  | 107.6311
17 | 0.32 | 0.099 | 61.15 | 0.06075 | 17 | 0.32 | 0.103 | 31.55 | 0.1257 | 17 | 0.32 | 0.097 | 56.7 | 0.2257 | 0.099667 | 49.8 | 0.0019933 | 2.3476 | 0.1486
18 | 0.34 | 0.103 | 61.45 | 0.2452 | 18 | 0.34 | 0.105 | 32.95 | 0.0645 | 18 | 0.34 | 0.1 | 58.1 | 0.1722 | 0.10267 | 50.8333 | 0.0020533 | 2.3963 | 0.15095
19 | 0.36 | 0.107 | 63.4 | 0.2497 | 19 | 0.36 | 0.107 | 32.95 | 0.0659 | 19 | 0.36 | 0.102 | 60.35 | 0.11845 | 0.10533 | 52.2333 | 0.0021067 | 2.4623 | 0.13742
20 | 0.38 | 0.109 | 67.9 | 0.1313 | 20 | 0.38 | 0.112 | 34.35 | 0.16825 | 20 | 0.38 | 0.107 | 61.45 | 0.3045 | 0.10933 | 54.5667 | 0.0021867 | 2.5723 | 0.2136
21 | 0.4 | 0.112 | 70.65 | 0.20783 | 21 | 0.4 | 0.115 | 34.65 | 0.1035 | 21 | 0.4 | 0.108 | 62.85 | 0.06215 | 0.11167 | 56.05 | 0.0022333 | 2.6422 | 0.12905 | Plocha pod křivkou - Přetvárná práce: |  | 5951.905 |  |  | 5792.3669 | 5790.0654 | 6273.2828
22 | 0.42 | 0.118 | 70.65 | 0.4239 | 22 | 0.42 | 0.116 | 35.45 | 0.03505 | 22 | 0.42 | 0.111 | 64 | 0.19027 | 0.115 | 56.7 | 0.0023 | 2.6729 | 0.18792 | Tato hodnota bude upravena z důvodu záporných hodnot v celkovém součtu |  |  |  | 5522.5319
23 | 0.44 | 0.124 | 62 | 0.39795 | 23 | 0.44 | 0.121 | 34.05 | 0.17375 | 23 | 0.44 | 0.115 | 63.4 | 0.2548 | 0.12 | 53.15 | 0.0024 | 2.5055 | 0.27463
24 | 0.46 | 0.123 | 70.65 | -0.066325 | 24 | 0.46 | 0.129 | 29.05 | 0.2524 | 24 | 0.46 | 0.122 | 58.65 | 0.42718 | 0.12467 | 52.7833 | 0.0024933 | 2.4882 | 0.24718 | Jednotky práce [N.mm], na [J] nutno převést!
25 | 0.48 | 0.129 | 79.05 | 0.4491 | 25 | 0.48 | 0.129 | 34.35 | 0 | 25 | 0.48 | 0.125 | 63.7 | 0.18352 | 0.12767 | 59.0333 | 0.0025533 | 2.7829 | 0.16773
26 | 0.5 | 0.13 | 82.7 | 0.080875 | 26 | 0.5 | 0.134 | 35.75 | 0.17525 | 26 | 0.5 | 0.125 | 64.55 | 0 | 0.12967 | 61 | 0.0025933 | 2.8756 | 0.12003
27 | 0.52 | 0.134 | 86.3 | 0.338 | 27 | 0.52 | 0.139 | 37.15 | 0.18225 | 27 | 0.52 | 0.129 | 69 | 0.2671 | 0.134 | 64.15 | 0.00268 | 3.0241 | 0.27116
28 | 0.54 | 0.142 | 84.65 | 0.6838 | 28 | 0.54 | 0.139 | 40.75 | 0 | 28 | 0.54 | 0.132 | 72.65 | 0.21247 | 0.13767 | 66.0167 | 0.0027533 | 3.1121 | 0.23864
29 | 0.56 | 0.143 | 86.05 | 0.08535 | 29 | 0.56 | 0.147 | 42.15 | 0.3316 | 29 | 0.56 | 0.138 | 72.9 | 0.43665 | 0.14267 | 67.0333 | 0.0028533 | 3.16 | 0.33262
30 | 0.58 | 0.143 | 87.45 | 0 | 30 | 0.58 | 0.151 | 42.45 | 0.1692 | 30 | 0.58 | 0.142 | 73.5 | 0.2928 | 0.14533 | 67.8 | 0.0029067 | 3.1961 | 0.17978
31 | 0.6 | 0.153 | 88.25 | 0.8785 | 31 | 0.6 | 0.149 | 45.8 | -0.08825 | 31 | 0.6 | 0.142 | 76.55 | 0 | 0.148 | 70.2 | 0.00296 | 3.3093 | 0.184
32 | 0.62 | 0.158 | 89.95 | 0.4455 | 32 | 0.62 | 0.155 | 47.75 | 0.28065 | 32 | 0.62 | 0.147 | 78.8 | 0.38838 | 0.15333 | 72.1667 | 0.0030667 | 3.402 | 0.37964
33 | 0.64 | 0.157 | 89.65 | -0.0898 | 33 | 0.64 | 0.161 | 50.55 | 0.2949 | 33 | 0.64 | 0.154 | 80.45 | 0.55737 | 0.15733 | 73.55 | 0.0031467 | 3.4672 | 0.29143
34 | 0.66 | 0.162 | 91.9 | 0.45387 | 34 | 0.66 | 0.162 | 52.5 | 0.051525 | 34 | 0.66 | 0.156 | 81 | 0.16145 | 0.16 | 75.1333 | 0.0032 | 3.5418 | 0.19824
35 | 0.68 | 0.172 | 93 | 0.9245 | 35 | 0.68 | 0.166 | 56.15 | 0.2173 | 35 | 0.68 | 0.158 | 83 | 0.164 | 0.16533 | 77.3833 | 0.0033067 | 3.6479 | 0.40671
36 | 0.7 | 0.173 | 93.85 | 0.093425 | 36 | 0.7 | 0.174 | 58.35 | 0.458 | 36 | 0.7 | 0.167 | 85.75 | 0.75938 | 0.17133 | 79.3167 | 0.0034267 | 3.739 | 0.4701
37 | 0.72 | 0.173 | 94.4 | 0 | 37 | 0.72 | 0.177 | 61.7 | 0.18008 | 37 | 0.72 | 0.17 | 87.45 | 0.2598 | 0.17333 | 81.1833 | 0.0034667 | 3.827 | 0.1605
38 | 0.74 | 0.179 | 95.8 | 0.5706 | 38 | 0.74 | 0.178 | 63.7 | 0.0627 | 38 | 0.74 | 0.17 | 88.3 | 0 | 0.17567 | 82.6 | 0.0035133 | 3.8938 | 0.19108
39 | 0.76 | 0.184 | 96.1 | 0.47975 | 39 | 0.76 | 0.183 | 67.3 | 0.3275 | 39 | 0.76 | 0.176 | 90.5 | 0.5364 | 0.181 | 84.6333 | 0.00362 | 3.9897 | 0.44596
40 | 0.78 | 0.186 | 98.05 | 0.19415 | 40 | 0.78 | 0.189 | 70.4 | 0.4131 | 40 | 0.78 | 0.181 | 88.3 | 0.447 | 0.18533 | 85.5833 | 0.0037067 | 4.0344 | 0.3688
41 | 0.8 | 0.191 | 99.15 | 0.493 | 41 | 0.8 | 0.193 | 74.55 | 0.2899 | 41 | 0.8 | 0.183 | 86.05 | 0.17435 | 0.189 | 86.5833 | 0.00378 | 4.0816 | 0.31564
42 | 0.82 | 0.198 | 98.6 | 0.69213 | 42 | 0.82 | 0.194 | 77.65 | 0.0761 | 42 | 0.82 | 0.187 | 85.75 | 0.3436 | 0.193 | 87.3333 | 0.00386 | 4.1169 | 0.34783
43 | 0.84 | 0.199 | 99.7 | 0.09915 | 43 | 0.84 | 0.201 | 79.9 | 0.55143 | 43 | 0.84 | 0.193 | 87.15 | 0.5187 | 0.19767 | 88.9167 | 0.0039533 | 4.1916 | 0.41125
44 | 0.86 | 0.202 | 101.1 | 0.3012 | 44 | 0.86 | 0.206 | 83.5 | 0.4085 | 44 | 0.86 | 0.196 | 86.9 | 0.26108 | 0.20133 | 90.5 | 0.0040267 | 4.2662 | 0.32893
45 | 0.88 | 0.206 | 101.65 | 0.4055 | 45 | 0.88 | 0.207 | 86 | 0.08475 | 45 | 0.88 | 0.197 | 86.9 | 0.0869 | 0.20333 | 91.5167 | 0.0040667 | 4.3141 | 0.18202
46 | 0.9 | 0.211 | 102.25 | 0.50975 | 46 | 0.9 | 0.211 | 84.9 | 0.3418 | 46 | 0.9 | 0.202 | 87.7 | 0.4365 | 0.208 | 91.6167 | 0.00416 | 4.3189 | 0.42731
47 | 0.92 | 0.214 | 103.65 | 0.30885 | 47 | 0.92 | 0.215 | 86.6 | 0.343 | 47 | 0.92 | 0.209 | 88.55 | 0.61687 | 0.21267 | 92.9333 | 0.0042533 | 4.3809 | 0.43062
48 | 0.94 | 0.218 | 104.2 | 0.4157 | 48 | 0.94 | 0.219 | 88.25 | 0.3497 | 48 | 0.94 | 0.212 | 89.1 | 0.26648 | 0.21633 | 93.85 | 0.0043267 | 4.4241 | 0.34244
49 | 0.96 | 0.223 | 105.3 | 0.52375 | 49 | 0.96 | 0.223 | 88.25 | 0.353 | 49 | 0.96 | 0.212 | 89.4 | 0 | 0.21933 | 94.3167 | 0.0043867 | 4.4461 | 0.28225
50 | 0.98 | 0.224 | 105.6 | 0.10545 | 50 | 0.98 | 0.227 | 88.8 | 0.3541 | 50 | 0.98 | 0.219 | 90.25 | 0.62878 | 0.22333 | 94.8833 | 0.0044667 | 4.4728 | 0.3784
51 | 1 | 0.229 | 106.4 | 0.53 | 51 | 1 | 0.229 | 90.5 | 0.1793 | 51 | 1 | 0.22 | 92.2 | 0.091225 | 0.226 | 96.3667 | 0.00452 | 4.5428 | 0.255
52 | 1.02 | 0.234 | 107.8 | 0.5355 | 52 | 1.02 | 0.233 | 91.6 | 0.3642 | 52 | 1.02 | 0.224 | 95 | 0.3744 | 0.23033 | 98.1333 | 0.0046067 | 4.626 | 0.42142
53 | 1.04 | 0.238 | 108.65 | 0.4329 | 53 | 1.04 | 0.238 | 91.35 | 0.45737 | 53 | 1.04 | 0.229 | 96.95 | 0.47987 | 0.235 | 98.9833 | 0.0047 | 4.6661 | 0.45994
54 | 1.06 | 0.239 | 110.05 | 0.10935 | 54 | 1.06 | 0.242 | 91.9 | 0.3665 | 54 | 1.06 | 0.233 | 99.45 | 0.3928 | 0.238 | 100.4667 | 0.00476 | 4.736 | 0.29918
55 | 1.08 | 0.244 | 111.15 | 0.553 | 55 | 1.08 | 0.246 | 93.55 | 0.3709 | 55 | 1.08 | 0.235 | 102.55 | 0.202 | 0.24167 | 102.4167 | 0.0048333 | 4.828 | 0.37195
56 | 1.1 | 0.249 | 111.45 | 0.5565 | 56 | 1.1 | 0.249 | 93.55 | 0.28065 | 56 | 1.1 | 0.24 | 104.2 | 0.51688 | 0.246 | 103.0667 | 0.00492 | 4.8586 | 0.44521
57 | 1.12 | 0.252 | 113.4 | 0.33727 | 57 | 1.12 | 0.252 | 94.7 | 0.28237 | 57 | 1.12 | 0.246 | 107.3 | 0.6345 | 0.25 | 105.1333 | 0.005 | 4.956 | 0.4164
58 | 1.14 | 0.256 | 113.7 | 0.4542 | 58 | 1.14 | 0.257 | 94.95 | 0.47413 | 58 | 1.14 | 0.249 | 109.8 | 0.32565 | 0.254 | 106.15 | 0.00508 | 5.004 | 0.42257
59 | 1.16 | 0.261 | 115.35 | 0.57263 | 59 | 1.16 | 0.261 | 95.25 | 0.3804 | 59 | 1.16 | 0.251 | 112 | 0.2218 | 0.25767 | 107.5333 | 0.0051533 | 5.0692 | 0.39175
60 | 1.18 | 0.264 | 118.45 | 0.3507 | 60 | 1.18 | 0.264 | 95.5 | 0.28613 | 60 | 1.18 | 0.256 | 114.55 | 0.56638 | 0.26133 | 109.5 | 0.0052267 | 5.1619 | 0.39789
61 | 1.2 | 0.268 | 121.25 | 0.4794 | 61 | 1.2 | 0.269 | 96.65 | 0.48037 | 61 | 1.2 | 0.261 | 117.6 | 0.58038 | 0.266 | 111.8333 | 0.00532 | 5.2719 | 0.51644
62 | 1.22 | 0.271 | 124.6 | 0.36878 | 62 | 1.22 | 0.272 | 97.2 | 0.29078 | 62 | 1.22 | 0.262 | 119.85 | 0.11872 | 0.26833 | 113.8833 | 0.0053667 | 5.3685 | 0.26334
63 | 1.24 | 0.275 | 127.95 | 0.5051 | 63 | 1.24 | 0.276 | 99.15 | 0.3927 | 63 | 1.24 | 0.268 | 122.35 | 0.7266 | 0.273 | 116.4833 | 0.00546 | 5.4911 | 0.53752
64 | 1.26 | 0.279 | 131.55 | 0.519 | 64 | 1.26 | 0.28 | 102.2 | 0.4027 | 64 | 1.26 | 0.272 | 125.45 | 0.4956 | 0.277 | 119.7333 | 0.00554 | 5.6443 | 0.47243
65 | 1.28 | 0.283 | 135.2 | 0.5335 | 65 | 1.28 | 0.283 | 105.55 | 0.31162 | 65 | 1.28 | 0.275 | 127.95 | 0.3801 | 0.28033 | 122.9 | 0.0056067 | 5.7936 | 0.40439
66 | 1.3 | 0.287 | 138.8 | 0.548 | 66 | 1.3 | 0.288 | 110.05 | 0.539 | 66 | 1.3 | 0.279 | 131.85 | 0.5196 | 0.28467 | 126.9 | 0.0056933 | 5.9821 | 0.54123
67 | 1.32 | 0.289 | 142.45 | 0.28125 | 67 | 1.32 | 0.292 | 113.95 | 0.448 | 67 | 1.32 | 0.284 | 133.8 | 0.66412 | 0.28833 | 130.0667 | 0.0057667 | 6.1314 | 0.47111
68 | 1.34 | 0.294 | 145.55 | 0.72 | 68 | 1.34 | 0.296 | 118.15 | 0.4642 | 68 | 1.34 | 0.288 | 136.6 | 0.5408 | 0.29267 | 133.4333 | 0.0058533 | 6.2901 | 0.57092
69 | 1.36 | 0.298 | 149.7 | 0.5905 | 69 | 1.36 | 0.3 | 121.75 | 0.4798 | 69 | 1.36 | 0.289 | 139.7 | 0.13815 | 0.29567 | 137.05 | 0.0059133 | 6.4606 | 0.40573
70 | 1.38 | 0.301 | 152.8 | 0.45375 | 70 | 1.38 | 0.303 | 125.95 | 0.37155 | 70 | 1.38 | 0.294 | 143.05 | 0.70688 | 0.29933 | 140.6 | 0.0059867 | 6.6279 | 0.50902
71 | 1.4 | 0.305 | 155.6 | 0.6168 | 71 | 1.4 | 0.308 | 128.75 | 0.63675 | 71 | 1.4 | 0.298 | 142.75 | 0.5716 | 0.30367 | 142.3667 | 0.0060733 | 6.7112 | 0.61309
72 | 1.42 | 0.309 | 158.35 | 0.6279 | 72 | 1.42 | 0.312 | 132.65 | 0.5228 | 72 | 1.42 | 0.301 | 145 | 0.43162 | 0.30733 | 145.3333 | 0.0061467 | 6.8511 | 0.52745
73 | 1.44 | 0.312 | 161.45 | 0.4797 | 73 | 1.44 | 0.316 | 136.3 | 0.5379 | 73 | 1.44 | 0.306 | 146.4 | 0.7285 | 0.31133 | 148.05 | 0.0062267 | 6.9791 | 0.58677
74 | 1.46 | 0.316 | 164.5 | 0.6519 | 74 | 1.46 | 0.319 | 140.5 | 0.4152 | 74 | 1.46 | 0.311 | 146.95 | 0.73338 | 0.31533 | 150.65 | 0.0063067 | 7.1017 | 0.5974
75 | 1.48 | 0.319 | 167.6 | 0.49815 | 75 | 1.48 | 0.324 | 144.7 | 0.713 | 75 | 1.48 | 0.315 | 148.9 | 0.5917 | 0.31933 | 153.7333 | 0.0063867 | 7.2471 | 0.60877
76 | 1.5 | 0.324 | 171.5 | 0.84775 | 76 | 1.5 | 0.328 | 147.45 | 0.5843 | 76 | 1.5 | 0.318 | 149.15 | 0.44708 | 0.32333 | 156.0333 | 0.0064667 | 7.3555 | 0.61953
77 | 1.52 | 0.327 | 174.85 | 0.51953 | 77 | 1.52 | 0.33 | 151.1 | 0.29855 | 77 | 1.52 | 0.322 | 150.3 | 0.5989 | 0.32633 | 158.75 | 0.0065267 | 7.4835 | 0.47218
78 | 1.54 | 0.331 | 177.95 | 0.7056 | 78 | 1.54 | 0.335 | 155.3 | 0.766 | 78 | 1.54 | 0.328 | 150.85 | 0.90345 | 0.33133 | 161.3667 | 0.0066267 | 7.6069 | 0.80029
79 | 1.56 | 0.334 | 181.85 | 0.5397 | 79 | 1.56 | 0.341 | 158.9 | 0.9426 | 79 | 1.56 | 0.33 | 152.25 | 0.3031 | 0.335 | 164.3333 | 0.0067 | 7.7467 | 0.59712
80 | 1.58 | 0.338 | 186.05 | 0.7358 | 80 | 1.58 | 0.342 | 162.55 | 0.16073 | 80 | 1.58 | 0.333 | 152.5 | 0.45713 | 0.33767 | 167.0333 | 0.0067533 | 7.874 | 0.44182
81 | 1.6 | 0.342 | 189.95 | 0.752 | 81 | 1.6 | 0.346 | 165.65 | 0.6564 | 81 | 1.6 | 0.338 | 153.35 | 0.76463 | 0.342 | 169.65 | 0.00684 | 7.9974 | 0.72948
82 | 1.62 | 0.347 | 194.15 | 0.96025 | 82 | 1.62 | 0.351 | 168.15 | 0.8345 | 82 | 1.62 | 0.342 | 154.2 | 0.6151 | 0.34667 | 172.1667 | 0.0069333 | 8.116 | 0.79757
83 | 1.64 | 0.35 | 198.3 | 0.58868 | 83 | 1.64 | 0.356 | 170.35 | 0.84625 | 83 | 1.64 | 0.346 | 155.6 | 0.6196 | 0.35067 | 174.75 | 0.0070133 | 8.2378 | 0.69383
84 | 1.66 | 0.353 | 201.95 | 0.60038 | 84 | 1.66 | 0.358 | 172.05 | 0.3424 | 84 | 1.66 | 0.349 | 155.05 | 0.46597 | 0.35333 | 176.35 | 0.0070667 | 8.3132 | 0.46813
85 | 1.68 | 0.358 | 206.15 | 1.0203 | 85 | 1.68 | 0.362 | 174 | 0.6921 | 85 | 1.68 | 0.353 | 156.7 | 0.6235 | 0.35767 | 178.95 | 0.0071533 | 8.4358 | 0.76982
86 | 1.7 | 0.362 | 210.05 | 0.8324 | 86 | 1.7 | 0.367 | 175.95 | 0.87488 | 86 | 1.7 | 0.358 | 157.55 | 0.78563 | 0.36233 | 181.1833 | 0.0072467 | 8.5411 | 0.84031
87 | 1.72 | 0.365 | 213.95 | 0.636 | 87 | 1.72 | 0.369 | 177.35 | 0.3533 | 87 | 1.72 | 0.361 | 158.1 | 0.47347 | 0.365 | 183.1333 | 0.0073 | 8.633 | 0.48576
88 | 1.74 | 0.368 | 218.7 | 0.64898 | 88 | 1.74 | 0.374 | 179.85 | 0.893 | 88 | 1.74 | 0.365 | 158.4 | 0.633 | 0.369 | 185.65 | 0.00738 | 8.7516 | 0.73757
89 | 1.76 | 0.372 | 222.35 | 0.8821 | 89 | 1.76 | 0.378 | 182.1 | 0.7239 | 89 | 1.76 | 0.369 | 158.95 | 0.6347 | 0.373 | 187.8 | 0.00746 | 8.853 | 0.7469
90 | 1.78 | 0.375 | 227.1 | 0.67418 | 90 | 1.78 | 0.382 | 183.8 | 0.7318 | 90 | 1.78 | 0.372 | 160.35 | 0.47895 | 0.37633 | 190.4167 | 0.0075267 | 8.9763 | 0.63036
91 | 1.8 | 0.379 | 231 | 0.9162 | 91 | 1.8 | 0.385 | 186.3 | 0.55515 | 91 | 1.8 | 0.376 | 160.6 | 0.6419 | 0.38 | 192.6333 | 0.0076 | 9.0808 | 0.70226
92 | 1.82 | 0.383 | 235.2 | 0.9324 | 92 | 1.82 | 0.39 | 188.25 | 0.93638 | 92 | 1.82 | 0.38 | 162 | 0.6452 | 0.38433 | 195.15 | 0.0076867 | 9.1995 | 0.8402
93 | 1.84 | 0.387 | 240.75 | 0.9519 | 93 | 1.84 | 0.394 | 189.95 | 0.7564 | 93 | 1.84 | 0.383 | 161.75 | 0.48562 | 0.388 | 197.4833 | 0.00776 | 9.3095 | 0.71983
94 | 1.86 | 0.391 | 244.1 | 0.9697 | 94 | 1.86 | 0.396 | 190.75 | 0.3807 | 94 | 1.86 | 0.387 | 162.85 | 0.6492 | 0.39133 | 199.2333 | 0.0078267 | 9.3919 | 0.66119
95 | 1.88 | 0.395 | 249.45 | 0.9871 | 95 | 1.88 | 0.401 | 193 | 0.95938 | 95 | 1.88 | 0.392 | 163.4 | 0.81563 | 0.396 | 201.95 | 0.00792 | 9.52 | 0.93609
96 | 1.9 | 0.399 | 253.35 | 1.0056 | 96 | 1.9 | 0.406 | 193.55 | 0.96638 | 96 | 1.9 | 0.396 | 164.25 | 0.6553 | 0.40033 | 203.7167 | 0.0080067 | 9.6033 | 0.87894
97 | 1.92 | 0.401 | 259.2 | 0.51255 | 97 | 1.92 | 0.41 | 194.65 | 0.7764 | 97 | 1.92 | 0.399 | 164.8 | 0.49358 | 0.40333 | 206.2167 | 0.0080667 | 9.7211 | 0.6149
98 | 1.94 | 0.406 | 262.55 | 1.3044 | 98 | 1.94 | 0.413 | 196.35 | 0.5865 | 98 | 1.94 | 0.403 | 165.95 | 0.6615 | 0.40733 | 208.2833 | 0.0081467 | 9.8186 | 0.829
99 | 1.96 | 0.41 | 267.05 | 1.0592 | 99 | 1.96 | 0.418 | 197.2 | 0.98388 | 99 | 1.96 | 0.406 | 166.2 | 0.49822 | 0.41133 | 210.15 | 0.0082267 | 9.9066 | 0.83687
100 | 1.98 | 0.414 | 271.5 | 1.0771 | 100 | 1.98 | 0.421 | 198.05 | 0.59288 | 100 | 1.98 | 0.41 | 167.6 | 0.6676 | 0.415 | 212.3833 | 0.0083 | 10.0118 | 0.77464
101 | 2 | 0.416 | 275.4 | 0.5469 | 101 | 2 | 0.424 | 198.6 | 0.59498 | 101 | 2 | 0.414 | 167.6 | 0.6704 | 0.418 | 213.8667 | 0.00836 | 10.0818 | 0.63938
102 | 2.02 | 0.42 | 280.7 | 1.1122 | 102 | 2.02 | 0.428 | 200 | 0.7972 | 102 | 2.02 | 0.418 | 168.45 | 0.6721 | 0.422 | 216.3833 | 0.00844 | 10.2004 | 0.8605
103 | 2.04 | 0.424 | 284.05 | 1.1295 | 103 | 2.04 | 0.432 | 201.4 | 0.8028 | 103 | 2.04 | 0.422 | 169.55 | 0.676 | 0.426 | 218.3333 | 0.00852 | 10.2923 | 0.86943
104 | 2.06 | 0.428 | 289.35 | 1.1468 | 104 | 2.06 | 0.434 | 202.75 | 0.40415 | 104 | 2.06 | 0.426 | 170.4 | 0.6799 | 0.42933 | 220.8333 | 0.0085867 | 10.4102 | 0.73194
105 | 2.08 | 0.432 | 293.3 | 1.1653 | 105 | 2.08 | 0.436 | 203.05 | 0.4058 | 105 | 2.08 | 0.429 | 171.25 | 0.51248 | 0.43233 | 222.5333 | 0.0086467 | 10.4903 | 0.66505
106 | 2.1 | 0.436 | 298.05 | 1.1827 | 106 | 2.1 | 0.44 | 204.15 | 0.8144 | 106 | 2.1 | 0.433 | 171.25 | 0.685 | 0.43633 | 224.4833 | 0.0087267 | 10.5822 | 0.89403
107 | 2.12 | 0.438 | 302.8 | 0.60085 | 107 | 2.12 | 0.442 | 205.3 | 0.40945 | 107 | 2.12 | 0.437 | 171.5 | 0.6855 | 0.439 | 226.5333 | 0.00878 | 10.6789 | 0.60136
108 | 2.14 | 0.442 | 307.25 | 1.2201 | 108 | 2.14 | 0.444 | 206.95 | 0.41225 | 108 | 2.14 | 0.441 | 172.65 | 0.6883 | 0.44233 | 228.95 | 0.0088467 | 10.7928 | 0.75914
109 | 2.16 | 0.447 | 311.7 | 1.5474 | 109 | 2.16 | 0.448 | 207.25 | 0.8284 | 109 | 2.16 | 0.445 | 172.65 | 0.6906 | 0.44667 | 230.5333 | 0.0089333 | 10.8674 | 0.99555
110 | 2.18 | 0.45 | 316.2 | 0.94185 | 110 | 2.18 | 0.452 | 207.25 | 0.829 | 110 | 2.18 | 0.449 | 173.45 | 0.6922 | 0.45033 | 232.3 | 0.0090067 | 10.9507 | 0.84853
111 | 2.2 | 0.454 | 321.5 | 1.2754 | 111 | 2.2 | 0.454 | 209.2 | 0.41645 | 111 | 2.2 | 0.453 | 175.7 | 0.6983 | 0.45367 | 235.4667 | 0.0090733 | 11.1 | 0.77961
112 | 2.22 | 0.458 | 324.85 | 1.2927 | 112 | 2.22 | 0.457 | 209.5 | 0.62805 | 112 | 2.22 | 0.456 | 178.5 | 0.5313 | 0.457 | 237.6167 | 0.00914 | 11.2014 | 0.78847
113 | 2.24 | 0.462 | 330.45 | 1.3106 | 113 | 2.24 | 0.461 | 209.5 | 0.838 | 113 | 2.24 | 0.46 | 181.85 | 0.7207 | 0.461 | 240.6 | 0.00922 | 11.342 | 0.95643
114 | 2.26 | 0.464 | 334.9 | 0.66535 | 114 | 2.26 | 0.465 | 211.15 | 0.8413 | 114 | 2.26 | 0.464 | 184.1 | 0.7319 | 0.46433 | 243.3833 | 0.0092867 | 11.4732 | 0.80664
115 | 2.28 | 0.469 | 339.65 | 1.6864 | 115 | 2.28 | 0.469 | 211.45 | 0.8452 | 115 | 2.28 | 0.469 | 187.45 | 0.92887 | 0.469 | 246.1833 | 0.00938 | 11.6052 | 1.1423
116 | 2.3 | 0.473 | 344.1 | 1.3675 | 116 | 2.3 | 0.473 | 212.85 | 0.8486 | 116 | 2.3 | 0.473 | 190.8 | 0.7565 | 0.473 | 249.25 | 0.00946 | 11.7498 | 0.99087
117 | 2.32 | 0.477 | 348.6 | 1.3854 | 117 | 2.32 | 0.476 | 212.85 | 0.63855 | 117 | 2.32 | 0.478 | 193.6 | 0.961 | 0.477 | 251.6833 | 0.00954 | 11.8645 | 1.0019
118 | 2.34 | 0.48 | 353.6 | 1.0533 | 118 | 2.34 | 0.481 | 214.25 | 1.0677 | 118 | 2.34 | 0.48 | 196.1 | 0.3897 | 0.48033 | 254.65 | 0.0096067 | 12.0043 | 0.84389
119 | 2.36 | 0.484 | 358.1 | 1.4234 | 119 | 2.36 | 0.485 | 214.5 | 0.8575 | 119 | 2.36 | 0.484 | 198.9 | 0.79 | 0.48433 | 257.1667 | 0.0096867 | 12.123 | 1.0236
120 | 2.38 | 0.487 | 362.85 | 1.0814 | 120 | 2.38 | 0.489 | 215.05 | 0.8591 | 120 | 2.38 | 0.489 | 201.7 | 1.0015 | 0.48833 | 259.8667 | 0.0097667 | 12.2502 | 1.0341
121 | 2.4 | 0.492 | 367.6 | 1.8261 | 121 | 2.4 | 0.492 | 216.2 | 0.64688 | 121 | 2.4 | 0.492 | 204.5 | 0.6093 | 0.492 | 262.7667 | 0.00984 | 12.3869 | 0.95816
122 | 2.42 | 0.496 | 372.9 | 1.481 | 122 | 2.42 | 0.496 | 217 | 0.8664 | 122 | 2.42 | 0.496 | 207 | 0.823 | 0.496 | 265.6333 | 0.00992 | 12.5221 | 1.0568
123 | 2.44 | 0.5 | 377.1 | 1.5 | 123 | 2.44 | 0.501 | 217.6 | 1.0865 | 123 | 2.44 | 0.5 | 210.05 | 0.8341 | 0.50033 | 268.25 | 0.010007 | 12.6454 | 1.1567
124 | 2.46 | 0.504 | 382.65 | 1.5195 | 124 | 2.46 | 0.504 | 218.95 | 0.65483 | 124 | 2.46 | 0.504 | 212.85 | 0.8458 | 0.504 | 271.4833 | 0.01008 | 12.7978 | 0.98951
125 | 2.48 | 0.509 | 386.85 | 1.9238 | 125 | 2.48 | 0.508 | 222.35 | 0.8826 | 125 | 2.48 | 0.508 | 215.95 | 0.8576 | 0.50833 | 275.05 | 0.010167 | 12.966 | 1.1842
126 | 2.5 | 0.512 | 391.9 | 1.1681 | 126 | 2.5 | 0.513 | 225.7 | 1.1201 | 126 | 2.5 | 0.511 | 219.3 | 0.65288 | 0.512 | 278.9667 | 0.01024 | 13.1506 | 1.0157
127 | 2.52 | 0.514 | 395.8 | 0.7877 | 127 | 2.52 | 0.516 | 228.75 | 0.68168 | 127 | 2.52 | 0.515 | 220.95 | 0.8805 | 0.515 | 281.8333 | 0.0103 | 13.2858 | 0.8412
128 | 2.54 | 0.519 | 400.55 | 1.9909 | 128 | 2.54 | 0.519 | 233.2 | 0.69293 | 128 | 2.54 | 0.52 | 224.05 | 1.1125 | 0.51933 | 285.9333 | 0.010387 | 13.479 | 1.2302
129 | 2.56 | 0.523 | 405.3 | 1.6117 | 129 | 2.56 | 0.523 | 236.55 | 0.9395 | 129 | 2.56 | 0.524 | 226.8 | 0.9017 | 0.52333 | 289.55 | 0.010467 | 13.6495 | 1.151
130 | 2.58 | 0.528 | 410.6 | 2.0398 | 130 | 2.58 | 0.528 | 240.2 | 1.1919 | 130 | 2.58 | 0.528 | 229.9 | 0.9134 | 0.528 | 293.5667 | 0.01056 | 13.8389 | 1.3606
131 | 2.6 | 0.531 | 415.05 | 1.2385 | 131 | 2.6 | 0.531 | 244.1 | 0.72645 | 131 | 2.6 | 0.532 | 232.15 | 0.9241 | 0.53133 | 297.1 | 0.010627 | 14.0054 | 0.98444
132 | 2.62 | 0.534 | 419.55 | 1.2519 | 132 | 2.62 | 0.535 | 247.75 | 0.9837 | 132 | 2.62 | 0.535 | 234.65 | 0.7002 | 0.53467 | 300.65 | 0.010693 | 14.1728 | 0.99625
133 | 2.64 | 0.538 | 425.1 | 1.6893 | 133 | 2.64 | 0.539 | 251.4 | 0.9983 | 133 | 2.64 | 0.54 | 238 | 1.1816 | 0.539 | 304.8333 | 0.01078 | 14.37 | 1.3119
134 | 2.66 | 0.542 | 430.45 | 1.7111 | 134 | 2.66 | 0.543 | 255.3 | 1.0134 | 134 | 2.66 | 0.544 | 239.95 | 0.9559 | 0.543 | 308.5667 | 0.01086 | 14.546 | 1.2268
135 | 2.68 | 0.546 | 434.9 | 1.7307 | 135 | 2.68 | 0.546 | 258.65 | 0.77093 | 135 | 2.68 | 0.547 | 242.75 | 0.72405 | 0.54633 | 312.1 | 0.010927 | 14.7125 | 1.0344
136 | 2.7 | 0.55 | 440.2 | 1.7502 | 136 | 2.7 | 0.551 | 262.25 | 1.3022 | 136 | 2.7 | 0.551 | 245.25 | 0.976 | 0.55067 | 315.9 | 0.011013 | 14.8917 | 1.3607
137 | 2.72 | 0.553 | 445.25 | 1.3282 | 137 | 2.72 | 0.555 | 265.35 | 1.0552 | 137 | 2.72 | 0.555 | 247.75 | 0.986 | 0.55433 | 319.45 | 0.011087 | 15.059 | 1.1648
138 | 2.74 | 0.557 | 450.25 | 1.791 | 138 | 2.74 | 0.558 | 268.7 | 0.80108 | 138 | 2.74 | 0.559 | 250.3 | 0.9961 | 0.558 | 323.0833 | 0.01116 | 15.2303 | 1.178
139 | 2.76 | 0.562 | 455.3 | 2.2639 | 139 | 2.76 | 0.563 | 272.9 | 1.354 | 139 | 2.76 | 0.563 | 253.35 | 1.0073 | 0.56267 | 327.1833 | 0.011253 | 15.4236 | 1.5173
140 | 2.78 | 0.564 | 460.6 | 0.9159 | 140 | 2.78 | 0.567 | 275.7 | 1.0972 | 140 | 2.78 | 0.566 | 256.15 | 0.76425 | 0.56567 | 330.8167 | 0.011313 | 15.5948 | 0.987
141 | 2.8 | 0.568 | 464.5 | 1.8502 | 141 | 2.8 | 0.569 | 279.85 | 0.55555 | 141 | 2.8 | 0.57 | 258.4 | 1.0291 | 0.569 | 334.25 | 0.01138 | 15.7567 | 1.1084
142 | 2.82 | 0.572 | 469.55 | 1.8681 | 142 | 2.82 | 0.573 | 282.65 | 1.125 | 142 | 2.82 | 0.574 | 262 | 1.0408 | 0.573 | 338.0667 | 0.01146 | 15.9366 | 1.3446
143 | 2.84 | 0.576 | 474.85 | 1.8888 | 143 | 2.84 | 0.578 | 286.3 | 1.4224 | 143 | 2.84 | 0.578 | 265.35 | 1.0547 | 0.57733 | 342.1667 | 0.011547 | 16.1299 | 1.4738
144 | 2.86 | 0.578 | 479.3 | 0.95415 | 144 | 2.86 | 0.581 | 289.9 | 0.8643 | 144 | 2.86 | 0.581 | 267.9 | 0.79988 | 0.58 | 345.7 | 0.0116 | 16.2965 | 0.91716
145 | 2.88 | 0.582 | 484.05 | 1.9267 | 145 | 2.88 | 0.585 | 293.85 | 1.1675 | 145 | 2.88 | 0.585 | 271.25 | 1.0783 | 0.584 | 349.7167 | 0.01168 | 16.4858 | 1.3908
146 | 2.9 | 0.587 | 489.9 | 2.4349 | 146 | 2.9 | 0.589 | 296.9 | 1.1815 | 146 | 2.9 | 0.589 | 274.3 | 1.0911 | 0.58833 | 353.7 | 0.011767 | 16.6736 | 1.5241
147 | 2.92 | 0.591 | 494.1 | 1.968 | 147 | 2.92 | 0.592 | 300.55 | 0.89618 | 147 | 2.92 | 0.592 | 277.65 | 0.82793 | 0.59167 | 357.4333 | 0.011833 | 16.8496 | 1.1852
148 | 2.94 | 0.595 | 499.15 | 1.9865 | 148 | 2.94 | 0.596 | 303.35 | 1.2078 | 148 | 2.94 | 0.596 | 280.75 | 1.1168 | 0.59567 | 361.0833 | 0.011913 | 17.0216 | 1.437
149 | 2.96 | 0.599 | 504.15 | 2.0066 | 149 | 2.96 | 0.601 | 307.5 | 1.5271 | 149 | 2.96 | 0.599 | 283.25 | 0.846 | 0.59967 | 364.9667 | 0.011993 | 17.2047 | 1.4521
150 | 2.98 | 0.602 | 508.65 | 1.5192 | 150 | 2.98 | 0.605 | 311.7 | 1.2384 | 150 | 2.98 | 0.603 | 286.85 | 1.1402 | 0.60333 | 369.0667 | 0.012067 | 17.398 | 1.3457
151 | 3 | 0.605 | 514.2 | 1.5343 | 151 | 3 | 0.607 | 314.5 | 0.6262 | 151 | 3 | 0.606 | 289.65 | 0.86475 | 0.606 | 372.7833 | 0.01212 | 17.5732 | 0.98913
152 | 3.02 | 0.61 | 518.15 | 2.5809 | 152 | 3.02 | 0.611 | 318.4 | 1.2658 | 152 | 3.02 | 0.609 | 293 | 0.87398 | 0.61 | 376.5167 | 0.0122 | 17.7492 | 1.4986
153 | 3.04 | 0.614 | 522.6 | 2.0815 | 153 | 3.04 | 0.616 | 321.75 | 1.6004 | 153 | 3.04 | 0.614 | 296.35 | 1.4734 | 0.61467 | 380.2333 | 0.012293 | 17.9244 | 1.7657
154 | 3.06 | 0.617 | 526.8 | 1.5741 | 154 | 3.06 | 0.619 | 325.1 | 0.97028 | 154 | 3.06 | 0.618 | 299.15 | 1.191 | 0.618 | 383.6833 | 0.01236 | 18.087 | 1.2732
155 | 3.08 | 0.62 | 531.8 | 1.5879 | 155 | 3.08 | 0.622 | 328.45 | 0.98033 | 155 | 3.08 | 0.622 | 301.95 | 1.2022 | 0.62133 | 387.4 | 0.012427 | 18.2622 | 1.2851
156 | 3.1 | 0.625 | 536.3 | 2.6702 | 156 | 3.1 | 0.627 | 332.65 | 1.6527 | 156 | 3.1 | 0.625 | 305.85 | 0.9117 | 0.62567 | 391.6 | 0.012513 | 18.4602 | 1.6878
157 | 3.12 | 0.628 | 540.2 | 1.6147 | 157 | 3.12 | 0.63 | 336.3 | 1.0034 | 157 | 3.12 | 0.63 | 308.4 | 1.5356 | 0.62933 | 394.9667 | 0.012587 | 18.6189 | 1.442
158 | 3.14 | 0.631 | 544.65 | 1.6273 | 158 | 3.14 | 0.633 | 339.9 | 1.0143 | 158 | 3.14 | 0.634 | 311.15 | 1.2391 | 0.63267 | 398.5667 | 0.012653 | 18.7886 | 1.3226
159 | 3.16 | 0.635 | 548.6 | 2.1865 | 159 | 3.16 | 0.637 | 343.25 | 1.3663 | 159 | 3.16 | 0.638 | 313.4 | 1.2491 | 0.63667 | 401.75 | 0.012733 | 18.9387 | 1.6006
160 | 3.18 | 0.639 | 553.05 | 2.2033 | 160 | 3.18 | 0.641 | 347.2 | 1.3809 | 160 | 3.18 | 0.641 | 317.05 | 0.94568 | 0.64033 | 405.7667 | 0.012807 | 19.128 | 1.4804
161 | 3.2 | 0.642 | 557.5 | 1.6658 | 161 | 3.2 | 0.645 | 351.35 | 1.3971 | 161 | 3.2 | 0.646 | 320.4 | 1.5936 | 0.64433 | 409.75 | 0.012887 | 19.3158 | 1.631
162 | 3.22 | 0.646 | 561.4 | 2.2378 | 162 | 3.22 | 0.649 | 355.55 | 1.4138 | 162 | 3.22 | 0.649 | 322.65 | 0.96458 | 0.648 | 413.2 | 0.01296 | 19.4784 | 1.5087
163 | 3.24 | 0.65 | 565.9 | 2.2546 | 163 | 3.24 | 0.652 | 359.2 | 1.0721 | 163 | 3.24 | 0.653 | 326.25 | 1.2978 | 0.65167 | 417.1167 | 0.013033 | 19.6631 | 1.5222
164 | 3.26 | 0.654 | 569.25 | 2.2703 | 164 | 3.26 | 0.655 | 363.4 | 1.0839 | 164 | 3.26 | 0.658 | 329.35 | 1.639 | 0.65567 | 420.6667 | 0.013113 | 19.8304 | 1.6756
165 | 3.28 | 0.658 | 573.7 | 2.2859 | 165 | 3.28 | 0.66 | 366.75 | 1.8254 | 165 | 3.28 | 0.66 | 332.7 | 0.66205 | 0.65933 | 424.3833 | 0.013187 | 20.0056 | 1.5493
166 | 3.3 | 0.662 | 577.05 | 2.3015 | 166 | 3.3 | 0.664 | 370.1 | 1.4737 | 166 | 3.3 | 0.664 | 336.05 | 1.3375 | 0.66333 | 427.7333 | 0.013267 | 20.1635 | 1.7042
167 | 3.32 | 0.665 | 579.85 | 1.7353 | 167 | 3.32 | 0.668 | 374.55 | 1.4893 | 167 | 3.32 | 0.668 | 338.85 | 1.3498 | 0.667 | 431.0833 | 0.01334 | 20.3215 | 1.5745
168 | 3.34 | 0.669 | 584.05 | 2.3278 | 168 | 3.34 | 0.671 | 378.2 | 1.1291 | 168 | 3.34 | 0.673 | 342.75 | 1.704 | 0.671 | 435 | 0.01342 | 20.5061 | 1.7322
169 | 3.36 | 0.673 | 588.25 | 2.3446 | 169 | 3.36 | 0.676 | 382.95 | 1.9029 | 169 | 3.36 | 0.676 | 345.55 | 1.0325 | 0.675 | 438.9167 | 0.0135 | 20.6907 | 1.7478
170 | 3.38 | 0.677 | 591.6 | 2.3597 | 170 | 3.38 | 0.68 | 386.55 | 1.539 | 170 | 3.38 | 0.68 | 348.6 | 1.3883 | 0.679 | 442.25 | 0.01358 | 20.8479 | 1.7623
171 | 3.4 | 0.68 | 595.5 | 1.7807 | 171 | 3.4 | 0.683 | 390.2 | 1.1651 | 171 | 3.4 | 0.684 | 351.4 | 1.4 | 0.68233 | 445.7 | 0.013647 | 21.0105 | 1.4799
172 | 3.42 | 0.685 | 598.55 | 2.9851 | 172 | 3.42 | 0.686 | 394.65 | 1.1773 | 172 | 3.42 | 0.688 | 354.75 | 1.4123 | 0.68633 | 449.3167 | 0.013727 | 21.181 | 1.79
173 | 3.44 | 0.688 | 601.95 | 1.8007 | 173 | 3.44 | 0.691 | 398.3 | 1.9824 | 173 | 3.44 | 0.691 | 357.55 | 1.0684 | 0.69 | 452.6 | 0.0138 | 21.3358 | 1.6535
174 | 3.46 | 0.691 | 605.3 | 1.8109 | 174 | 3.46 | 0.695 | 402.2 | 1.601 | 174 | 3.46 | 0.695 | 360.35 | 1.4358 | 0.69367 | 455.95 | 0.013873 | 21.4937 | 1.6657
175 | 3.48 | 0.696 | 608.9 | 3.0355 | 175 | 3.48 | 0.698 | 406.95 | 1.2137 | 175 | 3.48 | 0.699 | 363.15 | 1.447 | 0.69767 | 459.6667 | 0.013953 | 21.6689 | 1.8312
176 | 3.5 | 0.7 | 612.8 | 2.4434 | 176 | 3.5 | 0.703 | 411.7 | 2.0466 | 176 | 3.5 | 0.704 | 365.65 | 1.822 | 0.70233 | 463.3833 | 0.014047 | 21.8441 | 2.1538
177 | 3.52 | 0.704 | 616.75 | 2.4591 | 177 | 3.52 | 0.707 | 415.05 | 1.6535 | 177 | 3.52 | 0.708 | 369 | 1.4693 | 0.70633 | 466.9333 | 0.014127 | 22.0114 | 1.8606
178 | 3.54 | 0.707 | 620.35 | 1.8557 | 178 | 3.54 | 0.71 | 419.5 | 1.2518 | 178 | 3.54 | 0.71 | 370.4 | 0.7394 | 0.709 | 470.0833 | 0.01418 | 22.1599 | 1.2494
179 | 3.56 | 0.711 | 623.7 | 2.4881 | 179 | 3.56 | 0.714 | 423.45 | 1.6859 | 179 | 3.56 | 0.714 | 373.2 | 1.4872 | 0.713 | 473.45 | 0.01426 | 22.3186 | 1.8871
180 | 3.58 | 0.714 | 626.5 | 1.8753 | 180 | 3.58 | 0.718 | 427.35 | 1.7016 | 180 | 3.58 | 0.719 | 376.25 | 1.8736 | 0.717 | 476.7 | 0.01434 | 22.4719 | 1.9003
181 | 3.6 | 0.718 | 630.15 | 2.5133 | 181 | 3.6 | 0.722 | 431.8 | 1.7183 | 181 | 3.6 | 0.724 | 378.2 | 1.8861 | 0.72133 | 480.05 | 0.014427 | 22.6298 | 2.073
182 | 3.62 | 0.723 | 634.05 | 3.1605 | 182 | 3.62 | 0.724 | 436 | 0.8678 | 182 | 3.62 | 0.727 | 381 | 1.1388 | 0.72467 | 483.6833 | 0.014493 | 22.8011 | 1.6062
183 | 3.64 | 0.726 | 637.1 | 1.9067 | 183 | 3.64 | 0.73 | 440.2 | 2.6286 | 183 | 3.64 | 0.731 | 382.7 | 1.5274 | 0.729 | 486.6667 | 0.01458 | 22.9417 | 2.1024
184 | 3.66 | 0.728 | 640.45 | 1.2775 | 184 | 3.66 | 0.734 | 444.4 | 1.7692 | 184 | 3.66 | 0.736 | 385.75 | 1.9211 | 0.73267 | 490.2 | 0.014653 | 23.1082 | 1.7909
185 | 3.68 | 0.732 | 643.8 | 2.5685 | 185 | 3.68 | 0.736 | 449.4 | 0.8938 | 185 | 3.68 | 0.739 | 388 | 1.1606 | 0.73567 | 493.7333 | 0.014713 | 23.2748 | 1.4759
186 | 3.7 | 0.737 | 647.45 | 3.2281 | 186 | 3.7 | 0.74 | 453.05 | 1.8049 | 186 | 3.7 | 0.742 | 390.2 | 1.1673 | 0.73967 | 496.9 | 0.014793 | 23.4241 | 1.9813
187 | 3.72 | 0.74 | 650.8 | 1.9474 | 187 | 3.72 | 0.745 | 457.8 | 2.2771 | 187 | 3.72 | 0.745 | 392.75 | 1.1744 | 0.74333 | 500.45 | 0.014867 | 23.5914 | 1.8285
188 | 3.74 | 0.745 | 655 | 3.2645 | 188 | 3.74 | 0.748 | 462.55 | 1.3805 | 188 | 3.74 | 0.75 | 394.4 | 1.9679 | 0.74767 | 503.9833 | 0.014953 | 23.758 | 2.1763
189 | 3.76 | 0.748 | 658.35 | 1.97 | 189 | 3.76 | 0.751 | 467 | 1.3943 | 189 | 3.76 | 0.754 | 396.9 | 1.5826 | 0.751 | 507.4167 | 0.01502 | 23.9199 | 1.6857
190 | 3.78 | 0.752 | 661.7 | 2.6401 | 190 | 3.78 | 0.756 | 472.05 | 2.3476 | 190 | 3.78 | 0.758 | 398.9 | 1.5916 | 0.75533 | 510.8833 | 0.015107 | 24.0833 | 2.2063
191 | 3.8 | 0.755 | 665.35 | 1.9906 | 191 | 3.8 | 0.759 | 476.5 | 1.4228 | 191 | 3.8 | 0.761 | 400.55 | 1.1992 | 0.75833 | 514.1333 | 0.015167 | 24.2365 | 1.5375
192 | 3.82 | 0.759 | 668.1 | 2.6669 | 192 | 3.82 | 0.763 | 481.25 | 1.9155 | 192 | 3.82 | 0.764 | 403.35 | 1.2059 | 0.762 | 517.5667 | 0.01524 | 24.3983 | 1.8915
193 | 3.84 | 0.763 | 671.75 | 2.6797 | 193 | 3.84 | 0.768 | 486 | 2.4181 | 193 | 3.84 | 0.768 | 405.3 | 1.6173 | 0.76633 | 521.0167 | 0.015327 | 24.561 | 2.2503
194 | 3.86 | 0.768 | 674.55 | 3.3657 | 194 | 3.86 | 0.772 | 491.3 | 1.9546 | 194 | 3.86 | 0.773 | 407 | 2.0307 | 0.771 | 524.2833 | 0.01542 | 24.715 | 2.439
195 | 3.88 | 0.77 | 678.2 | 1.3527 | 195 | 3.88 | 0.776 | 495.2 | 1.973 | 195 | 3.88 | 0.776 | 409.2 | 1.2243 | 0.774 | 527.5333 | 0.01548 | 24.8682 | 1.5777
196 | 3.9 | 0.774 | 681.25 | 2.7189 | 196 | 3.9 | 0.779 | 499.95 | 1.4927 | 196 | 3.9 | 0.779 | 411.15 | 1.2305 | 0.77733 | 530.7833 | 0.015547 | 25.0214 | 1.7639
197 | 3.92 | 0.778 | 683.5 | 2.7295 | 197 | 3.92 | 0.783 | 504.7 | 2.0093 | 197 | 3.92 | 0.782 | 413.4 | 1.2368 | 0.781 | 533.8667 | 0.01562 | 25.1667 | 1.9519
198 | 3.94 | 0.782 | 687.95 | 2.7429 | 198 | 3.94 | 0.786 | 509.75 | 1.5217 | 198 | 3.94 | 0.786 | 415.1 | 1.657 | 0.78467 | 537.6 | 0.015693 | 25.3427 | 1.9644
199 | 3.96 | 0.786 | 691.05 | 2.758 | 199 | 3.96 | 0.79 | 515.35 | 2.0502 | 199 | 3.96 | 0.79 | 417.6 | 1.6654 | 0.78867 | 541.3333 | 0.015773 | 25.5187 | 2.1579
200 | 3.98 | 0.79 | 694.95 | 2.772 | 200 | 3.98 | 0.794 | 520.35 | 2.0714 | 200 | 3.98 | 0.794 | 419.25 | 1.6737 | 0.79267 | 544.85 | 0.015853 | 25.6845 | 2.1724
201 | 4 | 0.792 | 698 | 1.3929 | 201 | 4 | 0.799 | 525.65 | 2.615 | 201 | 4 | 0.798 | 421.5 | 1.6815 | 0.79633 | 548.3833 | 0.015927 | 25.851 | 2.0043
202 | 4.02 | 0.796 | 702.2 | 2.8004 | 202 | 4.02 | 0.801 | 531.8 | 1.0575 | 202 | 4.02 | 0.801 | 423.45 | 1.2674 | 0.79933 | 552.4833 | 0.015987 | 26.0443 | 1.6513
203 | 4.04 | 0.8 | 706.1 | 2.8166 | 203 | 4.04 | 0.805 | 536.55 | 2.1367 | 203 | 4.04 | 0.805 | 425.7 | 1.6983 | 0.80333 | 556.1167 | 0.016067 | 26.2156 | 2.2172
204 | 4.06 | 0.804 | 709.45 | 2.8311 | 204 | 4.06 | 0.809 | 541.85 | 2.1568 | 204 | 4.06 | 0.809 | 428.75 | 1.7089 | 0.80733 | 560.0167 | 0.016147 | 26.3994 | 2.2323
205 | 4.08 | 0.807 | 712.55 | 2.133 | 205 | 4.08 | 0.813 | 547.45 | 2.1786 | 205 | 4.08 | 0.813 | 430.45 | 1.7184 | 0.811 | 563.4833 | 0.01622 | 26.5629 | 2.0597
206 | 4.1 | 0.812 | 717 | 3.5739 | 206 | 4.1 | 0.816 | 552.5 | 1.6499 | 206 | 4.1 | 0.817 | 433.25 | 1.7274 | 0.815 | 567.5833 | 0.0163 | 26.7561 | 2.2621
207 | 4.12 | 0.814 | 719.8 | 1.4368 | 207 | 4.12 | 0.819 | 558.05 | 1.6658 | 207 | 4.12 | 0.821 | 436.3 | 1.7391 | 0.818 | 571.3833 | 0.01636 | 26.9353 | 1.7085
208 | 4.14 | 0.818 | 724 | 2.8876 | 208 | 4.14 | 0.822 | 563.1 | 1.6817 | 208 | 4.14 | 0.825 | 438.55 | 1.7497 | 0.82167 | 575.2167 | 0.016433 | 27.116 | 2.1021
209 | 4.16 | 0.822 | 727.9 | 2.9038 | 209 | 4.16 | 0.827 | 568.7 | 2.8295 | 209 | 4.16 | 0.828 | 440.5 | 1.3186 | 0.82567 | 579.0333 | 0.016513 | 27.2959 | 2.3085
210 | 4.18 | 0.825 | 732.1 | 2.19 | 210 | 4.18 | 0.83 | 574 | 1.7141 | 210 | 4.18 | 0.833 | 443.55 | 2.2101 | 0.82933 | 583.2167 | 0.016587 | 27.4931 | 2.1308
211 | 4.2 | 0.829 | 734.3 | 2.9328 | 211 | 4.2 | 0.833 | 579 | 1.7295 | 211 | 4.2 | 0.837 | 445.25 | 1.7776 | 0.833 | 586.1833 | 0.01666 | 27.6329 | 2.1439
212 | 4.22 | 0.833 | 738.5 | 2.9456 | 212 | 4.22 | 0.836 | 584.6 | 1.7454 | 212 | 4.22 | 0.84 | 447.2 | 1.3387 | 0.83633 | 590.1 | 0.016727 | 27.8176 | 1.9605
213 | 4.24 | 0.836 | 742.15 | 2.221 | 213 | 4.24 | 0.84 | 589.05 | 2.3473 | 213 | 4.24 | 0.845 | 449.15 | 2.2409 | 0.84033 | 593.45 | 0.016807 | 27.9755 | 2.3671
214 | 4.26 | 0.839 | 746.05 | 2.2323 | 214 | 4.26 | 0.844 | 595.75 | 2.3696 | 214 | 4.26 | 0.848 | 452.5 | 1.3525 | 0.84367 | 598.1 | 0.016873 | 28.1947 | 1.9859
215 | 4.28 | 0.843 | 751.1 | 2.9943 | 215 | 4.28 | 0.848 | 601.65 | 2.3948 | 215 | 4.28 | 0.851 | 454.75 | 1.3609 | 0.84733 | 602.5 | 0.016947 | 28.4021 | 2.2011
216 | 4.3 | 0.848 | 755.85 | 3.7674 | 216 | 4.3 | 0.852 | 606.65 | 2.4166 | 216 | 4.3 | 0.855 | 456.4 | 1.8223 | 0.85167 | 606.3 | 0.017033 | 28.5813 | 2.6191
217 | 4.32 | 0.851 | 759.45 | 2.2729 | 217 | 4.32 | 0.855 | 611.95 | 1.8279 | 217 | 4.32 | 0.859 | 459.2 | 1.8312 | 0.855 | 610.2 | 0.0171 | 28.7651 | 2.0275
218 | 4.34 | 0.855 | 763.95 | 3.0468 | 218 | 4.34 | 0.859 | 618.1 | 2.4601 | 218 | 4.34 | 0.863 | 461.7 | 1.8418 | 0.859 | 614.5833 | 0.01718 | 28.9717 | 2.4496
219 | 4.36 | 0.859 | 767 | 3.0619 | 219 | 4.36 | 0.863 | 623.15 | 2.4825 | 219 | 4.36 | 0.867 | 464.8 | 1.853 | 0.863 | 618.3167 | 0.01726 | 29.1477 | 2.4658
220 | 4.38 | 0.863 | 771.45 | 3.0769 | 220 | 4.38 | 0.867 | 628.75 | 2.5038 | 220 | 4.38 | 0.871 | 467.6 | 1.8648 | 0.867 | 622.6 | 0.01734 | 29.3496 | 2.4818
221 | 4.4 | 0.867 | 775.4 | 3.0937 | 221 | 4.4 | 0.871 | 633.5 | 2.5245 | 221 | 4.4 | 0.874 | 469.55 | 1.4057 | 0.87067 | 626.15 | 0.017413 | 29.517 | 2.2894
222 | 4.42 | 0.87 | 778.75 | 2.3312 | 222 | 4.42 | 0.875 | 639.6 | 2.5462 | 222 | 4.42 | 0.878 | 472.05 | 1.8832 | 0.87433 | 630.1333 | 0.017487 | 29.7048 | 2.3032
223 | 4.44 | 0.873 | 782.1 | 2.3413 | 223 | 4.44 | 0.879 | 644.95 | 2.5691 | 223 | 4.44 | 0.883 | 475.15 | 2.368 | 0.87833 | 634.0667 | 0.017567 | 29.8902 | 2.5284
224 | 4.46 | 0.877 | 787.4 | 3.139 | 224 | 4.46 | 0.881 | 650.8 | 1.2957 | 224 | 4.46 | 0.887 | 477.65 | 1.9056 | 0.88167 | 638.6167 | 0.017633 | 30.1047 | 2.1211
225 | 4.48 | 0.881 | 791 | 3.1568 | 225 | 4.48 | 0.886 | 655.8 | 3.2665 | 225 | 4.48 | 0.89 | 480.45 | 1.4371 | 0.88567 | 642.4167 | 0.017713 | 30.2838 | 2.5621
226 | 4.5 | 0.885 | 794.65 | 3.1713 | 226 | 4.5 | 0.89 | 661.4 | 2.6344 | 226 | 4.5 | 0.894 | 483.25 | 1.9274 | 0.88967 | 646.4333 | 0.017793 | 30.4732 | 2.5777
227 | 4.52 | 0.888 | 798.3 | 2.3894 | 227 | 4.52 | 0.894 | 667 | 2.6568 | 227 | 4.52 | 0.899 | 486 | 2.4231 | 0.89367 | 650.4333 | 0.017873 | 30.6617 | 2.5937
228 | 4.54 | 0.891 | 802.75 | 2.4016 | 228 | 4.54 | 0.897 | 672.6 | 2.0094 | 228 | 4.54 | 0.903 | 489.1 | 1.9502 | 0.897 | 654.8167 | 0.01794 | 30.8684 | 2.1754
229 | 4.56 | 0.895 | 806.95 | 3.2194 | 229 | 4.56 | 0.9 | 678.45 | 2.0266 | 229 | 4.56 | 0.906 | 491.6 | 1.471 | 0.90033 | 659 | 0.018007 | 31.0656 | 2.1897
230 | 4.58 | 0.899 | 811.4 | 3.2367 | 230 | 4.58 | 0.904 | 684.3 | 2.7255 | 230 | 4.58 | 0.91 | 494.4 | 1.972 | 0.90433 | 663.3667 | 0.018087 | 31.2714 | 2.6447
231 | 4.6 | 0.903 | 815.6 | 3.254 | 231 | 4.6 | 0.91 | 690.45 | 4.1242 | 231 | 4.6 | 0.914 | 496.9 | 1.9826 | 0.909 | 667.65 | 0.01818 | 31.4733 | 3.1057
232 | 4.62 | 0.906 | 818.95 | 2.4518 | 232 | 4.62 | 0.912 | 695.5 | 1.386 | 232 | 4.62 | 0.918 | 499.45 | 1.9927 | 0.912 | 671.3 | 0.01824 | 31.6454 | 2.0084
233 | 4.64 | 0.911 | 823.7 | 4.1066 | 233 | 4.64 | 0.916 | 701.35 | 2.7937 | 233 | 4.64 | 0.921 | 503.05 | 1.5037 | 0.916 | 676.0333 | 0.01832 | 31.8685 | 2.6947
234 | 4.66 | 0.914 | 827.6 | 2.4769 | 234 | 4.66 | 0.919 | 707.2 | 2.1128 | 234 | 4.66 | 0.926 | 506.4 | 2.5236 | 0.91967 | 680.4 | 0.018393 | 32.0744 | 2.4868
235 | 4.68 | 0.918 | 830.95 | 3.3171 | 235 | 4.68 | 0.922 | 712.8 | 2.13 | 235 | 4.68 | 0.93 | 509.2 | 2.0312 | 0.92333 | 684.3167 | 0.018467 | 32.259 | 2.502
236 | 4.7 | 0.922 | 836 | 3.3339 | 236 | 4.7 | 0.927 | 718.65 | 3.5786 | 236 | 4.7 | 0.933 | 512.55 | 1.5326 | 0.92733 | 689.0667 | 0.018547 | 32.4829 | 2.7468
237 | 4.72 | 0.925 | 839.05 | 2.5126 | 237 | 4.72 | 0.931 | 723.95 | 2.8852 | 237 | 4.72 | 0.937 | 515.65 | 2.0564 | 0.931 | 692.8833 | 0.01862 | 32.6628 | 2.5336
238 | 4.74 | 0.928 | 843.25 | 2.5234 | 238 | 4.74 | 0.933 | 729.3 | 1.4532 | 238 | 4.74 | 0.941 | 518.45 | 2.0682 | 0.934 | 697 | 0.01868 | 32.8569 | 2.0848
239 | 4.76 | 0.932 | 847.45 | 3.3814 | 239 | 4.76 | 0.937 | 734.85 | 2.9283 | 239 | 4.76 | 0.944 | 521.5 | 1.5599 | 0.93767 | 701.2667 | 0.018753 | 33.058 | 2.5635
240 | 4.78 | 0.936 | 851.35 | 3.3976 | 240 | 4.78 | 0.942 | 741 | 3.6896 | 240 | 4.78 | 0.948 | 524.55 | 2.0921 | 0.942 | 705.6333 | 0.01884 | 33.2639 | 3.0483
241 | 4.8 | 0.94 | 855 | 3.4127 | 241 | 4.8 | 0.945 | 746.9 | 2.2319 | 241 | 4.8 | 0.952 | 527.65 | 2.1044 | 0.94567 | 709.85 | 0.018913 | 33.4626 | 2.5951
242 | 4.82 | 0.943 | 859.45 | 2.5717 | 242 | 4.82 | 0.948 | 752.45 | 2.249 | 242 | 4.82 | 0.954 | 530.45 | 1.0581 | 0.94833 | 714.1167 | 0.018967 | 33.6638 | 1.8986
243 | 4.84 | 0.948 | 863.35 | 4.307 | 243 | 4.84 | 0.953 | 759.15 | 3.779 | 243 | 4.84 | 0.958 | 534.05 | 2.129 | 0.953 | 718.85 | 0.01906 | 33.8869 | 3.3436
244 | 4.86 | 0.951 | 866.45 | 2.5947 | 244 | 4.86 | 0.957 | 765.3 | 3.0489 | 244 | 4.86 | 0.963 | 537.4 | 2.6786 | 0.957 | 723.05 | 0.01914 | 34.0849 | 2.8838
245 | 4.88 | 0.954 | 872 | 2.6077 | 245 | 4.88 | 0.959 | 771.2 | 1.5365 | 245 | 4.88 | 0.966 | 540.5 | 1.6168 | 0.95967 | 727.9 | 0.019193 | 34.3135 | 1.9346
246 | 4.9 | 0.958 | 876.2 | 3.4964 | 246 | 4.9 | 0.963 | 777.6 | 3.0976 | 246 | 4.9 | 0.969 | 544.4 | 1.6274 | 0.96333 | 732.7333 | 0.019267 | 34.5414 | 2.6778
247 | 4.92 | 0.962 | 879.85 | 3.5121 | 247 | 4.92 | 0.967 | 783.45 | 3.1221 | 247 | 4.92 | 0.973 | 547.75 | 2.1843 | 0.96733 | 737.0167 | 0.019347 | 34.7433 | 2.9395
248 | 4.94 | 0.965 | 884.6 | 2.6467 | 248 | 4.94 | 0.971 | 789.05 | 3.145 | 248 | 4.94 | 0.976 | 550.55 | 1.6475 | 0.97067 | 741.4 | 0.019413 | 34.9499 | 2.464
249 | 4.96 | 0.968 | 888.2 | 2.6592 | 249 | 4.96 | 0.973 | 795.2 | 1.5842 | 249 | 4.96 | 0.981 | 553.9 | 2.7611 | 0.974 | 745.7667 | 0.01948 | 35.1558 | 2.4786
250 | 4.98 | 0.972 | 892.15 | 3.5607 | 250 | 4.98 | 0.977 | 800.8 | 3.192 | 250 | 4.98 | 0.985 | 557.8 | 2.2234 | 0.978 | 750.25 | 0.01956 | 35.3671 | 2.992
251 | 5 | 0.976 | 896.3 | 3.5769 | 251 | 5 | 0.981 | 806.35 | 3.2143 | 251 | 5 | 0.988 | 562 | 1.6797 | 0.98167 | 754.8833 | 0.019633 | 35.5855 | 2.7594
252 | 5.02 | 0.98 | 900.5 | 3.5936 | 252 | 5.02 | 0.983 | 811.95 | 1.6183 | 252 | 5.02 | 0.993 | 564.5 | 2.8163 | 0.98533 | 758.9833 | 0.019707 | 35.7788 | 2.7754
253 | 5.04 | 0.982 | 903.85 | 1.8043 | 253 | 5.04 | 0.986 | 818.1 | 2.4451 | 253 | 5.04 | 0.996 | 567.3 | 1.6977 | 0.988 | 763.0833 | 0.01976 | 35.9721 | 2.0294
254 | 5.06 | 0.985 | 908.6 | 2.7187 | 254 | 5.06 | 0.991 | 824.25 | 4.1059 | 254 | 5.06 | 1 | 570.65 | 2.2759 | 0.992 | 767.8333 | 0.01984 | 36.196 | 3.0618
255 | 5.08 | 0.99 | 912.8 | 4.5535 | 255 | 5.08 | 0.994 | 830.65 | 2.4823 | 255 | 5.08 | 1.004 | 573.45 | 2.2882 | 0.996 | 772.3 | 0.01992 | 36.4066 | 3.0803
256 | 5.1 | 0.993 | 917.25 | 2.7451 | 256 | 5.1 | 0.997 | 836.25 | 2.5004 | 256 | 5.1 | 1.007 | 576.25 | 1.7245 | 0.999 | 776.5833 | 0.01998 | 36.6085 | 2.3233
257 | 5.12 | 0.995 | 921.75 | 1.839 | 257 | 5.12 | 1.001 | 843.25 | 3.359 | 257 | 5.12 | 1.012 | 580.15 | 2.891 | 1.0027 | 781.7167 | 0.020053 | 36.8505 | 2.8569
258 | 5.14 | 0.999 | 925.35 | 3.6942 | 258 | 5.14 | 1.004 | 848.85 | 2.5382 | 258 | 5.14 | 1.016 | 583.5 | 2.3273 | 1.0063 | 785.9 | 0.020127 | 37.0477 | 2.874
259 | 5.16 | 1.004 | 929.85 | 4.638 | 259 | 5.16 | 1.008 | 854.95 | 3.4076 | 259 | 5.16 | 1.018 | 587.15 | 1.1706 | 1.01 | 790.65 | 0.0202 | 37.2716 | 2.8903
260 | 5.18 | 1.007 | 934.3 | 2.7962 | 260 | 5.18 | 1.011 | 860.3 | 2.5729 | 260 | 5.18 | 1.023 | 591.05 | 2.9455 | 1.0137 | 795.2167 | 0.020273 | 37.4869 | 2.9074
261 | 5.2 | 1.01 | 937.95 | 2.8084 | 261 | 5.2 | 1.015 | 866.15 | 3.4529 | 261 | 5.2 | 1.027 | 594.1 | 2.3703 | 1.0173 | 799.4 | 0.020347 | 37.6841 | 2.9235
262 | 5.22 | 1.014 | 942.4 | 3.7607 | 262 | 5.22 | 1.017 | 871.75 | 1.7379 | 262 | 5.22 | 1.031 | 597.75 | 2.3837 | 1.0207 | 803.9667 | 0.020413 | 37.8994 | 2.6723
263 | 5.24 | 1.017 | 947.7 | 2.8351 | 263 | 5.24 | 1.022 | 878.45 | 4.3755 | 263 | 5.24 | 1.034 | 601.4 | 1.7987 | 1.0243 | 809.1833 | 0.020487 | 38.1453 | 2.9574
264 | 5.26 | 1.021 | 951.35 | 3.7981 | 264 | 5.26 | 1.025 | 882.9 | 2.642 | 264 | 5.26 | 1.039 | 604.75 | 3.0154 | 1.0283 | 813 | 0.020567 | 38.3252 | 3.2444
265 | 5.28 | 1.025 | 955.8 | 3.8143 | 265 | 5.28 | 1.028 | 888.5 | 2.6571 | 265 | 5.28 | 1.043 | 608.9 | 2.4273 | 1.032 | 817.7333 | 0.02064 | 38.5483 | 2.9897
266 | 5.3 | 1.029 | 959.45 | 3.8305 | 266 | 5.3 | 1.031 | 894.65 | 2.6747 | 266 | 5.3 | 1.045 | 612.25 | 1.2211 | 1.035 | 822.1167 | 0.0207 | 38.755 | 2.4598
267 | 5.32 | 1.032 | 963.35 | 2.8842 | 267 | 5.32 | 1.035 | 900.5 | 3.5903 | 267 | 5.32 | 1.049 | 615.35 | 2.4552 | 1.0387 | 826.4 | 0.020773 | 38.9569 | 3.0223
268 | 5.34 | 1.035 | 967.55 | 2.8963 | 268 | 5.34 | 1.039 | 906.35 | 3.6137 | 268 | 5.34 | 1.053 | 620.95 | 2.4726 | 1.0423 | 831.6167 | 0.020847 | 39.2028 | 3.0397
269 | 5.36 | 1.039 | 972.3 | 3.8797 | 269 | 5.36 | 1.042 | 912.25 | 2.7279 | 269 | 5.36 | 1.057 | 627.1 | 2.4961 | 1.046 | 837.2167 | 0.02092 | 39.4668 | 3.0595
270 | 5.38 | 1.042 | 976.75 | 2.9236 | 270 | 5.38 | 1.045 | 918.4 | 2.746 | 270 | 5.38 | 1.06 | 633.8 | 1.8914 | 1.049 | 842.9833 | 0.02098 | 39.7386 | 2.5203
271 | 5.4 | 1.046 | 981.5 | 3.9165 | 271 | 5.4 | 1.049 | 923.7 | 3.6842 | 271 | 5.4 | 1.065 | 640.2 | 3.185 | 1.0533 | 848.4667 | 0.021067 | 39.9971 | 3.6648
272 | 5.42 | 1.049 | 986 | 2.9512 | 272 | 5.42 | 1.053 | 929.85 | 3.7071 | 272 | 5.42 | 1.068 | 646.05 | 1.9294 | 1.0567 | 853.9667 | 0.021133 | 40.2564 | 2.8374
273 | 5.44 | 1.053 | 989.9 | 3.9518 | 273 | 5.44 | 1.056 | 934.85 | 2.7971 | 273 | 5.44 | 1.072 | 653.05 | 2.5982 | 1.0603 | 859.2667 | 0.021207 | 40.5062 | 3.1409
274 | 5.46 | 1.057 | 994.9 | 3.9696 | 274 | 5.46 | 1.06 | 940.15 | 3.75 | 274 | 5.46 | 1.076 | 659.2 | 2.6245 | 1.0643 | 864.75 | 0.021287 | 40.7647 | 3.448
275 | 5.48 | 1.06 | 997.7 | 2.9889 | 275 | 5.48 | 1.063 | 946.05 | 2.8293 | 275 | 5.48 | 1.081 | 666.2 | 3.3135 | 1.068 | 869.9833 | 0.02136 | 41.0114 | 3.1803
276 | 5.5 | 1.064 | 1002.2 | 3.9998 | 276 | 5.5 | 1.065 | 951.35 | 1.8974 | 276 | 5.5 | 1.084 | 671.75 | 2.0069 | 1.071 | 875.1 | 0.02142 | 41.2526 | 2.6176
277 | 5.52 | 1.067 | 1007.2 | 3.0141 | 277 | 5.52 | 1.07 | 956.35 | 4.7693 | 277 | 5.52 | 1.087 | 678.2 | 2.0249 | 1.0747 | 880.5833 | 0.021493 | 41.5111 | 3.2188
278 | 5.54 | 1.07 | 1010.85 | 3.0271 | 278 | 5.54 | 1.073 | 962.5 | 2.8783 | 278 | 5.54 | 1.092 | 684.05 | 3.4056 | 1.0783 | 885.8 | 0.021567 | 41.757 | 3.2384
279 | 5.56 | 1.074 | 1015.6 | 4.0529 | 279 | 5.56 | 1.076 | 967.8 | 2.8955 | 279 | 5.56 | 1.095 | 690.75 | 2.0622 | 1.0817 | 891.3833 | 0.021633 | 42.0202 | 2.962
280 | 5.58 | 1.078 | 1019.8 | 4.0708 | 280 | 5.58 | 1.079 | 972.55 | 2.9105 | 280 | 5.58 | 1.098 | 696.05 | 2.0802 | 1.085 | 896.1333 | 0.0217 | 42.2441 | 2.9792
281 | 5.6 | 1.082 | 1024.25 | 4.0881 | 281 | 5.6 | 1.082 | 978.15 | 2.9261 | 281 | 5.6 | 1.102 | 701.65 | 2.7954 | 1.0887 | 901.35 | 0.021773 | 42.49 | 3.2954
282 | 5.62 | 1.085 | 1028.15 | 3.0786 | 282 | 5.62 | 1.086 | 982.9 | 3.9221 | 282 | 5.62 | 1.107 | 708.1 | 3.5244 | 1.0927 | 906.3833 | 0.021853 | 42.7273 | 3.6155
283 | 5.64 | 1.088 | 1033.2 | 3.092 | 283 | 5.64 | 1.089 | 987.95 | 2.9563 | 283 | 5.64 | 1.108 | 713.65 | 0.71088 | 1.095 | 911.6 | 0.0219 | 42.9732 | 2.121
284 | 5.66 | 1.091 | 1037.95 | 3.1067 | 284 | 5.66 | 1.091 | 992.4 | 1.9804 | 284 | 5.66 | 1.112 | 719.8 | 2.8669 | 1.098 | 916.7167 | 0.02196 | 43.2144 | 2.7425
285 | 5.68 | 1.095 | 1042.7 | 4.1613 | 285 | 5.68 | 1.095 | 997.7 | 3.9802 | 285 | 5.68 | 1.117 | 725.7 | 3.6137 | 1.1023 | 922.0333 | 0.022047 | 43.4651 | 3.984
286 | 5.7 | 1.099 | 1046.85 | 4.1791 | 286 | 5.7 | 1.099 | 1003 | 4.0014 | 286 | 5.7 | 1.12 | 731 | 2.1851 | 1.106 | 926.95 | 0.02212 | 43.6968 | 3.3898
287 | 5.72 | 1.103 | 1051.6 | 4.1969 | 287 | 5.72 | 1.101 | 1006.65 | 2.0097 | 287 | 5.72 | 1.123 | 737.4 | 2.2026 | 1.109 | 931.8833 | 0.02218 | 43.9294 | 2.7882
288 | 5.74 | 1.106 | 1056.1 | 3.1616 | 288 | 5.74 | 1.103 | 1010.55 | 2.0172 | 288 | 5.74 | 1.126 | 743.25 | 2.221 | 1.1117 | 936.6333 | 0.022233 | 44.1533 | 2.4914
289 | 5.76 | 1.108 | 1059.15 | 2.1153 | 289 | 5.76 | 1.107 | 1014.2 | 4.0495 | 289 | 5.76 | 1.13 | 749.7 | 2.9859 | 1.115 | 941.0167 | 0.0223 | 44.36 | 3.1294
290 | 5.78 | 1.112 | 1063.9 | 4.2461 | 290 | 5.78 | 1.109 | 1018.35 | 2.0326 | 290 | 5.78 | 1.132 | 755 | 1.5047 | 1.1177 | 945.75 | 0.022353 | 44.5831 | 2.5157
291 | 5.8 | 1.115 | 1067.8 | 3.1975 | 291 | 5.8 | 1.112 | 1021.7 | 3.0601 | 291 | 5.8 | 1.136 | 761.15 | 3.0323 | 1.121 | 950.2167 | 0.02242 | 44.7936 | 3.1599
292 | 5.82 | 1.117 | 1071.75 | 2.1395 | 292 | 5.82 | 1.113 | 1024.8 | 1.0232 | 292 | 5.82 | 1.14 | 767 | 3.0563 | 1.1233 | 954.5167 | 0.022467 | 44.9963 | 2.2222
293 | 5.84 | 1.121 | 1076.2 | 4.2959 | 293 | 5.84 | 1.116 | 1027.85 | 3.079 | 293 | 5.84 | 1.143 | 772.9 | 2.3099 | 1.1267 | 958.9833 | 0.022533 | 45.2069 | 3.1892
294 | 5.86 | 1.125 | 1080.4 | 4.3132 | 294 | 5.86 | 1.117 | 1029.25 | 1.0285 | 294 | 5.86 | 1.147 | 778.2 | 3.1022 | 1.1297 | 962.6167 | 0.022593 | 45.3782 | 2.8824
295 | 5.88 | 1.126 | 1084 | 1.0822 | 295 | 5.88 | 1.119 | 1029 | 2.0583 | 295 | 5.88 | 1.151 | 783.5 | 3.1234 | 1.132 | 965.5 | 0.02264 | 45.5141 | 2.2495
296 | 5.9 | 1.129 | 1088.2 | 3.2583 | 296 | 5.9 | 1.12 | 1027.3 | 1.0282 | 296 | 5.9 | 1.155 | 788.8 | 3.1446 | 1.1347 | 968.1 | 0.022693 | 45.6367 | 2.5781
297 | 5.92 | 1.132 | 1091.55 | 3.2696 | 297 | 5.92 | 1.12 | 1022.55 | 0 | 297 | 5.92 | 1.158 | 793.85 | 2.374 | 1.1367 | 969.3167 | 0.022733 | 45.694 | 1.9374
298 | 5.94 | 1.135 | 1094.35 | 3.2789 | 298 | 5.94 | 1.12 | 1018.95 | 0 | 298 | 5.94 | 1.162 | 799.4 | 3.1865 | 1.139 | 970.9 | 0.02278 | 45.7687 | 2.2636
299 | 5.96 | 1.138 | 1097.7 | 3.2881 | 299 | 5.96 | 1.12 | 1015.3 | 0 | 299 | 5.96 | 1.165 | 804.15 | 2.4053 | 1.141 | 972.3833 | 0.02282 | 45.8386 | 1.9433
300 | 5.98 | 1.14 | 1099.95 | 2.1976 | 300 | 5.98 | 1.121 | 1012.5 | 1.0139 | 300 | 5.98 | 1.169 | 809.2 | 3.2267 | 1.1433 | 973.8833 | 0.022867 | 45.9093 | 2.2706
301 | 6 | 1.141 | 1101.35 | 1.1007 | 301 | 6 | 1.121 | 1010.55 | 0 | 301 | 6 | 1.172 | 815.6 | 2.4372 | 1.1447 | 975.8333 | 0.022893 | 46.0012 | 1.2998
302 | 6.02 | 1.144 | 1102.45 | 3.3057 | 302 | 6.02 | 1.121 | 1008.3 | 0 | 302 | 6.02 | 1.176 | 820.9 | 3.273 | 1.147 | 977.2167 | 0.02294 | 46.0664 | 2.2786
303 | 6.04 | 1.144 | 1101.35 | 0 | 303 | 6.04 | 1.121 | 1006.35 | 0 | 303 | 6.04 | 1.18 | 826.25 | 3.2943 | 1.1483 | 977.9833 | 0.022967 | 46.1026 | 1.3035
304 | 6.06 | 1.146 | 1098.25 | 2.1996 | 304 | 6.06 | 1.121 | 1004.7 | 0 | 304 | 6.06 | 1.185 | 831.55 | 4.1445 | 1.1507 | 978.1667 | 0.023013 | 46.1112 | 2.2822
305 | 6.08 | 1.147 | 1092.7 | 1.0955 | 305 | 6.08 | 1.121 | 1003.55 | 0 | 305 | 6.08 | 1.188 | 835.75 | 2.5009 | 1.152 | 977.3333 | 0.02304 | 46.0719 | 1.3037
306 | 6.1 | 1.147 | 1087.1 | 0 | 306 | 6.1 | 1.121 | 1002.75 | 0 | 306 | 6.1 | 1.191 | 841.3 | 2.5156 | 1.153 | 977.05 | 0.02306 | 46.0586 | 0.97719
307 | 6.12 | 1.147 | 1083.2 | 0 | 307 | 6.12 | 1.121 | 1001.9 | 0 | 307 | 6.12 | 1.195 | 845.8 | 3.3742 | 1.1543 | 976.9667 | 0.023087 | 46.0547 | 1.3027
308 | 6.14 | 1.147 | 1078.7 | 0 | 308 | 6.14 | 1.121 | 1000.5 | 0 | 308 | 6.14 | 1.199 | 850.25 | 3.3921 | 1.1557 | 976.4833 | 0.023113 | 46.0319 | 1.3023
309 | 6.16 | 1.146 | 1075.35 | -1.077 | 309 | 6.16 | 1.121 | 1000.5 | 0 | 309 | 6.16 | 1.202 | 855 | 2.5579 | 1.1563 | 976.95 | 0.023127 | 46.0539 | 0.65114
310 | 6.18 | 1.147 | 1072.85 | 1.0741 | 310 | 6.18 | 1.121 | 999.65 | 0 | 310 | 6.18 | 1.206 | 859.75 | 3.4295 | 1.158 | 977.4167 | 0.02316 | 46.0759 | 1.6286
311 | 6.2 | 1.147 | 1070.6 | 0 | 311 | 6.2 | 1.121 | 998.8 | 0 | 311 | 6.2 | 1.209 | 864.2 | 2.5859 | 1.159 | 977.8667 | 0.02318 | 46.0971 | 0.97764
312 | 6.22 | 1.146 | 1069.5 | -1.0701 | 312 | 6.22 | 1.121 | 998.55 | 0 | 312 | 6.22 | 1.213 | 868.7 | 3.4658 | 1.16 | 978.9167 | 0.0232 | 46.1466 | 0.97839
313 | 6.24 | 1.146 | 1067.55 | 0 | 313 | 6.24 | 1.121 | 999.1 | 0 | 313 | 6.24 | 1.217 | 872.6 | 3.4826 | 1.1613 | 979.75 | 0.023227 | 46.1859 | 1.3058
314 | 6.26 | 1.147 | 1066.7 | 1.0671 | 314 | 6.26 | 1.121 | 1002.45 | 0 | 314 | 6.26 | 1.221 | 877.35 | 3.4999 | 1.163 | 982.1667 | 0.02326 | 46.2998 | 1.6349
315 | 6.28 | 1.147 | 1066.7 | 0 | 315 | 6.28 | 1.121 | 1009.7 | 0 | 315 | 6.28 | 1.225 | 881.55 | 3.5178 | 1.1643 | 985.9833 | 0.023287 | 46.4797 | 1.3121
316 | 6.3 | 1.147 | 1065.3 | 0 | 316 | 6.3 | 1.123 | 1018.1 | 2.0278 | 316 | 6.3 | 1.227 | 885.45 | 1.767 | 1.1657 | 989.6167 | 0.023313 | 46.651 | 1.3171
317 | 6.32 | 1.147 | 1065.3 | 0 | 317 | 6.32 | 1.125 | 1026.75 | 2.0448 | 317 | 6.32 | 1.231 | 889.05 | 3.549 | 1.1677 | 993.7 | 0.023353 | 46.8435 | 1.9833
318 | 6.34 | 1.147 | 1065.85 | 0 | 318 | 6.34 | 1.126 | 1034.85 | 1.0308 | 318 | 6.34 | 1.235 | 893 | 3.5641 | 1.1693 | 997.9 | 0.023387 | 47.0415 | 1.6597
319 | 6.36 | 1.147 | 1064.75 | 0 | 319 | 6.36 | 1.128 | 1041.55 | 2.0764 | 319 | 6.36 | 1.239 | 896.05 | 3.5781 | 1.1713 | 1000.7833 | 0.023427 | 47.1774 | 1.9987
320 | 6.38 | 1.147 | 1065.05 | 0 | 320 | 6.38 | 1.13 | 1047.15 | 2.0887 | 320 | 6.38 | 1.242 | 899.4 | 2.6932 | 1.173 | 1003.8667 | 0.02346 | 47.3227 | 1.6705
321 | 6.4 | 1.146 | 1066.7 | -1.0659 | 321 | 6.4 | 1.133 | 1053.55 | 3.1511 | 321 | 6.4 | 1.247 | 903.3 | 4.5068 | 1.1753 | 1007.85 | 0.023507 | 47.5105 | 2.347
322 | 6.42 | 1.147 | 1071.45 | 1.0691 | 322 | 6.42 | 1.135 | 1059.45 | 2.113 | 322 | 6.42 | 1.25 | 905.55 | 2.7133 | 1.1773 | 1012.15 | 0.023547 | 47.7132 | 2.02
323 | 6.44 | 1.148 | 1081.8 | 1.0766 | 323 | 6.44 | 1.139 | 1065.3 | 4.2495 | 323 | 6.44 | 1.253 | 908.35 | 2.7208 | 1.18 | 1018.4833 | 0.0236 | 48.0118 | 2.7075
324 | 6.46 | 1.149 | 1094.9 | 1.0884 | 324 | 6.46 | 1.142 | 1071.7 | 3.2055 | 324 | 6.46 | 1.257 | 911.15 | 3.639 | 1.1827 | 1025.9167 | 0.023653 | 48.3622 | 2.7259
325 | 6.48 | 1.152 | 1104.15 | 3.2986 | 325 | 6.48 | 1.145 | 1077.85 | 3.2243 | 325 | 6.48 | 1.262 | 914.2 | 4.5634 | 1.1863 | 1032.0667 | 0.023727 | 48.6521 | 3.773
326 | 6.5 | 1.153 | 1111.95 | 1.1081 | 326 | 6.5 | 1.148 | 1082.35 | 3.2403 | 326 | 6.5 | 1.264 | 916.15 | 1.8303 | 1.1883 | 1036.8167 | 0.023767 | 48.876 | 2.0689
327 | 6.52 | 1.157 | 1121.15 | 4.4662 | 327 | 6.52 | 1.15 | 1088.75 | 2.1711 | 327 | 6.52 | 1.267 | 918.7 | 2.7523 | 1.1913 | 1042.8667 | 0.023827 | 49.1612 | 3.1195
328 | 6.54 | 1.16 | 1127.05 | 3.3723 | 328 | 6.54 | 1.154 | 1093.25 | 4.364 | 328 | 6.54 | 1.271 | 921.75 | 3.6809 | 1.195 | 1047.35 | 0.0239 | 49.3726 | 3.8321
329 | 6.56 | 1.162 | 1132.9 | 2.2599 | 329 | 6.56 | 1.158 | 1097.7 | 4.3819 | 329 | 6.56 | 1.275 | 924 | 3.6915 | 1.1983 | 1051.5333 | 0.023967 | 49.5698 | 3.4981
330 | 6.58 | 1.166 | 1137.65 | 4.5411 | 330 | 6.58 | 1.16 | 1103.3 | 2.201 | 330 | 6.58 | 1.278 | 926.2 | 2.7753 | 1.2013 | 1055.7167 | 0.024027 | 49.767 | 3.1609
331 | 6.6 | 1.168 | 1141.55 | 2.2792 | 331 | 6.6 | 1.163 | 1108.3 | 3.3174 | 331 | 6.6 | 1.282 | 928.45 | 3.7093 | 1.2043 | 1059.4333 | 0.024087 | 49.9422 | 3.1727
332 | 6.62 | 1.173 | 1147.45 | 5.7225 | 332 | 6.62 | 1.167 | 1113.05 | 4.4427 | 332 | 6.62 | 1.287 | 930.95 | 4.6485 | 1.209 | 1063.8167 | 0.02418 | 50.1488 | 4.9542
333 | 6.64 | 1.176 | 1151.05 | 3.4477 | 333 | 6.64 | 1.17 | 1117.55 | 3.3459 | 333 | 6.64 | 1.289 | 933.2 | 1.8641 | 1.2117 | 1067.2667 | 0.024233 | 50.3114 | 2.8414
334 | 6.66 | 1.178 | 1155.8 | 2.3068 | 334 | 6.66 | 1.174 | 1123.4 | 4.4819 | 334 | 6.66 | 1.293 | 935.45 | 3.7373 | 1.215 | 1071.55 | 0.0243 | 50.5134 | 3.5647
335 | 6.68 | 1.181 | 1160.85 | 3.475 | 335 | 6.68 | 1.176 | 1128.15 | 2.2515 | 335 | 6.68 | 1.297 | 936.85 | 3.7446 | 1.218 | 1075.2833 | 0.02436 | 50.6893 | 3.2203
336 | 6.7 | 1.185 | 1165 | 4.6517 | 336 | 6.7 | 1.18 | 1133.75 | 4.5238 | 336 | 6.7 | 1.3 | 939.05 | 2.8139 | 1.2217 | 1079.2667 | 0.024433 | 50.8771 | 3.95
337 | 6.72 | 1.188 | 1170.35 | 3.503 | 337 | 6.72 | 1.183 | 1138.75 | 3.4088 | 337 | 6.72 | 1.303 | 941.05 | 2.8201 | 1.2247 | 1083.3833 | 0.024493 | 51.0712 | 3.244
338 | 6.74 | 1.191 | 1175.35 | 3.5186 | 338 | 6.74 | 1.187 | 1144.05 | 4.5656 | 338 | 6.74 | 1.306 | 942.7 | 2.8256 | 1.228 | 1087.3667 | 0.02456 | 51.259 | 3.6179
339 | 6.76 | 1.194 | 1180.65 | 3.534 | 339 | 6.76 | 1.19 | 1150.2 | 3.4414 | 339 | 6.76 | 1.311 | 944.95 | 4.7191 | 1.2317 | 1091.9333 | 0.024633 | 51.4742 | 3.9954
340 | 6.78 | 1.198 | 1185.7 | 4.7327 | 340 | 6.78 | 1.193 | 1154.95 | 3.4577 | 340 | 6.78 | 1.312 | 947.45 | 0.9462 | 1.2343 | 1096.0333 | 0.024687 | 51.6675 | 2.9173
341 | 6.8 | 1.202 | 1191.85 | 4.7551 | 341 | 6.8 | 1.197 | 1160 | 4.6299 | 341 | 6.8 | 1.316 | 950.5 | 3.7959 | 1.2383 | 1100.7833 | 0.024767 | 51.8914 | 4.3936
342 | 6.82 | 1.204 | 1196.6 | 2.3885 | 342 | 6.82 | 1.201 | 1164.75 | 4.6495 | 342 | 6.82 | 1.321 | 953.05 | 4.7589 | 1.242 | 1104.8 | 0.02484 | 52.0808 | 4.0436
343 | 6.84 | 1.207 | 1201.35 | 3.5969 | 343 | 6.84 | 1.205 | 1170.05 | 4.6696 | 343 | 6.84 | 1.323 | 956.4 | 1.9095 | 1.245 | 1109.2667 | 0.0249 | 52.2913 | 3.3211
344 | 6.86 | 1.211 | 1206.1 | 4.8149 | 344 | 6.86 | 1.208 | 1175.35 | 3.5181 | 344 | 6.86 | 1.326 | 958.9 | 2.873 | 1.2483 | 1113.45 | 0.024967 | 52.4885 | 3.7045
345 | 6.88 | 1.214 | 1211.1 | 3.6258 | 345 | 6.88 | 1.21 | 1179.8 | 2.3552 | 345 | 6.88 | 1.33 | 963.65 | 3.8451 | 1.2513 | 1118.1833 | 0.025027 | 52.7117 | 3.3475
346 | 6.9 | 1.217 | 1216.15 | 3.6409 | 346 | 6.9 | 1.214 | 1185.7 | 4.731 | 346 | 6.9 | 1.334 | 966.7 | 3.8607 | 1.255 | 1122.85 | 0.0251 | 52.9317 | 4.1086
347 | 6.92 | 1.22 | 1221.15 | 3.6559 | 347 | 6.92 | 1.218 | 1190.7 | 4.7528 | 347 | 6.92 | 1.337 | 969.5 | 2.9043 | 1.2583 | 1127.1167 | 0.025167 | 53.1328 | 3.7499
348 | 6.94 | 1.223 | 1226.2 | 3.671 | 348 | 6.94 | 1.221 | 1195.45 | 3.5792 | 348 | 6.94 | 1.339 | 974.25 | 1.9438 | 1.261 | 1131.9667 | 0.02522 | 53.3614 | 3.0121
349 | 6.96 | 1.227 | 1231.5 | 4.9154 | 349 | 6.96 | 1.224 | 1201.3 | 3.5951 | 349 | 6.96 | 1.343 | 976.8 | 3.9021 | 1.2647 | 1136.5333 | 0.025293 | 53.5767 | 4.1589
350 | 6.98 | 1.231 | 1237.35 | 4.9377 | 350 | 6.98 | 1.226 | 1206.65 | 2.408 | 350 | 6.98 | 1.346 | 980.7 | 2.9363 | 1.2677 | 1141.5667 | 0.025353 | 53.814 | 3.4172
351 | 7 | 1.233 | 1243.25 | 2.4806 | 351 | 7 | 1.23 | 1211.4 | 4.8361 | 351 | 7 | 1.35 | 984.3 | 3.93 | 1.271 | 1146.3167 | 0.02542 | 54.0379 | 3.8131
352 | 7.02 | 1.237 | 1248.25 | 4.983 | 352 | 7.02 | 1.235 | 1216.7 | 6.0703 | 352 | 7.02 | 1.353 | 987.1 | 2.9571 | 1.275 | 1150.6833 | 0.0255 | 54.2437 | 4.594
353 | 7.04 | 1.241 | 1253.3 | 5.0031 | 353 | 7.04 | 1.239 | 1221.45 | 4.8763 | 353 | 7.04 | 1.356 | 991 | 2.9672 | 1.2787 | 1155.25 | 0.025573 | 54.459 | 4.2275
354 | 7.06 | 1.245 | 1259.15 | 5.0249 | 354 | 7.06 | 1.241 | 1226.45 | 2.4479 | 354 | 7.06 | 1.359 | 994.4 | 2.9781 | 1.2817 | 1160 | 0.025633 | 54.6829 | 3.4729
355 | 7.08 | 1.248 | 1265 | 3.7862 | 355 | 7.08 | 1.245 | 1230.95 | 4.9148 | 355 | 7.08 | 1.363 | 998.3 | 3.9854 | 1.2853 | 1164.75 | 0.025707 | 54.9068 | 4.262
356 | 7.1 | 1.251 | 1270.6 | 3.8034 | 356 | 7.1 | 1.249 | 1235.95 | 4.9338 | 356 | 7.1 | 1.366 | 1001.65 | 2.9999 | 1.2887 | 1169.4 | 0.025773 | 55.126 | 3.8903
357 | 7.12 | 1.255 | 1276.75 | 5.0947 | 357 | 7.12 | 1.252 | 1239.85 | 3.7137 | 357 | 7.12 | 1.368 | 1005 | 2.0067 | 1.2917 | 1173.8667 | 0.025833 | 55.3366 | 3.5149
358 | 7.14 | 1.258 | 1281.8 | 3.8378 | 358 | 7.14 | 1.256 | 1244.35 | 4.9684 | 358 | 7.14 | 1.371 | 1008.6 | 3.0204 | 1.295 | 1178.25 | 0.0259 | 55.5432 | 3.9202
359 | 7.16 | 1.262 | 1288.2 | 5.14 | 359 | 7.16 | 1.259 | 1248.55 | 3.7393 | 359 | 7.16 | 1.375 | 1011.95 | 4.0411 | 1.2987 | 1182.9 | 0.025973 | 55.7624 | 4.3288
360 | 7.18 | 1.266 | 1292.1 | 5.1606 | 360 | 7.18 | 1.263 | 1253.25 | 5.0036 | 360 | 7.18 | 1.378 | 1014.75 | 3.04 | 1.3023 | 1186.7 | 0.026047 | 55.9416 | 4.3443
361 | 7.2 | 1.269 | 1297.7 | 3.8847 | 361 | 7.2 | 1.266 | 1256.65 | 3.7649 | 361 | 7.2 | 1.38 | 1017.55 | 2.0323 | 1.305 | 1190.6333 | 0.0261 | 56.127 | 3.1698
362 | 7.22 | 1.273 | 1302.45 | 5.2003 | 362 | 7.22 | 1.27 | 1260.55 | 5.0344 | 362 | 7.22 | 1.384 | 1020.9 | 4.0769 | 1.309 | 1194.6333 | 0.02618 | 56.3156 | 4.7705
363 | 7.24 | 1.277 | 1307.75 | 5.2204 | 363 | 7.24 | 1.274 | 1265.55 | 5.0522 | 363 | 7.24 | 1.386 | 1023.4 | 2.0443 | 1.3123 | 1198.9 | 0.026247 | 56.5167 | 3.9892
364 | 7.26 | 1.28 | 1312.8 | 3.9308 | 364 | 7.26 | 1.278 | 1270.05 | 5.0712 | 364 | 7.26 | 1.389 | 1026.8 | 3.0753 | 1.3157 | 1203.2167 | 0.026313 | 56.7202 | 4.0035
365 | 7.28 | 1.284 | 1319.2 | 5.264 | 365 | 7.28 | 1.281 | 1274.2 | 3.8164 | 365 | 7.28 | 1.391 | 1028.15 | 2.0549 | 1.3187 | 1207.1833 | 0.026373 | 56.9072 | 3.6156
366 | 7.3 | 1.288 | 1324.8 | 5.288 | 366 | 7.3 | 1.285 | 1277.85 | 5.1041 | 366 | 7.3 | 1.393 | 1028.75 | 2.0569 | 1.322 | 1210.4667 | 0.02644 | 57.0619 | 4.0294
367 | 7.32 | 1.291 | 1330.4 | 3.9828 | 367 | 7.32 | 1.289 | 1281.75 | 5.1192 | 367 | 7.32 | 1.395 | 1029.55 | 2.0583 | 1.325 | 1213.9 | 0.0265 | 57.2238 | 3.6365
368 | 7.34 | 1.295 | 1335.7 | 5.3322 | 368 | 7.34 | 1.293 | 1284.55 | 5.1326 | 368 | 7.34 | 1.397 | 1028.45 | 2.058 | 1.3283 | 1216.2333 | 0.026567 | 57.3338 | 4.0502
369 | 7.36 | 1.298 | 1341.25 | 4.0154 | 369 | 7.36 | 1.296 | 1288.2 | 3.8591 | 369 | 7.36 | 1.398 | 1025.4 | 1.0269 | 1.3307 | 1218.2833 | 0.026613 | 57.4304 | 2.8403
370 | 7.38 | 1.303 | 1346 | 6.7181 | 370 | 7.38 | 1.299 | 1291.25 | 3.8692 | 370 | 7.38 | 1.398 | 1020.35 | 0 | 1.3333 | 1219.2 | 0.026667 | 57.4736 | 3.25
371 | 7.4 | 1.307 | 1351.9 | 5.3958 | 371 | 7.4 | 1.304 | 1294.9 | 6.4654 | 371 | 7.4 | 1.398 | 1015.6 | 0 | 1.3363 | 1220.8 | 0.026727 | 57.5491 | 3.66
372 | 7.42 | 1.309 | 1356.65 | 2.7085 | 372 | 7.42 | 1.307 | 1298.25 | 3.8897 | 372 | 7.42 | 1.398 | 1012.8 | 0 | 1.338 | 1222.5667 | 0.02676 | 57.6323 | 2.0361
373 | 7.44 | 1.313 | 1361.95 | 5.4372 | 373 | 7.44 | 1.312 | 1301.6 | 6.4996 | 373 | 7.44 | 1.398 | 1009.45 | 0 | 1.341 | 1224.3333 | 0.02682 | 57.7156 | 3.6704
374 | 7.46 | 1.317 | 1368.35 | 5.4606 | 374 | 7.46 | 1.315 | 1305.25 | 3.9103 | 374 | 7.46 | 1.398 | 1006.95 | 0 | 1.3433 | 1226.85 | 0.026867 | 57.8343 | 2.8597
375 | 7.48 | 1.321 | 1373.65 | 5.484 | 375 | 7.48 | 1.318 | 1309.15 | 3.9216 | 375 | 7.48 | 1.398 | 1005.25 | 0 | 1.3457 | 1229.35 | 0.026913 | 57.9521 | 2.8656
376 | 7.5 | 1.325 | 1378.15 | 5.5036 | 376 | 7.5 | 1.323 | 1313.05 | 6.5555 | 376 | 7.5 | 1.398 | 1004.45 | 0 | 1.3487 | 1231.8833 | 0.026973 | 58.0715 | 3.6918
377 | 7.52 | 1.329 | 1383.7 | 5.5237 | 377 | 7.52 | 1.327 | 1317.25 | 5.2606 | 377 | 7.52 | 1.398 | 1002.2 | 0 | 1.3513 | 1234.3833 | 0.027027 | 58.1894 | 3.2884
378 | 7.54 | 1.333 | 1389.6 | 5.5466 | 378 | 7.54 | 1.33 | 1321.45 | 3.9581 | 378 | 7.54 | 1.398 | 1001.65 | 0 | 1.3537 | 1237.5667 | 0.027073 | 58.3395 | 2.8839
379 | 7.56 | 1.337 | 1395.45 | 5.5701 | 379 | 7.56 | 1.334 | 1325.6 | 5.2941 | 379 | 7.56 | 1.398 | 1000.5 | 0 | 1.3563 | 1240.5167 | 0.027127 | 58.4785 | 3.3041
380 | 7.58 | 1.34 | 1400.75 | 4.1943 | 380 | 7.58 | 1.339 | 1329.55 | 6.6379 | 380 | 7.58 | 1.398 | 999.4 | 0 | 1.359 | 1243.2333 | 0.02718 | 58.6066 | 3.3117
381 | 7.6 | 1.344 | 1406.9 | 5.6153 | 381 | 7.6 | 1.343 | 1334.3 | 5.3277 | 381 | 7.6 | 1.398 | 998.85 | 0 | 1.3617 | 1246.6833 | 0.027233 | 58.7692 | 3.3199
382 | 7.62 | 1.348 | 1412.75 | 5.6393 | 382 | 7.62 | 1.345 | 1337.35 | 2.6717 | 382 | 7.62 | 1.398 | 998.55 | 0 | 1.3637 | 1249.55 | 0.027273 | 58.9044 | 2.4962
383 | 7.64 | 1.352 | 1417.8 | 5.6611 | 383 | 7.64 | 1.348 | 1341 | 4.0175 | 383 | 7.64 | 1.398 | 997.75 | 0 | 1.366 | 1252.1833 | 0.02732 | 59.0285 | 2.9187
384 | 7.66 | 1.357 | 1423.4 | 7.103 | 384 | 7.66 | 1.353 | 1345.45 | 6.7161 | 384 | 7.66 | 1.398 | 997.45 | 0 | 1.3693 | 1255.4333 | 0.027387 | 59.1817 | 4.1794
385 | 7.68 | 1.359 | 1427.6 | 2.851 | 385 | 7.68 | 1.357 | 1349.35 | 5.3896 | 385 | 7.68 | 1.398 | 998 | 0 | 1.3713 | 1258.3167 | 0.027427 | 59.3176 | 2.5137
386 | 7.7 | 1.362 | 1433.7 | 4.292 | 386 | 7.7 | 1.359 | 1353 | 2.7024 | 386 | 7.7 | 1.398 | 999.95 | 0 | 1.373 | 1262.2167 | 0.02746 | 59.5015 | 2.1004
387 | 7.72 | 1.367 | 1438.75 | 7.1811 | 387 | 7.72 | 1.363 | 1357.2 | 5.4204 | 387 | 7.72 | 1.399 | 1009.2 | 1.0046 | 1.3763 | 1268.3833 | 0.027527 | 59.7922 | 4.2177
388 | 7.74 | 1.371 | 1444.05 | 5.7656 | 388 | 7.74 | 1.368 | 1361.35 | 6.7964 | 388 | 7.74 | 1.4 | 1019.8 | 1.0145 | 1.3797 | 1275.0667 | 0.027593 | 60.1072 | 4.2391
389 | 7.76 | 1.374 | 1449.1 | 4.3397 | 389 | 7.76 | 1.371 | 1364.7 | 4.0891 | 389 | 7.76 | 1.402 | 1029.55 | 2.0494 | 1.3823 | 1281.1167 | 0.027647 | 60.3924 | 3.4082
390 | 7.78 | 1.378 | 1454.65 | 5.8075 | 390 | 7.78 | 1.375 | 1368.9 | 5.4672 | 390 | 7.78 | 1.404 | 1037.1 | 2.0667 | 1.3857 | 1286.8833 | 0.027713 | 60.6643 | 4.28
391 | 7.8 | 1.38 | 1460.25 | 2.9149 | 391 | 7.8 | 1.38 | 1372.25 | 6.8529 | 391 | 7.8 | 1.406 | 1043.8 | 2.0809 | 1.3887 | 1292.1 | 0.027773 | 60.9102 | 3.8685
392 | 7.82 | 1.384 | 1465.3 | 5.8511 | 392 | 7.82 | 1.382 | 1375.9 | 2.7481 | 392 | 7.82 | 1.408 | 1049.4 | 2.0932 | 1.3913 | 1296.8667 | 0.027827 | 61.1349 | 3.452
393 | 7.84 | 1.388 | 1471.45 | 5.8735 | 393 | 7.84 | 1.386 | 1380.1 | 5.512 | 393 | 7.84 | 1.411 | 1054.15 | 3.1553 | 1.395 | 1301.9 | 0.0279 | 61.3722 | 4.7644
394 | 7.86 | 1.391 | 1475.9 | 4.421 | 394 | 7.86 | 1.391 | 1383.7 | 6.9095 | 394 | 7.86 | 1.414 | 1059.2 | 3.17 | 1.3987 | 1306.2667 | 0.027973 | 61.578 | 4.7816
395 | 7.88 | 1.394 | 1482.05 | 4.4369 | 395 | 7.88 | 1.395 | 1387.35 | 5.5421 | 395 | 7.88 | 1.416 | 1063.95 | 2.1231 | 1.4017 | 1311.1167 | 0.028033 | 61.8066 | 3.9261
396 | 7.9 | 1.398 | 1487.35 | 5.9388 | 396 | 7.9 | 1.396 | 1391 | 1.3892 | 396 | 7.9 | 1.419 | 1068.95 | 3.1994 | 1.4043 | 1315.7667 | 0.028087 | 62.0258 | 3.5025
397 | 7.92 | 1.402 | 1493.5 | 5.9617 | 397 | 7.92 | 1.401 | 1394.6 | 6.964 | 397 | 7.92 | 1.422 | 1073.15 | 3.2131 | 1.4083 | 1320.4167 | 0.028167 | 62.245 | 5.2724
398 | 7.94 | 1.406 | 1498.25 | 5.9835 | 398 | 7.94 | 1.405 | 1397.7 | 5.5846 | 398 | 7.94 | 1.425 | 1077.9 | 3.2266 | 1.412 | 1324.6167 | 0.02824 | 62.443 | 4.8492
399 | 7.96 | 1.41 | 1503 | 6.0025 | 399 | 7.96 | 1.407 | 1401.05 | 2.7988 | 399 | 7.96 | 1.43 | 1081.5 | 5.3985 | 1.4157 | 1328.5167 | 0.028313 | 62.6269 | 4.8641
400 | 7.98 | 1.413 | 1506.9 | 4.5149 | 400 | 7.98 | 1.411 | 1405.5 | 5.6131 | 400 | 7.98 | 1.432 | 1084.85 | 2.1663 | 1.4187 | 1332.4167 | 0.028373 | 62.8107 | 3.9914
401 | 8 | 1.416 | 1512.2 | 4.5286 | 401 | 8 | 1.415 | 1408.55 | 5.6281 | 401 | 8 | 1.435 | 1088.5 | 3.26 | 1.422 | 1336.4167 | 0.02844 | 62.9993 | 4.4481
402 | 8.02 | 1.421 | 1517.8 | 7.575 | 402 | 8.02 | 1.419 | 1412.75 | 5.6426 | 402 | 8.02 | 1.439 | 1092.4 | 4.3618 | 1.4263 | 1340.9833 | 0.028527 | 63.2146 | 5.801
403 | 8.04 | 1.424 | 1522 | 4.5597 | 403 | 8.04 | 1.422 | 1417.8 | 4.2458 | 403 | 8.04 | 1.442 | 1096.6 | 3.2835 | 1.4293 | 1345.4667 | 0.028587 | 63.4259 | 4.0297
404 | 8.06 | 1.428 | 1527.85 | 6.0997 | 404 | 8.06 | 1.426 | 1421.15 | 5.6779 | 404 | 8.06 | 1.445 | 1100.25 | 3.2953 | 1.433 | 1349.75 | 0.02866 | 63.6278 | 4.9412
405 | 8.08 | 1.431 | 1532.6 | 4.5907 | 405 | 8.08 | 1.43 | 1425.9 | 5.6941 | 405 | 8.08 | 1.449 | 1104.7 | 4.4099 | 1.4367 | 1354.4 | 0.028733 | 63.847 | 4.9576
406 | 8.1 | 1.435 | 1537.65 | 6.1405 | 406 | 8.1 | 1.434 | 1429.5 | 5.7108 | 406 | 8.1 | 1.452 | 1109.15 | 3.3208 | 1.4403 | 1358.7667 | 0.028807 | 64.0529 | 4.9741
407 | 8.12 | 1.439 | 1542.1 | 6.1595 | 407 | 8.12 | 1.438 | 1434.25 | 5.7275 | 407 | 8.12 | 1.455 | 1113.65 | 3.3342 | 1.444 | 1363.3333 | 0.02888 | 64.2681 | 4.9905
408 | 8.14 | 1.443 | 1547.7 | 6.1796 | 408 | 8.14 | 1.442 | 1437.9 | 5.7443 | 408 | 8.14 | 1.459 | 1117.55 | 4.4624 | 1.448 | 1367.7167 | 0.02896 | 64.4748 | 5.4621
409 | 8.16 | 1.447 | 1552.15 | 6.1997 | 409 | 8.16 | 1.445 | 1442.35 | 4.3204 | 409 | 8.16 | 1.463 | 1122.3 | 4.4797 | 1.4517 | 1372.2667 | 0.029033 | 64.6893 | 5.0233
410 | 8.18 | 1.451 | 1557.75 | 6.2198 | 410 | 8.18 | 1.449 | 1447.1 | 5.7789 | 410 | 8.18 | 1.466 | 1125.65 | 3.3719 | 1.4553 | 1376.8333 | 0.029107 | 64.9045 | 5.04
411 | 8.2 | 1.454 | 1563.6 | 4.682 | 411 | 8.2 | 1.454 | 1450.75 | 7.2446 | 411 | 8.2 | 1.469 | 1130.4 | 3.3841 | 1.459 | 1381.5833 | 0.02918 | 65.1285 | 5.0571
412 | 8.22 | 1.459 | 1570.05 | 7.8341 | 412 | 8.22 | 1.457 | 1454.65 | 4.3581 | 412 | 8.22 | 1.473 | 1135.15 | 4.5311 | 1.463 | 1386.6167 | 0.02926 | 65.3657 | 5.5364
413 | 8.24 | 1.463 | 1575.6 | 6.2913 | 413 | 8.24 | 1.46 | 1459.7 | 4.3715 | 413 | 8.24 | 1.476 | 1139.6 | 3.4121 | 1.4663 | 1391.6333 | 0.029327 | 65.6022 | 4.6304
414 | 8.26 | 1.466 | 1580.65 | 4.7344 | 414 | 8.26 | 1.465 | 1464.15 | 7.3096 | 414 | 8.26 | 1.48 | 1144.1 | 4.5674 | 1.4703 | 1396.3 | 0.029407 | 65.8222 | 5.5759
415 | 8.28 | 1.47 | 1585.4 | 6.3321 | 415 | 8.28 | 1.469 | 1468.6 | 5.8655 | 415 | 8.28 | 1.485 | 1148.3 | 5.731 | 1.4747 | 1400.7667 | 0.029493 | 66.0328 | 6.0603
416 | 8.3 | 1.474 | 1590.4 | 6.3516 | 416 | 8.3 | 1.472 | 1472.8 | 4.4121 | 416 | 8.3 | 1.488 | 1152.45 | 3.4511 | 1.478 | 1405.2167 | 0.02956 | 66.2425 | 4.6766
417 | 8.32 | 1.478 | 1595.45 | 6.3717 | 417 | 8.32 | 1.475 | 1477.3 | 4.4252 | 417 | 8.32 | 1.49 | 1157.2 | 2.3096 | 1.481 | 1409.9833 | 0.02962 | 66.4673 | 4.2228
418 | 8.34 | 1.481 | 1600.75 | 4.7943 | 418 | 8.34 | 1.48 | 1482.05 | 7.3984 | 418 | 8.34 | 1.494 | 1161.7 | 4.6378 | 1.485 | 1414.8333 | 0.0297 | 66.6959 | 5.6496
419 | 8.36 | 1.484 | 1606.05 | 4.8102 | 419 | 8.36 | 1.484 | 1486.5 | 5.9371 | 419 | 8.36 | 1.499 | 1165.6 | 5.8183 | 1.489 | 1419.3833 | 0.02978 | 66.9104 | 5.6684
420 | 8.38 | 1.488 | 1611.1 | 6.4343 | 420 | 8.38 | 1.488 | 1491.55 | 5.9561 | 420 | 8.38 | 1.502 | 1170.05 | 3.5035 | 1.4927 | 1424.2333 | 0.029853 | 67.139 | 5.2133
421 | 8.4 | 1.493 | 1615.85 | 8.0674 | 421 | 8.4 | 1.492 | 1496.3 | 5.9757 | 421 | 8.4 | 1.505 | 1175.1 | 3.5177 | 1.4967 | 1429.0833 | 0.029933 | 67.3676 | 5.7066
422 | 8.42 | 1.497 | 1621.4 | 6.4745 | 422 | 8.42 | 1.496 | 1499.65 | 5.9919 | 422 | 8.42 | 1.509 | 1179 | 4.7082 | 1.5007 | 1433.35 | 0.030013 | 67.5688 | 5.7249
423 | 8.44 | 1.501 | 1625.35 | 6.4935 | 423 | 8.44 | 1.499 | 1504.65 | 4.5065 | 423 | 8.44 | 1.513 | 1183.75 | 4.7255 | 1.5043 | 1437.9167 | 0.030087 | 67.784 | 5.264
424 | 8.46 | 1.504 | 1630.35 | 4.8836 | 424 | 8.46 | 1.503 | 1509.4 | 6.0281 | 424 | 8.46 | 1.516 | 1188.5 | 3.5584 | 1.5077 | 1442.75 | 0.030153 | 68.0119 | 4.8011
425 | 8.48 | 1.508 | 1634.85 | 6.5304 | 425 | 8.48 | 1.506 | 1512.75 | 4.5332 | 425 | 8.48 | 1.519 | 1193.25 | 3.5726 | 1.511 | 1446.95 | 0.03022 | 68.2099 | 4.8162
426 | 8.5 | 1.513 | 1639.3 | 8.1854 | 426 | 8.5 | 1.51 | 1517.8 | 6.0611 | 426 | 8.5 | 1.524 | 1197.7 | 5.9774 | 1.5157 | 1451.6 | 0.030313 | 68.4291 | 6.7633
427 | 8.52 | 1.517 | 1643.75 | 6.5661 | 427 | 8.52 | 1.515 | 1522.25 | 7.6001 | 427 | 8.52 | 1.527 | 1202.2 | 3.5998 | 1.5197 | 1456.0667 | 0.030393 | 68.6396 | 5.8153
428 | 8.54 | 1.52 | 1648.25 | 4.938 | 428 | 8.54 | 1.519 | 1526.7 | 6.0979 | 428 | 8.54 | 1.53 | 1206.65 | 3.6133 | 1.523 | 1460.5333 | 0.03046 | 68.8502 | 4.861
429 | 8.56 | 1.524 | 1652.7 | 6.6019 | 429 | 8.56 | 1.521 | 1530.05 | 3.0568 | 429 | 8.56 | 1.534 | 1211.1 | 4.8355 | 1.5263 | 1464.6167 | 0.030527 | 69.0427 | 4.8753
430 | 8.58 | 1.528 | 1657.75 | 6.6209 | 430 | 8.58 | 1.525 | 1534.8 | 6.1297 | 430 | 8.58 | 1.538 | 1215.3 | 4.8528 | 1.5303 | 1469.2833 | 0.030607 | 69.2627 | 5.8678
431 | 8.6 | 1.532 | 1661.1 | 6.6377 | 431 | 8.6 | 1.53 | 1539.55 | 7.6859 | 431 | 8.6 | 1.54 | 1219.2 | 2.4345 | 1.534 | 1473.2833 | 0.03068 | 69.4512 | 5.3947
432 | 8.62 | 1.535 | 1666.1 | 4.9908 | 432 | 8.62 | 1.534 | 1543.75 | 6.1666 | 432 | 8.62 | 1.544 | 1223.4 | 4.8852 | 1.5377 | 1477.75 | 0.030753 | 69.6618 | 5.4102
433 | 8.64 | 1.538 | 1670.85 | 5.0054 | 433 | 8.64 | 1.537 | 1548.8 | 4.6388 | 433 | 8.64 | 1.548 | 1228.45 | 4.9037 | 1.541 | 1482.7 | 0.03082 | 69.8951 | 4.9341
434 | 8.66 | 1.544 | 1676.45 | 10.0419 | 434 | 8.66 | 1.541 | 1552.7 | 6.203 | 434 | 8.66 | 1.551 | 1233.45 | 3.6928 | 1.5453 | 1487.5333 | 0.030907 | 70.123 | 6.4355
435 | 8.68 | 1.547 | 1681.2 | 5.0365 | 435 | 8.68 | 1.545 | 1556.6 | 6.2186 | 435 | 8.68 | 1.554 | 1236.8 | 3.7054 | 1.5487 | 1491.5333 | 0.030973 | 70.3116 | 4.9651
436 | 8.7 | 1.55 | 1685.4 | 5.0499 | 436 | 8.7 | 1.548 | 1559.95 | 4.6748 | 436 | 8.7 | 1.559 | 1241.85 | 6.1966 | 1.5523 | 1495.7333 | 0.031047 | 70.5095 | 5.4767
437 | 8.72 | 1.555 | 1690.7 | 8.4402 | 437 | 8.72 | 1.553 | 1564.45 | 7.811 | 437 | 8.72 | 1.562 | 1246.3 | 3.7322 | 1.5567 | 1500.4833 | 0.031133 | 70.7335 | 6.4918
438 | 8.74 | 1.558 | 1694.9 | 5.0784 | 438 | 8.74 | 1.556 | 1568.05 | 4.6988 | 438 | 8.74 | 1.565 | 1251.35 | 3.7465 | 1.5597 | 1504.7667 | 0.031193 | 70.9354 | 4.5079
439 | 8.76 | 1.561 | 1699.05 | 5.0909 | 439 | 8.76 | 1.559 | 1571.7 | 4.7096 | 439 | 8.76 | 1.569 | 1255.25 | 5.0132 | 1.563 | 1508.6667 | 0.03126 | 71.1192 | 5.0224
440 | 8.78 | 1.564 | 1702.7 | 5.1026 | 440 | 8.78 | 1.563 | 1576.15 | 6.2957 | 440 | 8.78 | 1.573 | 1260 | 5.0305 | 1.5667 | 1512.95 | 0.031333 | 71.3211 | 5.5396
441 | 8.8 | 1.568 | 1708 | 6.8214 | 441 | 8.8 | 1.567 | 1580.05 | 6.3124 | 441 | 8.8 | 1.576 | 1265.05 | 3.7876 | 1.5703 | 1517.7 | 0.031407 | 71.5451 | 5.5562
442 | 8.82 | 1.57 | 1711.9 | 3.4199 | 442 | 8.82 | 1.57 | 1583.15 | 4.7448 | 442 | 8.82 | 1.58 | 1268.4 | 5.0669 | 1.5733 | 1521.15 | 0.031467 | 71.7077 | 4.5583
443 | 8.84 | 1.575 | 1717.5 | 8.5735 | 443 | 8.84 | 1.572 | 1587.6 | 3.1707 | 443 | 8.84 | 1.584 | 1272.85 | 5.0825 | 1.577 | 1525.9833 | 0.03154 | 71.9355 | 5.5864
444 | 8.86 | 1.579 | 1721.7 | 6.8784 | 444 | 8.86 | 1.577 | 1592.1 | 7.9492 | 444 | 8.86 | 1.587 | 1277.3 | 3.8252 | 1.581 | 1530.3667 | 0.03162 | 72.1422 | 6.1127
445 | 8.88 | 1.582 | 1726.7 | 5.1726 | 445 | 8.88 | 1.581 | 1595.45 | 6.3751 | 445 | 8.88 | 1.591 | 1280.95 | 5.1165 | 1.5847 | 1534.3667 | 0.031693 | 72.3307 | 5.6187
446 | 8.9 | 1.586 | 1732.6 | 6.9186 | 446 | 8.9 | 1.584 | 1600.2 | 4.7935 | 446 | 8.9 | 1.595 | 1286 | 5.1339 | 1.5883 | 1539.6 | 0.031767 | 72.5774 | 5.6356
447 | 8.92 | 1.589 | 1736.2 | 5.2032 | 447 | 8.92 | 1.588 | 1604.35 | 6.4091 | 447 | 8.92 | 1.598 | 1289.05 | 3.8626 | 1.5917 | 1543.2 | 0.031833 | 72.7471 | 5.138
448 | 8.94 | 1.593 | 1740.95 | 6.9543 | 448 | 8.94 | 1.592 | 1608.55 | 6.4258 | 448 | 8.94 | 1.602 | 1294.1 | 5.1663 | 1.5957 | 1547.8667 | 0.031913 | 72.9671 | 6.1821
449 | 8.96 | 1.597 | 1745.7 | 6.9733 | 449 | 8.96 | 1.595 | 1612.2 | 4.8311 | 449 | 8.96 | 1.606 | 1297.7 | 5.1836 | 1.5993 | 1551.8667 | 0.031987 | 73.1557 | 5.6828
450 | 8.98 | 1.601 | 1750.75 | 6.9929 | 450 | 8.98 | 1.599 | 1616.65 | 6.4577 | 450 | 8.98 | 1.61 | 1297.45 | 5.1903 | 1.6033 | 1554.95 | 0.032067 | 73.301 | 6.2136
451 | 9 | 1.605 | 1755.75 | 7.013 | 451 | 9 | 1.602 | 1620.55 | 4.8558 | 451 | 9 | 1.613 | 1289.6 | 3.8806 | 1.6067 | 1555.3 | 0.032133 | 73.3175 | 5.1837
452 | 9.02 | 1.609 | 1761.1 | 7.0337 | 452 | 9.02 | 1.606 | 1623.9 | 6.4889 | 452 | 9.02 | 1.618 | 1295.2 | 6.462 | 1.611 | 1560.0667 | 0.03222 | 73.5422 | 6.75
453 | 9.04 | 1.613 | 1765 | 7.0522 | 453 | 9.04 | 1.61 | 1627.55 | 6.5029 | 453 | 9.04 | 1.621 | 1303 | 3.8973 | 1.6147 | 1565.1833 | 0.032293 | 73.7834 | 5.7296
454 | 9.06 | 1.616 | 1770 | 5.3025 | 454 | 9.06 | 1.615 | 1632.3 | 8.1496 | 454 | 9.06 | 1.625 | 1309.45 | 5.2249 | 1.6187 | 1570.5833 | 0.032373 | 74.038 | 6.2715
455 | 9.08 | 1.62 | 1773.95 | 7.0879 | 455 | 9.08 | 1.618 | 1635.95 | 4.9024 | 455 | 9.08 | 1.629 | 1315.05 | 5.249 | 1.6223 | 1574.9833 | 0.032447 | 74.2454 | 5.7669
456 | 9.1 | 1.624 | 1778.95 | 7.1058 | 456 | 9.1 | 1.621 | 1639.85 | 4.9137 | 456 | 9.1 | 1.633 | 1320.6 | 5.2713 | 1.626 | 1579.8 | 0.03252 | 74.4725 | 5.7838
457 | 9.12 | 1.628 | 1783.4 | 7.1247 | 457 | 9.12 | 1.625 | 1644.05 | 6.5678 | 457 | 9.12 | 1.637 | 1325.1 | 5.2914 | 1.63 | 1584.1833 | 0.0326 | 74.6791 | 6.328
458 | 9.14 | 1.631 | 1787.9 | 5.357 | 458 | 9.14 | 1.629 | 1649.05 | 6.5862 | 458 | 9.14 | 1.641 | 1329.85 | 5.3099 | 1.6337 | 1588.9333 | 0.032673 | 74.903 | 5.8174
459 | 9.16 | 1.635 | 1794.3 | 7.1644 | 459 | 9.16 | 1.632 | 1652.95 | 4.953 | 459 | 9.16 | 1.643 | 1332.9 | 2.6627 | 1.6367 | 1593.3833 | 0.032733 | 75.1128 | 4.7735
460 | 9.18 | 1.64 | 1798.8 | 8.9827 | 460 | 9.18 | 1.637 | 1657.7 | 8.2766 | 460 | 9.18 | 1.647 | 1337.35 | 5.3405 | 1.6413 | 1597.95 | 0.032827 | 75.3281 | 7.4464
461 | 9.2 | 1.642 | 1803.55 | 3.6023 | 461 | 9.2 | 1.641 | 1662.45 | 6.6403 | 461 | 9.2 | 1.652 | 1341 | 6.6959 | 1.645 | 1602.3333 | 0.0329 | 75.5347 | 5.8672
462 | 9.22 | 1.647 | 1808.85 | 9.031 | 462 | 9.22 | 1.644 | 1667.2 | 4.9945 | 462 | 9.22 | 1.656 | 1344.9 | 5.3718 | 1.649 | 1606.9833 | 0.03298 | 75.7539 | 6.4186
463 | 9.24 | 1.651 | 1813.85 | 7.2454 | 463 | 9.24 | 1.648 | 1670.85 | 6.6761 | 463 | 9.24 | 1.66 | 1348.25 | 5.3863 | 1.653 | 1610.9833 | 0.03306 | 75.9425 | 6.4359
464 | 9.26 | 1.656 | 1818.9 | 9.0819 | 464 | 9.26 | 1.652 | 1675.05 | 6.6918 | 464 | 9.26 | 1.662 | 1353.55 | 2.7018 | 1.6567 | 1615.8333 | 0.033133 | 76.1711 | 5.9158
465 | 9.28 | 1.658 | 1823.65 | 3.6425 | 465 | 9.28 | 1.657 | 1680.6 | 8.3891 | 465 | 9.28 | 1.666 | 1358.3 | 5.4237 | 1.6603 | 1620.85 | 0.033207 | 76.4076 | 5.9339
466 | 9.3 | 1.662 | 1828.4 | 7.3041 | 466 | 9.3 | 1.66 | 1684.8 | 5.0481 | 466 | 9.3 | 1.671 | 1363.05 | 6.8034 | 1.6643 | 1625.4167 | 0.033287 | 76.6229 | 6.4925
467 | 9.32 | 1.667 | 1833.7 | 9.1553 | 467 | 9.32 | 1.663 | 1689.55 | 5.0615 | 467 | 9.32 | 1.674 | 1366.4 | 4.0942 | 1.668 | 1629.8833 | 0.03336 | 76.8334 | 5.968
468 | 9.34 | 1.671 | 1838.15 | 7.3437 | 468 | 9.34 | 1.669 | 1694.3 | 10.1516 | 468 | 9.34 | 1.679 | 1371.15 | 6.8439 | 1.673 | 1634.5333 | 0.03346 | 77.0526 | 8.161
469 | 9.36 | 1.674 | 1842.9 | 5.5216 | 469 | 9.36 | 1.671 | 1698.2 | 3.3925 | 469 | 9.36 | 1.683 | 1375.65 | 5.4936 | 1.676 | 1638.9167 | 0.03352 | 77.2593 | 4.9102
470 | 9.38 | 1.678 | 1847.65 | 7.3811 | 470 | 9.38 | 1.674 | 1702.7 | 5.1013 | 470 | 9.38 | 1.686 | 1380.1 | 4.1336 | 1.6793 | 1643.4833 | 0.033587 | 77.4745 | 5.4707
471 | 9.4 | 1.682 | 1852.15 | 7.3996 | 471 | 9.4 | 1.679 | 1707.15 | 8.5246 | 471 | 9.4 | 1.69 | 1383.45 | 5.5271 | 1.6837 | 1647.5833 | 0.033673 | 77.6678 | 7.1306
472 | 9.42 | 1.685 | 1857.45 | 5.5644 | 472 | 9.42 | 1.683 | 1711.9 | 6.8381 | 472 | 9.42 | 1.694 | 1387.1 | 5.5411 | 1.6873 | 1652.15 | 0.033747 | 77.8831 | 6.0495
473 | 9.44 | 1.69 | 1861.65 | 9.2977 | 473 | 9.44 | 1.686 | 1716.65 | 5.1428 | 473 | 9.44 | 1.698 | 1390.7 | 5.5556 | 1.6913 | 1656.3333 | 0.033827 | 78.0803 | 6.617
474 | 9.46 | 1.694 | 1866.4 | 7.4561 | 474 | 9.46 | 1.691 | 1721.4 | 8.5951 | 474 | 9.46 | 1.701 | 1396.05 | 4.1801 | 1.6953 | 1661.2833 | 0.033907 | 78.3136 | 6.6352
475 | 9.48 | 1.697 | 1872.5 | 5.6084 | 475 | 9.48 | 1.696 | 1726.7 | 8.6202 | 475 | 9.48 | 1.704 | 1399.95 | 4.194 | 1.699 | 1666.3833 | 0.03398 | 78.5541 | 6.1007
476 | 9.5 | 1.701 | 1876.15 | 7.4973 | 476 | 9.5 | 1.698 | 1730.9 | 3.4576 | 476 | 9.5 | 1.708 | 1404.4 | 5.6087 | 1.7023 | 1670.4833 | 0.034047 | 78.7473 | 5.5614
477 | 9.52 | 1.706 | 1882 | 9.3954 | 477 | 9.52 | 1.702 | 1734.8 | 6.9314 | 477 | 9.52 | 1.711 | 1408.05 | 4.2187 | 1.7063 | 1674.95 | 0.034127 | 78.9579 | 6.6909
478 | 9.54 | 1.71 | 1886.2 | 7.5364 | 478 | 9.54 | 1.707 | 1739.55 | 8.6859 | 478 | 9.54 | 1.715 | 1412.8 | 5.6417 | 1.7107 | 1679.5167 | 0.034213 | 79.1732 | 7.268
479 | 9.56 | 1.714 | 1891.8 | 7.556 | 479 | 9.56 | 1.712 | 1743.75 | 8.7082 | 479 | 9.56 | 1.719 | 1417.25 | 5.6601 | 1.715 | 1684.2667 | 0.0343 | 79.3971 | 7.2882
480 | 9.58 | 1.717 | 1896.25 | 5.6821 | 480 | 9.58 | 1.714 | 1747.95 | 3.4917 | 480 | 9.58 | 1.723 | 1421.45 | 5.6774 | 1.718 | 1688.55 | 0.03436 | 79.599 | 5.0592
481 | 9.6 | 1.721 | 1901 | 7.5945 | 481 | 9.6 | 1.718 | 1752.7 | 7.0013 | 481 | 9.6 | 1.726 | 1426.2 | 4.2715 | 1.7217 | 1693.3 | 0.034433 | 79.8229 | 6.2001
482 | 9.62 | 1.724 | 1905.75 | 5.7101 | 482 | 9.62 | 1.723 | 1756.9 | 8.774 | 482 | 9.62 | 1.73 | 1430.65 | 5.7137 | 1.7257 | 1697.7667 | 0.034513 | 80.0335 | 6.7821
483 | 9.64 | 1.728 | 1911.65 | 7.6348 | 483 | 9.64 | 1.726 | 1761.35 | 5.2774 | 483 | 9.64 | 1.733 | 1434.3 | 4.2974 | 1.729 | 1702.4333 | 0.03458 | 80.2535 | 5.667
484 | 9.66 | 1.733 | 1915.8 | 9.5686 | 484 | 9.66 | 1.729 | 1765.55 | 5.2904 | 484 | 9.66 | 1.737 | 1439.05 | 5.7467 | 1.733 | 1706.8 | 0.03466 | 80.4593 | 6.8185
485 | 9.68 | 1.736 | 1920 | 5.7537 | 485 | 9.68 | 1.733 | 1769.45 | 7.07 | 485 | 9.68 | 1.741 | 1443.25 | 5.7646 | 1.7367 | 1710.9 | 0.034733 | 80.6526 | 6.2658
486 | 9.7 | 1.739 | 1925.3 | 5.768 | 486 | 9.7 | 1.736 | 1774.2 | 5.3155 | 486 | 9.7 | 1.744 | 1448 | 4.3369 | 1.7397 | 1715.8333 | 0.034793 | 80.8852 | 5.1401
487 | 9.72 | 1.742 | 1931.2 | 5.7847 | 487 | 9.72 | 1.74 | 1778.95 | 7.1063 | 487 | 9.72 | 1.748 | 1452.15 | 5.8003 | 1.7433 | 1720.7667 | 0.034867 | 81.1177 | 6.3004
488 | 9.74 | 1.746 | 1936.75 | 7.7359 | 488 | 9.74 | 1.745 | 1783.15 | 8.9053 | 488 | 9.74 | 1.751 | 1456.65 | 4.3632 | 1.7473 | 1725.5167 | 0.034947 | 81.3416 | 6.8926
489 | 9.76 | 1.749 | 1940.95 | 5.8166 | 489 | 9.76 | 1.747 | 1787.05 | 3.5702 | 489 | 9.76 | 1.756 | 1460.85 | 7.2938 | 1.7507 | 1729.6167 | 0.035013 | 81.5349 | 5.7586
490 | 9.78 | 1.754 | 1946.8 | 9.7194 | 490 | 9.78 | 1.75 | 1791.25 | 5.3674 | 490 | 9.78 | 1.76 | 1464.2 | 5.8501 | 1.7547 | 1734.0833 | 0.035093 | 81.7455 | 6.9274
491 | 9.8 | 1.757 | 1951 | 5.8467 | 491 | 9.8 | 1.754 | 1795.15 | 7.1728 | 491 | 9.8 | 1.763 | 1468.95 | 4.3997 | 1.758 | 1738.3667 | 0.03516 | 81.9474 | 5.7874
492 | 9.82 | 1.76 | 1955.75 | 5.8601 | 492 | 9.82 | 1.758 | 1799.35 | 7.189 | 492 | 9.82 | 1.767 | 1473.7 | 5.8853 | 1.7617 | 1742.9333 | 0.035233 | 82.1627 | 6.3824
493 | 9.84 | 1.764 | 1960.25 | 7.832 | 493 | 9.84 | 1.761 | 1802.95 | 5.4034 | 493 | 9.84 | 1.77 | 1478.45 | 4.4282 | 1.765 | 1747.2167 | 0.0353 | 82.3646 | 5.8169
494 | 9.86 | 1.768 | 1964.7 | 7.8499 | 494 | 9.86 | 1.765 | 1807.7 | 7.2213 | 494 | 9.86 | 1.774 | 1482.9 | 5.9227 | 1.769 | 1751.7667 | 0.03538 | 82.5791 | 6.998
495 | 9.88 | 1.771 | 1970.3 | 5.9025 | 495 | 9.88 | 1.769 | 1811.35 | 7.2381 | 495 | 9.88 | 1.778 | 1487.65 | 5.9411 | 1.7727 | 1756.4333 | 0.035453 | 82.7991 | 6.4317
496 | 9.9 | 1.775 | 1975.05 | 7.8907 | 496 | 9.9 | 1.772 | 1815.55 | 5.4404 | 496 | 9.9 | 1.783 | 1491.85 | 7.4487 | 1.7767 | 1760.8167 | 0.035533 | 83.0057 | 7.0345
497 | 9.92 | 1.778 | 1978.95 | 5.931 | 497 | 9.92 | 1.775 | 1819.15 | 5.452 | 497 | 9.92 | 1.787 | 1496.6 | 5.9769 | 1.78 | 1764.9 | 0.0356 | 83.1982 | 5.8762
498 | 9.94 | 1.782 | 1983.95 | 7.9258 | 498 | 9.94 | 1.779 | 1823.35 | 7.285 | 498 | 9.94 | 1.79 | 1500.2 | 4.4952 | 1.7837 | 1769.1667 | 0.035673 | 83.3993 | 6.4791
499 | 9.96 | 1.786 | 1989 | 7.9459 | 499 | 9.96 | 1.783 | 1827.8 | 7.3023 | 499 | 9.96 | 1.795 | 1504.7 | 7.5122 | 1.788 | 1773.8333 | 0.03576 | 83.6193 | 7.6765
500 | 9.98 | 1.79 | 1992.65 | 7.9633 | 500 | 9.98 | 1.787 | 1831.45 | 7.3185 | 500 | 9.98 | 1.797 | 1509.45 | 3.0141 | 1.7913 | 1777.85 | 0.035827 | 83.8087 | 5.9195
501 | 10 | 1.793 | 1997.95 | 5.9859 | 501 | 10 | 1.792 | 1835.9 | 9.1684 | 501 | 10 | 1.801 | 1513.9 | 6.0467 | 1.7953 | 1782.5833 | 0.035907 | 84.0318 | 7.1209
502 | 10.02 | 1.797 | 2002.7 | 8.0013 | 502 | 10.02 | 1.795 | 1839.55 | 5.5132 | 502 | 10.02 | 1.806 | 1518.1 | 7.58 | 1.7993 | 1786.7833 | 0.035987 | 84.2298 | 7.1387
503 | 10.04 | 1.802 | 2008 | 10.0268 | 503 | 10.04 | 1.799 | 1843.45 | 7.366 | 503 | 10.04 | 1.809 | 1522.3 | 4.5606 | 1.8033 | 1791.25 | 0.036067 | 84.4403 | 7.1561
504 | 10.06 | 1.806 | 2013 | 8.042 | 504 | 10.06 | 1.802 | 1847.1 | 5.5358 | 504 | 10.06 | 1.814 | 1526.45 | 7.6219 | 1.8073 | 1795.5167 | 0.036147 | 84.6415 | 7.1735
505 | 10.08 | 1.809 | 2017.5 | 6.0457 | 505 | 10.08 | 1.807 | 1851 | 9.2452 | 505 | 10.08 | 1.817 | 1531.5 | 4.5869 | 1.811 | 1800 | 0.03622 | 84.8528 | 6.5918
506 | 10.1 | 1.812 | 2022.5 | 6.06 | 506 | 10.1 | 1.81 | 1854.65 | 5.5585 | 506 | 10.1 | 1.821 | 1536.5 | 6.136 | 1.8143 | 1804.55 | 0.036287 | 85.0673 | 6.0076
507 | 10.12 | 1.818 | 2026.7 | 12.1476 | 507 | 10.12 | 1.815 | 1858.25 | 9.2822 | 507 | 10.12 | 1.824 | 1541 | 4.6163 | 1.819 | 1808.65 | 0.03638 | 85.2606 | 8.4308
508 | 10.14 | 1.821 | 2030.35 | 6.0856 | 508 | 10.14 | 1.819 | 1862.45 | 7.4414 | 508 | 10.14 | 1.828 | 1546.3 | 6.1746 | 1.8227 | 1813.0333 | 0.036453 | 85.4672 | 6.6398
509 | 10.16 | 1.824 | 2033.95 | 6.0965 | 509 | 10.16 | 1.822 | 1867.2 | 5.5945 | 509 | 10.16 | 1.833 | 1550.5 | 7.742 | 1.8263 | 1817.2167 | 0.036527 | 85.6644 | 6.6555
510 | 10.18 | 1.828 | 2038.45 | 8.1448 | 510 | 10.18 | 1.825 | 1868.9 | 5.6041 | 510 | 10.18 | 1.837 | 1554.95 | 6.2109 | 1.83 | 1820.7667 | 0.0366 | 85.8318 | 6.6696
511 | 10.2 | 1.833 | 2042.9 | 10.2034 | 511 | 10.2 | 1.829 | 1872.8 | 7.4834 | 511 | 10.2 | 1.84 | 1559.15 | 4.6712 | 1.834 | 1824.95 | 0.03668 | 86.029 | 7.2914
512 | 10.22 | 1.836 | 2046.8 | 6.1346 | 512 | 10.22 | 1.833 | 1877.25 | 7.5001 | 512 | 10.22 | 1.845 | 1563.9 | 7.8076 | 1.838 | 1829.3167 | 0.03676 | 86.2348 | 7.3085
513 | 10.24 | 1.84 | 2051.55 | 8.1967 | 513 | 10.24 | 1.837 | 1881.45 | 7.5174 | 513 | 10.24 | 1.849 | 1568.1 | 6.264 | 1.842 | 1833.7 | 0.03684 | 86.4414 | 7.326
514 | 10.26 | 1.845 | 2056.85 | 10.271 | 514 | 10.26 | 1.841 | 1884.8 | 7.5325 | 514 | 10.26 | 1.852 | 1573.4 | 4.7123 | 1.846 | 1838.35 | 0.03692 | 86.6607 | 7.3441
515 | 10.28 | 1.848 | 2060.2 | 6.1756 | 515 | 10.28 | 1.846 | 1888.45 | 9.4331 | 515 | 10.28 | 1.856 | 1577.85 | 6.3025 | 1.85 | 1842.1667 | 0.037 | 86.8406 | 7.361
516 | 10.3 | 1.852 | 2064.7 | 8.2498 | 516 | 10.3 | 1.849 | 1892.35 | 5.6712 | 516 | 10.3 | 1.86 | 1582.05 | 6.3198 | 1.8537 | 1846.3667 | 0.037073 | 87.0386 | 6.7623
517 | 10.32 | 1.856 | 2069.15 | 8.2677 | 517 | 10.32 | 1.852 | 1896.25 | 5.6829 | 517 | 10.32 | 1.864 | 1585.4 | 6.3349 | 1.8573 | 1850.2667 | 0.037147 | 87.2224 | 6.7772
518 | 10.34 | 1.86 | 2072.8 | 8.2839 | 518 | 10.34 | 1.857 | 1899.6 | 9.4896 | 518 | 10.34 | 1.867 | 1591 | 4.7646 | 1.8613 | 1854.4667 | 0.037227 | 87.4204 | 7.4095
519 | 10.36 | 1.863 | 2077 | 6.2247 | 519 | 10.36 | 1.86 | 1901.85 | 5.7022 | 519 | 10.36 | 1.871 | 1595.45 | 6.3729 | 1.8647 | 1858.1 | 0.037293 | 87.5917 | 6.1876
520 | 10.38 | 1.868 | 2080.9 | 10.3948 | 520 | 10.38 | 1.864 | 1906.6 | 7.6169 | 520 | 10.38 | 1.874 | 1600.2 | 4.7935 | 1.8687 | 1862.5667 | 0.037373 | 87.8022 | 7.4413
521 | 10.4 | 1.873 | 2084.5 | 10.4135 | 521 | 10.4 | 1.869 | 1909.95 | 9.5414 | 521 | 10.4 | 1.878 | 1604.7 | 6.4098 | 1.8733 | 1866.3833 | 0.037467 | 87.9822 | 8.7009
522 | 10.42 | 1.875 | 2088.7 | 4.1732 | 522 | 10.42 | 1.873 | 1913 | 7.6459 | 522 | 10.42 | 1.882 | 1608.85 | 6.4271 | 1.8767 | 1870.1833 | 0.037533 | 88.1613 | 6.2276
523 | 10.44 | 1.879 | 2093.2 | 8.3638 | 523 | 10.44 | 1.876 | 1916.65 | 5.7445 | 523 | 10.44 | 1.886 | 1613.9 | 6.4455 | 1.8803 | 1874.5833 | 0.037607 | 88.3687 | 6.8654
524 | 10.46 | 1.884 | 2096.8 | 10.475 | 524 | 10.46 | 1.88 | 1920.3 | 7.6739 | 524 | 10.46 | 1.889 | 1618.1 | 4.848 | 1.8843 | 1878.4 | 0.037687 | 88.5486 | 7.506
525 | 10.48 | 1.887 | 2100.15 | 6.2954 | 525 | 10.48 | 1.885 | 1923.65 | 9.6099 | 525 | 10.48 | 1.892 | 1621.7 | 4.8597 | 1.888 | 1881.8333 | 0.03776 | 88.7105 | 6.8938
526 | 10.5 | 1.89 | 2104.1 | 6.3064 | 526 | 10.5 | 1.888 | 1927 | 5.776 | 526 | 10.5 | 1.896 | 1626.75 | 6.4969 | 1.8913 | 1885.95 | 0.037827 | 88.9045 | 6.2796
527 | 10.52 | 1.895 | 2108.8 | 10.5323 | 527 | 10.52 | 1.891 | 1931.15 | 5.7872 | 527 | 10.52 | 1.9 | 1630.65 | 6.5148 | 1.8953 | 1890.2 | 0.037907 | 89.1049 | 7.5523
528 | 10.54 | 1.9 | 2112.75 | 10.5539 | 528 | 10.54 | 1.896 | 1934.5 | 9.6641 | 528 | 10.54 | 1.902 | 1635.95 | 3.2666 | 1.8993 | 1894.4 | 0.037987 | 89.3029 | 7.5692
529 | 10.56 | 1.903 | 2116.65 | 6.3441 | 529 | 10.56 | 1.9 | 1936.75 | 7.7425 | 529 | 10.56 | 1.906 | 1640.45 | 6.5528 | 1.903 | 1897.95 | 0.03806 | 89.4702 | 6.9526
530 | 10.58 | 1.905 | 2121.1 | 4.2378 | 530 | 10.58 | 1.902 | 1940.95 | 3.8777 | 530 | 10.58 | 1.91 | 1644.35 | 6.5696 | 1.9057 | 1902.1333 | 0.038113 | 89.6674 | 5.0668
531 | 10.6 | 1.91 | 2125 | 10.6152 | 531 | 10.6 | 1.906 | 1943.45 | 7.7688 | 531 | 10.6 | 1.914 | 1649.65 | 6.588 | 1.91 | 1906.0333 | 0.0382 | 89.8513 | 8.251
532 | 10.62 | 1.914 | 2128.4 | 8.5068 | 532 | 10.62 | 1.911 | 1946.55 | 9.725 | 532 | 10.62 | 1.918 | 1654.65 | 6.6086 | 1.9143 | 1909.8667 | 0.038287 | 90.032 | 8.2678
533 | 10.64 | 1.917 | 2130.6 | 6.3885 | 533 | 10.64 | 1.914 | 1949.9 | 5.8447 | 533 | 10.64 | 1.921 | 1658.85 | 4.9703 | 1.9173 | 1913.1167 | 0.038347 | 90.1852 | 5.7345
534 | 10.66 | 1.922 | 2134.8 | 10.6635 | 534 | 10.66 | 1.918 | 1952.95 | 7.8057 | 534 | 10.66 | 1.925 | 1664.45 | 6.6466 | 1.9217 | 1917.4 | 0.038433 | 90.3871 | 8.2995
535 | 10.68 | 1.925 | 2137.85 | 6.409 | 535 | 10.68 | 1.923 | 1956.05 | 9.7725 | 535 | 10.68 | 1.928 | 1668.9 | 5 | 1.9253 | 1920.9333 | 0.038507 | 90.5537 | 7.0369
536 | 10.7 | 1.928 | 2141.8 | 6.4195 | 536 | 10.7 | 1.925 | 1958.8 | 3.9148 | 536 | 10.7 | 1.932 | 1673.1 | 6.684 | 1.9283 | 1924.5667 | 0.038567 | 90.7249 | 5.7683
537 | 10.72 | 1.932 | 2144.85 | 8.5733 | 537 | 10.72 | 1.928 | 1961.35 | 5.8802 | 537 | 10.72 | 1.937 | 1677.85 | 8.3774 | 1.9323 | 1928.0167 | 0.038647 | 90.8876 | 7.7052
538 | 10.74 | 1.936 | 2147.95 | 8.5856 | 538 | 10.74 | 1.932 | 1964.15 | 7.851 | 538 | 10.74 | 1.941 | 1682.05 | 6.7198 | 1.9363 | 1931.3833 | 0.038727 | 91.0463 | 7.7188
539 | 10.76 | 1.938 | 2151.55 | 4.2995 | 539 | 10.76 | 1.936 | 1967.2 | 7.8627 | 539 | 10.76 | 1.944 | 1686.5 | 5.0528 | 1.9393 | 1935.0833 | 0.038787 | 91.2207 | 5.7997
540 | 10.78 | 1.942 | 2154.65 | 8.6124 | 540 | 10.78 | 1.938 | 1970.25 | 3.9375 | 540 | 10.78 | 1.948 | 1690.7 | 6.7544 | 1.9427 | 1938.5333 | 0.038853 | 91.3833 | 6.456
541 | 10.8 | 1.946 | 2157.4 | 8.6241 | 541 | 10.8 | 1.942 | 1973.35 | 7.8872 | 541 | 10.8 | 1.952 | 1694.9 | 6.7712 | 1.9467 | 1941.8833 | 0.038933 | 91.5413 | 7.7608
542 | 10.82 | 1.951 | 2161.35 | 10.7969 | 542 | 10.82 | 1.947 | 1976.4 | 9.8744 | 542 | 10.82 | 1.956 | 1699.1 | 6.788 | 1.9513 | 1945.6167 | 0.039027 | 91.7172 | 9.0708
543 | 10.84 | 1.953 | 2163.85 | 4.3252 | 543 | 10.84 | 1.951 | 1978.95 | 7.9107 | 543 | 10.84 | 1.96 | 1703.85 | 6.8059 | 1.9547 | 1948.8833 | 0.039093 | 91.8712 | 6.4908
544 | 10.86 | 1.958 | 2167.2 | 10.8276 | 544 | 10.86 | 1.954 | 1982.3 | 5.9419 | 544 | 10.86 | 1.963 | 1707.75 | 5.1174 | 1.9583 | 1952.4167 | 0.039167 | 92.0378 | 7.1524
545 | 10.88 | 1.961 | 2170 | 6.5058 | 545 | 10.88 | 1.959 | 1985.35 | 9.9191 | 545 | 10.88 | 1.967 | 1711.65 | 6.8388 | 1.9623 | 1955.6667 | 0.039247 | 92.191 | 7.8162
546 | 10.9 | 1.965 | 2172.8 | 8.6856 | 546 | 10.9 | 1.962 | 1987.3 | 5.959 | 546 | 10.9 | 1.971 | 1716.4 | 6.8561 | 1.966 | 1958.8333 | 0.03932 | 92.3403 | 7.1766
547 | 10.92 | 1.969 | 2175.6 | 8.6968 | 547 | 10.92 | 1.964 | 1990.1 | 3.9774 | 547 | 10.92 | 1.974 | 1720.3 | 5.155 | 1.969 | 1962 | 0.03938 | 92.4896 | 5.8813
548 | 10.94 | 1.973 | 2178.35 | 8.7079 | 548 | 10.94 | 1.97 | 1992.6 | 11.9481 | 548 | 10.94 | 1.979 | 1723.95 | 8.6106 | 1.974 | 1964.9667 | 0.03948 | 92.6294 | 9.8174
549 | 10.96 | 1.977 | 2180.35 | 8.7174 | 549 | 10.96 | 1.974 | 1995.15 | 7.9755 | 549 | 10.96 | 1.983 | 1728.95 | 6.9058 | 1.978 | 1968.15 | 0.03956 | 92.7795 | 7.8662
550 | 10.98 | 1.981 | 2183.95 | 8.7286 | 550 | 10.98 | 1.977 | 1997.65 | 5.9892 | 550 | 10.98 | 1.987 | 1732.9 | 6.9237 | 1.9817 | 1971.5 | 0.039633 | 92.9374 | 7.2227
551 | 11 | 1.985 | 2186.2 | 8.7403 | 551 | 11 | 1.981 | 2000.7 | 7.9967 | 551 | 11 | 1.991 | 1737.65 | 6.9411 | 1.9857 | 1974.85 | 0.039713 | 93.0953 | 7.8927
552 | 11.02 | 1.987 | 2189 | 4.3752 | 552 | 11.02 | 1.987 | 2003.5 | 12.0126 | 552 | 11.02 | 1.995 | 1740.7 | 6.9567 | 1.9897 | 1977.7333 | 0.039793 | 93.2312 | 7.9052
553 | 11.04 | 1.991 | 2192.35 | 8.7627 | 553 | 11.04 | 1.988 | 2004.9 | 2.0042 | 553 | 11.04 | 1.999 | 1744.9 | 6.9712 | 1.9927 | 1980.7167 | 0.039853 | 93.3719 | 5.9377
554 | 11.06 | 1.996 | 2194 | 10.9659 | 554 | 11.06 | 1.992 | 2008.55 | 8.0269 | 554 | 11.06 | 2.002 | 1749.35 | 5.2414 | 1.9967 | 1983.9667 | 0.039933 | 93.5251 | 7.9294
555 | 11.08 | 2 | 2196.8 | 8.7816 | 555 | 11.08 | 1.997 | 2010.5 | 10.0476 | 555 | 11.08 | 2.006 | 1753 | 7.0047 | 2.001 | 1986.7667 | 0.04002 | 93.6571 | 8.6033
556 | 11.1 | 2.003 | 2199.3 | 6.5942 | 556 | 11.1 | 2 | 2013.55 | 6.0361 | 556 | 11.1 | 2.011 | 1757.75 | 8.7769 | 2.0047 | 1990.2 | 0.040093 | 93.8189 | 7.2911
557 | 11.12 | 2.008 | 2200.7 | 11 | 557 | 11.12 | 2.004 | 2015.5 | 8.0581 | 557 | 11.12 | 2.015 | 1760.55 | 7.0366 | 2.009 | 1992.25 | 0.04018 | 93.9156 | 8.6286
558 | 11.14 | 2.012 | 2203.8 | 8.809 | 558 | 11.14 | 2.009 | 2017.5 | 10.0825 | 558 | 11.14 | 2.018 | 1763.9 | 5.2867 | 2.013 | 1995.0667 | 0.04026 | 94.0483 | 7.9746
559 | 11.16 | 2.015 | 2205.2 | 6.6135 | 559 | 11.16 | 2.014 | 2020.85 | 10.0959 | 559 | 11.16 | 2.023 | 1768.35 | 8.8306 | 2.0173 | 1998.1333 | 0.040347 | 94.1929 | 8.6519
560 | 11.18 | 2.019 | 2207.15 | 8.8247 | 560 | 11.18 | 2.017 | 2022.8 | 6.0655 | 560 | 11.18 | 2.026 | 1772.55 | 5.3113 | 2.0207 | 2000.8333 | 0.040413 | 94.3202 | 6.6649
561 | 11.2 | 2.024 | 2209.1 | 11.0406 | 561 | 11.2 | 2.02 | 2025.6 | 6.0726 | 561 | 11.2 | 2.029 | 1777 | 5.3243 | 2.0243 | 2003.9 | 0.040487 | 94.4648 | 7.342
562 | 11.22 | 2.028 | 2211.05 | 8.8403 | 562 | 11.22 | 2.025 | 2026.95 | 10.1314 | 562 | 11.22 | 2.034 | 1780.9 | 8.8947 | 2.029 | 2006.3 | 0.04058 | 94.5779 | 9.3571
563 | 11.24 | 2.032 | 2212.45 | 8.847 | 563 | 11.24 | 2.028 | 2029.5 | 6.0847 | 563 | 11.24 | 2.038 | 1785.65 | 7.1331 | 2.0327 | 2009.2 | 0.040653 | 94.7146 | 7.3618
564 | 11.26 | 2.035 | 2213.85 | 6.6395 | 564 | 11.26 | 2.032 | 2031.45 | 8.1219 | 564 | 11.26 | 2.041 | 1789.3 | 5.3624 | 2.036 | 2011.5333 | 0.04072 | 94.8246 | 6.7012
565 | 11.28 | 2.039 | 2213.85 | 8.8554 | 565 | 11.28 | 2.035 | 2033.95 | 6.0981 | 565 | 11.28 | 2.046 | 1792.95 | 8.9556 | 2.04 | 2013.5833 | 0.0408 | 94.9212 | 8.0502
566 | 11.3 | 2.042 | 2215.25 | 6.6436 | 566 | 11.3 | 2.04 | 2035.9 | 10.1746 | 566 | 11.3 | 2.05 | 1796.3 | 7.1785 | 2.044 | 2015.8167 | 0.04088 | 95.0265 | 8.0588
567 | 11.32 | 2.046 | 2216.65 | 8.8638 | 567 | 11.32 | 2.043 | 2038.15 | 6.1111 | 567 | 11.32 | 2.053 | 1799.9 | 5.3943 | 2.0473 | 2018.2333 | 0.040947 | 95.1404 | 6.7234
568 | 11.34 | 2.052 | 2217.75 | 13.3032 | 568 | 11.34 | 2.047 | 2040.95 | 8.1582 | 568 | 11.34 | 2.056 | 1803.85 | 5.4056 | 2.0517 | 2020.85 | 0.041033 | 95.2638 | 8.7513
569 | 11.36 | 2.055 | 2217.5 | 6.6529 | 569 | 11.36 | 2.053 | 2042.6 | 12.2506 | 569 | 11.36 | 2.059 | 1806.9 | 5.4161 | 2.0557 | 2022.3333 | 0.041113 | 95.3337 | 8.0864
570 | 11.38 | 2.058 | 2218.6 | 6.6541 | 570 | 11.38 | 2.055 | 2044.85 | 4.0875 | 570 | 11.38 | 2.064 | 1810.8 | 9.0442 | 2.059 | 2024.75 | 0.04118 | 95.4476 | 6.7451
571 | 11.4 | 2.064 | 2218.3 | 13.3107 | 571 | 11.4 | 2.059 | 2047.1 | 8.1839 | 571 | 11.4 | 2.066 | 1814.15 | 3.6249 | 2.063 | 2026.5167 | 0.04126 | 95.5309 | 8.1025
572 | 11.42 | 2.067 | 2218.6 | 6.6554 | 572 | 11.42 | 2.064 | 2048.75 | 10.2396 | 572 | 11.42 | 2.069 | 1817.25 | 5.4471 | 2.0667 | 2028.2 | 0.041333 | 95.6103 | 7.4336
573 | 11.44 | 2.07 | 2217.75 | 6.6545 | 573 | 11.44 | 2.068 | 2050.7 | 8.1989 | 573 | 11.44 | 2.074 | 1821.4 | 9.0966 | 2.0707 | 2029.95 | 0.041413 | 95.6928 | 8.1163
574 | 11.46 | 2.075 | 2218.3 | 11.0901 | 574 | 11.46 | 2.07 | 2053.25 | 4.1039 | 574 | 11.46 | 2.077 | 1824.8 | 5.4693 | 2.074 | 2032.1167 | 0.04148 | 95.7949 | 6.7701
575 | 11.48 | 2.079 | 2216.65 | 8.8699 | 575 | 11.48 | 2.075 | 2055.2 | 10.2711 | 575 | 11.48 | 2.081 | 1829.8 | 7.3092 | 2.0783 | 2033.8833 | 0.041567 | 95.8782 | 8.8097
576 | 11.5 | 2.082 | 2216.9 | 6.6503 | 576 | 11.5 | 2.079 | 2056.85 | 8.2241 | 576 | 11.5 | 2.085 | 1832.9 | 7.3254 | 2.082 | 2035.55 | 0.04164 | 95.9567 | 7.4606
577 | 11.52 | 2.087 | 2216.65 | 11.0839 | 577 | 11.52 | 2.083 | 2059.35 | 8.2324 | 577 | 11.52 | 2.089 | 1836.5 | 7.3388 | 2.0863 | 2037.5 | 0.041727 | 96.0487 | 8.8249
578 | 11.54 | 2.091 | 2216.1 | 8.8655 | 578 | 11.54 | 2.086 | 2061.05 | 6.1806 | 578 | 11.54 | 2.092 | 1840.15 | 5.515 | 2.0897 | 2039.1 | 0.041793 | 96.1241 | 6.7943
579 | 11.56 | 2.095 | 2216.65 | 8.8655 | 579 | 11.56 | 2.091 | 2062.45 | 10.3088 | 579 | 11.56 | 2.096 | 1843.75 | 7.3678 | 2.094 | 2040.95 | 0.04188 | 96.2113 | 8.8401
580 | 11.58 | 2.098 | 2216.65 | 6.6499 | 580 | 11.58 | 2.094 | 2064.7 | 6.1907 | 580 | 11.58 | 2.1 | 1847.1 | 7.3817 | 2.0973 | 2042.8167 | 0.041947 | 96.2993 | 6.8063
581 | 11.6 | 2.102 | 2216.9 | 8.8671 | 581 | 11.6 | 2.097 | 2066.9 | 6.1974 | 581 | 11.6 | 2.104 | 1850.45 | 7.3951 | 2.101 | 2044.75 | 0.04202 | 96.3904 | 7.4939
582 | 11.62 | 2.105 | 2216.9 | 6.6507 | 582 | 11.62 | 2.101 | 2069.15 | 8.2721 | 582 | 11.62 | 2.107 | 1853.8 | 5.5564 | 2.1043 | 2046.6167 | 0.042087 | 96.4784 | 6.8189
583 | 11.64 | 2.109 | 2218.6 | 8.871 | 583 | 11.64 | 2.105 | 2071.4 | 8.2811 | 583 | 11.64 | 2.111 | 1858 | 7.4236 | 2.1083 | 2049.3333 | 0.042167 | 96.6065 | 8.1919
584 | 11.66 | 2.113 | 2218.85 | 8.8749 | 584 | 11.66 | 2.107 | 2072.8 | 4.1442 | 584 | 11.66 | 2.115 | 1860.55 | 7.4371 | 2.1117 | 2050.7333 | 0.042233 | 96.6725 | 6.8334
585 | 11.68 | 2.117 | 2218.85 | 8.8754 | 585 | 11.68 | 2.111 | 2074.75 | 8.2951 | 585 | 11.68 | 2.118 | 1862.75 | 5.5849 | 2.1153 | 2052.1167 | 0.042307 | 96.7377 | 7.5219
586 | 11.7 | 2.12 | 2219.15 | 6.657 | 586 | 11.7 | 2.116 | 2076.4 | 10.3779 | 586 | 11.7 | 2.123 | 1867.8 | 9.3264 | 2.1197 | 2054.45 | 0.042393 | 96.8477 | 8.8976
587 | 11.72 | 2.123 | 2219.7 | 6.6583 | 587 | 11.72 | 2.118 | 2078.35 | 4.1547 | 587 | 11.72 | 2.126 | 1871.15 | 5.6084 | 2.1223 | 2056.4 | 0.042447 | 96.9396 | 5.4811
588 | 11.74 | 2.127 | 2220.55 | 8.8805 | 588 | 11.74 | 2.123 | 2080.6 | 10.3974 | 588 | 11.74 | 2.13 | 1873.95 | 7.4902 | 2.1267 | 2058.3667 | 0.042533 | 97.0323 | 8.9153
589 | 11.76 | 2.132 | 2220.85 | 11.1035 | 589 | 11.76 | 2.127 | 2082.3 | 8.3258 | 589 | 11.76 | 2.134 | 1878.4 | 7.5047 | 2.131 | 2060.5167 | 0.04262 | 97.1337 | 8.9242
590 | 11.78 | 2.134 | 2219.7 | 4.4405 | 590 | 11.78 | 2.13 | 2083.95 | 6.2494 | 590 | 11.78 | 2.139 | 1881.2 | 9.399 | 2.1343 | 2061.6167 | 0.042687 | 97.1855 | 6.8702
591 | 11.8 | 2.139 | 2219.7 | 11.0985 | 591 | 11.8 | 2.134 | 2085.05 | 8.338 | 591 | 11.8 | 2.142 | 1884.25 | 5.6482 | 2.1383 | 2063 | 0.042767 | 97.2508 | 8.2492
592 | 11.82 | 2.142 | 2219.7 | 6.6591 | 592 | 11.82 | 2.138 | 2087.85 | 8.3458 | 592 | 11.82 | 2.145 | 1887.6 | 5.6578 | 2.1417 | 2065.05 | 0.042833 | 97.3474 | 6.8801
593 | 11.84 | 2.146 | 2219.15 | 8.8777 | 593 | 11.84 | 2.142 | 2089 | 8.3537 | 593 | 11.84 | 2.15 | 1890.7 | 9.4457 | 2.146 | 2066.2833 | 0.04292 | 97.4055 | 8.9512
594 | 11.86 | 2.15 | 2218.85 | 8.876 | 594 | 11.86 | 2.145 | 2090.65 | 6.2695 | 594 | 11.86 | 2.154 | 1894.05 | 7.5695 | 2.1497 | 2067.85 | 0.042993 | 97.4794 | 7.5792
595 | 11.88 | 2.154 | 2217.75 | 8.8732 | 595 | 11.88 | 2.15 | 2093.15 | 10.4595 | 595 | 11.88 | 2.158 | 1897.1 | 7.5823 | 2.154 | 2069.3333 | 0.04308 | 97.5493 | 8.9639
596 | 11.9 | 2.158 | 2216.35 | 8.8682 | 596 | 11.9 | 2.154 | 2094.55 | 8.3754 | 596 | 11.9 | 2.162 | 1899.65 | 7.5935 | 2.158 | 2070.1833 | 0.04316 | 97.5894 | 8.279
597 | 11.92 | 2.161 | 2214.7 | 6.6466 | 597 | 11.92 | 2.157 | 2096.8 | 6.287 | 597 | 11.92 | 2.165 | 1903 | 5.704 | 2.161 | 2071.5 | 0.04322 | 97.6514 | 6.2125
598 | 11.94 | 2.166 | 2213.85 | 11.0714 | 598 | 11.94 | 2.161 | 2098.2 | 8.39 | 598 | 11.94 | 2.169 | 1906.05 | 7.6181 | 2.1653 | 2072.7 | 0.043307 | 97.708 | 8.9791
599 | 11.96 | 2.169 | 2211.05 | 6.6374 | 599 | 11.96 | 2.166 | 2100.45 | 10.4966 | 599 | 11.96 | 2.173 | 1908.55 | 7.6292 | 2.1693 | 2073.35 | 0.043387 | 97.7387 | 8.2921
600 | 11.98 | 2.173 | 2209.65 | 8.8414 | 600 | 11.98 | 2.169 | 2101 | 6.3022 | 600 | 11.98 | 2.177 | 1911.65 | 7.6404 | 2.173 | 2074.1 | 0.04346 | 97.774 | 7.6037
601 | 12 | 2.178 | 2208 | 11.0441 | 601 | 12 | 2.173 | 2102.4 | 8.4068 | 601 | 12 | 2.181 | 1916.4 | 7.6561 | 2.1773 | 2075.6 | 0.043547 | 97.8447 | 8.991
602 | 12.02 | 2.182 | 2204.9 | 8.8258 | 602 | 12.02 | 2.178 | 2104.9 | 10.5182 | 602 | 12.02 | 2.185 | 1917.8 | 7.6684 | 2.1817 | 2075.8667 | 0.043633 | 97.8573 | 8.9948
603 | 12.04 | 2.185 | 2202.4 | 6.611 | 603 | 12.04 | 2.182 | 2105.75 | 8.4213 | 603 | 12.04 | 2.189 | 1920.85 | 7.6773 | 2.1853 | 2076.3333 | 0.043707 | 97.8793 | 7.6124
604 | 12.06 | 2.19 | 2200.7 | 11.0077 | 604 | 12.06 | 2.185 | 2107.4 | 6.3197 | 604 | 12.06 | 2.193 | 1924.2 | 7.6901 | 2.1893 | 2077.4333 | 0.043787 | 97.9311 | 8.3075
605 | 12.08 | 2.195 | 2197.65 | 10.9959 | 605 | 12.08 | 2.19 | 2108.8 | 10.5405 | 605 | 12.08 | 2.196 | 1927 | 5.7768 | 2.1937 | 2077.8167 | 0.043873 | 97.9492 | 9.003
606 | 12.1 | 2.198 | 2196.25 | 6.5909 | 606 | 12.1 | 2.194 | 2111.05 | 8.4397 | 606 | 12.1 | 2.2 | 1929.5 | 7.713 | 2.1973 | 2078.9333 | 0.043947 | 98.0019 | 7.6207
607 | 12.12 | 2.201 | 2195.15 | 6.5871 | 607 | 12.12 | 2.196 | 2111.6 | 4.2227 | 607 | 12.12 | 2.205 | 1932.6 | 9.6552 | 2.2007 | 2079.7833 | 0.044013 | 98.0419 | 6.9312
608 | 12.14 | 2.205 | 2194.3 | 8.7789 | 608 | 12.14 | 2.2 | 2114.1 | 8.4514 | 608 | 12.14 | 2.209 | 1935.4 | 7.736 | 2.2047 | 2081.2667 | 0.044093 | 98.1119 | 8.3221
609 | 12.16 | 2.21 | 2193.45 | 10.9694 | 609 | 12.16 | 2.205 | 2114.7 | 10.572 | 609 | 12.16 | 2.213 | 1937.9 | 7.7466 | 2.2093 | 2082.0167 | 0.044187 | 98.1472 | 9.7143
610 | 12.18 | 2.213 | 2193.45 | 6.5804 | 610 | 12.18 | 2.209 | 2117.45 | 8.4643 | 610 | 12.18 | 2.218 | 1940.95 | 9.6971 | 2.2133 | 2083.95 | 0.044267 | 98.2383 | 8.3319
611 | 12.2 | 2.218 | 2191.8 | 10.9631 | 611 | 12.2 | 2.213 | 2118.85 | 8.4726 | 611 | 12.2 | 2.219 | 1942.95 | 1.9419 | 2.2167 | 2084.5333 | 0.044333 | 98.2658 | 6.9475
612 | 12.22 | 2.222 | 2190.65 | 8.7649 | 612 | 12.22 | 2.217 | 2119.7 | 8.4771 | 612 | 12.22 | 2.223 | 1946 | 7.7779 | 2.2207 | 2085.45 | 0.044413 | 98.3091 | 8.34
613 | 12.24 | 2.226 | 2190.4 | 8.7621 | 613 | 12.24 | 2.222 | 2121.4 | 10.6027 | 613 | 12.24 | 2.228 | 1948.25 | 9.7356 | 2.2253 | 2086.6833 | 0.044507 | 98.3672 | 9.735
614 | 12.26 | 2.23 | 2189.25 | 8.7593 | 614 | 12.26 | 2.225 | 2123.05 | 6.3667 | 614 | 12.26 | 2.231 | 1951.6 | 5.8498 | 2.2287 | 2087.9667 | 0.044573 | 98.4277 | 6.9578
615 | 12.28 | 2.235 | 2188.45 | 10.9442 | 615 | 12.28 | 2.228 | 2124.45 | 6.3713 | 615 | 12.28 | 2.234 | 1954.1 | 5.8586 | 2.2323 | 2089 | 0.044647 | 98.4764 | 7.6578
616 | 12.3 | 2.238 | 2188.7 | 6.5657 | 616 | 12.3 | 2.233 | 2125.55 | 10.625 | 616 | 12.3 | 2.238 | 1956.9 | 7.822 | 2.2363 | 2090.3833 | 0.044727 | 98.5416 | 8.3588
617 | 12.32 | 2.241 | 2188.15 | 6.5653 | 617 | 12.32 | 2.237 | 2126.7 | 8.5045 | 617 | 12.32 | 2.243 | 1959.95 | 9.7921 | 2.2403 | 2091.6 | 0.044807 | 98.599 | 8.364
618 | 12.34 | 2.246 | 2188.15 | 10.9407 | 618 | 12.34 | 2.241 | 2128.65 | 8.5107 | 618 | 12.34 | 2.246 | 1962.2 | 5.8832 | 2.2443 | 2093 | 0.044887 | 98.665 | 8.3692
619 | 12.36 | 2.25 | 2187.6 | 8.7515 | 619 | 12.36 | 2.245 | 2129.75 | 8.5168 | 619 | 12.36 | 2.25 | 1964.7 | 7.8538 | 2.2483 | 2094.0167 | 0.044967 | 98.7129 | 8.374
620 | 12.38 | 2.253 | 2187.3 | 6.5624 | 620 | 12.38 | 2.248 | 2130.6 | 6.3905 | 620 | 12.38 | 2.254 | 1966.65 | 7.8627 | 2.2517 | 2094.85 | 0.045033 | 98.7522 | 6.9814
621 | 12.4 | 2.257 | 2187.6 | 8.7498 | 621 | 12.4 | 2.25 | 2132.85 | 4.2634 | 621 | 12.4 | 2.257 | 1968.9 | 5.9033 | 2.2547 | 2096.45 | 0.045093 | 98.8276 | 6.2869
622 | 12.42 | 2.262 | 2187.3 | 10.9372 | 622 | 12.42 | 2.255 | 2134.25 | 10.6677 | 622 | 12.42 | 2.26 | 1971.7 | 5.9109 | 2.259 | 2097.75 | 0.04518 | 98.8889 | 9.0874
623 | 12.44 | 2.265 | 2187.6 | 6.5624 | 623 | 12.44 | 2.26 | 2135.9 | 10.6754 | 623 | 12.44 | 2.264 | 1974.2 | 7.8918 | 2.263 | 2099.2333 | 0.04526 | 98.9588 | 8.394
624 | 12.46 | 2.268 | 2187.3 | 6.5623 | 624 | 12.46 | 2.264 | 2137.6 | 8.547 | 624 | 12.46 | 2.268 | 1976.45 | 7.9013 | 2.2667 | 2100.45 | 0.045333 | 99.0162 | 7.6994
625 | 12.48 | 2.272 | 2185.65 | 8.7459 | 625 | 12.48 | 2.266 | 2139 | 4.2766 | 625 | 12.48 | 2.271 | 1978.95 | 5.9331 | 2.2697 | 2101.2 | 0.045393 | 99.0515 | 6.3025
626 | 12.5 | 2.277 | 2184.8 | 10.9261 | 626 | 12.5 | 2.272 | 2140.35 | 12.838 | 626 | 12.5 | 2.276 | 1980.9 | 9.8996 | 2.275 | 2102.0167 | 0.0455 | 99.09 | 11.2086
627 | 12.52 | 2.279 | 2183.7 | 4.3685 | 627 | 12.52 | 2.275 | 2141.2 | 6.4223 | 627 | 12.52 | 2.281 | 1983.15 | 9.9101 | 2.2783 | 2102.6833 | 0.045567 | 99.1214 | 7.0078
628 | 12.54 | 2.284 | 2183.1 | 10.917 | 628 | 12.54 | 2.279 | 2142.6 | 8.5676 | 628 | 12.54 | 2.282 | 1986.5 | 1.9848 | 2.2817 | 2104.0667 | 0.045633 | 99.1867 | 7.0113
629 | 12.56 | 2.288 | 2182.3 | 8.7308 | 629 | 12.56 | 2.283 | 2143.75 | 8.5727 | 629 | 12.56 | 2.287 | 1989 | 9.9387 | 2.286 | 2105.0167 | 0.04572 | 99.2314 | 9.1197
630 | 12.58 | 2.291 | 2181.7 | 6.546 | 630 | 12.58 | 2.286 | 2144.85 | 6.4329 | 630 | 12.58 | 2.29 | 1990.4 | 5.9691 | 2.289 | 2105.65 | 0.04578 | 99.2613 | 6.316
631 | 12.6 | 2.295 | 2181.45 | 8.7263 | 631 | 12.6 | 2.288 | 2145.95 | 4.2908 | 631 | 12.6 | 2.295 | 1993.5 | 9.9597 | 2.2927 | 2106.9667 | 0.045853 | 99.3234 | 7.7231
632 | 12.62 | 2.299 | 2180.6 | 8.7241 | 632 | 12.62 | 2.293 | 2147.65 | 10.734 | 632 | 12.62 | 2.299 | 1994.9 | 7.9768 | 2.297 | 2107.7167 | 0.04594 | 99.3587 | 9.1318
633 | 12.64 | 2.302 | 2180.35 | 6.5414 | 633 | 12.64 | 2.298 | 2147.9 | 10.7389 | 633 | 12.64 | 2.303 | 1997.1 | 7.984 | 2.301 | 2108.45 | 0.04602 | 99.3933 | 8.4323
634 | 12.66 | 2.306 | 2180.35 | 8.7214 | 634 | 12.66 | 2.299 | 2150.15 | 2.149 | 634 | 12.66 | 2.306 | 1999.35 | 5.9947 | 2.3037 | 2109.95 | 0.046073 | 99.464 | 5.6245
635 | 12.68 | 2.311 | 2179.2 | 10.8989 | 635 | 12.68 | 2.304 | 2151.55 | 10.7542 | 635 | 12.68 | 2.31 | 2001.85 | 8.0024 | 2.3083 | 2110.8667 | 0.046167 | 99.5072 | 9.8486
636 | 12.7 | 2.313 | 2180.05 | 4.3593 | 636 | 12.7 | 2.308 | 2151.55 | 8.6062 | 636 | 12.7 | 2.314 | 2003.55 | 8.0108 | 2.3117 | 2111.7167 | 0.046233 | 99.5473 | 7.0376
637 | 12.72 | 2.317 | 2180.9 | 8.7219 | 637 | 12.72 | 2.313 | 2153.8 | 10.7634 | 637 | 12.72 | 2.318 | 2005.75 | 8.0186 | 2.316 | 2113.4833 | 0.04632 | 99.6306 | 9.1546
638 | 12.74 | 2.321 | 2180.9 | 8.7236 | 638 | 12.74 | 2.315 | 2155.45 | 4.3092 | 638 | 12.74 | 2.322 | 2007.75 | 8.027 | 2.3193 | 2114.7 | 0.046387 | 99.6879 | 7.047
639 | 12.76 | 2.325 | 2182 | 8.7258 | 639 | 12.76 | 2.319 | 2155.75 | 8.6224 | 639 | 12.76 | 2.325 | 2009.7 | 6.0262 | 2.323 | 2115.8167 | 0.04646 | 99.7406 | 7.7559
640 | 12.78 | 2.328 | 2183.1 | 6.5476 | 640 | 12.78 | 2.324 | 2157.15 | 10.7822 | 640 | 12.78 | 2.33 | 2011.1 | 10.052 | 2.3273 | 2117.1167 | 0.046547 | 99.8018 | 9.1714
641 | 12.8 | 2.332 | 2184.5 | 8.7352 | 641 | 12.8 | 2.327 | 2158.55 | 6.4736 | 641 | 12.8 | 2.332 | 2014.15 | 4.0252 | 2.3303 | 2119.0667 | 0.046607 | 99.8938 | 6.3543
642 | 12.82 | 2.337 | 2185.65 | 10.9254 | 642 | 12.82 | 2.331 | 2159.35 | 8.6358 | 642 | 12.82 | 2.336 | 2016.1 | 8.0605 | 2.3347 | 2120.3667 | 0.046693 | 99.955 | 9.1854
643 | 12.84 | 2.34 | 2186.75 | 6.5586 | 643 | 12.84 | 2.336 | 2160.5 | 10.7996 | 643 | 12.84 | 2.341 | 2018.6 | 10.0868 | 2.339 | 2121.95 | 0.04678 | 100.0297 | 9.1917
644 | 12.86 | 2.345 | 2187.05 | 10.9345 | 644 | 12.86 | 2.339 | 2161.6 | 6.4832 | 644 | 12.86 | 2.345 | 2019.45 | 8.0761 | 2.343 | 2122.7 | 0.04686 | 100.065 | 8.4893
645 | 12.88 | 2.349 | 2188.15 | 8.7504 | 645 | 12.88 | 2.343 | 2162.45 | 8.6481 | 645 | 12.88 | 2.349 | 2022.8 | 8.0845 | 2.347 | 2124.4667 | 0.04694 | 100.1483 | 8.4943
646 | 12.9 | 2.352 | 2188.7 | 6.5653 | 646 | 12.9 | 2.348 | 2163.85 | 10.8157 | 646 | 12.9 | 2.354 | 2024.5 | 10.1182 | 2.3513 | 2125.6833 | 0.047027 | 100.2057 | 9.2087
647 | 12.92 | 2.356 | 2189.25 | 8.7559 | 647 | 12.92 | 2.35 | 2164.4 | 4.3283 | 647 | 12.92 | 2.358 | 2026.45 | 8.1019 | 2.3547 | 2126.7 | 0.047093 | 100.2536 | 7.0873
648 | 12.94 | 2.361 | 2189.8 | 10.9476 | 648 | 12.94 | 2.354 | 2165.25 | 8.6593 | 648 | 12.94 | 2.36 | 2028.4 | 4.0548 | 2.3583 | 2127.8167 | 0.047167 | 100.3062 | 7.7999
649 | 12.96 | 2.364 | 2190.95 | 6.5711 | 649 | 12.96 | 2.359 | 2166.65 | 10.8297 | 649 | 12.96 | 2.364 | 2030.05 | 8.1169 | 2.3623 | 2129.2167 | 0.047247 | 100.3722 | 8.5141
650 | 12.98 | 2.367 | 2192.05 | 6.5745 | 650 | 12.98 | 2.363 | 2168.05 | 8.6694 | 650 | 12.98 | 2.37 | 2032.3 | 12.1871 | 2.3667 | 2130.8 | 0.047333 | 100.4469 | 9.23
651 | 13 | 2.372 | 2193.75 | 10.9645 | 651 | 13 | 2.366 | 2169.15 | 6.5058 | 651 | 13 | 2.373 | 2033.4 | 6.0986 | 2.3703 | 2132.1 | 0.047407 | 100.5082 | 7.8153
652 | 13.02 | 2.376 | 2194.85 | 8.7772 | 652 | 13.02 | 2.371 | 2170.55 | 10.8492 | 652 | 13.02 | 2.376 | 2035.65 | 6.1036 | 2.3743 | 2133.6833 | 0.047487 | 100.5828 | 8.5316
653 | 13.04 | 2.38 | 2195.4 | 8.7805 | 653 | 13.04 | 2.376 | 2172.2 | 10.8569 | 653 | 13.04 | 2.381 | 2038.15 | 10.1845 | 2.379 | 2135.25 | 0.04758 | 100.6567 | 9.9608
654 | 13.06 | 2.384 | 2197.1 | 8.785 | 654 | 13.06 | 2.379 | 2172.2 | 6.5166 | 654 | 13.06 | 2.386 | 2039.3 | 10.1936 | 2.383 | 2136.2 | 0.04766 | 100.7014 | 8.5429
655 | 13.08 | 2.389 | 2197.65 | 10.9869 | 655 | 13.08 | 2.382 | 2173.6 | 6.5187 | 655 | 13.08 | 2.388 | 2041.25 | 4.0805 | 2.3863 | 2137.5 | 0.047727 | 100.7627 | 7.1228
656 | 13.1 | 2.394 | 2197.9 | 10.9889 | 656 | 13.1 | 2.387 | 2174.45 | 10.8701 | 656 | 13.1 | 2.391 | 2044.6 | 6.1288 | 2.3907 | 2138.9833 | 0.047813 | 100.8326 | 9.2657
657 | 13.12 | 2.397 | 2199.05 | 6.5954 | 657 | 13.12 | 2.392 | 2175.3 | 10.8744 | 657 | 13.12 | 2.397 | 2046.25 | 12.2725 | 2.3953 | 2140.2 | 0.047907 | 100.89 | 9.9848
658 | 13.14 | 2.4 | 2198.75 | 6.5967 | 658 | 13.14 | 2.395 | 2175.85 | 6.5267 | 658 | 13.14 | 2.4 | 2047.95 | 6.1413 | 2.3983 | 2140.85 | 0.047967 | 100.9206 | 6.4216
659 | 13.16 | 2.404 | 2198.75 | 8.795 | 659 | 13.16 | 2.399 | 2177.25 | 8.7062 | 659 | 13.16 | 2.404 | 2050.2 | 8.1963 | 2.4023 | 2142.0667 | 0.048047 | 100.978 | 8.5658
660 | 13.18 | 2.408 | 2199.05 | 8.7956 | 660 | 13.18 | 2.403 | 2178.35 | 8.7112 | 660 | 13.18 | 2.408 | 2050.75 | 8.2019 | 2.4063 | 2142.7167 | 0.048127 | 101.0086 | 8.5696
661 | 13.2 | 2.412 | 2200.15 | 8.7984 | 661 | 13.2 | 2.407 | 2179.2 | 8.7151 | 661 | 13.2 | 2.413 | 2053.25 | 10.26 | 2.4107 | 2144.2 | 0.048213 | 101.0786 | 9.2883
662 | 13.22 | 2.417 | 2200.15 | 11.0007 | 662 | 13.22 | 2.411 | 2180.6 | 8.7196 | 662 | 13.22 | 2.415 | 2055.5 | 4.1088 | 2.4143 | 2145.4167 | 0.048287 | 101.1359 | 7.8643
663 | 13.24 | 2.42 | 2200.45 | 6.6009 | 663 | 13.24 | 2.415 | 2181.15 | 8.7235 | 663 | 13.24 | 2.418 | 2056.05 | 6.1673 | 2.4177 | 2145.8833 | 0.048353 | 101.1579 | 7.1522
664 | 13.26 | 2.424 | 2201.3 | 8.8035 | 664 | 13.26 | 2.418 | 2181.7 | 6.5443 | 664 | 13.26 | 2.422 | 2058.85 | 8.2298 | 2.4213 | 2147.2833 | 0.048427 | 101.2239 | 7.8708
665 | 13.28 | 2.428 | 2201 | 8.8046 | 665 | 13.28 | 2.422 | 2183.4 | 8.7302 | 665 | 13.28 | 2.426 | 2060.5 | 8.2387 | 2.4253 | 2148.3 | 0.048507 | 101.2718 | 8.5912
666 | 13.3 | 2.431 | 2201 | 6.603 | 666 | 13.3 | 2.426 | 2184.25 | 8.7353 | 666 | 13.3 | 2.429 | 2061.35 | 6.1828 | 2.4287 | 2148.8667 | 0.048573 | 101.2985 | 7.1619
667 | 13.32 | 2.435 | 2201.55 | 8.8051 | 667 | 13.32 | 2.431 | 2184.5 | 10.9219 | 667 | 13.32 | 2.434 | 2063.05 | 10.311 | 2.4333 | 2149.7 | 0.048667 | 101.3378 | 10.03
668 | 13.34 | 2.439 | 2201.85 | 8.8068 | 668 | 13.34 | 2.434 | 2186.2 | 6.5561 | 668 | 13.34 | 2.438 | 2065 | 8.2561 | 2.437 | 2151.0167 | 0.04874 | 101.3999 | 7.8846
669 | 13.36 | 2.443 | 2201.55 | 8.8068 | 669 | 13.36 | 2.438 | 2186.45 | 8.7453 | 669 | 13.36 | 2.44 | 2066.95 | 4.1319 | 2.4403 | 2151.65 | 0.048807 | 101.4298 | 7.1711
670 | 13.38 | 2.447 | 2201.85 | 8.8068 | 670 | 13.38 | 2.442 | 2187 | 8.7469 | 670 | 13.38 | 2.444 | 2069.2 | 8.2723 | 2.4443 | 2152.6833 | 0.048887 | 101.4785 | 8.6087
671 | 13.4 | 2.451 | 2201.3 | 8.8063 | 671 | 13.4 | 2.445 | 2188.15 | 6.5627 | 671 | 13.4 | 2.449 | 2070.55 | 10.3494 | 2.4483 | 2153.3333 | 0.048967 | 101.5091 | 8.612
672 | 13.42 | 2.454 | 2201 | 6.6035 | 672 | 13.42 | 2.449 | 2189.25 | 8.7548 | 672 | 13.42 | 2.452 | 2072.55 | 6.2147 | 2.4517 | 2154.2667 | 0.049033 | 101.5531 | 7.1793
673 | 13.44 | 2.458 | 2201 | 8.804 | 673 | 13.44 | 2.453 | 2189.8 | 8.7581 | 673 | 13.44 | 2.457 | 2074.5 | 10.3676 | 2.456 | 2155.1 | 0.04912 | 101.5924 | 9.337
674 | 13.46 | 2.462 | 2200.45 | 8.8029 | 674 | 13.46 | 2.457 | 2190.35 | 8.7603 | 674 | 13.46 | 2.462 | 2075.9 | 10.376 | 2.4603 | 2155.5667 | 0.049207 | 101.6144 | 9.3398
675 | 13.48 | 2.465 | 2200.7 | 6.6017 | 675 | 13.48 | 2.459 | 2191.5 | 4.3819 | 675 | 13.48 | 2.464 | 2077.3 | 4.1532 | 2.4627 | 2156.5 | 0.049253 | 101.6584 | 5.0307
676 | 13.5 | 2.469 | 2199.6 | 8.8006 | 676 | 13.5 | 2.463 | 2192.6 | 8.7682 | 676 | 13.5 | 2.467 | 2079.5 | 6.2352 | 2.4663 | 2157.2333 | 0.049327 | 101.693 | 7.9085
677 | 13.52 | 2.473 | 2199.9 | 8.799 | 677 | 13.52 | 2.467 | 2193.45 | 8.7721 | 677 | 13.52 | 2.472 | 2080.65 | 10.4004 | 2.4707 | 2158 | 0.049413 | 101.7291 | 9.3497
678 | 13.54 | 2.477 | 2199.6 | 8.799 | 678 | 13.54 | 2.47 | 2194 | 6.5812 | 678 | 13.54 | 2.476 | 2082.6 | 8.3265 | 2.4743 | 2158.7333 | 0.049487 | 101.7637 | 7.914
679 | 13.56 | 2.481 | 2199.3 | 8.7978 | 679 | 13.56 | 2.474 | 2194.85 | 8.7777 | 679 | 13.56 | 2.48 | 2084.25 | 8.3337 | 2.4783 | 2159.4667 | 0.049567 | 101.7982 | 8.6364
680 | 13.58 | 2.485 | 2198.75 | 8.7961 | 680 | 13.58 | 2.478 | 2195.7 | 8.7811 | 680 | 13.58 | 2.483 | 2085.65 | 6.2549 | 2.482 | 2160.0333 | 0.04964 | 101.8249 | 7.9191
681 | 13.6 | 2.488 | 2198.2 | 6.5954 | 681 | 13.6 | 2.481 | 2196.25 | 6.5879 | 681 | 13.6 | 2.487 | 2086.5 | 8.3443 | 2.4853 | 2160.3167 | 0.049707 | 101.8383 | 7.2006
682 | 13.62 | 2.493 | 2197.9 | 10.9902 | 682 | 13.62 | 2.485 | 2197.35 | 8.7872 | 682 | 13.62 | 2.49 | 2089 | 6.2633 | 2.4893 | 2161.4167 | 0.049787 | 101.8902 | 8.6435
683 | 13.64 | 2.495 | 2197.35 | 4.3953 | 683 | 13.64 | 2.49 | 2197.65 | 10.9875 | 683 | 13.64 | 2.495 | 2090.4 | 10.4485 | 2.4933 | 2161.8 | 0.049867 | 101.9082 | 8.6464
684 | 13.66 | 2.499 | 2196.8 | 8.7883 | 684 | 13.66 | 2.494 | 2198.45 | 8.7922 | 684 | 13.66 | 2.499 | 2092.65 | 8.3661 | 2.4973 | 2162.6333 | 0.049947 | 101.9475 | 8.6489
685 | 13.68 | 2.503 | 2195.95 | 8.7855 | 685 | 13.68 | 2.497 | 2199.6 | 6.5971 | 685 | 13.68 | 2.503 | 2093.5 | 8.3723 | 2.501 | 2163.0167 | 0.05002 | 101.9656 | 7.9304
686 | 13.7 | 2.508 | 2195.95 | 10.9797 | 686 | 13.7 | 2.501 | 2200.45 | 8.8001 | 686 | 13.7 | 2.507 | 2095.45 | 8.3779 | 2.5053 | 2163.95 | 0.050107 | 102.0096 | 9.3751
687 | 13.72 | 2.511 | 2196.8 | 6.5891 | 687 | 13.72 | 2.505 | 2199.85 | 8.8006 | 687 | 13.72 | 2.512 | 2097.1 | 10.4814 | 2.5093 | 2164.5833 | 0.050187 | 102.0394 | 8.6571
688 | 13.74 | 2.515 | 2195.7 | 8.785 | 688 | 13.74 | 2.508 | 2200.15 | 6.6 | 688 | 13.74 | 2.515 | 2098.8 | 6.2939 | 2.5127 | 2164.8833 | 0.050253 | 102.0536 | 7.2158
689 | 13.76 | 2.519 | 2195.95 | 8.7833 | 689 | 13.76 | 2.512 | 2201.8 | 8.8039 | 689 | 13.76 | 2.518 | 2099.9 | 6.298 | 2.5163 | 2165.8833 | 0.050327 | 102.1007 | 7.9397
690 | 13.78 | 2.522 | 2195.4 | 6.587 | 690 | 13.78 | 2.517 | 2201.55 | 11.0084 | 690 | 13.78 | 2.522 | 2101.3 | 8.4024 | 2.5203 | 2166.0833 | 0.050407 | 102.1101 | 8.6639
691 | 13.8 | 2.526 | 2195.4 | 8.7816 | 691 | 13.8 | 2.52 | 2203.2 | 6.6071 | 691 | 13.8 | 2.527 | 2102.4 | 10.5093 | 2.5243 | 2167 | 0.050487 | 102.1534 | 8.6662
692 | 13.82 | 2.531 | 2195.4 | 10.977 | 692 | 13.82 | 2.524 | 2204.05 | 8.8145 | 692 | 13.82 | 2.531 | 2104.35 | 8.4135 | 2.5287 | 2167.9333 | 0.050573 | 102.1974 | 9.3924
693 | 13.84 | 2.535 | 2195.7 | 8.7822 | 693 | 13.84 | 2.529 | 2205.2 | 11.0231 | 693 | 13.84 | 2.535 | 2105.75 | 8.4202 | 2.533 | 2168.8833 | 0.05066 | 102.2421 | 9.3964
694 | 13.86 | 2.539 | 2195.7 | 8.7828 | 694 | 13.86 | 2.531 | 2205.75 | 4.411 | 694 | 13.86 | 2.539 | 2106.3 | 8.4241 | 2.5363 | 2169.25 | 0.050727 | 102.2594 | 7.2302
695 | 13.88 | 2.544 | 2195.4 | 10.9777 | 695 | 13.88 | 2.536 | 2205.75 | 11.0287 | 695 | 13.88 | 2.543 | 2107.7 | 8.428 | 2.541 | 2169.6167 | 0.05082 | 102.2767 | 10.124
696 | 13.9 | 2.547 | 2194 | 6.5841 | 696 | 13.9 | 2.541 | 2206.55 | 11.0307 | 696 | 13.9 | 2.546 | 2110.25 | 6.3269 | 2.5447 | 2170.2667 | 0.050893 | 102.3074 | 7.9565
697 | 13.92 | 2.551 | 2194 | 8.776 | 697 | 13.92 | 2.544 | 2206 | 6.6188 | 697 | 13.92 | 2.551 | 2111.9 | 10.5554 | 2.5487 | 2170.6333 | 0.050973 | 102.3246 | 8.6818
698 | 13.94 | 2.555 | 2194 | 8.776 | 698 | 13.94 | 2.548 | 2207.4 | 8.8268 | 698 | 13.94 | 2.554 | 2113.05 | 6.3374 | 2.5523 | 2171.4833 | 0.051047 | 102.3647 | 7.9605
699 | 13.96 | 2.559 | 2193.75 | 8.7755 | 699 | 13.96 | 2.553 | 2208.8 | 11.0405 | 699 | 13.96 | 2.558 | 2115.25 | 8.4566 | 2.5567 | 2172.6 | 0.051133 | 102.4173 | 9.4122
700 | 13.98 | 2.563 | 2194 | 8.7755 | 700 | 13.98 | 2.557 | 2208.8 | 8.8352 | 700 | 13.98 | 2.562 | 2116.4 | 8.4633 | 2.5607 | 2173.0667 | 0.051213 | 102.4393 | 8.6913
701 | 14 | 2.567 | 2193.45 | 8.7749 | 701 | 14 | 2.56 | 2209.65 | 6.6277 | 701 | 14 | 2.568 | 2117.2 | 12.7008 | 2.565 | 2173.4333 | 0.0513 | 102.4566 | 9.4174
702 | 14.02 | 2.571 | 2193.2 | 8.7733 | 702 | 14.02 | 2.563 | 2209.1 | 6.6281 | 702 | 14.02 | 2.57 | 2118.05 | 4.2352 | 2.568 | 2173.45 | 0.05136 | 102.4574 | 6.5203
703 | 14.04 | 2.576 | 2192.35 | 10.9639 | 703 | 14.04 | 2.568 | 2211.05 | 11.0504 | 703 | 14.04 | 2.574 | 2120.3 | 8.4767 | 2.5727 | 2174.5667 | 0.051453 | 102.5101 | 10.1454
704 | 14.06 | 2.58 | 2192.6 | 8.7699 | 704 | 14.06 | 2.572 | 2211.9 | 8.8459 | 704 | 14.06 | 2.579 | 2121.4 | 10.6043 | 2.577 | 2175.3 | 0.05154 | 102.5446 | 9.4247
705 | 14.08 | 2.583 | 2192.05 | 6.577 | 705 | 14.08 | 2.576 | 2211.9 | 8.8476 | 705 | 14.08 | 2.582 | 2121.95 | 6.365 | 2.5803 | 2175.3 | 0.051607 | 102.5446 | 7.251
706 | 14.1 | 2.587 | 2191.8 | 8.7677 | 706 | 14.1 | 2.58 | 2212.7 | 8.8492 | 706 | 14.1 | 2.584 | 2123.35 | 4.2453 | 2.5837 | 2175.95 | 0.051673 | 102.5753 | 7.2521
707 | 14.12 | 2.592 | 2192.35 | 10.9604 | 707 | 14.12 | 2.585 | 2213.55 | 11.0656 | 707 | 14.12 | 2.589 | 2124.75 | 10.6202 | 2.5887 | 2176.8833 | 0.051773 | 102.6193 | 10.8821
708 | 14.14 | 2.595 | 2191.5 | 6.5758 | 708 | 14.14 | 2.588 | 2214.1 | 6.6415 | 708 | 14.14 | 2.594 | 2126.15 | 10.6272 | 2.5923 | 2177.25 | 0.051847 | 102.6365 | 7.9826
709 | 14.16 | 2.6 | 2191.8 | 10.9582 | 709 | 14.16 | 2.592 | 2214.95 | 8.8581 | 709 | 14.16 | 2.595 | 2127.85 | 2.127 | 2.5957 | 2178.2 | 0.051913 | 102.6813 | 7.2591
710 | 14.18 | 2.603 | 2191.8 | 6.5754 | 710 | 14.18 | 2.597 | 2214.4 | 11.0734 | 710 | 14.18 | 2.599 | 2129.25 | 8.5142 | 2.5997 | 2178.4833 | 0.051993 | 102.6947 | 8.7134
711 | 14.2 | 2.607 | 2191.8 | 8.7672 | 711 | 14.2 | 2.6 | 2215.5 | 6.6449 | 711 | 14.2 | 2.603 | 2130.6 | 8.5197 | 2.6033 | 2179.3 | 0.052067 | 102.7332 | 7.9893
712 | 14.22 | 2.612 | 2191.5 | 10.9582 | 712 | 14.22 | 2.604 | 2216.05 | 8.8631 | 712 | 14.22 | 2.607 | 2131.75 | 8.5247 | 2.6077 | 2179.7667 | 0.052153 | 102.7552 | 9.4446
713 | 14.24 | 2.615 | 2191.5 | 6.5745 | 713 | 14.24 | 2.608 | 2216.35 | 8.8648 | 713 | 14.24 | 2.611 | 2133.15 | 8.5298 | 2.6113 | 2180.3333 | 0.052227 | 102.7819 | 7.9935
714 | 14.26 | 2.619 | 2191.5 | 8.766 | 714 | 14.26 | 2.612 | 2217.45 | 8.8676 | 714 | 14.26 | 2.615 | 2134.8 | 8.5359 | 2.6153 | 2181.25 | 0.052307 | 102.8251 | 8.7232
715 | 14.28 | 2.622 | 2191.5 | 6.5745 | 715 | 14.28 | 2.615 | 2217.45 | 6.6524 | 715 | 14.28 | 2.619 | 2135.65 | 8.5409 | 2.6187 | 2181.5333 | 0.052373 | 102.8385 | 7.2713
716 | 14.3 | 2.626 | 2190.95 | 8.7649 | 716 | 14.3 | 2.619 | 2217.75 | 8.8704 | 716 | 14.3 | 2.622 | 2137.6 | 6.4099 | 2.6223 | 2182.1 | 0.052447 | 102.8652 | 8
717 | 14.32 | 2.63 | 2191.8 | 8.7655 | 717 | 14.32 | 2.622 | 2218.6 | 6.6545 | 717 | 14.32 | 2.627 | 2138.7 | 10.6907 | 2.6263 | 2183.0333 | 0.052527 | 102.9092 | 8.7303
718 | 14.34 | 2.633 | 2192.05 | 6.5758 | 718 | 14.34 | 2.626 | 2219.15 | 8.8755 | 718 | 14.34 | 2.63 | 2140.1 | 6.4182 | 2.6297 | 2183.7667 | 0.052593 | 102.9437 | 7.278
719 | 14.36 | 2.637 | 2191.5 | 8.7671 | 719 | 14.36 | 2.63 | 2220 | 8.8783 | 719 | 14.36 | 2.633 | 2140.95 | 6.4216 | 2.6333 | 2184.15 | 0.052667 | 102.9618 | 8.0078
720 | 14.38 | 2.641 | 2192.05 | 8.7671 | 720 | 14.38 | 2.634 | 2220.25 | 8.8805 | 720 | 14.38 | 2.639 | 2142.1 | 12.8491 | 2.638 | 2184.8 | 0.05276 | 102.9925 | 10.1942
721 | 14.4 | 2.645 | 2190.95 | 8.766 | 721 | 14.4 | 2.637 | 2220.8 | 6.6616 | 721 | 14.4 | 2.644 | 2142.9 | 10.7125 | 2.642 | 2184.8833 | 0.05284 | 102.9964 | 8.7394
722 | 14.42 | 2.648 | 2190.95 | 6.5729 | 722 | 14.42 | 2.641 | 2221.4 | 8.8844 | 722 | 14.42 | 2.646 | 2144.6 | 4.2875 | 2.645 | 2185.65 | 0.0529 | 103.0325 | 6.5558
723 | 14.44 | 2.653 | 2189.55 | 10.9512 | 723 | 14.44 | 2.644 | 2221.1 | 6.6638 | 723 | 14.44 | 2.649 | 2144.6 | 6.4338 | 2.6487 | 2185.0833 | 0.052973 | 103.0058 | 8.013
724 | 14.46 | 2.657 | 2189.25 | 8.7576 | 724 | 14.46 | 2.648 | 2221.1 | 8.8844 | 724 | 14.46 | 2.653 | 2145.15 | 8.5795 | 2.6527 | 2185.1667 | 0.053053 | 103.0097 | 8.7405
725 | 14.48 | 2.661 | 2189 | 8.7565 | 725 | 14.48 | 2.651 | 2222.5 | 6.6654 | 725 | 14.48 | 2.657 | 2146.55 | 8.5834 | 2.6563 | 2186.0167 | 0.053127 | 103.0498 | 8.0138
726 | 14.5 | 2.664 | 2187.6 | 6.5649 | 726 | 14.5 | 2.656 | 2222.2 | 11.1118 | 726 | 14.5 | 2.661 | 2149.05 | 8.5912 | 2.6603 | 2186.2833 | 0.053207 | 103.0624 | 8.7446
727 | 14.52 | 2.668 | 2187.3 | 8.7498 | 727 | 14.52 | 2.659 | 2221.95 | 6.6662 | 727 | 14.52 | 2.665 | 2150.2 | 8.5985 | 2.664 | 2186.4833 | 0.05328 | 103.0718 | 8.0167
728 | 14.54 | 2.671 | 2185.35 | 6.559 | 728 | 14.54 | 2.662 | 2223.9 | 6.6688 | 728 | 14.54 | 2.67 | 2150.75 | 10.7524 | 2.6677 | 2186.6667 | 0.053353 | 103.0805 | 8.0174
729 | 14.56 | 2.676 | 2184.5 | 10.9246 | 729 | 14.56 | 2.667 | 2223.35 | 11.1181 | 729 | 14.56 | 2.673 | 2152.15 | 6.4544 | 2.672 | 2186.6667 | 0.05344 | 103.0805 | 9.4756
730 | 14.58 | 2.679 | 2183.7 | 6.5523 | 730 | 14.58 | 2.671 | 2223.35 | 8.8934 | 730 | 14.58 | 2.677 | 2153.25 | 8.6108 | 2.6757 | 2186.7667 | 0.053513 | 103.0852 | 8.018
731 | 14.6 | 2.683 | 2183.4 | 8.7342 | 731 | 14.6 | 2.675 | 2224.75 | 8.8962 | 731 | 14.6 | 2.681 | 2154.1 | 8.6147 | 2.6797 | 2187.4167 | 0.053593 | 103.1158 | 8.7484
732 | 14.62 | 2.686 | 2183.4 | 6.5502 | 732 | 14.62 | 2.679 | 2225.55 | 8.9006 | 732 | 14.62 | 2.685 | 2154.65 | 8.6175 | 2.6833 | 2187.8667 | 0.053667 | 103.137 | 8.0214
733 | 14.64 | 2.69 | 2183.1 | 8.733 | 733 | 14.64 | 2.682 | 2225.55 | 6.6767 | 733 | 14.64 | 2.688 | 2156.05 | 6.4661 | 2.6867 | 2188.2333 | 0.053733 | 103.1543 | 7.2935
734 | 14.66 | 2.694 | 2183.1 | 8.7324 | 734 | 14.66 | 2.686 | 2225.85 | 8.9028 | 734 | 14.66 | 2.694 | 2157.15 | 12.9396 | 2.6913 | 2188.7 | 0.053827 | 103.1763 | 10.2128
735 | 14.68 | 2.698 | 2182.85 | 8.7319 | 735 | 14.68 | 2.691 | 2226.1 | 11.1299 | 735 | 14.68 | 2.697 | 2158 | 6.4727 | 2.6953 | 2188.9833 | 0.053907 | 103.1897 | 8.7554
736 | 14.7 | 2.703 | 2182 | 10.9121 | 736 | 14.7 | 2.695 | 2225.85 | 8.9039 | 736 | 14.7 | 2.7 | 2159.1 | 6.4757 | 2.6993 | 2188.9833 | 0.053987 | 103.1897 | 8.7559
737 | 14.72 | 2.707 | 2182 | 8.728 | 737 | 14.72 | 2.698 | 2226.4 | 6.6784 | 737 | 14.72 | 2.705 | 2160.8 | 10.7997 | 2.7033 | 2189.7333 | 0.054067 | 103.225 | 8.7574
738 | 14.74 | 2.71 | 2181.15 | 6.5447 | 738 | 14.74 | 2.703 | 2226.4 | 11.132 | 738 | 14.74 | 2.709 | 2161.35 | 8.6443 | 2.7073 | 2189.6333 | 0.054147 | 103.2203 | 8.7587
739 | 14.76 | 2.714 | 2180.9 | 8.7241 | 739 | 14.76 | 2.707 | 2227.25 | 8.9073 | 739 | 14.76 | 2.712 | 2162.75 | 6.4862 | 2.711 | 2190.3 | 0.05422 | 103.2517 | 8.0299
740 | 14.78 | 2.718 | 2180.9 | 8.7236 | 740 | 14.78 | 2.711 | 2226.95 | 8.9084 | 740 | 14.78 | 2.716 | 2164.15 | 8.6538 | 2.715 | 2190.6667 | 0.0543 | 103.269 | 8.7619
741 | 14.8 | 2.722 | 2180.05 | 8.7219 | 741 | 14.8 | 2.714 | 2227.8 | 6.6821 | 741 | 14.8 | 2.721 | 2164.4 | 10.8214 | 2.719 | 2190.75 | 0.05438 | 103.2729 | 8.7628
742 | 14.82 | 2.726 | 2180.35 | 8.7208 | 742 | 14.82 | 2.718 | 2227.8 | 8.9112 | 742 | 14.82 | 2.725 | 2165.8 | 8.6604 | 2.723 | 2191.3167 | 0.05446 | 103.2997 | 8.7641
743 | 14.84 | 2.73 | 2179.5 | 8.7197 | 743 | 14.84 | 2.722 | 2228.35 | 8.9123 | 743 | 14.84 | 2.729 | 2167.2 | 8.666 | 2.727 | 2191.6833 | 0.05454 | 103.3169 | 8.766
744 | 14.86 | 2.734 | 2180.05 | 8.7191 | 744 | 14.86 | 2.725 | 2228.65 | 6.6855 | 744 | 14.86 | 2.733 | 2167.5 | 8.6694 | 2.7307 | 2192.0667 | 0.054613 | 103.335 | 8.0369
745 | 14.88 | 2.739 | 2179.5 | 10.8989 | 745 | 14.88 | 2.73 | 2228.65 | 11.1432 | 745 | 14.88 | 2.738 | 2167.75 | 10.8381 | 2.7357 | 2191.9667 | 0.054713 | 103.3303 | 10.9601
746 | 14.9 | 2.742 | 2179.75 | 6.5389 | 746 | 14.9 | 2.734 | 2229.75 | 8.9168 | 746 | 14.9 | 2.74 | 2169.45 | 4.3372 | 2.7387 | 2192.9833 | 0.054773 | 103.3782 | 6.5774
747 | 14.92 | 2.746 | 2180.05 | 8.7196 | 747 | 14.92 | 2.738 | 2230.05 | 8.9196 | 747 | 14.92 | 2.744 | 2170.3 | 8.6795 | 2.7427 | 2193.4667 | 0.054853 | 103.401 | 8.7729
748 | 14.94 | 2.75 | 2180.05 | 8.7202 | 748 | 14.94 | 2.742 | 2230.05 | 8.9202 | 748 | 14.94 | 2.749 | 2170.3 | 10.8515 | 2.747 | 2193.4667 | 0.05494 | 103.401 | 9.505
749 | 14.96 | 2.754 | 2180.35 | 8.7208 | 749 | 14.96 | 2.746 | 2230.05 | 8.9202 | 749 | 14.96 | 2.753 | 2172.25 | 8.6851 | 2.751 | 2194.2167 | 0.05502 | 103.4364 | 8.7754
750 | 14.98 | 2.758 | 2181.15 | 8.723 | 750 | 14.98 | 2.75 | 2231.45 | 8.923 | 750 | 14.98 | 2.754 | 2173.35 | 2.1728 | 2.754 | 2195.3167 | 0.05508 | 103.4882 | 6.5843
751 | 15 | 2.763 | 2181.45 | 10.9065 | 751 | 15 | 2.754 | 2231.15 | 8.9252 | 751 | 15 | 2.76 | 2174.2 | 13.0426 | 2.759 | 2195.6 | 0.05518 | 103.5016 | 10.9773
752 | 15.02 | 2.767 | 2182 | 8.7269 | 752 | 15.02 | 2.757 | 2230.05 | 6.6918 | 752 | 15.02 | 2.765 | 2174.75 | 10.8724 | 2.763 | 2195.6 | 0.05526 | 103.5016 | 8.7824
753 | 15.04 | 2.771 | 2182 | 8.728 | 753 | 15.04 | 2.762 | 2231.15 | 11.153 | 753 | 15.04 | 2.766 | 2176.15 | 2.1754 | 2.7663 | 2196.4333 | 0.055327 | 103.5409 | 7.3201
754 | 15.06 | 2.775 | 2183.4 | 8.7308 | 754 | 15.06 | 2.766 | 2231.7 | 8.9257 | 754 | 15.06 | 2.771 | 2176.45 | 10.8815 | 2.7707 | 2197.1833 | 0.055413 | 103.5762 | 9.5195
755 | 15.08 | 2.78 | 2184.5 | 10.9197 | 755 | 15.08 | 2.77 | 2231.15 | 8.9257 | 755 | 15.08 | 2.775 | 2177.55 | 8.708 | 2.775 | 2197.7333 | 0.0555 | 103.6021 | 9.5223
756 | 15.1 | 2.783 | 2184.8 | 6.554 | 756 | 15.1 | 2.774 | 2232 | 8.9263 | 756 | 15.1 | 2.778 | 2178.95 | 6.5348 | 2.7783 | 2198.5833 | 0.055567 | 103.6422 | 7.3272
757 | 15.12 | 2.785 | 2184.8 | 4.3696 | 757 | 15.12 | 2.779 | 2232 | 11.16 | 757 | 15.12 | 2.781 | 2178.95 | 6.5369 | 2.7817 | 2198.5833 | 0.055633 | 103.6422 | 7.3286
758 | 15.14 | 2.79 | 2186.2 | 10.9275 | 758 | 15.14 | 2.782 | 2232 | 6.696 | 758 | 15.14 | 2.785 | 2179.25 | 8.7164 | 2.7857 | 2199.15 | 0.055713 | 103.6689 | 8.7955
759 | 15.16 | 2.795 | 2186.2 | 10.931 | 759 | 15.16 | 2.786 | 2233.65 | 8.9313 | 759 | 15.16 | 2.789 | 2180.35 | 8.7192 | 2.79 | 2200.0667 | 0.0558 | 103.7121 | 9.5316
760 | 15.18 | 2.797 | 2186.2 | 4.3724 | 760 | 15.18 | 2.789 | 2232.85 | 6.6998 | 760 | 15.18 | 2.793 | 2181.45 | 8.7236 | 2.793 | 2200.1667 | 0.05586 | 103.7169 | 6.6004
761 | 15.2 | 2.802 | 2186.45 | 10.9316 | 761 | 15.2 | 2.793 | 2232.55 | 8.9308 | 761 | 15.2 | 2.797 | 2182.6 | 8.7281 | 2.7973 | 2200.5333 | 0.055947 | 103.7341 | 9.5348
762 | 15.22 | 2.806 | 2185.35 | 8.7436 | 762 | 15.22 | 2.798 | 2233.4 | 11.1649 | 762 | 15.22 | 2.801 | 2183.15 | 8.7315 | 2.8017 | 2200.6333 | 0.056033 | 103.7389 | 9.5359
763 | 15.24 | 2.808 | 2184.5 | 4.3698 | 763 | 15.24 | 2.802 | 2232.55 | 8.9319 | 763 | 15.24 | 2.804 | 2183.95 | 6.5506 | 2.8047 | 2200.3333 | 0.056093 | 103.7247 | 6.6014
764 | 15.26 | 2.813 | 2183.95 | 10.9211 | 764 | 15.26 | 2.805 | 2233.65 | 6.6993 | 764 | 15.26 | 2.807 | 2185.35 | 6.554 | 2.8083 | 2200.9833 | 0.056167 | 103.7553 | 8.0691
765 | 15.28 | 2.818 | 2183.1 | 10.9176 | 765 | 15.28 | 2.809 | 2233.95 | 8.9352 | 765 | 15.28 | 2.812 | 2186.5 | 10.9296 | 2.813 | 2201.1833 | 0.05626 | 103.7648 | 10.2717
766 | 15.3 | 2.821 | 2182.55 | 6.5485 | 766 | 15.3 | 2.812 | 2233.65 | 6.7014 | 766 | 15.3 | 2.816 | 2186.5 | 8.746 | 2.8163 | 2200.9 | 0.056327 | 103.7514 | 7.3368
767 | 15.32 | 2.824 | 2181.7 | 6.5464 | 767 | 15.32 | 2.816 | 2233.1 | 8.9335 | 767 | 15.32 | 2.82 | 2188.15 | 8.7493 | 2.82 | 2200.9833 | 0.0564 | 103.7553 | 8.0701
768 | 15.34 | 2.828 | 2182 | 8.7274 | 768 | 15.34 | 2.819 | 2233.4 | 6.6998 | 768 | 15.34 | 2.825 | 2189 | 10.9429 | 2.824 | 2201.4667 | 0.05648 | 103.7781 | 8.8049
769 | 15.36 | 2.832 | 2181.15 | 8.7263 | 769 | 15.36 | 2.822 | 2234.2 | 6.7014 | 769 | 15.36 | 2.827 | 2189.55 | 4.3785 | 2.827 | 2201.6333 | 0.05654 | 103.786 | 6.6047
770 | 15.38 | 2.835 | 2180.05 | 6.5418 | 770 | 15.38 | 2.826 | 2233.95 | 8.9363 | 770 | 15.38 | 2.83 | 2190.7 | 6.5704 | 2.8303 | 2201.5667 | 0.056607 | 103.7828 | 7.3387
771 | 15.4 | 2.839 | 2180.05 | 8.7202 | 771 | 15.4 | 2.83 | 2234.5 | 8.9369 | 771 | 15.4 | 2.835 | 2190.95 | 10.9541 | 2.8347 | 2201.8333 | 0.056693 | 103.7954 | 9.5407
772 | 15.42 | 2.843 | 2180.35 | 8.7208 | 772 | 15.42 | 2.833 | 2233.95 | 6.7027 | 772 | 15.42 | 2.839 | 2191.8 | 8.7655 | 2.8383 | 2202.0333 | 0.056767 | 103.8048 | 8.0738
773 | 15.44 | 2.848 | 2179.75 | 10.9002 | 773 | 15.44 | 2.838 | 2235.05 | 11.1725 | 773 | 15.44 | 2.843 | 2193.2 | 8.77 | 2.843 | 2202.6667 | 0.05686 | 103.8347 | 10.2776
774 | 15.46 | 2.85 | 2179.75 | 4.3595 | 774 | 15.46 | 2.842 | 2234.2 | 8.9385 | 774 | 15.46 | 2.847 | 2193.75 | 8.7739 | 2.8463 | 2202.5667 | 0.056927 | 103.83 | 7.3421
775 | 15.48 | 2.854 | 2179.75 | 8.719 | 775 | 15.48 | 2.845 | 2234.8 | 6.7035 | 775 | 15.48 | 2.85 | 2192.9 | 6.58 | 2.8497 | 2202.4833 | 0.056993 | 103.8261 | 7.3417
776 | 15.5 | 2.859 | 2180.35 | 10.9002 | 776 | 15.5 | 2.849 | 2235.35 | 8.9403 | 776 | 15.5 | 2.854 | 2194.3 | 8.7744 | 2.854 | 2203.3333 | 0.05708 | 103.8661 | 9.5459
777 | 15.52 | 2.861 | 2180.05 | 4.3604 | 777 | 15.52 | 2.853 | 2234.5 | 8.9397 | 777 | 15.52 | 2.858 | 2195.15 | 8.7789 | 2.8573 | 2203.2333 | 0.057147 | 103.8614 | 7.3443
778 | 15.54 | 2.866 | 2180.6 | 10.9016 | 778 | 15.54 | 2.857 | 2235.05 | 8.9391 | 778 | 15.54 | 2.862 | 2196.25 | 8.7828 | 2.8617 | 2203.9667 | 0.057233 | 103.896 | 9.5489
779 | 15.56 | 2.87 | 2180.9 | 8.723 | 779 | 15.56 | 2.861 | 2235.05 | 8.9402 | 779 | 15.56 | 2.866 | 2196.25 | 8.785 | 2.8657 | 2204.0667 | 0.057313 | 103.9007 | 8.8161
780 | 15.58 | 2.873 | 2180.9 | 6.5427 | 780 | 15.58 | 2.865 | 2234.8 | 8.9397 | 780 | 15.58 | 2.87 | 2197.1 | 8.7867 | 2.8693 | 2204.2667 | 0.057387 | 103.9101 | 8.0819
781 | 15.6 | 2.877 | 2180.9 | 8.7236 | 781 | 15.6 | 2.869 | 2234.5 | 8.9386 | 781 | 15.6 | 2.875 | 2197.95 | 10.9876 | 2.8737 | 2204.45 | 0.057473 | 103.9188 | 9.5522
782 | 15.62 | 2.881 | 2180.9 | 8.7236 | 782 | 15.62 | 2.874 | 2235.35 | 11.1746 | 782 | 15.62 | 2.879 | 2198.8 | 8.7935 | 2.878 | 2205.0167 | 0.05756 | 103.9455 | 9.5538
783 | 15.64 | 2.884 | 2180.05 | 6.5414 | 783 | 15.64 | 2.877 | 2234.2 | 6.7043 | 783 | 15.64 | 2.881 | 2199.35 | 4.3981 | 2.8807 | 2204.5333 | 0.057613 | 103.9227 | 5.8794
784 | 15.66 | 2.888 | 2179.75 | 8.7196 | 784 | 15.66 | 2.881 | 2234.2 | 8.9368 | 784 | 15.66 | 2.886 | 2200.45 | 10.9995 | 2.885 | 2204.8 | 0.0577 | 103.9353 | 9.5536
785 | 15.68 | 2.893 | 2180.05 | 10.8995 | 785 | 15.68 | 2.884 | 2234.5 | 6.7031 | 785 | 15.68 | 2.891 | 2200.45 | 11.0022 | 2.8893 | 2205 | 0.057787 | 103.9447 | 9.5546
786 | 15.7 | 2.896 | 2180.35 | 6.5406 | 786 | 15.7 | 2.889 | 2234.8 | 11.1732 | 786 | 15.7 | 2.894 | 2201 | 6.6022 | 2.893 | 2205.3833 | 0.05786 | 103.9628 | 8.0857
787 | 15.72 | 2.9 | 2179.5 | 8.7197 | 787 | 15.72 | 2.893 | 2235.05 | 8.9397 | 787 | 15.72 | 2.898 | 2201.85 | 8.8057 | 2.897 | 2205.4667 | 0.05794 | 103.9667 | 8.8217
788 | 15.74 | 2.905 | 2179.75 | 10.8981 | 788 | 15.74 | 2.896 | 2234.2 | 6.7039 | 788 | 15.74 | 2.902 | 2202.15 | 8.808 | 2.901 | 2205.3667 | 0.05802 | 103.962 | 8.8217
789 | 15.76 | 2.909 | 2180.35 | 8.7202 | 789 | 15.76 | 2.9 | 2235.35 | 8.9391 | 789 | 15.76 | 2.906 | 2202.95 | 8.8102 | 2.905 | 2206.2167 | 0.0581 | 104.0021 | 8.8232
790 | 15.78 | 2.912 | 2180.05 | 6.5406 | 790 | 15.78 | 2.905 | 2235.05 | 11.176 | 790 | 15.78 | 2.91 | 2203.25 | 8.8124 | 2.909 | 2206.1167 | 0.05818 | 103.9973 | 8.8247
791 | 15.8 | 2.916 | 2180.05 | 8.7202 | 791 | 15.8 | 2.908 | 2234.5 | 6.7043 | 791 | 15.8 | 2.914 | 2204.35 | 8.8152 | 2.9127 | 2206.3 | 0.058253 | 104.006 | 8.0894
792 | 15.82 | 2.921 | 2178.95 | 10.8975 | 792 | 15.82 | 2.912 | 2234.8 | 8.9386 | 792 | 15.82 | 2.918 | 2204.35 | 8.8174 | 2.917 | 2206.0333 | 0.05834 | 103.9934 | 9.5601
793 | 15.84 | 2.925 | 2178.65 | 8.7152 | 793 | 15.84 | 2.916 | 2234.2 | 8.938 | 793 | 15.84 | 2.92 | 2205.5 | 4.4098 | 2.9203 | 2206.1167 | 0.058407 | 103.9973 | 7.3536
794 | 15.86 | 2.929 | 2178.65 | 8.7146 | 794 | 15.86 | 2.92 | 2234.8 | 8.938 | 794 | 15.86 | 2.925 | 2206.05 | 11.0289 | 2.9247 | 2206.5 | 0.058493 | 104.0154 | 9.5607
795 | 15.88 | 2.933 | 2178.35 | 8.714 | 795 | 15.88 | 2.925 | 2235.05 | 11.1746 | 795 | 15.88 | 2.931 | 2206.6 | 13.238 | 2.9297 | 2206.6667 | 0.058593 | 104.0233 | 11.0329
796 | 15.9 | 2.937 | 2177.8 | 8.7123 | 796 | 15.9 | 2.929 | 2233.65 | 8.9374 | 796 | 15.9 | 2.934 | 2207.15 | 6.6206 | 2.9333 | 2206.2 | 0.058667 | 104.0013 | 8.0903
797 | 15.92 | 2.941 | 2177 | 8.7096 | 797 | 15.92 | 2.932 | 2233.65 | 6.701 | 797 | 15.92 | 2.936 | 2208 | 4.4151 | 2.9363 | 2206.2167 | 0.058727 | 104.0021 | 6.6186
798 | 15.94 | 2.945 | 2176.7 | 8.7074 | 798 | 15.94 | 2.936 | 2233.95 | 8.9352 | 798 | 15.94 | 2.941 | 2208 | 11.04 | 2.9407 | 2206.2167 | 0.058813 | 104.0021 | 9.5603
799 | 15.96 | 2.948 | 2176.7 | 6.5301 | 799 | 15.96 | 2.94 | 2233.65 | 8.9352 | 799 | 15.96 | 2.946 | 2208.55 | 11.0414 | 2.9447 | 2206.3 | 0.058893 | 104.006 | 8.825
800 | 15.98 | 2.952 | 2177.55 | 8.7085 | 800 | 15.98 | 2.944 | 2234.2 | 8.9357 | 800 | 15.98 | 2.947 | 2208.85 | 2.2087 | 2.9477 | 2206.8667 | 0.058953 | 104.0327 | 6.6198
801 | 16 | 2.956 | 2178.35 | 8.7118 | 801 | 16 | 2.948 | 2233.95 | 8.9363 | 801 | 16 | 2.952 | 2209.1 | 11.0449 | 2.952 | 2207.1333 | 0.05904 | 104.0453 | 9.5637
802 | 16.02 | 2.961 | 2178.95 | 10.8932 | 802 | 16.02 | 2.952 | 2233.65 | 8.9352 | 802 | 16.02 | 2.956 | 2208.55 | 8.8353 | 2.9563 | 2207.05 | 0.059127 | 104.0413 | 9.5641
803 | 16.04 | 2.966 | 2178.95 | 10.8948 | 803 | 16.04 | 2.956 | 2233.65 | 8.9346 | 803 | 16.04 | 2.959 | 2209.95 | 6.6278 | 2.9603 | 2207.5167 | 0.059207 | 104.0633 | 8.8291
804 | 16.06 | 2.968 | 2178.35 | 4.3573 | 804 | 16.06 | 2.961 | 2233.4 | 11.1676 | 804 | 16.06 | 2.962 | 2210.8 | 6.6311 | 2.9637 | 2207.5167 | 0.059273 | 104.0633 | 7.3584
805 | 16.08 | 2.972 | 2178.35 | 8.7134 | 805 | 16.08 | 2.965 | 2233.65 | 8.9341 | 805 | 16.08 | 2.966 | 2210.8 | 8.8432 | 2.9677 | 2207.6 | 0.059353 | 104.0673 | 8.8302
806 | 16.1 | 2.977 | 2177.8 | 10.8904 | 806 | 16.1 | 2.969 | 2233.4 | 8.9341 | 806 | 16.1 | 2.97 | 2212.2 | 8.846 | 2.972 | 2207.8 | 0.05944 | 104.0767 | 9.5667
807 | 16.12 | 2.98 | 2177.25 | 6.5326 | 807 | 16.12 | 2.974 | 2233.1 | 11.1663 | 807 | 16.12 | 2.974 | 2212.45 | 8.8493 | 2.976 | 2207.6 | 0.05952 | 104.0673 | 8.8308
808 | 16.14 | 2.984 | 2178.1 | 8.7107 | 808 | 16.14 | 2.976 | 2232.55 | 4.4656 | 808 | 16.14 | 2.978 | 2213 | 8.8509 | 2.9793 | 2207.8833 | 0.059587 | 104.0806 | 7.3591
809 | 16.16 | 2.988 | 2177.8 | 8.7118 | 809 | 16.16 | 2.979 | 2232.85 | 6.6981 | 809 | 16.16 | 2.982 | 2213.3 | 8.8526 | 2.983 | 2207.9833 | 0.05966 | 104.0853 | 8.0958
810 | 16.18 | 2.99 | 2178.1 | 4.3559 | 810 | 16.18 | 2.984 | 2231.7 | 11.1614 | 810 | 16.18 | 2.985 | 2214.7 | 6.642 | 2.9863 | 2208.1667 | 0.059727 | 104.094 | 7.3602
811 | 16.2 | 2.995 | 2179.2 | 10.8932 | 811 | 16.2 | 2.987 | 2232.85 | 6.6968 | 811 | 16.2 | 2.99 | 2214.7 | 11.0735 | 2.9907 | 2208.9167 | 0.059813 | 104.1293 | 9.5703
812 | 16.22 | 3 | 2179.5 | 10.8967 | 812 | 16.22 | 2.991 | 2232.25 | 8.9302 | 812 | 16.22 | 2.993 | 2215.55 | 6.6454 | 2.9947 | 2209.1 | 0.059893 | 104.138 | 8.836
813 | 16.24 | 3.002 | 2180.6 | 4.3601 | 813 | 16.24 | 2.996 | 2232.25 | 11.1612 | 813 | 16.24 | 2.997 | 2215 | 8.8611 | 2.9983 | 2209.2833 | 0.059967 | 104.1466 | 8.1004
814 | 16.26 | 3.006 | 2181.7 | 8.7246 | 814 | 16.26 | 2.998 | 2232 | 4.4643 | 814 | 16.26 | 3.002 | 2215.55 | 11.0764 | 3.002 | 2209.75 | 0.06004 | 104.1686 | 8.1016
815 | 16.28 | 3.01 | 2182.55 | 8.7285 | 815 | 16.28 | 3.001 | 2232 | 6.696 | 815 | 16.28 | 3.006 | 2216.35 | 8.8638 | 3.0057 | 2210.3 | 0.060113 | 104.1945 | 8.1034
816 | 16.3 | 3.014 | 2182.3 | 8.7297 | 816 | 16.3 | 3.005 | 2231.15 | 8.9263 | 816 | 16.3 | 3.009 | 2215.8 | 6.6482 | 3.0093 | 2209.75 | 0.060187 | 104.1686 | 8.1034
817 | 16.32 | 3.018 | 2183.1 | 8.7308 | 817 | 16.32 | 3.01 | 2230.85 | 11.155 | 817 | 16.32 | 3.012 | 2216.95 | 6.6491 | 3.0133 | 2210.3 | 0.060267 | 104.1945 | 8.8401
818 | 16.34 | 3.021 | 2183.95 | 6.5506 | 818 | 16.34 | 3.012 | 2230.3 | 4.4612 | 818 | 16.34 | 3.017 | 2217.2 | 11.0854 | 3.0167 | 2210.4833 | 0.060333 | 104.2032 | 7.368
819 | 16.36 | 3.025 | 2183.4 | 8.7347 | 819 | 16.36 | 3.016 | 2230.3 | 8.9212 | 819 | 16.36 | 3.021 | 2217.5 | 8.8694 | 3.0207 | 2210.4 | 0.060413 | 104.1993 | 8.8418
820 | 16.38 | 3.029 | 2183.7 | 8.7342 | 820 | 16.38 | 3.02 | 2230.05 | 8.9207 | 820 | 16.38 | 3.024 | 2218.6 | 6.6542 | 3.0243 | 2210.7833 | 0.060487 | 104.2173 | 8.1055
821 | 16.4 | 3.033 | 2183.1 | 8.7336 | 821 | 16.4 | 3.024 | 2229.75 | 8.9196 | 821 | 16.4 | 3.029 | 2219.15 | 11.0944 | 3.0287 | 2210.6667 | 0.060573 | 104.2118 | 9.5798
822 | 16.42 | 3.037 | 2182.3 | 8.7308 | 822 | 16.42 | 3.027 | 2229.75 | 6.6893 | 822 | 16.42 | 3.033 | 2218.6 | 8.8755 | 3.0323 | 2210.2167 | 0.060647 | 104.1906 | 8.105
823 | 16.44 | 3.04 | 2182 | 6.5465 | 823 | 16.44 | 3.032 | 2228.9 | 11.1466 | 823 | 16.44 | 3.036 | 2219.75 | 6.6575 | 3.036 | 2210.2167 | 0.06072 | 104.1906 | 8.1041
824 | 16.46 | 3.043 | 2182 | 6.546 | 824 | 16.46 | 3.035 | 2228.35 | 6.6859 | 824 | 16.46 | 3.04 | 2220 | 8.8795 | 3.0393 | 2210.1167 | 0.060787 | 104.1859 | 7.3672
825 | 16.48 | 3.048 | 2181.7 | 10.9092 | 825 | 16.48 | 3.039 | 2228.65 | 8.914 | 825 | 16.48 | 3.045 | 2220.85 | 11.1021 | 3.044 | 2210.4 | 0.06088 | 104.1993 | 10.3145
826 | 16.5 | 3.052 | 2181.45 | 8.7263 | 826 | 16.5 | 3.043 | 2228.35 | 8.914 | 826 | 16.5 | 3.048 | 2220.3 | 6.6617 | 3.0477 | 2210.0333 | 0.060953 | 104.182 | 8.1041
827 | 16.52 | 3.055 | 2181.15 | 6.5439 | 827 | 16.52 | 3.047 | 2228.65 | 8.914 | 827 | 16.52 | 3.052 | 2220.55 | 8.8817 | 3.0513 | 2210.1167 | 0.061027 | 104.1859 | 8.1036
828 | 16.54 | 3.06 | 2180.9 | 10.9051 | 828 | 16.54 | 3.051 | 2227.8 | 8.9129 | 828 | 16.54 | 3.057 | 2222.25 | 11.107 | 3.056 | 2210.3167 | 0.06112 | 104.1953 | 10.3143
829 | 16.56 | 3.064 | 2180.6 | 8.723 | 829 | 16.56 | 3.056 | 2227.5 | 11.1382 | 829 | 16.56 | 3.061 | 2221.4 | 8.8873 | 3.0603 | 2209.8333 | 0.061207 | 104.1725 | 9.577
830 | 16.58 | 3.067 | 2179.75 | 6.5405 | 830 | 16.58 | 3.06 | 2226.95 | 8.9089 | 830 | 16.58 | 3.063 | 2221.7 | 4.4431 | 3.0633 | 2209.4667 | 0.061267 | 104.1553 | 6.629
831 | 16.6 | 3.071 | 2179.2 | 8.7179 | 831 | 16.6 | 3.063 | 2227.25 | 6.6813 | 831 | 16.6 | 3.067 | 2222.25 | 8.8879 | 3.067 | 2209.5667 | 0.06134 | 104.16 | 8.1016
832 | 16.62 | 3.075 | 2179.2 | 8.7168 | 832 | 16.62 | 3.067 | 2226.1 | 8.9067 | 832 | 16.62 | 3.072 | 2222.8 | 11.1126 | 3.0713 | 2209.3667 | 0.061427 | 104.1505 | 9.5744
833 | 16.64 | 3.079 | 2178.35 | 8.7151 | 833 | 16.64 | 3.072 | 2225.55 | 11.1291 | 833 | 16.64 | 3.076 | 2223.9 | 8.8934 | 3.0757 | 2209.2667 | 0.061513 | 104.1458 | 9.5737
834 | 16.66 | 3.083 | 2177.8 | 8.7123 | 834 | 16.66 | 3.076 | 2226.1 | 8.9033 | 834 | 16.66 | 3.079 | 2223.9 | 6.6717 | 3.0793 | 2209.2667 | 0.061587 | 104.1458 | 8.1006
835 | 16.68 | 3.088 | 2176.7 | 10.8862 | 835 | 16.68 | 3.079 | 2224.75 | 6.6763 | 835 | 16.68 | 3.083 | 2223.65 | 8.8951 | 3.0833 | 2208.3667 | 0.061667 | 104.1034 | 8.8353
836 | 16.7 | 3.092 | 2176.4 | 8.7062 | 836 | 16.7 | 3.083 | 2224.75 | 8.899 | 836 | 16.7 | 3.088 | 2224.45 | 11.1202 | 3.0877 | 2208.5333 | 0.061753 | 104.1113 | 9.5699
837 | 16.72 | 3.094 | 2175.6 | 4.352 | 837 | 16.72 | 3.088 | 2223.9 | 11.1216 | 837 | 16.72 | 3.092 | 2224.75 | 8.8984 | 3.0913 | 2208.0833 | 0.061827 | 104.09 | 8.0971
838 | 16.74 | 3.098 | 2175.6 | 8.7024 | 838 | 16.74 | 3.091 | 2222.5 | 6.6696 | 838 | 16.74 | 3.097 | 2224.45 | 11.123 | 3.0953 | 2207.5167 | 0.061907 | 104.0633 | 8.8312
839 | 16.76 | 3.103 | 2174.45 | 10.8751 | 839 | 16.76 | 3.095 | 2224.15 | 8.8933 | 839 | 16.76 | 3.1 | 2224.75 | 6.6738 | 3.0993 | 2207.7833 | 0.061987 | 104.0759 | 8.8306
840 | 16.78 | 3.106 | 2174.2 | 6.523 | 840 | 16.78 | 3.099 | 2223.05 | 8.8944 | 840 | 16.78 | 3.103 | 2224.45 | 6.6738 | 3.1027 | 2207.2333 | 0.062053 | 104.05 | 7.3584
841 | 16.8 | 3.111 | 2174.2 | 10.871 | 841 | 16.8 | 3.103 | 2222.2 | 8.8905 | 841 | 16.8 | 3.106 | 2224.75 | 6.6738 | 3.1067 | 2207.05 | 0.062133 | 104.0413 | 8.8286
842 | 16.82 | 3.115 | 2173.9 | 8.6962 | 842 | 16.82 | 3.106 | 2222.5 | 6.667 | 842 | 16.82 | 3.111 | 2224.75 | 11.1238 | 3.1107 | 2207.05 | 0.062213 | 104.0413 | 8.8282
843 | 16.84 | 3.119 | 2172.8 | 8.6934 | 843 | 16.84 | 3.111 | 2221.65 | 11.1104 | 843 | 16.84 | 3.115 | 2225.3 | 8.9001 | 3.115 | 2206.5833 | 0.0623 | 104.0193 | 9.5629
844 | 16.86 | 3.123 | 2171.65 | 8.6889 | 844 | 16.86 | 3.115 | 2221.1 | 8.8855 | 844 | 16.86 | 3.117 | 2225.6 | 4.4509 | 3.1183 | 2206.1167 | 0.062367 | 103.9973 | 7.3545
845 | 16.88 | 3.127 | 2170.85 | 8.685 | 845 | 16.88 | 3.119 | 2220.55 | 8.8833 | 845 | 16.88 | 3.122 | 2225.85 | 11.1286 | 3.1227 | 2205.75 | 0.062453 | 103.9801 | 9.559
846 | 16.9 | 3.132 | 2170 | 10.8521 | 846 | 16.9 | 3.123 | 2220.55 | 8.8822 | 846 | 16.9 | 3.127 | 2226.45 | 11.1307 | 3.1273 | 2205.6667 | 0.062547 | 103.9761 | 10.2933
847 | 16.92 | 3.134 | 2169.45 | 4.3394 | 847 | 16.92 | 3.128 | 2220 | 11.1014 | 847 | 16.92 | 3.129 | 2227 | 4.4535 | 3.1303 | 2205.4833 | 0.062607 | 103.9675 | 6.6167
848 | 16.94 | 3.138 | 2168.05 | 8.675 | 848 | 16.94 | 3.131 | 2219.4 | 6.6591 | 848 | 16.94 | 3.133 | 2227.25 | 8.9085 | 3.134 | 2204.9 | 0.06268 | 103.94 | 8.0857
849 | 16.96 | 3.144 | 2168.05 | 13.0083 | 849 | 16.96 | 3.135 | 2218.85 | 8.8765 | 849 | 16.96 | 3.138 | 2227.25 | 11.1362 | 3.139 | 2204.7167 | 0.06278 | 103.9313 | 11.024
850 | 16.98 | 3.147 | 2166.65 | 6.502 | 850 | 16.98 | 3.139 | 2218 | 8.8737 | 850 | 16.98 | 3.142 | 2227.25 | 8.909 | 3.1427 | 2203.9667 | 0.062853 | 103.896 | 8.0826
851 | 17 | 3.15 | 2165.8 | 6.4987 | 851 | 17 | 3.143 | 2217.2 | 8.8704 | 851 | 17 | 3.144 | 2227.85 | 4.4551 | 3.1457 | 2203.6167 | 0.062913 | 103.8795 | 6.6114
852 | 17.02 | 3.154 | 2165.8 | 8.6632 | 852 | 17.02 | 3.147 | 2217.2 | 8.8688 | 852 | 17.02 | 3.148 | 2227 | 8.9097 | 3.1497 | 2203.3333 | 0.062993 | 103.8661 | 8.8139
853 | 17.04 | 3.159 | 2164.7 | 10.8262 | 853 | 17.04 | 3.151 | 2217.2 | 8.8688 | 853 | 17.04 | 3.152 | 2228.1 | 8.9102 | 3.154 | 2203.3333 | 0.06308 | 103.8661 | 9.5478
854 | 17.06 | 3.162 | 2163.85 | 6.4928 | 854 | 17.06 | 3.156 | 2215.8 | 11.0825 | 854 | 17.06 | 3.156 | 2227.55 | 8.9113 | 3.158 | 2202.4 | 0.06316 | 103.8221 | 8.8115
855 | 17.08 | 3.166 | 2163.55 | 8.6548 | 855 | 17.08 | 3.159 | 2216.05 | 6.6478 | 855 | 17.08 | 3.16 | 2228.1 | 8.9113 | 3.1617 | 2202.5667 | 0.063233 | 103.83 | 8.0758
856 | 17.1 | 3.17 | 2162.15 | 8.6514 | 856 | 17.1 | 3.162 | 2215.25 | 6.647 | 856 | 17.1 | 3.165 | 2227.85 | 11.1399 | 3.1657 | 2201.75 | 0.063313 | 103.7915 | 8.8086
857 | 17.12 | 3.174 | 2162.15 | 8.6486 | 857 | 17.12 | 3.167 | 2214.4 | 11.0741 | 857 | 17.12 | 3.167 | 2228.4 | 4.4562 | 3.1693 | 2201.65 | 0.063387 | 103.7868 | 8.0729
858 | 17.14 | 3.177 | 2161.35 | 6.4853 | 858 | 17.14 | 3.171 | 2214.1 | 8.857 | 858 | 17.14 | 3.172 | 2228.65 | 11.1426 | 3.1733 | 2201.3667 | 0.063467 | 103.7734 | 8.806
859 | 17.16 | 3.183 | 2159.95 | 12.9639 | 859 | 17.16 | 3.174 | 2213.3 | 6.6411 | 859 | 17.16 | 3.175 | 2228.65 | 6.6859 | 3.1773 | 2200.6333 | 0.063547 | 103.7389 | 8.804
860 | 17.18 | 3.187 | 2158.55 | 8.637 | 860 | 17.18 | 3.178 | 2212.45 | 8.8515 | 860 | 17.18 | 3.178 | 2229.2 | 6.6868 | 3.181 | 2200.0667 | 0.06362 | 103.7121 | 8.0679
861 | 17.2 | 3.189 | 2158 | 4.3166 | 861 | 17.2 | 3.182 | 2211.9 | 8.8487 | 861 | 17.2 | 3.183 | 2229.5 | 11.1467 | 3.1847 | 2199.8 | 0.063693 | 103.6996 | 8.0664
862 | 17.22 | 3.192 | 2156.85 | 6.4723 | 862 | 17.22 | 3.184 | 2210.5 | 4.4224 | 862 | 17.22 | 3.188 | 2228.65 | 11.1454 | 3.188 | 2198.6667 | 0.06376 | 103.6461 | 7.3308
863 | 17.24 | 3.197 | 2156.05 | 10.7822 | 863 | 17.24 | 3.188 | 2210.5 | 8.842 | 863 | 17.24 | 3.191 | 2230.05 | 6.688 | 3.192 | 2198.8667 | 0.06384 | 103.6556 | 8.7951
864 | 17.26 | 3.201 | 2154.9 | 8.6219 | 864 | 17.26 | 3.192 | 2210.2 | 8.8414 | 864 | 17.26 | 3.195 | 2229.5 | 8.9191 | 3.196 | 2198.2 | 0.06392 | 103.6241 | 8.7941
865 | 17.28 | 3.203 | 2154.05 | 4.3089 | 865 | 17.28 | 3.195 | 2208.55 | 6.6281 | 865 | 17.28 | 3.2 | 2229.8 | 11.1483 | 3.1993 | 2197.4667 | 0.063987 | 103.5896 | 7.3261
866 | 17.3 | 3.208 | 2153.25 | 10.7683 | 866 | 17.3 | 3.199 | 2208.8 | 8.8347 | 866 | 17.3 | 3.204 | 2229.5 | 8.9186 | 3.2037 | 2197.1833 | 0.064073 | 103.5762 | 9.5217
867 | 17.32 | 3.212 | 2152.4 | 8.6113 | 867 | 17.32 | 3.203 | 2207.95 | 8.8335 | 867 | 17.32 | 3.207 | 2229.2 | 6.688 | 3.2073 | 2196.5167 | 0.064147 | 103.5448 | 8.0551
868 | 17.34 | 3.215 | 2151 | 6.4551 | 868 | 17.34 | 3.206 | 2207.4 | 6.623 | 868 | 17.34 | 3.211 | 2229.8 | 8.918 | 3.2107 | 2196.0667 | 0.064213 | 103.5236 | 7.321
869 | 17.36 | 3.219 | 2150.7 | 8.6034 | 869 | 17.36 | 3.21 | 2206 | 8.8268 | 869 | 17.36 | 3.215 | 2229.2 | 8.918 | 3.2147 | 2195.3 | 0.064293 | 103.4874 | 8.7827
870 | 17.38 | 3.223 | 2149.3 | 8.6 | 870 | 17.38 | 3.215 | 2205.75 | 11.0294 | 870 | 17.38 | 3.219 | 2229.2 | 8.9168 | 3.219 | 2194.75 | 0.06438 | 103.4615 | 9.5118
871 | 17.4 | 3.227 | 2148.2 | 8.595 | 871 | 17.4 | 3.219 | 2204.9 | 8.8213 | 871 | 17.4 | 3.223 | 2229.5 | 8.9174 | 3.223 | 2194.2 | 0.06446 | 103.4356 | 8.7779
872 | 17.42 | 3.231 | 2147.35 | 8.5911 | 872 | 17.42 | 3.223 | 2205.2 | 8.8202 | 872 | 17.42 | 3.227 | 2230.35 | 8.9197 | 3.227 | 2194.3 | 0.06454 | 103.4403 | 8.777
873 | 17.44 | 3.234 | 2145.95 | 6.44 | 873 | 17.44 | 3.227 | 2203.8 | 8.818 | 873 | 17.44 | 3.231 | 2230.35 | 8.9214 | 3.2307 | 2193.3667 | 0.064613 | 103.3963 | 8.0441
874 | 17.46 | 3.238 | 2144.6 | 8.5811 | 874 | 17.46 | 3.231 | 2202.4 | 8.8124 | 874 | 17.46 | 3.235 | 2230.05 | 8.9208 | 3.2347 | 2192.35 | 0.064693 | 103.3484 | 8.7714
875 | 17.48 | 3.242 | 2144.3 | 8.5778 | 875 | 17.48 | 3.234 | 2201 | 6.6051 | 875 | 17.48 | 3.239 | 2230.9 | 8.9219 | 3.2383 | 2192.0667 | 0.064767 | 103.335 | 8.0381
876 | 17.5 | 3.246 | 2142.35 | 8.5733 | 876 | 17.5 | 3.239 | 2200.45 | 11.0036 | 876 | 17.5 | 3.243 | 2230.35 | 8.9225 | 3.2427 | 2191.05 | 0.064853 | 103.2871 | 9.4968
877 | 17.52 | 3.25 | 2141.8 | 8.5683 | 877 | 17.52 | 3.243 | 2200.15 | 8.8012 | 877 | 17.52 | 3.246 | 2230.05 | 6.6906 | 3.2463 | 2190.6667 | 0.064927 | 103.269 | 8.0331
878 | 17.54 | 3.254 | 2139.85 | 8.5633 | 878 | 17.54 | 3.246 | 2198.45 | 6.5979 | 878 | 17.54 | 3.25 | 2230.6 | 8.9213 | 3.25 | 2189.6333 | 0.065 | 103.2203 | 8.0305
879 | 17.56 | 3.258 | 2139 | 8.5577 | 879 | 17.56 | 3.251 | 2198.2 | 10.9916 | 879 | 17.56 | 3.255 | 2230.05 | 11.1516 | 3.2547 | 2189.0833 | 0.065093 | 103.1944 | 10.217
880 | 17.58 | 3.262 | 2137.6 | 8.5532 | 880 | 17.58 | 3.256 | 2197.1 | 10.9882 | 880 | 17.58 | 3.259 | 2229.8 | 8.9197 | 3.259 | 2188.1667 | 0.06518 | 103.1512 | 9.484
881 | 17.6 | 3.265 | 2136.75 | 6.4115 | 881 | 17.6 | 3.259 | 2197.1 | 6.5913 | 881 | 17.6 | 3.262 | 2230.9 | 6.6911 | 3.262 | 2188.25 | 0.06524 | 103.1551 | 6.5646
882 | 17.62 | 3.269 | 2135.9 | 8.5453 | 882 | 17.62 | 3.262 | 2195.95 | 6.5896 | 882 | 17.62 | 3.266 | 2230.05 | 8.9219 | 3.2657 | 2187.3 | 0.065313 | 103.1103 | 8.0218
883 | 17.64 | 3.274 | 2134.25 | 10.6754 | 883 | 17.64 | 3.267 | 2194.85 | 10.977 | 883 | 17.64 | 3.269 | 2230.05 | 6.6902 | 3.27 | 2186.3833 | 0.0654 | 103.0671 | 9.4763
884 | 17.66 | 3.278 | 2132.85 | 8.5342 | 884 | 17.66 | 3.272 | 2194.55 | 10.9735 | 884 | 17.66 | 3.273 | 2229.5 | 8.9191 | 3.2743 | 2185.6333 | 0.065487 | 103.0317 | 9.4727
885 | 17.68 | 3.282 | 2130.9 | 8.5275 | 885 | 17.68 | 3.274 | 2193.45 | 4.388 | 885 | 17.68 | 3.279 | 2230.6 | 13.3803 | 3.2783 | 2184.9833 | 0.065567 | 103.0011 | 8.7412
886 | 17.7 | 3.287 | 2129.2 | 10.6502 | 886 | 17.7 | 3.278 | 2192.05 | 8.771 | 886 | 17.7 | 3.283 | 2229.8 | 8.9208 | 3.2827 | 2183.6833 | 0.065653 | 102.9398 | 9.4654
887 | 17.72 | 3.29 | 2127.55 | 6.3851 | 887 | 17.72 | 3.283 | 2191.75 | 10.9595 | 887 | 17.72 | 3.284 | 2230.6 | 2.2302 | 3.2857 | 2183.3 | 0.065713 | 102.9217 | 6.5505
888 | 17.74 | 3.294 | 2127.8 | 8.5107 | 888 | 17.74 | 3.287 | 2190.1 | 8.7637 | 888 | 17.74 | 3.289 | 2230.35 | 11.1524 | 3.29 | 2182.75 | 0.0658 | 102.8958 | 9.4598
889 | 17.76 | 3.298 | 2125.3 | 8.5062 | 889 | 17.76 | 3.291 | 2189.55 | 8.7593 | 889 | 17.76 | 3.293 | 2229.8 | 8.9203 | 3.294 | 2181.55 | 0.06588 | 102.8393 | 8.7286
890 | 17.78 | 3.302 | 2123.9 | 8.4984 | 890 | 17.78 | 3.296 | 2188.15 | 10.9442 | 890 | 17.78 | 3.296 | 2230.6 | 6.6906 | 3.298 | 2180.8833 | 0.06596 | 102.8078 | 8.7249
891 | 17.8 | 3.305 | 2122.25 | 6.3692 | 891 | 17.8 | 3.3 | 2186.75 | 8.7498 | 891 | 17.8 | 3.299 | 2230.35 | 6.6914 | 3.3013 | 2179.7833 | 0.066027 | 102.756 | 7.2678
892 | 17.82 | 3.31 | 2120.55 | 10.607 | 892 | 17.82 | 3.303 | 2185.9 | 6.559 | 892 | 17.82 | 3.304 | 2229.5 | 11.1496 | 3.3057 | 2178.65 | 0.066113 | 102.7025 | 9.4433
893 | 17.84 | 3.314 | 2119.15 | 8.4794 | 893 | 17.84 | 3.306 | 2185.05 | 6.5564 | 893 | 17.84 | 3.308 | 2230.35 | 8.9197 | 3.3093 | 2178.1833 | 0.066187 | 102.6805 | 7.9875
894 | 17.86 | 3.317 | 2117.5 | 6.355 | 894 | 17.86 | 3.311 | 2183.4 | 10.9211 | 894 | 17.86 | 3.311 | 2229.8 | 6.6902 | 3.313 | 2176.9 | 0.06626 | 102.6201 | 7.9843
895 | 17.88 | 3.321 | 2116.65 | 8.4683 | 895 | 17.88 | 3.314 | 2182.85 | 6.5494 | 895 | 17.88 | 3.314 | 2229.8 | 6.6894 | 3.3163 | 2176.4333 | 0.066327 | 102.5981 | 7.2556
896 | 17.9 | 3.327 | 2115.25 | 12.6957 | 896 | 17.9 | 3.318 | 2182.25 | 8.7302 | 896 | 17.9 | 3.319 | 2229.2 | 11.1475 | 3.3213 | 2175.5667 | 0.066427 | 102.5572 | 10.88
897 | 17.92 | 3.33 | 2113.55 | 6.3432 | 897 | 17.92 | 3.323 | 2181.15 | 10.9085 | 897 | 17.92 | 3.323 | 2229.8 | 8.918 | 3.3253 | 2174.8333 | 0.066507 | 102.5226 | 8.7008
898 | 17.94 | 3.333 | 2111.6 | 6.3377 | 898 | 17.94 | 3.328 | 2179.5 | 10.9016 | 898 | 17.94 | 3.326 | 2229.2 | 6.6885 | 3.329 | 2173.4333 | 0.06658 | 102.4566 | 7.9718
899 | 17.96 | 3.338 | 2110.5 | 10.5552 | 899 | 17.96 | 3.33 | 2178.1 | 4.3576 | 899 | 17.96 | 3.33 | 2229.5 | 8.9174 | 3.3327 | 2172.7 | 0.066653 | 102.4221 | 7.9679
900 | 17.98 | 3.342 | 2108.25 | 8.4375 | 900 | 17.98 | 3.334 | 2178.1 | 8.7124 | 900 | 17.98 | 3.334 | 2229.2 | 8.9174 | 3.3367 | 2171.85 | 0.066733 | 102.382 | 8.6891
901 | 18 | 3.346 | 2105.75 | 8.428 | 901 | 18 | 3.339 | 2176.15 | 10.8856 | 901 | 18 | 3.338 | 2229.5 | 8.9174 | 3.341 | 2170.4667 | 0.06682 | 102.3168 | 9.4084
902 | 18.02 | 3.349 | 2105.45 | 6.3168 | 902 | 18.02 | 3.342 | 2174.15 | 6.5255 | 902 | 18.02 | 3.342 | 2228.95 | 8.9169 | 3.3443 | 2169.5167 | 0.066887 | 102.272 | 7.2333
903 | 18.04 | 3.353 | 2102.7 | 8.4163 | 903 | 18.04 | 3.346 | 2173.9 | 8.6961 | 903 | 18.04 | 3.346 | 2229.2 | 8.9163 | 3.3483 | 2168.6 | 0.066967 | 102.2288 | 8.6762
904 | 18.06 | 3.357 | 2101.3 | 8.408 | 904 | 18.06 | 3.351 | 2172.5 | 10.866 | 904 | 18.06 | 3.35 | 2228.95 | 8.9163 | 3.3527 | 2167.5833 | 0.067053 | 102.1809 | 9.3951
905 | 18.08 | 3.361 | 2099.9 | 8.4024 | 905 | 18.08 | 3.355 | 2170.8 | 8.6866 | 905 | 18.08 | 3.355 | 2229.2 | 11.1454 | 3.357 | 2166.6333 | 0.06714 | 102.1361 | 9.3908
906 | 18.1 | 3.366 | 2097.35 | 10.4931 | 906 | 18.1 | 3.357 | 2169.7 | 4.3405 | 906 | 18.1 | 3.358 | 2228.95 | 6.6872 | 3.3603 | 2165.3333 | 0.067207 | 102.0748 | 7.2199
907 | 18.12 | 3.369 | 2095.7 | 6.2896 | 907 | 18.12 | 3.361 | 2168.3 | 8.676 | 907 | 18.12 | 3.362 | 2228.65 | 8.9152 | 3.364 | 2164.2167 | 0.06728 | 102.0222 | 7.9375
908 | 18.14 | 3.372 | 2094.6 | 6.2854 | 908 | 18.14 | 3.365 | 2166.9 | 8.6704 | 908 | 18.14 | 3.365 | 2228.65 | 6.686 | 3.3673 | 2163.3833 | 0.067347 | 101.9829 | 7.2127
909 | 18.16 | 3.377 | 2092.35 | 10.4674 | 909 | 18.16 | 3.368 | 2165.8 | 6.499 | 909 | 18.16 | 3.37 | 2228.1 | 11.1419 | 3.3717 | 2162.0833 | 0.067433 | 101.9216 | 9.3718
910 | 18.18 | 3.381 | 2089.85 | 8.3644 | 910 | 18.18 | 3.372 | 2164.95 | 8.6615 | 910 | 18.18 | 3.373 | 2228.1 | 6.6843 | 3.3753 | 2160.9667 | 0.067507 | 101.8689 | 7.9256
911 | 18.2 | 3.383 | 2089.25 | 4.1791 | 911 | 18.2 | 3.376 | 2163 | 8.6559 | 911 | 18.2 | 3.378 | 2227 | 11.1377 | 3.379 | 2159.75 | 0.06758 | 101.8116 | 7.9213
912 | 18.22 | 3.387 | 2086.5 | 8.3515 | 912 | 18.22 | 3.379 | 2161.6 | 6.4869 | 912 | 18.22 | 3.382 | 2227.85 | 8.9097 | 3.3827 | 2158.65 | 0.067653 | 101.7597 | 7.9171
913 | 18.24 | 3.391 | 2085.1 | 8.3432 | 913 | 18.24 | 3.382 | 2161.05 | 6.484 | 913 | 18.24 | 3.386 | 2226.7 | 8.9091 | 3.3863 | 2157.6167 | 0.067727 | 101.711 | 7.9132
914 | 18.26 | 3.396 | 2082 | 10.4177 | 914 | 18.26 | 3.387 | 2159.1 | 10.8004 | 914 | 18.26 | 3.389 | 2226.7 | 6.6801 | 3.3907 | 2155.9333 | 0.067813 | 101.6317 | 9.346
915 | 18.28 | 3.398 | 2080.35 | 4.1624 | 915 | 18.28 | 3.391 | 2157.4 | 8.633 | 915 | 18.28 | 3.394 | 2227.25 | 11.1349 | 3.3943 | 2155 | 0.067887 | 101.5877 | 7.9034
916 | 18.3 | 3.402 | 2078.4 | 8.3175 | 916 | 18.3 | 3.394 | 2155.75 | 6.4697 | 916 | 18.3 | 3.397 | 2226.45 | 6.6805 | 3.3977 | 2153.5333 | 0.067953 | 101.5185 | 7.1809
917 | 18.32 | 3.406 | 2075.85 | 8.3085 | 917 | 18.32 | 3.4 | 2154.35 | 12.9303 | 917 | 18.32 | 3.401 | 2226.45 | 8.9058 | 3.4023 | 2152.2167 | 0.068047 | 101.4565 | 10.0468
918 | 18.34 | 3.41 | 2073.65 | 8.299 | 918 | 18.34 | 3.403 | 2152.95 | 6.461 | 918 | 18.34 | 3.405 | 2227 | 8.9069 | 3.406 | 2151.2 | 0.06812 | 101.4085 | 7.8896
919 | 18.36 | 3.414 | 2071.4 | 8.2901 | 919 | 18.36 | 3.405 | 2151 | 4.3039 | 919 | 18.36 | 3.41 | 2227 | 11.135 | 3.4097 | 2149.8 | 0.068193 | 101.3425 | 7.8852
920 | 18.38 | 3.418 | 2069.7 | 8.2822 | 920 | 18.38 | 3.41 | 2149.85 | 10.7521 | 920 | 18.38 | 3.414 | 2225.85 | 8.9057 | 3.414 | 2148.4667 | 0.06828 | 101.2797 | 9.3129
921 | 18.4 | 3.421 | 2068.05 | 6.2066 | 921 | 18.4 | 3.415 | 2148.2 | 10.7451 | 921 | 18.4 | 3.419 | 2226.15 | 11.13 | 3.4183 | 2147.4667 | 0.068367 | 101.2325 | 9.3079
922 | 18.42 | 3.426 | 2065.8 | 10.3346 | 922 | 18.42 | 3.419 | 2146.25 | 8.5889 | 922 | 18.42 | 3.422 | 2225.6 | 6.6776 | 3.4223 | 2145.8833 | 0.068447 | 101.1579 | 8.5867
923 | 18.44 | 3.43 | 2063.3 | 8.2582 | 923 | 18.44 | 3.423 | 2145.1 | 8.5827 | 923 | 18.44 | 3.427 | 2225.05 | 11.1266 | 3.4267 | 2144.4833 | 0.068533 | 101.0919 | 9.2958
924 | 18.46 | 3.433 | 2060.8 | 6.1861 | 924 | 18.46 | 3.427 | 2143.15 | 8.5765 | 924 | 18.46 | 3.431 | 2225.05 | 8.9002 | 3.4303 | 2143 | 0.068607 | 101.022 | 7.8604
925 | 18.48 | 3.437 | 2058 | 8.2376 | 925 | 18.48 | 3.431 | 2141.75 | 8.5698 | 925 | 18.48 | 3.433 | 2224.2 | 4.4492 | 3.4337 | 2141.3167 | 0.068673 | 100.9426 | 7.1405
926 | 18.5 | 3.442 | 2055.45 | 10.2836 | 926 | 18.5 | 3.435 | 2140.1 | 8.5637 | 926 | 18.5 | 3.437 | 2223.35 | 8.8951 | 3.438 | 2139.6333 | 0.06876 | 100.8633 | 9.2754
927 | 18.52 | 3.446 | 2053.25 | 8.2174 | 927 | 18.52 | 3.439 | 2138.4 | 8.557 | 927 | 18.52 | 3.441 | 2224.45 | 8.8956 | 3.442 | 2138.7 | 0.06884 | 100.8193 | 8.5567
928 | 18.54 | 3.449 | 2049.9 | 6.1547 | 928 | 18.54 | 3.443 | 2136.45 | 8.5497 | 928 | 18.54 | 3.444 | 2223.9 | 6.6725 | 3.4453 | 2136.75 | 0.068907 | 100.7274 | 7.1258
929 | 18.56 | 3.454 | 2047.95 | 10.2446 | 929 | 18.56 | 3.446 | 2134.25 | 6.4061 | 929 | 18.56 | 3.449 | 2223.35 | 11.1181 | 3.4497 | 2135.1833 | 0.068993 | 100.6535 | 9.2559
930 | 18.58 | 3.459 | 2045.7 | 10.2341 | 930 | 18.58 | 3.45 | 2132.55 | 8.5336 | 930 | 18.58 | 3.452 | 2223.35 | 6.6701 | 3.4537 | 2133.8667 | 0.069073 | 100.5914 | 8.5381
931 | 18.6 | 3.462 | 2042.35 | 6.1321 | 931 | 18.6 | 3.455 | 2131.45 | 10.66 | 931 | 18.6 | 3.457 | 2223.65 | 11.1175 | 3.458 | 2132.4833 | 0.06916 | 100.5262 | 9.2438
932 | 18.62 | 3.465 | 2039.25 | 6.1224 | 932 | 18.62 | 3.459 | 2129.2 | 8.5213 | 932 | 18.62 | 3.462 | 2221.95 | 11.114 | 3.462 | 2130.1333 | 0.06924 | 100.4154 | 8.5252
933 | 18.64 | 3.471 | 2037.3 | 12.2297 | 933 | 18.64 | 3.461 | 2126.95 | 4.2561 | 933 | 18.64 | 3.464 | 2222.8 | 4.4447 | 3.4653 | 2129.0167 | 0.069307 | 100.3628 | 7.0986
934 | 18.66 | 3.474 | 2034.25 | 6.1073 | 934 | 18.66 | 3.468 | 2126.15 | 14.8859 | 934 | 18.66 | 3.467 | 2222.5 | 6.668 | 3.4697 | 2127.6333 | 0.069393 | 100.2976 | 9.2227
935 | 18.68 | 3.477 | 2032 | 6.0994 | 935 | 18.68 | 3.471 | 2123.05 | 6.3738 | 935 | 18.68 | 3.471 | 2221.1 | 8.8872 | 3.473 | 2125.3833 | 0.06946 | 100.1915 | 7.0884
936 | 18.7 | 3.482 | 2028.1 | 10.1503 | 936 | 18.7 | 3.474 | 2121.95 | 6.3675 | 936 | 18.7 | 3.475 | 2221.4 | 8.885 | 3.477 | 2123.8167 | 0.06954 | 100.1177 | 8.4984
937 | 18.72 | 3.487 | 2026.45 | 10.1364 | 937 | 18.72 | 3.478 | 2119.7 | 8.4833 | 937 | 18.72 | 3.478 | 2220.3 | 6.6626 | 3.481 | 2122.15 | 0.06962 | 100.0391 | 8.4919
938 | 18.74 | 3.49 | 2023.35 | 6.0747 | 938 | 18.74 | 3.483 | 2118.05 | 10.5944 | 938 | 18.74 | 3.482 | 2220 | 8.8806 | 3.485 | 2120.4667 | 0.0697 | 99.9598 | 8.4852
939 | 18.76 | 3.494 | 2020.3 | 8.0873 | 939 | 18.76 | 3.487 | 2115.5 | 8.4671 | 939 | 18.76 | 3.487 | 2220.3 | 11.1007 | 3.4893 | 2118.7 | 0.069787 | 99.8765 | 9.1849
940 | 18.78 | 3.498 | 2016.95 | 8.0745 | 940 | 18.78 | 3.491 | 2113.3 | 8.4576 | 940 | 18.78 | 3.49 | 2219.15 | 6.6592 | 3.493 | 2116.4667 | 0.06986 | 99.7712 | 7.7645
941 | 18.8 | 3.502 | 2012.75 | 8.0594 | 941 | 18.8 | 3.495 | 2111.05 | 8.4487 | 941 | 18.8 | 3.494 | 2219.45 | 8.8772 | 3.497 | 2114.4167 | 0.06994 | 99.6746 | 8.4618
942 | 18.82 | 3.505 | 2009.95 | 6.0341 | 942 | 18.82 | 3.499 | 2109.1 | 8.4403 | 942 | 18.82 | 3.497 | 2219.75 | 6.6588 | 3.5003 | 2112.9333 | 0.070007 | 99.6046 | 7.0456
943 | 18.84 | 3.51 | 2007.15 | 10.0427 | 943 | 18.84 | 3.503 | 2106.6 | 8.4314 | 943 | 18.84 | 3.501 | 2218.6 | 8.8767 | 3.5047 | 2110.7833 | 0.070093 | 99.5033 | 9.1514
944 | 18.86 | 3.514 | 2004.1 | 8.0225 | 944 | 18.86 | 3.507 | 2104.6 | 8.4224 | 944 | 18.86 | 3.505 | 2218.35 | 8.8739 | 3.5087 | 2109.0167 | 0.070173 | 99.42 | 8.4396
945 | 18.88 | 3.517 | 1999.9 | 6.006 | 945 | 18.88 | 3.511 | 2101.85 | 8.4129 | 945 | 18.88 | 3.51 | 2218.35 | 11.0917 | 3.5127 | 2106.7 | 0.070253 | 99.3108 | 8.4314
946 | 18.9 | 3.522 | 1997.4 | 9.9932 | 946 | 18.9 | 3.514 | 2099.85 | 6.3025 | 946 | 18.9 | 3.514 | 2217.2 | 8.8711 | 3.5167 | 2104.8167 | 0.070333 | 99.222 | 8.423
947 | 18.92 | 3.527 | 1993.45 | 9.9771 | 947 | 18.92 | 3.518 | 2097.9 | 8.3955 | 947 | 18.92 | 3.517 | 2216.95 | 6.6512 | 3.5207 | 2102.7667 | 0.070413 | 99.1254 | 8.4152
948 | 18.94 | 3.53 | 1989.85 | 5.9749 | 948 | 18.94 | 3.523 | 2095.15 | 10.4826 | 948 | 18.94 | 3.522 | 2216.35 | 11.0832 | 3.525 | 2100.45 | 0.0705 | 99.0162 | 9.107
949 | 18.96 | 3.533 | 1987.05 | 5.9654 | 949 | 18.96 | 3.526 | 2093.15 | 6.2824 | 949 | 18.96 | 3.525 | 2215.55 | 6.6479 | 3.528 | 2098.5833 | 0.07056 | 98.9282 | 6.2986
950 | 18.98 | 3.538 | 1983.4 | 9.9261 | 950 | 18.98 | 3.529 | 2090.65 | 6.2757 | 950 | 18.98 | 3.528 | 2215.25 | 6.6462 | 3.5317 | 2096.4333 | 0.070633 | 98.8268 | 7.6909
951 | 19 | 3.543 | 1979.8 | 9.908 | 951 | 19 | 3.534 | 2088.7 | 10.4484 | 951 | 19 | 3.532 | 2215 | 8.8605 | 3.5363 | 2094.5 | 0.070727 | 98.7357 | 9.7788
952 | 19.02 | 3.546 | 1975.85 | 5.9335 | 952 | 19.02 | 3.538 | 2085.65 | 8.3487 | 952 | 19.02 | 3.536 | 2213.85 | 8.8577 | 3.54 | 2091.7833 | 0.0708 | 98.6076 | 7.6749
953 | 19.04 | 3.55 | 1971.95 | 7.8956 | 953 | 19.04 | 3.541 | 2083.1 | 6.2531 | 953 | 19.04 | 3.54 | 2213.85 | 8.8554 | 3.5437 | 2089.6333 | 0.070873 | 98.5063 | 7.6659
954 | 19.06 | 3.555 | 1967.5 | 9.8486 | 954 | 19.06 | 3.545 | 2080.3 | 8.3268 | 954 | 19.06 | 3.544 | 2213.6 | 8.8549 | 3.548 | 2087.1333 | 0.07096 | 98.3884 | 9.0497
955 | 19.08 | 3.558 | 1963.6 | 5.8966 | 955 | 19.08 | 3.549 | 2077.25 | 8.3151 | 955 | 19.08 | 3.548 | 2213.3 | 8.8538 | 3.5517 | 2084.7167 | 0.071033 | 98.2745 | 7.6484
956 | 19.1 | 3.561 | 1959.1 | 5.8841 | 956 | 19.1 | 3.551 | 2074.45 | 4.1517 | 956 | 19.1 | 3.552 | 2212.75 | 8.8521 | 3.5547 | 2082.1 | 0.071093 | 98.1511 | 6.2502
957 | 19.12 | 3.566 | 1955.5 | 9.7865 | 957 | 19.12 | 3.555 | 2072.8 | 8.2945 | 957 | 19.12 | 3.556 | 2212.45 | 8.8504 | 3.559 | 2080.25 | 0.07118 | 98.0639 | 9.0184
958 | 19.14 | 3.569 | 1951 | 5.8598 | 958 | 19.14 | 3.56 | 2068.85 | 10.3541 | 958 | 19.14 | 3.561 | 2211.65 | 11.0602 | 3.5633 | 2077.1667 | 0.071267 | 97.9186 | 9.0077
959 | 19.16 | 3.572 | 1947.1 | 5.8472 | 959 | 19.16 | 3.563 | 2065.8 | 6.202 | 959 | 19.16 | 3.565 | 2211.35 | 8.846 | 3.5667 | 2074.75 | 0.071333 | 97.8047 | 6.9199
960 | 19.18 | 3.577 | 1943.2 | 9.7257 | 960 | 19.18 | 3.567 | 2063.3 | 8.2582 | 960 | 19.18 | 3.568 | 2210.8 | 6.6332 | 3.5707 | 2072.4333 | 0.071413 | 97.6954 | 8.2944
961 | 19.2 | 3.58 | 1938.7 | 5.8229 | 961 | 19.2 | 3.571 | 2060.5 | 8.2476 | 961 | 19.2 | 3.573 | 2209.95 | 11.0519 | 3.5747 | 2069.7167 | 0.071493 | 97.5674 | 8.2843
962 | 19.22 | 3.584 | 1934.8 | 7.747 | 962 | 19.22 | 3.574 | 2057.15 | 6.1765 | 962 | 19.22 | 3.577 | 2209.4 | 8.8387 | 3.5783 | 2067.1167 | 0.071567 | 97.4448 | 7.5842
963 | 19.24 | 3.587 | 1930.35 | 5.7977 | 963 | 19.24 | 3.577 | 2054.35 | 6.1673 | 963 | 19.24 | 3.581 | 2208.55 | 8.8359 | 3.5817 | 2064.4167 | 0.071633 | 97.3175 | 6.8859
964 | 19.26 | 3.591 | 1925.3 | 7.7113 | 964 | 19.26 | 3.583 | 2051.85 | 12.3186 | 964 | 19.26 | 3.584 | 2207.7 | 6.6244 | 3.586 | 2061.6167 | 0.07172 | 97.1855 | 8.9397
965 | 19.28 | 3.595 | 1920.3 | 7.6912 | 965 | 19.28 | 3.587 | 2049.05 | 8.2018 | 965 | 19.28 | 3.589 | 2207.15 | 11.0371 | 3.5903 | 2058.8333 | 0.071807 | 97.0543 | 8.9276
966 | 19.3 | 3.6 | 1915.25 | 9.5889 | 966 | 19.3 | 3.59 | 2045.15 | 6.1413 | 966 | 19.3 | 3.593 | 2207.45 | 8.8292 | 3.5943 | 2055.95 | 0.071887 | 96.9184 | 8.2296
967 | 19.32 | 3.604 | 1911.05 | 7.6526 | 967 | 19.32 | 3.595 | 2042.35 | 10.2188 | 967 | 19.32 | 3.597 | 2206.6 | 8.8281 | 3.5987 | 2053.3333 | 0.071973 | 96.7951 | 8.9034
968 | 19.34 | 3.607 | 1905.2 | 5.7244 | 968 | 19.34 | 3.6 | 2038.7 | 10.2026 | 968 | 19.34 | 3.6 | 2205.75 | 6.6185 | 3.6023 | 2049.8833 | 0.072047 | 96.6324 | 7.5226
969 | 19.36 | 3.612 | 1900.2 | 9.5135 | 969 | 19.36 | 3.603 | 2034.8 | 6.1103 | 969 | 19.36 | 3.605 | 2205.5 | 11.0281 | 3.6067 | 2046.8333 | 0.072133 | 96.4886 | 8.8762
970 | 19.38 | 3.615 | 1894.85 | 5.6926 | 970 | 19.38 | 3.607 | 2031.15 | 8.1319 | 970 | 19.38 | 3.609 | 2204.9 | 8.8208 | 3.6103 | 2043.6333 | 0.072207 | 96.3378 | 7.4992
971 | 19.4 | 3.619 | 1889.85 | 7.5694 | 971 | 19.4 | 3.612 | 2027.25 | 10.146 | 971 | 19.4 | 3.613 | 2203.8 | 8.8174 | 3.6147 | 2040.3 | 0.072293 | 96.1807 | 8.8485
972 | 19.42 | 3.624 | 1884 | 9.4346 | 972 | 19.42 | 3.614 | 2024.2 | 4.0514 | 972 | 19.42 | 3.616 | 2203.25 | 6.6106 | 3.618 | 2037.15 | 0.07236 | 96.0322 | 6.7957
973 | 19.44 | 3.628 | 1878.4 | 7.5248 | 973 | 19.44 | 3.619 | 2021.4 | 10.114 | 973 | 19.44 | 3.62 | 2202.7 | 8.8119 | 3.6223 | 2034.1667 | 0.072447 | 95.8915 | 8.8212
974 | 19.46 | 3.632 | 1871.95 | 7.5007 | 974 | 19.46 | 3.623 | 2017.2 | 8.0772 | 974 | 19.46 | 3.624 | 2202.15 | 8.8097 | 3.6263 | 2030.4333 | 0.072527 | 95.7155 | 8.1292
975 | 19.48 | 3.636 | 1866.65 | 7.4772 | 975 | 19.48 | 3.627 | 2014.7 | 8.0638 | 975 | 19.48 | 3.627 | 2201.55 | 6.6055 | 3.63 | 2027.6333 | 0.0726 | 95.5836 | 7.4398
976 | 19.5 | 3.64 | 1860.8 | 7.4549 | 976 | 19.5 | 3.631 | 2010.2 | 8.0498 | 976 | 19.5 | 3.632 | 2200.45 | 11.005 | 3.6343 | 2023.8167 | 0.072687 | 95.4036 | 8.7781
977 | 19.52 | 3.644 | 1855.2 | 7.432 | 977 | 19.52 | 3.635 | 2006.3 | 8.033 | 977 | 19.52 | 3.634 | 2199.6 | 4.4 | 3.6377 | 2020.3667 | 0.072753 | 95.241 | 6.7403
978 | 19.54 | 3.648 | 1848.8 | 7.408 | 978 | 19.54 | 3.641 | 2003.8 | 12.0303 | 978 | 19.54 | 3.639 | 2199.05 | 10.9966 | 3.6427 | 2017.2167 | 0.072853 | 95.0925 | 10.094
979 | 19.56 | 3.652 | 1841.8 | 7.3812 | 979 | 19.56 | 3.644 | 1998.75 | 6.0038 | 979 | 19.56 | 3.644 | 2198.2 | 10.9931 | 3.6467 | 2012.9167 | 0.072933 | 94.8898 | 8.0603
980 | 19.58 | 3.657 | 1835.95 | 9.1944 | 980 | 19.58 | 3.646 | 1994.55 | 3.9933 | 980 | 19.58 | 3.646 | 2196.8 | 4.395 | 3.6497 | 2009.1 | 0.072993 | 94.7099 | 6.033
981 | 19.6 | 3.661 | 1828.4 | 7.3287 | 981 | 19.6 | 3.652 | 1990.95 | 11.9565 | 981 | 19.6 | 3.649 | 2196.55 | 6.59 | 3.654 | 2005.3 | 0.07308 | 94.5307 | 8.6979
982 | 19.62 | 3.663 | 1821.7 | 3.6501 | 982 | 19.62 | 3.657 | 1986.45 | 9.9435 | 982 | 19.62 | 3.654 | 2196.25 | 10.982 | 3.658 | 2001.4667 | 0.07316 | 94.35 | 8.0135
983 | 19.64 | 3.668 | 1814.7 | 9.091 | 983 | 19.64 | 3.659 | 1982 | 3.9684 | 983 | 19.64 | 3.659 | 2194.6 | 10.9771 | 3.662 | 1997.1 | 0.07324 | 94.1442 | 7.9971
984 | 19.66 | 3.674 | 1806.9 | 10.8648 | 984 | 19.66 | 3.663 | 1978.35 | 7.9207 | 984 | 19.66 | 3.661 | 2194.85 | 4.3895 | 3.666 | 1993.3667 | 0.07332 | 93.9682 | 7.9809
985 | 19.68 | 3.677 | 1799.9 | 5.4102 | 985 | 19.68 | 3.668 | 1973.35 | 9.8793 | 985 | 19.68 | 3.665 | 2194.6 | 8.7789 | 3.67 | 1989.2833 | 0.0734 | 93.7757 | 7.9653
986 | 19.7 | 3.681 | 1792.35 | 7.1845 | 986 | 19.7 | 3.672 | 1969.15 | 7.885 | 986 | 19.7 | 3.668 | 2193.2 | 6.5817 | 3.6737 | 1984.9 | 0.073473 | 93.5691 | 7.286
987 | 19.72 | 3.685 | 1784.25 | 7.1532 | 987 | 19.72 | 3.675 | 1964.15 | 5.8999 | 987 | 19.72 | 3.673 | 2192.05 | 10.9631 | 3.6777 | 1980.15 | 0.073553 | 93.3452 | 7.9301
988 | 19.74 | 3.688 | 1776.15 | 5.3406 | 988 | 19.74 | 3.679 | 1959.65 | 7.8476 | 988 | 19.74 | 3.677 | 2191.5 | 8.7671 | 3.6813 | 1975.7667 | 0.073627 | 93.1385 | 7.2525
989 | 19.76 | 3.692 | 1767.8 | 7.0879 | 989 | 19.76 | 3.683 | 1954.9 | 7.8291 | 989 | 19.76 | 3.681 | 2190.4 | 8.7638 | 3.6853 | 1971.0333 | 0.073707 | 92.9154 | 7.8936
990 | 19.78 | 3.698 | 1760.25 | 10.5841 | 990 | 19.78 | 3.687 | 1951 | 7.8118 | 990 | 19.78 | 3.686 | 2189.85 | 10.9506 | 3.6903 | 1967.0333 | 0.073807 | 92.7268 | 9.8452
991 | 19.8 | 3.701 | 1750.45 | 5.2661 | 991 | 19.8 | 3.691 | 1945.7 | 7.7934 | 991 | 19.8 | 3.689 | 2188.7 | 6.5678 | 3.6937 | 1961.6167 | 0.073873 | 92.4715 | 6.5478
992 | 19.82 | 3.704 | 1741.8 | 5.2384 | 992 | 19.82 | 3.696 | 1940.4 | 9.7153 | 992 | 19.82 | 3.693 | 2188.45 | 8.7543 | 3.6977 | 1956.8833 | 0.073953 | 92.2484 | 7.837
993 | 19.84 | 3.709 | 1731.75 | 8.6839 | 993 | 19.84 | 3.699 | 1935.65 | 5.8141 | 993 | 19.84 | 3.696 | 2186.2 | 6.562 | 3.7013 | 1951.2 | 0.074027 | 91.9805 | 7.1648
994 | 19.86 | 3.714 | 1721.15 | 8.6322 | 994 | 19.86 | 3.703 | 1930.05 | 7.7314 | 994 | 19.86 | 3.7 | 2185.65 | 8.7437 | 3.7057 | 1945.6167 | 0.074113 | 91.7172 | 8.4431
995 | 19.88 | 3.718 | 1711.1 | 6.8645 | 995 | 19.88 | 3.708 | 1924.75 | 9.637 | 995 | 19.88 | 3.705 | 2185.65 | 10.9282 | 3.7103 | 1940.5 | 0.074207 | 91.476 | 9.0676
996 | 19.9 | 3.722 | 1699.65 | 6.8215 | 996 | 19.9 | 3.71 | 1919.45 | 3.8442 | 996 | 19.9 | 3.709 | 2183.95 | 8.7392 | 3.7137 | 1934.35 | 0.074273 | 91.1861 | 6.4581
997 | 19.92 | 3.727 | 1688.75 | 8.471 | 997 | 19.92 | 3.713 | 1914.4 | 5.7508 | 997 | 19.92 | 3.712 | 2183.4 | 6.551 | 3.7173 | 1928.85 | 0.074347 | 90.9269 | 7.0825
998 | 19.94 | 3.73 | 1677 | 5.0486 | 998 | 19.94 | 3.718 | 1907.45 | 9.5546 | 998 | 19.94 | 3.717 | 2182.85 | 10.9156 | 3.7217 | 1922.4333 | 0.074433 | 90.6244 | 8.3444
999 | 19.96 | 3.734 | 1666.1 | 6.6862 | 999 | 19.96 | 3.723 | 1902.4 | 9.5246 | 999 | 19.96 | 3.721 | 2181.45 | 8.7286 | 3.726 | 1916.65 | 0.07452 | 90.3517 | 8.318
1000 | 19.98 | 3.738 | 1652.15 | 6.6365 | 1000 | 19.98 | 3.726 | 1896.55 | 5.6984 | 1000 | 19.98 | 3.725 | 2180.9 | 8.7247 | 3.7297 | 1909.8667 | 0.074593 | 90.032 | 7.0153
1001 | 20 | 3.743 | 1638.45 | 8.2265 | 1001 | 20 | 3.729 | 1889.85 | 5.6796 | 1001 | 20 | 3.728 | 2179.8 | 6.5411 | 3.7333 | 1902.7 | 0.074667 | 89.6941 | 6.9897
1002 | 20.02 | 3.745 | 1625.05 | 3.2635 | 1002 | 20.02 | 3.733 | 1883.95 | 7.5476 | 1002 | 20.02 | 3.732 | 2178.4 | 8.7164 | 3.7367 | 1895.8 | 0.074733 | 89.3689 | 6.3308
1003 | 20.04 | 3.749 | 1608.85 | 6.4678 | 1003 | 20.04 | 3.736 | 1877.8 | 5.6426 | 1003 | 20.04 | 3.736 | 2177 | 8.7108 | 3.7403 | 1887.8833 | 0.074807 | 88.9957 | 6.9368
1004 | 20.06 | 3.754 | 1592.95 | 8.0045 | 1004 | 20.06 | 3.74 | 1872.25 | 7.5001 | 1004 | 20.06 | 3.74 | 2177 | 8.708 | 3.7447 | 1880.7333 | 0.074893 | 88.6586 | 8.1653
1005 | 20.08 | 3.758 | 1574.5 | 6.3349 | 1005 | 20.08 | 3.745 | 1865.25 | 9.3437 | 1005 | 20.08 | 3.745 | 2175.05 | 10.8801 | 3.7493 | 1871.6 | 0.074987 | 88.2281 | 8.7554
1006 | 20.1 | 3.762 | 1552.7 | 6.2544 | 1006 | 20.1 | 3.749 | 1858.55 | 7.4476 | 1006 | 20.1 | 3.749 | 2173.9 | 8.6979 | 3.7533 | 1861.7167 | 0.075067 | 87.7622 | 7.4666
1007 | 20.12 | 3.768 | 1524.2 | 9.2307 | 1007 | 20.12 | 3.753 | 1851.3 | 7.4197 | 1007 | 20.12 | 3.752 | 2172.5 | 6.5196 | 3.7577 | 1849.3333 | 0.075153 | 87.1784 | 8.0406
1008 | 20.14 | 3.772 | 1480.1 | 6.0086 | 1008 | 20.14 | 3.757 | 1844 | 7.3906 | 1008 | 20.14 | 3.757 | 2171.7 | 10.8605 | 3.762 | 1831.9333 | 0.07524 | 86.3582 | 7.9761
1009 | 20.16 | 3.776 | 1407.45 | 5.7751 | 1009 | 20.16 | 3.761 | 1836.5 | 7.361 | 1009 | 20.16 | 3.761 | 2171.15 | 8.6857 | 3.766 | 1805.0333 | 0.07532 | 85.0901 | 7.2739
1010 | 20.18 | 3.782 | 1110.55 | 7.554 | 1010 | 20.18 | 3.764 | 1828.65 | 5.4977 | 1010 | 20.18 | 3.764 | 2169.15 | 6.5104 | 3.77 | 1702.7833 | 0.0754 | 80.27 | 7.0156
1011 | 20.2 | 3.8 | 758.05 | 16.8174 | 1011 | 20.2 | 3.769 | 1821.7 | 9.1259 | 1011 | 20.2 | 3.767 | 2168.6 | 6.5066 | 3.7787 | 1582.7833 | 0.075573 | 74.6131 | 14.2375
Počet údajů: 1011 |  |  |  |  | 1012 | 20.22 | 3.773 | 1813 | 7.2694 | 1012 | 20.22 | 3.773 | 2167.5 | 13.0083
*** |  |  |  |  | 1013 | 20.24 | 3.777 | 1804.65 | 7.2353 | 1013 | 20.24 | 3.777 | 2165.55 | 8.6661
[5 empty] | 1014 | 20.26 | 3.781 | 1797.1 | 7.2035 | 1014 | 20.26 | 3.78 | 2165 | 6.4958
[5 empty] | 1015 | 20.28 | 3.786 | 1788.15 | 8.9631 | 1015 | 20.28 | 3.784 | 2164.15 | 8.6583
[5 empty] | 1016 | 20.3 | 3.79 | 1778.65 | 7.1336 | 1016 | 20.3 | 3.789 | 2162.2 | 10.8159
[5 empty] | 1017 | 20.32 | 3.793 | 1770 | 5.323 | 1017 | 20.32 | 3.792 | 2160.8 | 6.4845
[5 empty] | 1018 | 20.34 | 3.799 | 1760.5 | 10.5915 | 1018 | 20.34 | 3.796 | 2159.95 | 8.6415
[5 empty] | 1019 | 20.36 | 3.802 | 1750.15 | 5.266 | 1019 | 20.36 | 3.8 | 2158 | 8.6359
[5 empty] | 1020 | 20.38 | 3.806 | 1739.55 | 6.9794 | 1020 | 20.38 | 3.803 | 2156.9 | 6.4724
[5 empty] | 1021 | 20.4 | 3.811 | 1728.65 | 8.6705 | 1021 | 20.4 | 3.806 | 2155.75 | 6.469
[5 empty] | 1022 | 20.42 | 3.815 | 1716.65 | 6.8906 | 1022 | 20.42 | 3.811 | 2153.8 | 10.7739
[5 empty] | 1023 | 20.44 | 3.818 | 1705.2 | 5.1328 | 1023 | 20.44 | 3.815 | 2152.95 | 8.6135
[5 empty] | 1024 | 20.46 | 3.823 | 1692.9 | 8.4952 | 1024 | 20.46 | 3.817 | 2151.3 | 4.3043
[5 empty] | 1025 | 20.48 | 3.828 | 1680.05 | 8.4324 | 1025 | 20.48 | 3.822 | 2150.75 | 10.7551
[5 empty] | 1026 | 20.5 | 3.831 | 1665.55 | 5.0184 | 1026 | 20.5 | 3.826 | 2149.35 | 8.6002
[5 empty] | 1027 | 20.52 | 3.835 | 1651.3 | 6.6337 | 1027 | 20.52 | 3.83 | 2147.65 | 8.594
[5 empty] | 1028 | 20.54 | 3.84 | 1635.1 | 8.216 | 1028 | 20.54 | 3.833 | 2146.55 | 6.4413
[5 empty] | 1029 | 20.56 | 3.845 | 1618.05 | 8.1329 | 1029 | 20.56 | 3.837 | 2144.85 | 8.5828
[5 empty] | 1030 | 20.58 | 3.849 | 1597.65 | 6.4314 | 1030 | 20.58 | 3.841 | 2142.35 | 8.5744
[5 empty] | 1031 | 20.6 | 3.853 | 1574.2 | 6.3437 | 1031 | 20.6 | 3.845 | 2140.95 | 8.5666
[5 empty] | 1032 | 20.62 | 3.858 | 1545.15 | 7.7984 | 1032 | 20.62 | 3.849 | 2139.85 | 8.5616
[5 empty] | 1033 | 20.64 | 3.863 | 1506.9 | 7.6301 | 1033 | 20.64 | 3.854 | 2137.9 | 10.6944
[5 empty] | 1034 | 20.66 | 3.867 | 1442.65 | 5.8991 | 1034 | 20.66 | 3.857 | 2135.95 | 6.4108
[5 empty] | 1035 | 20.68 | 3.875 | 1079 | 10.0866 | 1035 | 20.68 | 3.861 | 2134 | 8.5399
[5 empty] | 1036 | 20.7 | 3.895 | 748.55 | 18.2755 | 1036 | 20.7 | 3.865 | 2132.6 | 8.5332
[5 empty] | Počet údajů: 1036 |  |  |  |  | 1037 | 20.72 | 3.868 | 2130.6 | 6.3948
[5 empty] | *** |  |  |  |  | 1038 | 20.74 | 3.872 | 2130.35 | 8.5219
[10 empty] | 1039 | 20.76 | 3.877 | 2127.85 | 10.6455
[10 empty] | 1040 | 20.78 | 3.881 | 2126.45 | 8.5086
[10 empty] | 1041 | 20.8 | 3.885 | 2124.75 | 8.5024
[10 empty] | 1042 | 20.82 | 3.889 | 2122.5 | 8.4945
[10 empty] | 1043 | 20.84 | 3.894 | 2120.85 | 10.6084
[10 empty] | 1044 | 20.86 | 3.896 | 2118.05 | 4.2389
[10 empty] | 1045 | 20.88 | 3.901 | 2116.95 | 10.5875
[10 empty] | 1046 | 20.9 | 3.906 | 2114.7 | 10.5791
[10 empty] | 1047 | 20.92 | 3.909 | 2113.05 | 6.3416
[10 empty] | 1048 | 20.94 | 3.912 | 2110.5 | 6.3353
[10 empty] | 1049 | 20.96 | 3.917 | 2108.3 | 10.547
[10 empty] | 1050 | 20.98 | 3.921 | 2107.15 | 8.4309
[10 empty] | 1051 | 21 | 3.925 | 2104.95 | 8.4242
[10 empty] | 1052 | 21.02 | 3.93 | 2103.55 | 10.5213
[10 empty] | 1053 | 21.04 | 3.934 | 2100.75 | 8.4086
[10 empty] | 1054 | 21.06 | 3.937 | 2098.8 | 6.2993
[10 empty] | 1055 | 21.08 | 3.941 | 2096 | 8.3896
[10 empty] | 1056 | 21.1 | 3.946 | 2093.75 | 10.4744
[10 empty] | 1057 | 21.12 | 3.95 | 2091.5 | 8.3705
[10 empty] | 1058 | 21.14 | 3.953 | 2089 | 6.2707
[10 empty] | 1059 | 21.16 | 3.957 | 2086.75 | 8.3515
[10 empty] | 1060 | 21.18 | 3.962 | 2084 | 10.4269
[10 empty] | 1061 | 21.2 | 3.964 | 2082 | 4.166
[10 empty] | 1062 | 21.22 | 3.967 | 2079.5 | 6.2423
[10 empty] | 1063 | 21.24 | 3.972 | 2077 | 10.3912
[10 empty] | 1064 | 21.26 | 3.976 | 2074.75 | 8.3035
[10 empty] | 1065 | 21.28 | 3.979 | 2071.95 | 6.2201
[10 empty] | 1066 | 21.3 | 3.984 | 2070 | 10.3549
[10 empty] | 1067 | 21.32 | 3.987 | 2066.4 | 6.2046
[10 empty] | 1068 | 21.34 | 3.99 | 2064.15 | 6.1958
[10 empty] | 1069 | 21.36 | 3.994 | 2061.35 | 8.251
[10 empty] | 1070 | 21.38 | 3.999 | 2057.7 | 10.2976
[10 empty] | 1071 | 21.4 | 4.002 | 2055.75 | 6.1702
[10 empty] | 1072 | 21.42 | 4.005 | 2053 | 6.1631
[10 empty] | 1073 | 21.44 | 4.011 | 2049.05 | 12.3062
[10 empty] | 1074 | 21.46 | 4.013 | 2046.55 | 4.0956
[10 empty] | 1075 | 21.48 | 4.017 | 2044.3 | 8.1817
[10 empty] | 1076 | 21.5 | 4.021 | 2040.7 | 8.17
[10 empty] | 1077 | 21.52 | 4.025 | 2037.05 | 8.1555
[10 empty] | 1078 | 21.54 | 4.029 | 2035.1 | 8.1443
[10 empty] | 1079 | 21.56 | 4.034 | 2031.75 | 10.1671
[10 empty] | 1080 | 21.58 | 4.037 | 2028.1 | 6.0898
[10 empty] | 1081 | 21.6 | 4.041 | 2024.5 | 8.1052
[10 empty] | 1082 | 21.62 | 4.045 | 2021.95 | 8.0929
[10 empty] | 1083 | 21.64 | 4.049 | 2017.5 | 8.0789
[10 empty] | 1084 | 21.66 | 4.053 | 2014.45 | 8.0639
[10 empty] | 1085 | 21.68 | 4.057 | 2010.8 | 8.0505
[10 empty] | 1086 | 21.7 | 4.061 | 2006.9 | 8.0354
[10 empty] | 1087 | 21.72 | 4.066 | 2003 | 10.0247
[10 empty] | 1088 | 21.74 | 4.069 | 1999.65 | 6.004
[10 empty] | 1089 | 21.76 | 4.073 | 1995.7 | 7.9907
[10 empty] | 1090 | 21.78 | 4.078 | 1992.1 | 9.9695
[10 empty] | 1091 | 21.8 | 4.08 | 1988.15 | 3.9802
[10 empty] | 1092 | 21.82 | 4.086 | 1984.55 | 11.9181
[10 empty] | 1093 | 21.84 | 4.091 | 1980.65 | 9.913
[10 empty] | 1094 | 21.86 | 4.094 | 1976.45 | 5.9357
[10 empty] | 1095 | 21.88 | 4.098 | 1971.95 | 7.8968
[10 empty] | 1096 | 21.9 | 4.103 | 1967.8 | 9.8494
[10 empty] | 1097 | 21.92 | 4.107 | 1962.2 | 7.86
[10 empty] | 1098 | 21.94 | 4.11 | 1958.3 | 5.8808
[10 empty] | 1099 | 21.96 | 4.115 | 1953.55 | 9.7796
[10 empty] | 1100 | 21.98 | 4.12 | 1949.05 | 9.7565
[10 empty] | 1101 | 22 | 4.123 | 1944.05 | 5.8397
[10 empty] | 1102 | 22.02 | 4.126 | 1939.85 | 5.8259
[10 empty] | 1103 | 22.04 | 4.131 | 1935.1 | 9.6874
[10 empty] | 1104 | 22.06 | 4.135 | 1929.5 | 7.7292
[10 empty] | 1105 | 22.08 | 4.137 | 1925.05 | 3.8545
[10 empty] | 1106 | 22.1 | 4.142 | 1920 | 9.6126
[10 empty] | 1107 | 22.12 | 4.147 | 1914.45 | 9.5861
[10 empty] | 1108 | 22.14 | 4.149 | 1908.85 | 3.8233
[10 empty] | 1109 | 22.16 | 4.153 | 1903.55 | 7.6248
[10 empty] | 1110 | 22.18 | 4.157 | 1896.85 | 7.6008
[10 empty] | 1111 | 22.2 | 4.162 | 1891.55 | 9.471
[10 empty] | 1112 | 22.22 | 4.165 | 1885.1 | 5.665
[10 empty] | 1113 | 22.24 | 4.169 | 1878.95 | 7.5281
[10 empty] | 1114 | 22.26 | 4.173 | 1872.55 | 7.503
[10 empty] | 1115 | 22.28 | 4.176 | 1866.1 | 5.608
[10 empty] | 1116 | 22.3 | 4.18 | 1858.55 | 7.4493
[10 empty] | 1117 | 22.32 | 4.184 | 1852.45 | 7.422
[10 empty] | 1118 | 22.34 | 4.187 | 1844.9 | 5.546
[10 empty] | 1119 | 22.36 | 4.192 | 1838.45 | 9.2084
[10 empty] | 1120 | 22.38 | 4.197 | 1829.5 | 9.1699
[10 empty] | 1121 | 22.4 | 4.199 | 1822 | 3.6515
[10 empty] | 1122 | 22.42 | 4.204 | 1813.05 | 9.0876
[10 empty] | 1123 | 22.44 | 4.208 | 1804.1 | 7.2343
[10 empty] | 1124 | 22.46 | 4.212 | 1793.5 | 7.1952
[10 empty] | 1125 | 22.48 | 4.216 | 1784.55 | 7.1561
[10 empty] | 1126 | 22.5 | 4.221 | 1773.65 | 8.8955
[10 empty] | 1127 | 22.52 | 4.224 | 1760.55 | 5.3013
[10 empty] | 1128 | 22.54 | 4.227 | 1747.7 | 5.2624
[10 empty] | 1129 | 22.56 | 4.233 | 1733.7 | 10.4442
[10 empty] | 1130 | 22.58 | 4.237 | 1719.2 | 6.9058
[10 empty] | 1131 | 22.6 | 4.241 | 1702.7 | 6.8438
[10 empty] | 1132 | 22.62 | 4.244 | 1685.7 | 5.0826
[10 empty] | 1133 | 22.64 | 4.25 | 1663.6 | 10.0479
[10 empty] | 1134 | 22.66 | 4.254 | 1639.05 | 6.6053
[10 empty] | 1135 | 22.68 | 4.258 | 1609.45 | 6.497
[10 empty] | 1136 | 22.7 | 4.263 | 1573.4 | 7.9571
[10 empty] | 1137 | 22.72 | 4.27 | 1536.25 | 10.8838
[10 empty] | 1138 | 22.74 | 4.272 | 1497.15 | 3.0334
[10 empty] | 1139 | 22.76 | 4.279 | 1454.4 | 10.3304
[10 empty] | 1140 | 22.78 | 4.284 | 1407.5 | 7.1547
[10 empty] | 1141 | 22.8 | 4.288 | 1353.3 | 5.5216
[10 empty] | 1142 | 22.82 | 4.293 | 1294.65 | 6.6199
[10 empty] | 1143 | 22.84 | 4.3 | 1238.5 | 8.866
[10 empty] | 1144 | 22.86 | 4.306 | 1192.7 | 7.2936
[10 empty] | 1145 | 22.88 | 4.31 | 1152.45 | 4.6903
[10 empty] | 1146 | 22.9 | 4.314 | 1113.1 | 4.5311
[10 empty] | 1147 | 22.92 | 4.32 | 1072.85 | 6.5579
[10 empty] | 1148 | 22.94 | 4.325 | 1027.9 | 5.2519
[10 empty] | 1149 | 22.96 | 4.329 | 990.75 | 4.0373
[10 empty] | 1150 | 22.98 | 4.334 | 959.75 | 4.8762
[10 empty] | 1151 | 23 | 4.338 | 929.3 | 3.7781
[10 empty] | 1152 | 23.02 | 4.342 | 899.7 | 3.658
[10 empty] | 1153 | 23.04 | 4.348 | 873.7 | 5.3202
Počet údajů: 1153
***

## Vzorek_13,14,15_svar
SVAR po 20 dnech
Vzorek č. 13 |  |  |  |  | Vzorek č. 14 |  |  |  |  | Vzorek č. 15 |  |  |  |  | Průměr
č. | t[s] | s[mm] | F[N] | Plocha pod křivkou - Přetvárná práce | č. | t[s] | s[mm] | F[N] | Plocha pod křivkou - Přetvárná práce | č. | t[s] | s[mm] | F[N] | Plocha pod křivkou - Přetvárná práce | Prodloužení ∆L [mm] | Síla F [N] | Poměrné Prodloužení ∆L/L0 [-] | Napětí R [MPa] | Plocha pod křivkou - Přetvárná práce
0 | 0 | 0 | 0 |  | 0 | 0 | 0 | 0 |  | 0 | 0 | 0 | 0 |  | 0 | 0 | 0 | 0 |  | Výsledné hodnoty
1 | 0 | 0 | 15.65 | 0 | 1 | 0 | 0.043 | 18.15 | 0.39022 | 1 | 0 | 0.043 | 16.75 | 0.36012 | 0.028667 | 16.85 | 0.00057333 | 0.79432 | 0.24152 | Průřez zkušební tyče před trhací zkouškou: |  |  |  | B [mm] | t [mm] | S0 [mm2] | S0 = B*a
2 | 0.02 | 0 | 17.05 | 0 | 2 | 0.02 | 0.04 | 19.8 | -0.056925 | 2 | 0.02 | 0.042 | 17.3 | -0.017025 | 0.027333 | 18.05 | 0.00054667 | 0.85089 | -0.023267 | Pozor: Jedná se nosný průřez svaru. |  |  |  | 20 | 1.5 | 21.2132
3 | 0.04 | 0 | 16.5 | 0 | 3 | 0.04 | 0.048 | 21.5 | 0.1652 | 3 | 0.04 | 0.051 | 16.5 | 0.1521 | 0.033 | 18.1667 | 0.00066 | 0.85638 | 0.10261
4 | 0.06 | 0 | 16.75 | 0 | 4 | 0.06 | 0.049 | 22.35 | 0.021925 | 4 | 0.06 | 0.054 | 16.75 | 0.049875 | 0.034333 | 18.6167 | 0.00068667 | 0.8776 | 0.024522 | Průřez zkušební tyče po trhací zkoušce: |  |  |  |  | Vzorek č.13 | Vzorek č.14 | Vzorek č.15
5 | 0.08 | 0 | 17.35 | 0 | 5 | 0.08 | 0.049 | 23.75 | 0 | 5 | 0.08 | 0.051 | 17.9 | -0.051975 | 0.033333 | 19.6667 | 0.00066667 | 0.9271 | -0.019142 | Tento parametr do výpočtu nezahrnujeme.
6 | 0.1 | 0 | 19.85 | 0 | 6 | 0.1 | 0.059 | 25.15 | 0.2445 | 6 | 0.1 | 0.057 | 16.75 | 0.10395 | 0.038667 | 20.5833 | 0.00077333 | 0.97031 | 0.10733
7 | 0.12 | 0 | 24.6 | 0 | 7 | 0.12 | 0.064 | 26.25 | 0.1285 | 7 | 0.12 | 0.065 | 17.05 | 0.1352 | 0.043 | 22.6333 | 0.00086 | 1.0669 | 0.093636
8 | 0.14 | 0 | 27.4 | 0 | 8 | 0.14 | 0.061 | 27.35 | -0.0804 | 8 | 0.14 | 0.062 | 17.05 | -0.05115 | 0.041 | 23.9333 | 0.00082 | 1.1282 | -0.046567 | Původní délka zkušební tyče: |  | L0 [mm] | 50
9 | 0.16 | 0 | 31.3 | 0 | 9 | 0.16 | 0.067 | 27.65 | 0.165 | 9 | 0.16 | 0.064 | 17.6 | 0.03465 | 0.043667 | 25.5167 | 0.00087333 | 1.2029 | 0.065933
10 | 0.18 | 0 | 35.2 | 0 | 10 | 0.18 | 0.076 | 29.6 | 0.25762 | 10 | 0.18 | 0.073 | 17.9 | 0.15975 | 0.049667 | 27.5667 | 0.00099333 | 1.2995 | 0.15925 | Délka zkušební tyče po přetržení: |  | Lu [mm] | 54.661 | 4.661 | 3.997 | 5.14 | 4.846
11 | 0.2 | 0 | 38.85 | 0 | 11 | 0.2 | 0.075 | 30.7 | -0.03015 | 11 | 0.2 | 0.077 | 16.75 | 0.0693 | 0.050667 | 28.7667 | 0.0010133 | 1.3561 | 0.028167
12 | 0.22 | 0 | 42.45 | 0 | 12 | 0.22 | 0.075 | 31.25 | 0 | 12 | 0.22 | 0.078 | 17.9 | 0.017325 | 0.051 | 30.5333 | 0.00102 | 1.4394 | 0.0098833 | Pevnost v tahu: | Max. Síla Fm [N] | 2179.9167 |  |  | 2188.4 | 2213.25 | 2138.1
13 | 0.24 | 0 | 46.65 | 0 | 13 | 0.24 | 0.08 | 32.95 | 0.1605 | 13 | 0.24 | 0.083 | 17.9 | 0.0895 | 0.054333 | 32.5 | 0.0010867 | 1.5321 | 0.10506 |  | Napětí Rm [MPa] | 102.7623 |  |  | 103.1622 | 104.3336 | 100.791
14 | 0.26 | 0 | 50 | 0 | 14 | 0.26 | 0.084 | 33.25 | 0.1324 | 14 | 0.26 | 0.088 | 18.15 | 0.090125 | 0.057333 | 33.8 | 0.0011467 | 1.5933 | 0.09945
15 | 0.28 | 0 | 53.35 | 0 | 15 | 0.28 | 0.087 | 34.6 | 0.10178 | 15 | 0.28 | 0.088 | 17.9 | 0 | 0.058333 | 35.2833 | 0.0011667 | 1.6633 | 0.034542 |  |  |  |  | 2283.2
16 | 0.3 | 0 | 55.6 | 0 | 16 | 0.3 | 0.091 | 35.2 | 0.1396 | 16 | 0.3 | 0.09 | 18.45 | 0.03635 | 0.060333 | 36.4167 | 0.0012067 | 1.7167 | 0.0717 |  |  |  |  | 107.6311
17 | 0.32 | 0 | 58.1 | 0 | 17 | 0.32 | 0.093 | 36 | 0.0712 | 17 | 0.32 | 0.096 | 17.9 | 0.10905 | 0.063 | 37.3333 | 0.00126 | 1.7599 | 0.098333
18 | 0.34 | 0 | 61.2 | 0 | 18 | 0.34 | 0.093 | 36.6 | 0 | 18 | 0.34 | 0.097 | 18.45 | 0.018175 | 0.063333 | 38.75 | 0.0012667 | 1.8267 | 0.012681
19 | 0.36 | 0 | 62.6 | 0 | 19 | 0.36 | 0.097 | 36.6 | 0.1464 | 19 | 0.36 | 0.097 | 19 | 0 | 0.064667 | 39.4 | 0.0012933 | 1.8573 | 0.0521
20 | 0.38 | 0 | 64.25 | 0 | 20 | 0.38 | 0.104 | 37.7 | 0.26005 | 20 | 0.38 | 0.102 | 19 | 0.095 | 0.068667 | 40.3167 | 0.0013733 | 1.9005 | 0.15943
21 | 0.4 | 0 | 65.1 | 0 | 21 | 0.4 | 0.106 | 37.7 | 0.0754 | 21 | 0.4 | 0.106 | 19.55 | 0.0771 | 0.070667 | 40.7833 | 0.0014133 | 1.9225 | 0.0811 | Plocha pod křivkou - Přetvárná práce: |  | 5517.5667 |  |  | 5002.572 | 6235.903 | 5314.225
22 | 0.42 | 0 | 67.05 | 0 | 22 | 0.42 | 0.104 | 38 | -0.0757 | 22 | 0.42 | 0.107 | 19.25 | 0.0194 | 0.070333 | 41.4333 | 0.0014067 | 1.9532 | -0.013703 | Tato hodnota bude upravena z důvodu záporných hodnot v celkovém součtu |  |  |  | 4276.4605
23 | 0.44 | 0 | 65.95 | 0 | 23 | 0.44 | 0.107 | 33.25 | 0.10687 | 23 | 0.44 | 0.109 | 16.75 | 0.036 | 0.072 | 38.65 | 0.00144 | 1.822 | 0.066736
24 | 0.46 | 0 | 60.35 | 0 | 24 | 0.46 | 0.117 | 27.1 | 0.30175 | 24 | 0.46 | 0.115 | 13.95 | 0.0921 | 0.077333 | 33.8 | 0.0015467 | 1.5933 | 0.1932 | Jednotky práce [N.mm], na [J] nutno převést!
25 | 0.48 | 0 | 63.7 | 0 | 25 | 0.48 | 0.118 | 31.25 | 0.029175 | 25 | 0.48 | 0.117 | 15.9 | 0.02985 | 0.078333 | 36.95 | 0.0015667 | 1.7418 | 0.035375
26 | 0.5 | 0 | 66.5 | 0 | 26 | 0.5 | 0.12 | 35.75 | 0.067 | 26 | 0.5 | 0.126 | 20.1 | 0.162 | 0.082 | 40.7833 | 0.00164 | 1.9225 | 0.14251
27 | 0.52 | 0 | 69.85 | 0 | 27 | 0.52 | 0.121 | 36.6 | 0.036175 | 27 | 0.52 | 0.125 | 18.7 | -0.0194 | 0.082 | 41.7167 | 0.00164 | 1.9665 | 0
28 | 0.54 | 0 | 72.1 | 0 | 28 | 0.54 | 0.12 | 37.4 | -0.037 | 28 | 0.54 | 0.124 | 20.4 | -0.01955 | 0.081333 | 43.3 | 0.0016267 | 2.0412 | -0.028339
29 | 0.56 | 0 | 71.25 | 0 | 29 | 0.56 | 0.125 | 38.55 | 0.18987 | 29 | 0.56 | 0.13 | 20.4 | 0.1224 | 0.085 | 43.4 | 0.0017 | 2.0459 | 0.15895
30 | 0.58 | 0 | 72.35 | 0 | 30 | 0.58 | 0.129 | 37.7 | 0.1525 | 30 | 0.58 | 0.137 | 19 | 0.1379 | 0.088667 | 43.0167 | 0.0017733 | 2.0278 | 0.15843
31 | 0.6 | 0 | 73.2 | 0 | 31 | 0.6 | 0.126 | 38.55 | -0.11438 | 31 | 0.6 | 0.133 | 20.4 | -0.0788 | 0.086333 | 44.05 | 0.0017267 | 2.0765 | -0.10158
32 | 0.62 | 0 | 72.35 | 0 | 32 | 0.62 | 0.127 | 38.55 | 0.03855 | 32 | 0.62 | 0.138 | 20.1 | 0.10125 | 0.088333 | 43.6667 | 0.0017667 | 2.0585 | 0.087717
33 | 0.64 | 0 | 72.9 | 0 | 33 | 0.64 | 0.133 | 37.4 | 0.22785 | 33 | 0.64 | 0.147 | 19.55 | 0.17843 | 0.093333 | 43.2833 | 0.0018667 | 2.0404 | 0.21738
34 | 0.66 | 0 | 73.45 | 0 | 34 | 0.66 | 0.136 | 38 | 0.1131 | 34 | 0.66 | 0.146 | 20.4 | -0.019975 | 0.094 | 43.95 | 0.00188 | 2.0718 | 0.029078
35 | 0.68 | 0 | 73.45 | 0 | 35 | 0.68 | 0.134 | 37.7 | -0.0757 | 35 | 0.68 | 0.146 | 20.4 | 0 | 0.093333 | 43.85 | 0.0018667 | 2.0671 | -0.029267
36 | 0.7 | 0 | 73.75 | 0 | 36 | 0.7 | 0.139 | 38 | 0.18925 | 36 | 0.7 | 0.152 | 20.65 | 0.12315 | 0.097 | 44.1333 | 0.00194 | 2.0805 | 0.1613
37 | 0.72 | 0 | 73.75 | 0 | 37 | 0.72 | 0.144 | 38.25 | 0.19062 | 37 | 0.72 | 0.152 | 20.4 | 0 | 0.098667 | 44.1333 | 0.0019733 | 2.0805 | 0.073556
38 | 0.74 | 0 | 73.75 | 0 | 38 | 0.74 | 0.144 | 38 | 0 | 38 | 0.74 | 0.149 | 21.25 | -0.062475 | 0.097667 | 44.3333 | 0.0019533 | 2.0899 | -0.044233
39 | 0.76 | 0 | 73.75 | 0 | 39 | 0.76 | 0.15 | 38.55 | 0.22965 | 39 | 0.76 | 0.152 | 20.1 | 0.062025 | 0.10067 | 44.1333 | 0.0020133 | 2.0805 | 0.1327
40 | 0.78 | 0 | 73.45 | 0 | 40 | 0.78 | 0.156 | 38.25 | 0.2304 | 40 | 0.78 | 0.156 | 21.5 | 0.0832 | 0.104 | 44.4 | 0.00208 | 2.093 | 0.14756
41 | 0.8 | 0 | 73.2 | 0 | 41 | 0.8 | 0.158 | 38.25 | 0.0765 | 41 | 0.8 | 0.157 | 21.5 | 0.0215 | 0.105 | 44.3167 | 0.0021 | 2.0891 | 0.044358
42 | 0.82 | 0 | 73.45 | 0 | 42 | 0.82 | 0.16 | 37.7 | 0.07595 | 42 | 0.82 | 0.16 | 21.25 | 0.064125 | 0.10667 | 44.1333 | 0.0021333 | 2.0805 | 0.073708
43 | 0.84 | 0 | 73.75 | 0 | 43 | 0.84 | 0.165 | 37.7 | 0.1885 | 43 | 0.84 | 0.165 | 20.95 | 0.1055 | 0.11 | 44.1333 | 0.0022 | 2.0805 | 0.14711
44 | 0.86 | 0 | 73.75 | 0 | 44 | 0.86 | 0.169 | 38.25 | 0.1519 | 44 | 0.86 | 0.171 | 21.25 | 0.1266 | 0.11333 | 44.4167 | 0.0022667 | 2.0938 | 0.14758
45 | 0.88 | 0 | 72.9 | 0 | 45 | 0.88 | 0.168 | 38.25 | -0.03825 | 45 | 0.88 | 0.171 | 21.8 | 0 | 0.113 | 44.3167 | 0.00226 | 2.0891 | -0.014789
46 | 0.9 | 0.161 | 73.75 | 11.8053 | 46 | 0.9 | 0.17 | 38.55 | 0.0768 | 46 | 0.9 | 0.174 | 21.8 | 0.0654 | 0.16833 | 44.7 | 0.0033667 | 2.1072 | 2.4628
47 | 0.92 | 0.166 | 73.2 | 0.36738 | 47 | 0.92 | 0.175 | 37.7 | 0.19062 | 47 | 0.92 | 0.178 | 21.5 | 0.0866 | 0.173 | 44.1333 | 0.00346 | 2.0805 | 0.20728
48 | 0.94 | 0.167 | 73.45 | 0.073325 | 48 | 0.94 | 0.18 | 38.25 | 0.18987 | 48 | 0.94 | 0.179 | 22.05 | 0.021775 | 0.17533 | 44.5833 | 0.0035067 | 2.1017 | 0.1035
49 | 0.96 | 0.172 | 73.45 | 0.36725 | 49 | 0.96 | 0.184 | 38 | 0.1525 | 49 | 0.96 | 0.182 | 21.8 | 0.065775 | 0.17933 | 44.4167 | 0.0035867 | 2.0938 | 0.178
50 | 0.98 | 0.178 | 73.45 | 0.4407 | 50 | 0.98 | 0.188 | 38 | 0.152 | 50 | 0.98 | 0.187 | 21.8 | 0.109 | 0.18433 | 44.4167 | 0.0036867 | 2.0938 | 0.22208
51 | 1 | 0.179 | 73.45 | 0.07345 | 51 | 1 | 0.193 | 37.7 | 0.18925 | 51 | 1 | 0.191 | 22.05 | 0.0877 | 0.18767 | 44.4 | 0.0037533 | 2.093 | 0.14803
52 | 1.02 | 0.179 | 73.2 | 0 | 52 | 1.02 | 0.193 | 38.25 | 0 | 52 | 1.02 | 0.193 | 22.35 | 0.0444 | 0.18833 | 44.6 | 0.0037667 | 2.1025 | 0.029667
53 | 1.04 | 0.184 | 72.9 | 0.36525 | 53 | 1.04 | 0.197 | 37.7 | 0.1519 | 53 | 1.04 | 0.197 | 22.65 | 0.09 | 0.19267 | 44.4167 | 0.0038533 | 2.0938 | 0.19287
54 | 1.06 | 0.188 | 72.35 | 0.2905 | 54 | 1.06 | 0.202 | 37.4 | 0.18775 | 54 | 1.06 | 0.202 | 23.2 | 0.11463 | 0.19733 | 44.3167 | 0.0039467 | 2.0891 | 0.20704
55 | 1.08 | 0.19 | 73.2 | 0.14555 | 55 | 1.08 | 0.202 | 37.7 | 0 | 55 | 1.08 | 0.206 | 23.45 | 0.0933 | 0.19933 | 44.7833 | 0.0039867 | 2.1111 | 0.0891
56 | 1.1 | 0.194 | 72.9 | 0.2922 | 56 | 1.1 | 0.204 | 37.7 | 0.0754 | 56 | 1.1 | 0.208 | 22.65 | 0.0461 | 0.202 | 44.4167 | 0.00404 | 2.0938 | 0.11893
57 | 1.12 | 0.201 | 72.35 | 0.50838 | 57 | 1.12 | 0.211 | 37.4 | 0.26285 | 57 | 1.12 | 0.211 | 22.9 | 0.068325 | 0.20767 | 44.2167 | 0.0041533 | 2.0844 | 0.25113
58 | 1.14 | 0.202 | 72.9 | 0.072625 | 58 | 1.14 | 0.215 | 37.15 | 0.1491 | 58 | 1.14 | 0.214 | 23.2 | 0.06915 | 0.21033 | 44.4167 | 0.0042067 | 2.0938 | 0.11818
59 | 1.16 | 0.204 | 72.9 | 0.1458 | 59 | 1.16 | 0.217 | 37.7 | 0.07485 | 59 | 1.16 | 0.216 | 23.2 | 0.0464 | 0.21233 | 44.6 | 0.0042467 | 2.1025 | 0.089017
60 | 1.18 | 0.208 | 72.65 | 0.2911 | 60 | 1.18 | 0.22 | 36.85 | 0.11182 | 60 | 1.18 | 0.219 | 23.45 | 0.069975 | 0.21567 | 44.3167 | 0.0043133 | 2.0891 | 0.14819
61 | 1.2 | 0.211 | 72.1 | 0.21713 | 61 | 1.2 | 0.224 | 37.15 | 0.148 | 61 | 1.2 | 0.224 | 23.45 | 0.11725 | 0.21967 | 44.2333 | 0.0043933 | 2.0852 | 0.1771
62 | 1.22 | 0.211 | 72.1 | 0 | 62 | 1.22 | 0.229 | 37.7 | 0.18713 | 62 | 1.22 | 0.228 | 23.45 | 0.0938 | 0.22267 | 44.4167 | 0.0044533 | 2.0938 | 0.13298
63 | 1.24 | 0.217 | 72.9 | 0.435 | 63 | 1.24 | 0.232 | 37.15 | 0.11227 | 63 | 1.24 | 0.231 | 23.2 | 0.069975 | 0.22667 | 44.4167 | 0.0045333 | 2.0938 | 0.17767
64 | 1.26 | 0.222 | 72.1 | 0.3625 | 64 | 1.26 | 0.233 | 38 | 0.037575 | 64 | 1.26 | 0.234 | 23.45 | 0.069975 | 0.22967 | 44.5167 | 0.0045933 | 2.0985 | 0.1334
65 | 1.28 | 0.224 | 72.1 | 0.1442 | 65 | 1.28 | 0.236 | 37.15 | 0.11272 | 65 | 1.28 | 0.239 | 23.75 | 0.118 | 0.233 | 44.3333 | 0.00466 | 2.0899 | 0.14808
66 | 1.3 | 0.227 | 73.2 | 0.21795 | 66 | 1.3 | 0.238 | 37.15 | 0.0743 | 66 | 1.3 | 0.242 | 23.45 | 0.0708 | 0.23567 | 44.6 | 0.0047133 | 2.1025 | 0.11858
67 | 1.32 | 0.231 | 72.35 | 0.2911 | 67 | 1.32 | 0.244 | 36.85 | 0.222 | 67 | 1.32 | 0.242 | 23.75 | 0 | 0.239 | 44.3167 | 0.00478 | 2.0891 | 0.14819
68 | 1.34 | 0.234 | 72.65 | 0.2175 | 68 | 1.34 | 0.249 | 36.85 | 0.18425 | 68 | 1.34 | 0.246 | 22.9 | 0.0933 | 0.243 | 44.1333 | 0.00486 | 2.0805 | 0.1769
69 | 1.36 | 0.235 | 71.8 | 0.072225 | 69 | 1.36 | 0.25 | 36.85 | 0.03685 | 69 | 1.36 | 0.25 | 23.45 | 0.0927 | 0.245 | 44.0333 | 0.0049 | 2.0758 | 0.088167
70 | 1.38 | 0.239 | 72.65 | 0.2889 | 70 | 1.38 | 0.254 | 36.6 | 0.1469 | 70 | 1.38 | 0.252 | 23.75 | 0.0472 | 0.24833 | 44.3333 | 0.0049667 | 2.0899 | 0.14728
71 | 1.4 | 0.245 | 72.65 | 0.4359 | 71 | 1.4 | 0.26 | 36.6 | 0.2196 | 71 | 1.4 | 0.257 | 23.45 | 0.118 | 0.254 | 44.2333 | 0.00508 | 2.0852 | 0.25094
72 | 1.42 | 0.247 | 72.35 | 0.145 | 72 | 1.42 | 0.264 | 36.6 | 0.1464 | 72 | 1.42 | 0.262 | 23.75 | 0.118 | 0.25767 | 44.2333 | 0.0051533 | 2.0852 | 0.16219
73 | 1.44 | 0.25 | 73.2 | 0.21832 | 73 | 1.44 | 0.264 | 37.4 | 0 | 73 | 1.44 | 0.265 | 23.45 | 0.0708 | 0.25967 | 44.6833 | 0.0051933 | 2.1064 | 0.088917
74 | 1.46 | 0.255 | 72.9 | 0.36525 | 74 | 1.46 | 0.266 | 37.15 | 0.07455 | 74 | 1.46 | 0.267 | 23.2 | 0.04665 | 0.26267 | 44.4167 | 0.0052533 | 2.0938 | 0.13365
75 | 1.48 | 0.256 | 72.35 | 0.072625 | 75 | 1.48 | 0.27 | 37.15 | 0.1486 | 75 | 1.48 | 0.273 | 24.3 | 0.1425 | 0.26633 | 44.6 | 0.0053267 | 2.1025 | 0.1632
76 | 1.5 | 0.259 | 73.2 | 0.21832 | 76 | 1.5 | 0.274 | 36.85 | 0.148 | 76 | 1.5 | 0.277 | 23.75 | 0.0961 | 0.27 | 44.6 | 0.0054 | 2.1025 | 0.16353
77 | 1.52 | 0.262 | 72.35 | 0.21832 | 77 | 1.52 | 0.277 | 36.6 | 0.11017 | 77 | 1.52 | 0.276 | 23.75 | -0.02375 | 0.27167 | 44.2333 | 0.0054333 | 2.0852 | 0.074028
78 | 1.54 | 0.265 | 72.9 | 0.21788 | 78 | 1.54 | 0.281 | 36.85 | 0.1469 | 78 | 1.54 | 0.279 | 24.6 | 0.072525 | 0.275 | 44.7833 | 0.0055 | 2.1111 | 0.14836
79 | 1.56 | 0.268 | 72.9 | 0.2187 | 79 | 1.56 | 0.285 | 36.6 | 0.1469 | 79 | 1.56 | 0.284 | 23.75 | 0.12087 | 0.279 | 44.4167 | 0.00558 | 2.0938 | 0.1784
80 | 1.58 | 0.273 | 72.65 | 0.36388 | 80 | 1.58 | 0.288 | 36.6 | 0.1098 | 80 | 1.58 | 0.288 | 23.75 | 0.095 | 0.283 | 44.3333 | 0.00566 | 2.0899 | 0.1775
81 | 1.6 | 0.277 | 72.35 | 0.29 | 81 | 1.6 | 0.293 | 36.3 | 0.18225 | 81 | 1.6 | 0.291 | 24.3 | 0.072075 | 0.287 | 44.3167 | 0.00574 | 2.0891 | 0.1773
82 | 1.62 | 0.28 | 72.35 | 0.21705 | 82 | 1.62 | 0.296 | 36.3 | 0.1089 | 82 | 1.62 | 0.295 | 24 | 0.0966 | 0.29033 | 44.2167 | 0.0058067 | 2.0844 | 0.14756
83 | 1.64 | 0.283 | 73.2 | 0.21832 | 83 | 1.64 | 0.297 | 36.6 | 0.03645 | 83 | 1.64 | 0.298 | 24.85 | 0.073275 | 0.29267 | 44.8833 | 0.0058533 | 2.1158 | 0.10395
84 | 1.66 | 0.285 | 71.8 | 0.145 | 84 | 1.66 | 0.299 | 36.3 | 0.0729 | 84 | 1.66 | 0.301 | 24.3 | 0.073725 | 0.295 | 44.1333 | 0.0059 | 2.0805 | 0.10385
85 | 1.68 | 0.288 | 72.1 | 0.21585 | 85 | 1.68 | 0.303 | 36.6 | 0.1458 | 85 | 1.68 | 0.305 | 24.6 | 0.0978 | 0.29867 | 44.4333 | 0.0059733 | 2.0946 | 0.16237
86 | 1.7 | 0.291 | 72.65 | 0.21713 | 86 | 1.7 | 0.307 | 36 | 0.1452 | 86 | 1.7 | 0.309 | 24.6 | 0.0984 | 0.30233 | 44.4167 | 0.0060467 | 2.0938 | 0.16289
87 | 1.72 | 0.294 | 72.1 | 0.21713 | 87 | 1.72 | 0.311 | 37.15 | 0.1463 | 87 | 1.72 | 0.309 | 24.6 | 0 | 0.30467 | 44.6167 | 0.0060933 | 2.1032 | 0.10387
88 | 1.74 | 0.299 | 72.35 | 0.36112 | 88 | 1.74 | 0.315 | 36.6 | 0.1475 | 88 | 1.74 | 0.311 | 24.3 | 0.0489 | 0.30833 | 44.4167 | 0.0061667 | 2.0938 | 0.16323
89 | 1.76 | 0.303 | 72.65 | 0.29 | 89 | 1.76 | 0.319 | 36.85 | 0.1469 | 89 | 1.76 | 0.317 | 24.6 | 0.1467 | 0.313 | 44.7 | 0.00626 | 2.1072 | 0.20794
90 | 1.78 | 0.306 | 72.65 | 0.21795 | 90 | 1.78 | 0.322 | 37.7 | 0.11182 | 90 | 1.78 | 0.321 | 24.3 | 0.0978 | 0.31633 | 44.8833 | 0.0063267 | 2.1158 | 0.14931
91 | 1.8 | 0.309 | 72.9 | 0.21832 | 91 | 1.8 | 0.326 | 37.15 | 0.1497 | 91 | 1.8 | 0.324 | 24.3 | 0.0729 | 0.31967 | 44.7833 | 0.0063933 | 2.1111 | 0.14944
92 | 1.82 | 0.311 | 73.2 | 0.1461 | 92 | 1.82 | 0.328 | 37.15 | 0.0743 | 92 | 1.82 | 0.329 | 24.6 | 0.12225 | 0.32267 | 44.9833 | 0.0064533 | 2.1205 | 0.13465
93 | 1.84 | 0.314 | 72.9 | 0.21915 | 93 | 1.84 | 0.329 | 37.4 | 0.037275 | 93 | 1.84 | 0.333 | 24.3 | 0.0978 | 0.32533 | 44.8667 | 0.0065067 | 2.115 | 0.1198
94 | 1.86 | 0.317 | 72.1 | 0.2175 | 94 | 1.86 | 0.332 | 37.15 | 0.11182 | 94 | 1.86 | 0.334 | 24.3 | 0.0243 | 0.32767 | 44.5167 | 0.0065533 | 2.0985 | 0.10428
95 | 1.88 | 0.321 | 73.2 | 0.2906 | 95 | 1.88 | 0.337 | 37.4 | 0.18638 | 95 | 1.88 | 0.338 | 25.15 | 0.0989 | 0.332 | 45.25 | 0.00664 | 2.1331 | 0.19449
96 | 1.9 | 0.324 | 73.2 | 0.2196 | 96 | 1.9 | 0.342 | 37.15 | 0.18638 | 96 | 1.9 | 0.341 | 24.6 | 0.074625 | 0.33567 | 44.9833 | 0.0067133 | 2.1205 | 0.16543
97 | 1.92 | 0.328 | 73.2 | 0.2928 | 97 | 1.92 | 0.345 | 37.7 | 0.11227 | 97 | 1.92 | 0.342 | 24 | 0.0243 | 0.33833 | 44.9667 | 0.0067667 | 2.1197 | 0.11993
98 | 1.94 | 0.333 | 73.2 | 0.366 | 98 | 1.94 | 0.348 | 37.4 | 0.11265 | 98 | 1.94 | 0.345 | 24.6 | 0.0729 | 0.342 | 45.0667 | 0.00684 | 2.1245 | 0.16506
99 | 1.96 | 0.335 | 73.75 | 0.14695 | 99 | 1.96 | 0.351 | 36.85 | 0.11138 | 99 | 1.96 | 0.352 | 25.4 | 0.175 | 0.346 | 45.3333 | 0.00692 | 2.137 | 0.1808
100 | 1.98 | 0.338 | 73.75 | 0.22125 | 100 | 1.98 | 0.356 | 38 | 0.18713 | 100 | 1.98 | 0.356 | 27.1 | 0.105 | 0.35 | 46.2833 | 0.007 | 2.1818 | 0.18323
101 | 2 | 0.34 | 73.2 | 0.14695 | 101 | 2 | 0.359 | 37.15 | 0.11273 | 101 | 2 | 0.357 | 29.35 | 0.028225 | 0.352 | 46.5667 | 0.00704 | 2.1952 | 0.09285
102 | 2.02 | 0.343 | 74.3 | 0.22125 | 102 | 2.02 | 0.361 | 37.15 | 0.0743 | 102 | 2.02 | 0.362 | 30.45 | 0.1495 | 0.35533 | 47.3 | 0.0071067 | 2.2297 | 0.15644
103 | 2.04 | 0.347 | 74.85 | 0.2983 | 103 | 2.04 | 0.363 | 37.15 | 0.0743 | 103 | 2.04 | 0.366 | 32.1 | 0.1251 | 0.35867 | 48.0333 | 0.0071733 | 2.2643 | 0.15889
104 | 2.06 | 0.351 | 74.3 | 0.2983 | 104 | 2.06 | 0.365 | 36.85 | 0.074 | 104 | 2.06 | 0.369 | 33.8 | 0.09885 | 0.36167 | 48.3167 | 0.0072333 | 2.2777 | 0.14452
105 | 2.08 | 0.355 | 74.85 | 0.2983 | 105 | 2.08 | 0.371 | 37.7 | 0.22365 | 105 | 2.08 | 0.371 | 35.2 | 0.069 | 0.36567 | 49.25 | 0.0073133 | 2.3217 | 0.19513
106 | 2.1 | 0.357 | 74.85 | 0.1497 | 106 | 2.1 | 0.375 | 37.4 | 0.1502 | 106 | 2.1 | 0.374 | 36.05 | 0.10687 | 0.36867 | 49.4333 | 0.0073733 | 2.3303 | 0.14802
107 | 2.12 | 0.36 | 74.6 | 0.22418 | 107 | 2.12 | 0.378 | 37.15 | 0.11182 | 107 | 2.12 | 0.376 | 37.7 | 0.07375 | 0.37133 | 49.8167 | 0.0074267 | 2.3484 | 0.13233
108 | 2.14 | 0.364 | 74.6 | 0.2984 | 108 | 2.14 | 0.381 | 37.7 | 0.11227 | 108 | 2.14 | 0.38 | 38.85 | 0.1531 | 0.375 | 50.3833 | 0.0075 | 2.3751 | 0.1837
109 | 2.16 | 0.365 | 74.85 | 0.074725 | 109 | 2.16 | 0.385 | 38 | 0.1514 | 109 | 2.16 | 0.385 | 39.65 | 0.19625 | 0.37833 | 50.8333 | 0.0075667 | 2.3963 | 0.16869
110 | 2.18 | 0.369 | 74.6 | 0.2989 | 110 | 2.18 | 0.389 | 38 | 0.152 | 110 | 2.18 | 0.39 | 40.8 | 0.20112 | 0.38267 | 51.1333 | 0.0076533 | 2.4104 | 0.22093
111 | 2.2 | 0.373 | 74.85 | 0.2989 | 111 | 2.2 | 0.392 | 38.25 | 0.11438 | 111 | 2.2 | 0.391 | 41.6 | 0.0412 | 0.38533 | 51.5667 | 0.0077067 | 2.4309 | 0.13693
112 | 2.22 | 0.376 | 74.85 | 0.22455 | 112 | 2.22 | 0.393 | 37.7 | 0.037975 | 112 | 2.22 | 0.395 | 41.9 | 0.167 | 0.388 | 51.4833 | 0.00776 | 2.4269 | 0.1374
113 | 2.24 | 0.38 | 75.45 | 0.3006 | 113 | 2.24 | 0.396 | 37.7 | 0.1131 | 113 | 2.24 | 0.401 | 43 | 0.2547 | 0.39233 | 52.05 | 0.0078467 | 2.4537 | 0.22432
114 | 2.26 | 0.383 | 74.6 | 0.22507 | 114 | 2.26 | 0.4 | 38 | 0.1514 | 114 | 2.26 | 0.401 | 43 | 0 | 0.39467 | 51.8667 | 0.0078933 | 2.445 | 0.12124
115 | 2.28 | 0.387 | 75.15 | 0.2995 | 115 | 2.28 | 0.406 | 37.7 | 0.2271 | 115 | 2.28 | 0.401 | 43.3 | 0 | 0.398 | 52.05 | 0.00796 | 2.4537 | 0.17319
116 | 2.3 | 0.389 | 74.85 | 0.15 | 116 | 2.3 | 0.409 | 37.7 | 0.1131 | 116 | 2.3 | 0.406 | 44.7 | 0.22 | 0.40133 | 52.4167 | 0.0080267 | 2.4709 | 0.17411
117 | 2.32 | 0.392 | 74.6 | 0.22418 | 117 | 2.32 | 0.412 | 38.25 | 0.11392 | 117 | 2.32 | 0.41 | 44.15 | 0.1777 | 0.40467 | 52.3333 | 0.0080933 | 2.467 | 0.17458
118 | 2.34 | 0.396 | 74.6 | 0.2984 | 118 | 2.34 | 0.415 | 37.4 | 0.11348 | 118 | 2.34 | 0.415 | 45.55 | 0.22425 | 0.40867 | 52.5167 | 0.0081733 | 2.4757 | 0.2097
119 | 2.36 | 0.4 | 75.7 | 0.3006 | 119 | 2.36 | 0.419 | 38 | 0.1508 | 119 | 2.36 | 0.419 | 46.1 | 0.1833 | 0.41267 | 53.2667 | 0.0082533 | 2.511 | 0.21157
120 | 2.38 | 0.403 | 75.15 | 0.22628 | 120 | 2.38 | 0.422 | 38 | 0.114 | 120 | 2.38 | 0.423 | 46.65 | 0.1855 | 0.416 | 53.2667 | 0.00832 | 2.511 | 0.17756
121 | 2.4 | 0.407 | 74.85 | 0.3 | 121 | 2.4 | 0.424 | 37.7 | 0.0757 | 121 | 2.4 | 0.424 | 47.2 | 0.046925 | 0.41833 | 53.25 | 0.0083667 | 2.5102 | 0.12427
122 | 2.42 | 0.41 | 74.85 | 0.22455 | 122 | 2.42 | 0.427 | 37.4 | 0.11265 | 122 | 2.42 | 0.429 | 48.05 | 0.23813 | 0.422 | 53.4333 | 0.00844 | 2.5189 | 0.19559
123 | 2.44 | 0.411 | 75.15 | 0.075 | 123 | 2.44 | 0.43 | 38 | 0.1131 | 123 | 2.44 | 0.433 | 49.15 | 0.1944 | 0.42467 | 54.1 | 0.0084933 | 2.5503 | 0.14338
124 | 2.46 | 0.415 | 75.45 | 0.3012 | 124 | 2.46 | 0.435 | 37.4 | 0.1885 | 124 | 2.46 | 0.435 | 49.15 | 0.0983 | 0.42833 | 54 | 0.0085667 | 2.5456 | 0.19818
125 | 2.48 | 0.418 | 75.15 | 0.2259 | 125 | 2.48 | 0.438 | 38.25 | 0.11348 | 125 | 2.48 | 0.435 | 51.7 | 0 | 0.43033 | 55.0333 | 0.0086067 | 2.5943 | 0.10903
126 | 2.5 | 0.42 | 75.45 | 0.1506 | 126 | 2.5 | 0.442 | 37.7 | 0.1519 | 126 | 2.5 | 0.44 | 53.1 | 0.262 | 0.434 | 55.4167 | 0.00868 | 2.6124 | 0.20249
127 | 2.52 | 0.425 | 75.45 | 0.37725 | 127 | 2.52 | 0.446 | 38.55 | 0.1525 | 127 | 2.52 | 0.446 | 56.15 | 0.32775 | 0.439 | 56.7167 | 0.00878 | 2.6736 | 0.28033
128 | 2.54 | 0.428 | 75.45 | 0.22635 | 128 | 2.54 | 0.45 | 41.05 | 0.1592 | 128 | 2.54 | 0.448 | 57 | 0.11315 | 0.442 | 57.8333 | 0.00884 | 2.7263 | 0.17183
129 | 2.56 | 0.433 | 76.25 | 0.37925 | 129 | 2.56 | 0.452 | 42.15 | 0.0832 | 129 | 2.56 | 0.452 | 59.8 | 0.2336 | 0.44567 | 59.4 | 0.0089133 | 2.8001 | 0.21493
130 | 2.58 | 0.437 | 76.25 | 0.305 | 130 | 2.58 | 0.455 | 42.7 | 0.12727 | 130 | 2.58 | 0.455 | 60.6 | 0.1806 | 0.449 | 59.85 | 0.00898 | 2.8214 | 0.19875
131 | 2.6 | 0.438 | 76 | 0.076125 | 131 | 2.6 | 0.457 | 44.1 | 0.0868 | 131 | 2.6 | 0.458 | 63.4 | 0.186 | 0.451 | 61.1667 | 0.00902 | 2.8834 | 0.12102
132 | 2.62 | 0.441 | 76 | 0.228 | 132 | 2.62 | 0.46 | 43.85 | 0.13192 | 132 | 2.62 | 0.461 | 64.8 | 0.1923 | 0.454 | 61.55 | 0.00908 | 2.9015 | 0.18407
133 | 2.64 | 0.443 | 76 | 0.152 | 133 | 2.64 | 0.464 | 44.95 | 0.1776 | 133 | 2.64 | 0.465 | 64.55 | 0.2587 | 0.45733 | 61.8333 | 0.0091467 | 2.9149 | 0.20564
134 | 2.66 | 0.447 | 75.45 | 0.3029 | 134 | 2.66 | 0.469 | 45.8 | 0.22687 | 134 | 2.66 | 0.466 | 64.25 | 0.0644 | 0.46067 | 61.8333 | 0.0092133 | 2.9149 | 0.20611
135 | 2.68 | 0.451 | 76 | 0.3029 | 135 | 2.68 | 0.473 | 45.25 | 0.1821 | 135 | 2.68 | 0.469 | 65.95 | 0.1953 | 0.46433 | 62.4 | 0.0092867 | 2.9416 | 0.22776
136 | 2.7 | 0.455 | 76 | 0.304 | 136 | 2.7 | 0.475 | 45.8 | 0.09105 | 136 | 2.7 | 0.473 | 67.3 | 0.2665 | 0.46767 | 63.0333 | 0.0093533 | 2.9714 | 0.20906
137 | 2.72 | 0.459 | 76 | 0.304 | 137 | 2.72 | 0.478 | 46.1 | 0.13785 | 137 | 2.72 | 0.478 | 67.9 | 0.338 | 0.47167 | 63.3333 | 0.0094333 | 2.9856 | 0.25273
138 | 2.74 | 0.462 | 76 | 0.228 | 138 | 2.74 | 0.482 | 46.1 | 0.1844 | 138 | 2.74 | 0.482 | 68.45 | 0.2727 | 0.47533 | 63.5167 | 0.0095067 | 2.9942 | 0.23256
139 | 2.76 | 0.464 | 76.25 | 0.15225 | 139 | 2.76 | 0.485 | 46.9 | 0.1395 | 139 | 2.76 | 0.484 | 69.55 | 0.138 | 0.47767 | 64.2333 | 0.0095533 | 3.028 | 0.14904
140 | 2.78 | 0.467 | 75.45 | 0.22755 | 140 | 2.78 | 0.487 | 46.35 | 0.09325 | 140 | 2.78 | 0.488 | 71.5 | 0.2821 | 0.48067 | 64.4333 | 0.0096133 | 3.0374 | 0.193
141 | 2.8 | 0.469 | 75.15 | 0.1506 | 141 | 2.8 | 0.49 | 46.65 | 0.1395 | 141 | 2.8 | 0.491 | 72.05 | 0.21532 | 0.48333 | 64.6167 | 0.0096667 | 3.0461 | 0.17207
142 | 2.82 | 0.472 | 76 | 0.22673 | 142 | 2.82 | 0.493 | 46.35 | 0.1395 | 142 | 2.82 | 0.493 | 72.05 | 0.1441 | 0.486 | 64.8 | 0.00972 | 3.0547 | 0.17256
143 | 2.84 | 0.477 | 75.7 | 0.37925 | 143 | 2.84 | 0.498 | 46.65 | 0.2325 | 143 | 2.84 | 0.496 | 73.75 | 0.2187 | 0.49033 | 65.3667 | 0.0098067 | 3.0814 | 0.28203
144 | 2.86 | 0.481 | 75.15 | 0.3017 | 144 | 2.86 | 0.502 | 46.9 | 0.1871 | 144 | 2.86 | 0.5 | 74.6 | 0.2967 | 0.49433 | 65.55 | 0.0098867 | 3.0901 | 0.26183
145 | 2.88 | 0.485 | 75.7 | 0.3017 | 145 | 2.88 | 0.506 | 47.2 | 0.1882 | 145 | 2.88 | 0.502 | 75.4 | 0.15 | 0.49767 | 66.1 | 0.0099533 | 3.116 | 0.21942
146 | 2.9 | 0.488 | 75.7 | 0.2271 | 146 | 2.9 | 0.508 | 50 | 0.0972 | 146 | 2.9 | 0.509 | 76.55 | 0.53182 | 0.50167 | 67.4167 | 0.010033 | 3.1781 | 0.26703
147 | 2.92 | 0.491 | 76 | 0.22755 | 147 | 2.92 | 0.513 | 50 | 0.25 | 147 | 2.92 | 0.512 | 76.8 | 0.23003 | 0.50533 | 67.6 | 0.010107 | 3.1867 | 0.24753
148 | 2.94 | 0.493 | 75.7 | 0.1517 | 148 | 2.94 | 0.515 | 51.4 | 0.1014 | 148 | 2.94 | 0.514 | 77.95 | 0.15475 | 0.50733 | 68.35 | 0.010147 | 3.222 | 0.13595
149 | 2.96 | 0.496 | 76 | 0.22755 | 149 | 2.96 | 0.517 | 52.5 | 0.1039 | 149 | 2.96 | 0.517 | 79.05 | 0.2355 | 0.51 | 69.1833 | 0.0102 | 3.2613 | 0.18338
150 | 2.98 | 0.499 | 75.45 | 0.22717 | 150 | 2.98 | 0.52 | 52.8 | 0.15795 | 150 | 2.98 | 0.521 | 80.45 | 0.319 | 0.51333 | 69.5667 | 0.010267 | 3.2794 | 0.23125
151 | 3 | 0.503 | 76 | 0.3029 | 151 | 3 | 0.524 | 54.2 | 0.214 | 151 | 3 | 0.523 | 81 | 0.16145 | 0.51667 | 70.4 | 0.010333 | 3.3187 | 0.23328
152 | 3.02 | 0.507 | 75.45 | 0.3029 | 152 | 3.02 | 0.528 | 54.45 | 0.2173 | 152 | 3.02 | 0.526 | 82.15 | 0.24472 | 0.52033 | 70.6833 | 0.010407 | 3.332 | 0.25865
153 | 3.04 | 0.51 | 75.45 | 0.22635 | 153 | 3.04 | 0.532 | 55.3 | 0.2195 | 153 | 3.04 | 0.53 | 82.7 | 0.3297 | 0.524 | 71.15 | 0.01048 | 3.354 | 0.26003
154 | 3.06 | 0.514 | 75.7 | 0.3023 | 154 | 3.06 | 0.536 | 55.3 | 0.2212 | 154 | 3.06 | 0.533 | 84.65 | 0.25102 | 0.52767 | 71.8833 | 0.010553 | 3.3886 | 0.26223
155 | 3.08 | 0.517 | 75.45 | 0.22673 | 155 | 3.08 | 0.538 | 56.15 | 0.11145 | 155 | 3.08 | 0.537 | 84.9 | 0.3391 | 0.53067 | 72.1667 | 0.010613 | 3.402 | 0.21607
156 | 3.1 | 0.519 | 75.45 | 0.1509 | 156 | 3.1 | 0.542 | 56.15 | 0.2246 | 156 | 3.1 | 0.542 | 86.6 | 0.42875 | 0.53433 | 72.7333 | 0.010687 | 3.4287 | 0.26565
157 | 3.12 | 0.523 | 75.45 | 0.3018 | 157 | 3.12 | 0.545 | 56.4 | 0.16883 | 157 | 3.12 | 0.546 | 87.45 | 0.3481 | 0.538 | 73.1 | 0.01076 | 3.446 | 0.26736
158 | 3.14 | 0.525 | 74.6 | 0.15005 | 158 | 3.14 | 0.547 | 56.4 | 0.1128 | 158 | 3.14 | 0.547 | 88.25 | 0.08785 | 0.53967 | 73.0833 | 0.010793 | 3.4452 | 0.12182
159 | 3.16 | 0.528 | 74.85 | 0.22418 | 159 | 3.16 | 0.55 | 55.55 | 0.16792 | 159 | 3.16 | 0.551 | 89.95 | 0.3564 | 0.543 | 73.45 | 0.01086 | 3.4625 | 0.24422
160 | 3.18 | 0.533 | 75.15 | 0.375 | 160 | 3.18 | 0.553 | 55.55 | 0.16665 | 160 | 3.18 | 0.554 | 90.25 | 0.2703 | 0.54667 | 73.65 | 0.010933 | 3.4719 | 0.26968
161 | 3.2 | 0.538 | 74.6 | 0.37438 | 161 | 3.2 | 0.558 | 55.3 | 0.27713 | 161 | 3.2 | 0.555 | 91.05 | 0.09065 | 0.55033 | 73.65 | 0.011007 | 3.4719 | 0.27005
162 | 3.22 | 0.54 | 74.85 | 0.14945 | 162 | 3.22 | 0.562 | 55 | 0.2206 | 162 | 3.22 | 0.559 | 92.45 | 0.367 | 0.55367 | 74.1 | 0.011073 | 3.4931 | 0.24625
163 | 3.24 | 0.541 | 74.85 | 0.07485 | 163 | 3.24 | 0.564 | 53.9 | 0.1089 | 163 | 3.24 | 0.564 | 93.6 | 0.46512 | 0.55633 | 74.1167 | 0.011127 | 3.4939 | 0.19762
164 | 3.26 | 0.546 | 73.75 | 0.3715 | 164 | 3.26 | 0.569 | 53.35 | 0.26813 | 164 | 3.26 | 0.567 | 93.85 | 0.28118 | 0.56067 | 73.65 | 0.011213 | 3.4719 | 0.32016
165 | 3.28 | 0.549 | 74.3 | 0.22207 | 165 | 3.28 | 0.573 | 52.8 | 0.2123 | 165 | 3.28 | 0.57 | 95 | 0.28327 | 0.564 | 74.0333 | 0.01128 | 3.49 | 0.24614
166 | 3.3 | 0.552 | 74.3 | 0.2229 | 166 | 3.3 | 0.575 | 52.5 | 0.1053 | 166 | 3.3 | 0.575 | 95.8 | 0.477 | 0.56733 | 74.2 | 0.011347 | 3.4978 | 0.24706
167 | 3.32 | 0.556 | 75.15 | 0.2989 | 167 | 3.32 | 0.577 | 52.8 | 0.1053 | 167 | 3.32 | 0.578 | 96.35 | 0.28823 | 0.57033 | 74.7667 | 0.011407 | 3.5245 | 0.22345
168 | 3.34 | 0.56 | 78.5 | 0.3073 | 168 | 3.34 | 0.58 | 51.95 | 0.15712 | 168 | 3.34 | 0.58 | 97.2 | 0.19355 | 0.57333 | 75.8833 | 0.011467 | 3.5772 | 0.22598
169 | 3.36 | 0.564 | 81.3 | 0.3196 | 169 | 3.36 | 0.584 | 53.35 | 0.2106 | 169 | 3.36 | 0.582 | 97.5 | 0.1947 | 0.57667 | 77.3833 | 0.011533 | 3.6479 | 0.25544
170 | 3.38 | 0.567 | 85.2 | 0.24975 | 170 | 3.38 | 0.588 | 53.35 | 0.2134 | 170 | 3.38 | 0.586 | 98.9 | 0.3928 | 0.58033 | 79.15 | 0.011607 | 3.7312 | 0.28698
171 | 3.4 | 0.569 | 87.45 | 0.17265 | 171 | 3.4 | 0.591 | 53.35 | 0.16005 | 171 | 3.4 | 0.589 | 100.3 | 0.2988 | 0.583 | 80.3667 | 0.01166 | 3.7885 | 0.21269
172 | 3.42 | 0.572 | 89.95 | 0.2661 | 172 | 3.42 | 0.596 | 54.2 | 0.26887 | 172 | 3.42 | 0.593 | 100 | 0.4006 | 0.587 | 81.3833 | 0.01174 | 3.8364 | 0.3235
173 | 3.44 | 0.574 | 91.35 | 0.1813 | 173 | 3.44 | 0.6 | 55.3 | 0.219 | 173 | 3.44 | 0.598 | 100.55 | 0.50138 | 0.59067 | 82.4 | 0.011813 | 3.8844 | 0.30027
174 | 3.46 | 0.578 | 93.05 | 0.3688 | 174 | 3.46 | 0.602 | 56.15 | 0.11145 | 174 | 3.46 | 0.602 | 101.4 | 0.4039 | 0.594 | 83.5333 | 0.01188 | 3.9378 | 0.27656
175 | 3.48 | 0.581 | 95.25 | 0.28245 | 175 | 3.48 | 0.606 | 57.25 | 0.2268 | 175 | 3.48 | 0.604 | 102.5 | 0.2039 | 0.597 | 85 | 0.01194 | 4.0069 | 0.2528
176 | 3.5 | 0.585 | 96.65 | 0.3838 | 176 | 3.5 | 0.608 | 57.55 | 0.1148 | 176 | 3.5 | 0.608 | 102.8 | 0.4106 | 0.60033 | 85.6667 | 0.012007 | 4.0384 | 0.28444
177 | 3.52 | 0.589 | 98.6 | 0.3905 | 177 | 3.52 | 0.61 | 59.2 | 0.11675 | 177 | 3.52 | 0.612 | 103.65 | 0.4129 | 0.60367 | 87.15 | 0.012073 | 4.1083 | 0.28803
178 | 3.54 | 0.592 | 100.55 | 0.29873 | 178 | 3.54 | 0.614 | 59.75 | 0.2379 | 178 | 3.54 | 0.614 | 104.75 | 0.2084 | 0.60667 | 88.35 | 0.012133 | 4.1649 | 0.26325
179 | 3.56 | 0.596 | 101.15 | 0.4034 | 179 | 3.56 | 0.618 | 61.15 | 0.2418 | 179 | 3.56 | 0.615 | 105.3 | 0.10502 | 0.60967 | 89.2 | 0.012193 | 4.2049 | 0.26633
180 | 3.58 | 0.597 | 103.1 | 0.10212 | 180 | 3.58 | 0.622 | 62 | 0.2463 | 180 | 3.58 | 0.619 | 105.85 | 0.4223 | 0.61267 | 90.3167 | 0.012253 | 4.2576 | 0.26927
181 | 3.6 | 0.6 | 103.35 | 0.30967 | 181 | 3.6 | 0.627 | 63.7 | 0.31425 | 181 | 3.6 | 0.623 | 106.7 | 0.4251 | 0.61667 | 91.25 | 0.012333 | 4.3016 | 0.36313
182 | 3.62 | 0.604 | 104.5 | 0.4157 | 182 | 3.62 | 0.63 | 63.95 | 0.19148 | 182 | 3.62 | 0.627 | 106.7 | 0.4268 | 0.62033 | 91.7167 | 0.012407 | 4.3236 | 0.33544
183 | 3.64 | 0.607 | 105.3 | 0.3147 | 183 | 3.64 | 0.632 | 65.05 | 0.129 | 183 | 3.64 | 0.631 | 107.25 | 0.4279 | 0.62333 | 92.5333 | 0.012467 | 4.3621 | 0.27638
184 | 3.66 | 0.611 | 107 | 0.4246 | 184 | 3.66 | 0.636 | 67.3 | 0.2647 | 184 | 3.66 | 0.635 | 108.4 | 0.4313 | 0.62733 | 94.2333 | 0.012547 | 4.4422 | 0.37353
185 | 3.68 | 0.615 | 107 | 0.428 | 185 | 3.68 | 0.637 | 66.75 | 0.067025 | 185 | 3.68 | 0.637 | 110.05 | 0.21845 | 0.62967 | 94.6 | 0.012593 | 4.4595 | 0.22031
186 | 3.7 | 0.617 | 107.85 | 0.21485 | 186 | 3.7 | 0.64 | 69 | 0.20363 | 186 | 3.7 | 0.64 | 111.75 | 0.3327 | 0.63233 | 96.2 | 0.012647 | 4.5349 | 0.2544
187 | 3.72 | 0.62 | 108.95 | 0.3252 | 187 | 3.72 | 0.643 | 69 | 0.207 | 187 | 3.72 | 0.644 | 112.6 | 0.4487 | 0.63567 | 96.85 | 0.012713 | 4.5656 | 0.32175
188 | 3.74 | 0.624 | 107.85 | 0.4336 | 188 | 3.74 | 0.647 | 70.1 | 0.2782 | 188 | 3.74 | 0.645 | 114.25 | 0.11342 | 0.63867 | 97.4 | 0.012773 | 4.5915 | 0.29137
189 | 3.76 | 0.626 | 108.4 | 0.21625 | 189 | 3.76 | 0.651 | 70.65 | 0.2815 | 189 | 3.76 | 0.648 | 115.35 | 0.3444 | 0.64167 | 98.1333 | 0.012833 | 4.626 | 0.2933
190 | 3.78 | 0.63 | 107.55 | 0.4319 | 190 | 3.78 | 0.656 | 71.8 | 0.35613 | 190 | 3.78 | 0.653 | 117.05 | 0.581 | 0.64633 | 98.8 | 0.012927 | 4.6575 | 0.45951
191 | 3.8 | 0.633 | 107.55 | 0.32265 | 191 | 3.8 | 0.659 | 72.6 | 0.2166 | 191 | 3.8 | 0.658 | 117.9 | 0.58738 | 0.65 | 99.35 | 0.013 | 4.6834 | 0.36328
192 | 3.82 | 0.637 | 107.3 | 0.4297 | 192 | 3.82 | 0.662 | 74 | 0.2199 | 192 | 3.82 | 0.659 | 118.45 | 0.11818 | 0.65267 | 99.9167 | 0.013053 | 4.7101 | 0.26569
193 | 3.84 | 0.641 | 106.7 | 0.428 | 193 | 3.84 | 0.664 | 74.55 | 0.14855 | 193 | 3.84 | 0.664 | 119.3 | 0.59437 | 0.65633 | 100.1833 | 0.013127 | 4.7227 | 0.36685
194 | 3.86 | 0.645 | 106.45 | 0.4263 | 194 | 3.86 | 0.668 | 75.15 | 0.2994 | 194 | 3.86 | 0.667 | 121.25 | 0.36083 | 0.66 | 100.95 | 0.0132 | 4.7588 | 0.36874
195 | 3.88 | 0.647 | 105.6 | 0.21205 | 195 | 3.88 | 0.67 | 75.95 | 0.1511 | 195 | 3.88 | 0.669 | 121.25 | 0.2425 | 0.662 | 100.9333 | 0.01324 | 4.758 | 0.20188
196 | 3.9 | 0.65 | 106.15 | 0.31762 | 196 | 3.9 | 0.673 | 76.8 | 0.22912 | 196 | 3.9 | 0.672 | 122.05 | 0.36495 | 0.665 | 101.6667 | 0.0133 | 4.7926 | 0.3039
197 | 3.92 | 0.654 | 105.6 | 0.4235 | 197 | 3.92 | 0.677 | 77.65 | 0.3089 | 197 | 3.92 | 0.675 | 123.2 | 0.36788 | 0.66867 | 102.15 | 0.013373 | 4.8154 | 0.37366
198 | 3.94 | 0.655 | 105.9 | 0.10575 | 198 | 3.94 | 0.682 | 78.75 | 0.391 | 198 | 3.94 | 0.678 | 123.75 | 0.37043 | 0.67167 | 102.8 | 0.013433 | 4.846 | 0.30743
199 | 3.96 | 0.659 | 108.1 | 0.428 | 199 | 3.96 | 0.686 | 79.9 | 0.3173 | 199 | 3.96 | 0.682 | 124.05 | 0.4956 | 0.67567 | 104.0167 | 0.013513 | 4.9034 | 0.41363
200 | 3.98 | 0.664 | 110.9 | 0.5475 | 200 | 3.98 | 0.69 | 80.15 | 0.3201 | 200 | 3.98 | 0.686 | 124.85 | 0.4978 | 0.68 | 105.3 | 0.0136 | 4.9639 | 0.45352
201 | 4 | 0.668 | 112 | 0.4458 | 201 | 4 | 0.692 | 81.55 | 0.1617 | 201 | 4 | 0.691 | 125.45 | 0.62575 | 0.68367 | 106.3333 | 0.013673 | 5.0126 | 0.38799
202 | 4.02 | 0.671 | 113.4 | 0.3381 | 202 | 4.02 | 0.696 | 82.4 | 0.3279 | 202 | 4.02 | 0.694 | 126.8 | 0.37838 | 0.687 | 107.5333 | 0.01374 | 5.0692 | 0.35644
203 | 4.04 | 0.672 | 115.95 | 0.11467 | 203 | 4.04 | 0.698 | 82.95 | 0.16535 | 203 | 4.04 | 0.696 | 127.1 | 0.2539 | 0.68867 | 108.6667 | 0.013773 | 5.1226 | 0.18017
204 | 4.06 | 0.676 | 115.95 | 0.4638 | 204 | 4.06 | 0.7 | 84.05 | 0.167 | 204 | 4.06 | 0.7 | 128.5 | 0.5112 | 0.692 | 109.5 | 0.01384 | 5.1619 | 0.36361
205 | 4.08 | 0.678 | 117.05 | 0.233 | 205 | 4.08 | 0.704 | 84.9 | 0.3379 | 205 | 4.08 | 0.703 | 128.8 | 0.38595 | 0.695 | 110.25 | 0.0139 | 5.1972 | 0.32962
206 | 4.1 | 0.682 | 118.75 | 0.4716 | 206 | 4.1 | 0.707 | 86 | 0.25635 | 206 | 4.1 | 0.705 | 129.9 | 0.2587 | 0.698 | 111.55 | 0.01396 | 5.2585 | 0.3327
207 | 4.12 | 0.686 | 119.3 | 0.4761 | 207 | 4.12 | 0.71 | 86 | 0.258 | 207 | 4.12 | 0.709 | 131 | 0.5218 | 0.70167 | 112.1 | 0.014033 | 5.2844 | 0.41003
208 | 4.14 | 0.69 | 120.7 | 0.48 | 208 | 4.14 | 0.716 | 87.7 | 0.5211 | 208 | 4.14 | 0.712 | 131.55 | 0.39382 | 0.706 | 113.3167 | 0.01412 | 5.3418 | 0.4884
209 | 4.16 | 0.692 | 120.95 | 0.24165 | 209 | 4.16 | 0.719 | 87.7 | 0.2631 | 209 | 4.16 | 0.715 | 132.15 | 0.39555 | 0.70867 | 113.6 | 0.014173 | 5.3552 | 0.30256
210 | 4.18 | 0.696 | 122.1 | 0.4861 | 210 | 4.18 | 0.721 | 89.4 | 0.1771 | 210 | 4.18 | 0.719 | 133.8 | 0.5319 | 0.712 | 115.1 | 0.01424 | 5.4259 | 0.38117
211 | 4.2 | 0.7 | 122.9 | 0.49 | 211 | 4.2 | 0.726 | 90.5 | 0.44975 | 211 | 4.2 | 0.723 | 134.65 | 0.5369 | 0.71633 | 116.0167 | 0.014327 | 5.4691 | 0.50075
212 | 4.22 | 0.702 | 125.15 | 0.24805 | 212 | 4.22 | 0.728 | 90.75 | 0.18125 | 212 | 4.22 | 0.726 | 136.05 | 0.40605 | 0.71867 | 117.3167 | 0.014373 | 5.5304 | 0.27222
213 | 4.24 | 0.705 | 126 | 0.37672 | 213 | 4.24 | 0.729 | 91.9 | 0.091325 | 213 | 4.24 | 0.728 | 136.3 | 0.27235 | 0.72067 | 118.0667 | 0.014413 | 5.5657 | 0.23538
214 | 4.26 | 0.709 | 129.05 | 0.5101 | 214 | 4.26 | 0.733 | 92.75 | 0.3693 | 214 | 4.26 | 0.732 | 135.2 | 0.543 | 0.72467 | 119 | 0.014493 | 5.6097 | 0.47413
215 | 4.28 | 0.712 | 132.4 | 0.39217 | 215 | 4.28 | 0.736 | 94.7 | 0.28118 | 215 | 4.28 | 0.735 | 135.5 | 0.40605 | 0.72767 | 120.8667 | 0.014553 | 5.6977 | 0.3598
216 | 4.3 | 0.715 | 136.05 | 0.40268 | 216 | 4.3 | 0.741 | 96.65 | 0.47837 | 216 | 4.3 | 0.738 | 135.75 | 0.40687 | 0.73133 | 122.8167 | 0.014627 | 5.7896 | 0.44675
217 | 4.32 | 0.719 | 140.25 | 0.5526 | 217 | 4.32 | 0.745 | 99.15 | 0.3916 | 217 | 4.32 | 0.742 | 136.05 | 0.5436 | 0.73533 | 125.15 | 0.014707 | 5.8996 | 0.49593
218 | 4.34 | 0.723 | 142.75 | 0.566 | 218 | 4.34 | 0.749 | 101.4 | 0.4011 | 218 | 4.34 | 0.746 | 135.5 | 0.5431 | 0.73933 | 126.55 | 0.014787 | 5.9656 | 0.5034
219 | 4.36 | 0.725 | 146.65 | 0.2894 | 219 | 4.36 | 0.751 | 103.6 | 0.205 | 219 | 4.36 | 0.75 | 135.75 | 0.5425 | 0.742 | 128.6667 | 0.01484 | 6.0654 | 0.34029
220 | 4.38 | 0.727 | 151.15 | 0.2978 | 220 | 4.38 | 0.755 | 106.95 | 0.4211 | 220 | 4.38 | 0.753 | 136.9 | 0.40897 | 0.745 | 131.6667 | 0.0149 | 6.2068 | 0.3905
221 | 4.4 | 0.73 | 154.5 | 0.45848 | 221 | 4.4 | 0.758 | 109.2 | 0.32422 | 221 | 4.4 | 0.757 | 136.3 | 0.5464 | 0.74833 | 133.3333 | 0.014967 | 6.2854 | 0.44167
222 | 4.42 | 0.733 | 158.4 | 0.46935 | 222 | 4.42 | 0.76 | 111.15 | 0.22035 | 222 | 4.42 | 0.759 | 136.6 | 0.2729 | 0.75067 | 135.3833 | 0.015013 | 6.382 | 0.3135
223 | 4.44 | 0.736 | 162.85 | 0.48187 | 223 | 4.44 | 0.762 | 113.7 | 0.22485 | 223 | 4.44 | 0.762 | 136.6 | 0.4098 | 0.75333 | 137.7167 | 0.015067 | 6.492 | 0.36413
224 | 4.46 | 0.741 | 166.5 | 0.82338 | 224 | 4.46 | 0.765 | 116.75 | 0.34568 | 224 | 4.46 | 0.764 | 136.9 | 0.2735 | 0.75667 | 140.05 | 0.015133 | 6.602 | 0.46294
225 | 4.48 | 0.745 | 170.95 | 0.6749 | 225 | 4.48 | 0.771 | 119 | 0.70725 | 225 | 4.48 | 0.768 | 136.9 | 0.5476 | 0.76133 | 142.2833 | 0.015227 | 6.7073 | 0.65878
226 | 4.5 | 0.748 | 174.6 | 0.51833 | 226 | 4.5 | 0.775 | 121.8 | 0.4816 | 226 | 4.5 | 0.772 | 137.45 | 0.5487 | 0.765 | 144.6167 | 0.0153 | 6.8173 | 0.52598
227 | 4.52 | 0.75 | 176.85 | 0.35145 | 227 | 4.52 | 0.778 | 124 | 0.3687 | 227 | 4.52 | 0.776 | 136.3 | 0.5475 | 0.768 | 145.7167 | 0.01536 | 6.8691 | 0.4355
228 | 4.54 | 0.753 | 179.05 | 0.53385 | 228 | 4.54 | 0.782 | 127.65 | 0.5033 | 228 | 4.54 | 0.779 | 136.9 | 0.4098 | 0.77133 | 147.8667 | 0.015427 | 6.9705 | 0.48931
229 | 4.56 | 0.756 | 179.65 | 0.53805 | 229 | 4.56 | 0.786 | 127.65 | 0.5106 | 229 | 4.56 | 0.783 | 136.9 | 0.5476 | 0.775 | 148.0667 | 0.0155 | 6.9799 | 0.54254
230 | 4.58 | 0.759 | 181.85 | 0.54225 | 230 | 4.58 | 0.787 | 127.1 | 0.12737 | 230 | 4.58 | 0.786 | 137.7 | 0.4119 | 0.77733 | 148.8833 | 0.015547 | 7.0184 | 0.34644
231 | 4.6 | 0.763 | 184.1 | 0.7319 | 231 | 4.6 | 0.791 | 127.65 | 0.5095 | 231 | 4.6 | 0.79 | 137.15 | 0.5497 | 0.78133 | 149.6333 | 0.015627 | 7.0538 | 0.59703
232 | 4.62 | 0.768 | 184.95 | 0.92263 | 232 | 4.62 | 0.792 | 127.95 | 0.1278 | 232 | 4.62 | 0.792 | 136.9 | 0.27405 | 0.784 | 149.9333 | 0.01568 | 7.0679 | 0.39942
233 | 4.64 | 0.77 | 186.35 | 0.3713 | 233 | 4.64 | 0.795 | 127.65 | 0.3834 | 233 | 4.64 | 0.794 | 137.45 | 0.27435 | 0.78633 | 150.4833 | 0.015727 | 7.0939 | 0.35049
234 | 4.66 | 0.774 | 188 | 0.7487 | 234 | 4.66 | 0.8 | 128.2 | 0.63963 | 234 | 4.66 | 0.797 | 138.3 | 0.41363 | 0.79033 | 151.5 | 0.015807 | 7.1418 | 0.60397
235 | 4.68 | 0.777 | 189.1 | 0.56565 | 235 | 4.68 | 0.804 | 127.95 | 0.5123 | 235 | 4.68 | 0.801 | 137.7 | 0.552 | 0.794 | 151.5833 | 0.01588 | 7.1457 | 0.55565
236 | 4.7 | 0.779 | 190.8 | 0.3799 | 236 | 4.7 | 0.808 | 128.2 | 0.5123 | 236 | 4.7 | 0.805 | 137.7 | 0.5508 | 0.79733 | 152.2333 | 0.015947 | 7.1763 | 0.50636
237 | 4.72 | 0.782 | 191.35 | 0.57323 | 237 | 4.72 | 0.811 | 128.75 | 0.38543 | 237 | 4.72 | 0.809 | 138.55 | 0.5525 | 0.80067 | 152.8833 | 0.016013 | 7.207 | 0.50853
238 | 4.74 | 0.785 | 192.2 | 0.57533 | 238 | 4.74 | 0.814 | 129.05 | 0.3867 | 238 | 4.74 | 0.813 | 140.25 | 0.5576 | 0.804 | 153.8333 | 0.01608 | 7.2518 | 0.51119
239 | 4.76 | 0.788 | 193.85 | 0.57908 | 239 | 4.76 | 0.818 | 129.05 | 0.5162 | 239 | 4.76 | 0.815 | 140.25 | 0.2805 | 0.807 | 154.3833 | 0.01614 | 7.2777 | 0.46232
240 | 4.78 | 0.793 | 195.55 | 0.9735 | 240 | 4.78 | 0.82 | 129.05 | 0.2581 | 240 | 4.78 | 0.819 | 141.65 | 0.5638 | 0.81067 | 155.4167 | 0.016213 | 7.3264 | 0.56797
241 | 4.8 | 0.797 | 195.55 | 0.7822 | 241 | 4.8 | 0.823 | 129.05 | 0.38715 | 241 | 4.8 | 0.822 | 143.05 | 0.42705 | 0.814 | 155.8833 | 0.01628 | 7.3484 | 0.51883
242 | 4.82 | 0.8 | 195.85 | 0.5871 | 242 | 4.82 | 0.827 | 129.3 | 0.5167 | 242 | 4.82 | 0.823 | 144.4 | 0.14372 | 0.81667 | 156.5167 | 0.016333 | 7.3783 | 0.41653
243 | 4.84 | 0.802 | 197.25 | 0.3931 | 243 | 4.84 | 0.83 | 129.6 | 0.38835 | 243 | 4.84 | 0.827 | 145.8 | 0.5804 | 0.81967 | 157.55 | 0.016393 | 7.427 | 0.4711
244 | 4.86 | 0.805 | 197.5 | 0.59213 | 244 | 4.86 | 0.835 | 129.3 | 0.64725 | 244 | 4.86 | 0.831 | 146.65 | 0.5849 | 0.82367 | 157.8167 | 0.016473 | 7.4395 | 0.63073
245 | 4.88 | 0.808 | 197.8 | 0.59295 | 245 | 4.88 | 0.839 | 129.6 | 0.5178 | 245 | 4.88 | 0.835 | 147.2 | 0.5877 | 0.82733 | 158.2 | 0.016547 | 7.4576 | 0.57936
246 | 4.9 | 0.811 | 198.05 | 0.59378 | 246 | 4.9 | 0.842 | 130.15 | 0.38962 | 246 | 4.9 | 0.839 | 148.35 | 0.5911 | 0.83067 | 158.85 | 0.016613 | 7.4883 | 0.52842
247 | 4.92 | 0.814 | 198.35 | 0.5946 | 247 | 4.92 | 0.844 | 131 | 0.26115 | 247 | 4.92 | 0.842 | 148.9 | 0.44588 | 0.83333 | 159.4167 | 0.016667 | 7.515 | 0.42436
248 | 4.94 | 0.819 | 199.2 | 0.99388 | 248 | 4.94 | 0.848 | 131 | 0.524 | 248 | 4.94 | 0.845 | 150.55 | 0.44917 | 0.83733 | 160.25 | 0.016747 | 7.5543 | 0.63933
249 | 4.96 | 0.822 | 199.45 | 0.59798 | 249 | 4.96 | 0.851 | 130.45 | 0.39217 | 249 | 4.96 | 0.848 | 151.95 | 0.45375 | 0.84033 | 160.6167 | 0.016807 | 7.5715 | 0.4813
250 | 4.98 | 0.824 | 200.3 | 0.39975 | 250 | 4.98 | 0.853 | 132.4 | 0.26285 | 250 | 4.98 | 0.851 | 151.4 | 0.45503 | 0.84267 | 161.3667 | 0.016853 | 7.6069 | 0.37565
251 | 5 | 0.827 | 201.7 | 0.603 | 251 | 5 | 0.856 | 131.85 | 0.39637 | 251 | 5 | 0.854 | 153.1 | 0.45675 | 0.84567 | 162.2167 | 0.016913 | 7.647 | 0.48538
252 | 5.02 | 0.831 | 200.6 | 0.8046 | 252 | 5.02 | 0.86 | 132.65 | 0.529 | 252 | 5.02 | 0.857 | 153.35 | 0.45968 | 0.84933 | 162.2 | 0.016987 | 7.6462 | 0.59476
253 | 5.04 | 0.833 | 201.4 | 0.402 | 253 | 5.04 | 0.864 | 134.65 | 0.5346 | 253 | 5.04 | 0.862 | 155.3 | 0.77163 | 0.853 | 163.7833 | 0.01706 | 7.7208 | 0.59764
254 | 5.06 | 0.837 | 202.55 | 0.8079 | 254 | 5.06 | 0.868 | 137.15 | 0.5436 | 254 | 5.06 | 0.866 | 154.75 | 0.6201 | 0.857 | 164.8167 | 0.01714 | 7.7695 | 0.6572
255 | 5.08 | 0.84 | 202.8 | 0.60803 | 255 | 5.08 | 0.872 | 139.95 | 0.5542 | 255 | 5.08 | 0.869 | 156.15 | 0.46635 | 0.86033 | 166.3 | 0.017207 | 7.8395 | 0.55186
256 | 5.1 | 0.845 | 203.35 | 1.0154 | 256 | 5.1 | 0.874 | 141.9 | 0.28185 | 256 | 5.1 | 0.872 | 156.15 | 0.46845 | 0.86367 | 167.1333 | 0.017273 | 7.8787 | 0.55572
257 | 5.12 | 0.849 | 205.35 | 0.8174 | 257 | 5.12 | 0.877 | 144.7 | 0.4299 | 257 | 5.12 | 0.874 | 158.4 | 0.31455 | 0.86667 | 169.4833 | 0.017333 | 7.9895 | 0.50492
258 | 5.14 | 0.851 | 209.5 | 0.41485 | 258 | 5.14 | 0.88 | 146.9 | 0.4374 | 258 | 5.14 | 0.877 | 157.85 | 0.47437 | 0.86933 | 171.4167 | 0.017387 | 8.0807 | 0.45453
259 | 5.16 | 0.854 | 214 | 0.63525 | 259 | 5.16 | 0.883 | 149.45 | 0.44453 | 259 | 5.16 | 0.879 | 159.25 | 0.3171 | 0.872 | 174.2333 | 0.01744 | 8.2134 | 0.46087
260 | 5.18 | 0.855 | 219 | 0.2165 | 260 | 5.18 | 0.886 | 151.95 | 0.4521 | 260 | 5.18 | 0.883 | 160.9 | 0.6403 | 0.87467 | 177.2833 | 0.017493 | 8.3572 | 0.46869
261 | 5.2 | 0.86 | 224.05 | 1.1076 | 261 | 5.2 | 0.89 | 154.45 | 0.6128 | 261 | 5.2 | 0.887 | 160.9 | 0.6436 | 0.879 | 179.8 | 0.01758 | 8.4759 | 0.77368
262 | 5.22 | 0.863 | 229.05 | 0.67965 | 262 | 5.22 | 0.895 | 156.7 | 0.77788 | 262 | 5.22 | 0.89 | 162 | 0.48435 | 0.88267 | 182.5833 | 0.017653 | 8.6071 | 0.66437
263 | 5.24 | 0.867 | 233.8 | 0.9257 | 263 | 5.24 | 0.897 | 159.5 | 0.3162 | 263 | 5.24 | 0.895 | 162.6 | 0.8115 | 0.88633 | 185.3 | 0.017727 | 8.7351 | 0.67445
264 | 5.26 | 0.87 | 238.3 | 0.70815 | 264 | 5.26 | 0.9 | 161.75 | 0.48187 | 264 | 5.26 | 0.898 | 163.7 | 0.48945 | 0.88933 | 187.9167 | 0.017787 | 8.8585 | 0.55983
265 | 5.28 | 0.874 | 243.05 | 0.9627 | 265 | 5.28 | 0.904 | 163.95 | 0.6514 | 265 | 5.28 | 0.901 | 165.1 | 0.4932 | 0.893 | 190.7 | 0.01786 | 8.9897 | 0.69413
266 | 5.3 | 0.877 | 247.25 | 0.73545 | 266 | 5.3 | 0.907 | 166.75 | 0.49605 | 266 | 5.3 | 0.904 | 165.95 | 0.49657 | 0.896 | 193.3167 | 0.01792 | 9.113 | 0.57602
267 | 5.32 | 0.879 | 251.7 | 0.49895 | 267 | 5.32 | 0.909 | 169 | 0.33575 | 267 | 5.32 | 0.907 | 166.2 | 0.49822 | 0.89833 | 195.6333 | 0.017967 | 9.2222 | 0.45378
268 | 5.34 | 0.882 | 256.45 | 0.76223 | 268 | 5.34 | 0.913 | 171.5 | 0.681 | 268 | 5.34 | 0.91 | 167.05 | 0.49988 | 0.90167 | 198.3333 | 0.018033 | 9.3495 | 0.65661
269 | 5.36 | 0.884 | 260.65 | 0.5171 | 269 | 5.36 | 0.916 | 173.75 | 0.51787 | 269 | 5.36 | 0.913 | 167.9 | 0.50243 | 0.90433 | 200.7667 | 0.018087 | 9.4642 | 0.53213
270 | 5.38 | 0.887 | 264.55 | 0.7878 | 270 | 5.38 | 0.919 | 176.25 | 0.525 | 270 | 5.38 | 0.918 | 168.45 | 0.84088 | 0.908 | 203.0833 | 0.01816 | 9.5734 | 0.74039
271 | 5.4 | 0.892 | 269 | 1.3339 | 271 | 5.4 | 0.924 | 179.35 | 0.889 | 271 | 5.4 | 0.922 | 169.55 | 0.676 | 0.91267 | 205.9667 | 0.018253 | 9.7094 | 0.95445
272 | 5.42 | 0.895 | 273.5 | 0.81375 | 272 | 5.42 | 0.927 | 181.3 | 0.54098 | 272 | 5.42 | 0.924 | 170.7 | 0.34025 | 0.91533 | 208.5 | 0.018307 | 9.8288 | 0.55262
273 | 5.44 | 0.899 | 277.1 | 1.1012 | 273 | 5.44 | 0.93 | 183.8 | 0.54765 | 273 | 5.44 | 0.927 | 170.95 | 0.51248 | 0.91867 | 210.6167 | 0.018373 | 9.9286 | 0.69853
274 | 5.46 | 0.902 | 279.05 | 0.83423 | 274 | 5.46 | 0.934 | 186.6 | 0.7408 | 274 | 5.46 | 0.931 | 171.5 | 0.6849 | 0.92233 | 212.3833 | 0.018447 | 10.0118 | 0.7755
275 | 5.48 | 0.904 | 281.6 | 0.56065 | 275 | 5.48 | 0.937 | 189.65 | 0.56438 | 275 | 5.48 | 0.934 | 172.65 | 0.51623 | 0.925 | 214.6333 | 0.0185 | 10.1179 | 0.56936
276 | 5.5 | 0.907 | 284.4 | 0.849 | 276 | 5.5 | 0.94 | 191.05 | 0.57105 | 276 | 5.5 | 0.936 | 173.45 | 0.3461 | 0.92767 | 216.3 | 0.018553 | 10.1965 | 0.57458
277 | 5.52 | 0.91 | 286.35 | 0.85613 | 277 | 5.52 | 0.942 | 193.55 | 0.3846 | 277 | 5.52 | 0.94 | 174.6 | 0.6961 | 0.93067 | 218.1667 | 0.018613 | 10.2845 | 0.6517
278 | 5.54 | 0.913 | 290.25 | 0.8649 | 278 | 5.54 | 0.946 | 196.35 | 0.7798 | 278 | 5.54 | 0.942 | 175.15 | 0.34975 | 0.93367 | 220.5833 | 0.018673 | 10.3984 | 0.65813
279 | 5.56 | 0.918 | 292.2 | 1.4561 | 279 | 5.56 | 0.95 | 198.3 | 0.7893 | 279 | 5.56 | 0.946 | 176.25 | 0.7028 | 0.938 | 222.25 | 0.01876 | 10.477 | 0.95947
280 | 5.58 | 0.921 | 295.3 | 0.88125 | 280 | 5.58 | 0.954 | 201.1 | 0.7988 | 280 | 5.58 | 0.951 | 177.4 | 0.88413 | 0.942 | 224.6 | 0.01884 | 10.5877 | 0.8937
281 | 5.6 | 0.926 | 298.05 | 1.4834 | 281 | 5.6 | 0.956 | 203.35 | 0.40445 | 281 | 5.6 | 0.954 | 177.65 | 0.53258 | 0.94533 | 226.35 | 0.018907 | 10.6702 | 0.75158
282 | 5.62 | 0.928 | 300 | 0.59805 | 282 | 5.62 | 0.961 | 205.3 | 1.0216 | 282 | 5.62 | 0.957 | 179.35 | 0.5355 | 0.94867 | 228.2167 | 0.018973 | 10.7582 | 0.75761
283 | 5.64 | 0.93 | 303.4 | 0.6034 | 283 | 5.64 | 0.963 | 207.25 | 0.41255 | 283 | 5.64 | 0.96 | 179.05 | 0.5376 | 0.951 | 229.9 | 0.01902 | 10.8376 | 0.53447
284 | 5.66 | 0.932 | 305.6 | 0.609 | 284 | 5.66 | 0.966 | 209.75 | 0.6255 | 284 | 5.66 | 0.963 | 180.2 | 0.53887 | 0.95367 | 231.85 | 0.019073 | 10.9295 | 0.61567
285 | 5.68 | 0.936 | 307.55 | 1.2263 | 285 | 5.68 | 0.969 | 211.75 | 0.63225 | 285 | 5.68 | 0.966 | 180.75 | 0.54143 | 0.957 | 233.35 | 0.01914 | 11.0002 | 0.77533
286 | 5.7 | 0.939 | 310.1 | 0.92647 | 286 | 5.7 | 0.972 | 214.8 | 0.63983 | 286 | 5.7 | 0.968 | 181.85 | 0.3626 | 0.95967 | 235.5833 | 0.019193 | 11.1055 | 0.62524
287 | 5.72 | 0.943 | 313.7 | 1.2476 | 287 | 5.72 | 0.974 | 216.2 | 0.431 | 287 | 5.72 | 0.972 | 181.85 | 0.7274 | 0.963 | 237.25 | 0.01926 | 11.1841 | 0.78806
288 | 5.74 | 0.947 | 315.95 | 1.2593 | 288 | 5.74 | 0.98 | 218.7 | 1.3047 | 288 | 5.74 | 0.976 | 182.15 | 0.728 | 0.96767 | 238.9333 | 0.019353 | 11.2634 | 1.1111
289 | 5.76 | 0.951 | 319.3 | 1.2705 | 289 | 5.76 | 0.985 | 221.25 | 1.0999 | 289 | 5.76 | 0.981 | 183.55 | 0.91425 | 0.97233 | 241.3667 | 0.019447 | 11.3781 | 1.1207
290 | 5.78 | 0.954 | 322.95 | 0.96338 | 290 | 5.78 | 0.986 | 222.9 | 0.22207 | 290 | 5.78 | 0.983 | 184.35 | 0.3679 | 0.97433 | 243.4 | 0.019487 | 11.474 | 0.48477
291 | 5.8 | 0.956 | 326.3 | 0.64925 | 291 | 5.8 | 0.99 | 224.6 | 0.895 | 291 | 5.8 | 0.986 | 185.2 | 0.55433 | 0.97733 | 245.3667 | 0.019547 | 11.5667 | 0.73315
292 | 5.82 | 0.959 | 330.75 | 0.98558 | 292 | 5.82 | 0.994 | 226.8 | 0.9028 | 292 | 5.82 | 0.99 | 186.3 | 0.743 | 0.981 | 247.95 | 0.01962 | 11.6885 | 0.90441
293 | 5.84 | 0.961 | 333.25 | 0.664 | 293 | 5.84 | 0.996 | 228.2 | 0.455 | 293 | 5.84 | 0.992 | 186.05 | 0.37235 | 0.983 | 249.1667 | 0.01966 | 11.7458 | 0.49712
294 | 5.86 | 0.965 | 336.9 | 1.3403 | 294 | 5.86 | 0.998 | 230.45 | 0.45865 | 294 | 5.86 | 0.995 | 186.9 | 0.55943 | 0.986 | 251.4167 | 0.01972 | 11.8519 | 0.75088
295 | 5.88 | 0.969 | 341.1 | 1.356 | 295 | 5.88 | 1.002 | 231.85 | 0.9246 | 295 | 5.88 | 0.999 | 187.45 | 0.7487 | 0.99 | 253.4667 | 0.0198 | 11.9485 | 1.0098
296 | 5.9 | 0.972 | 343.6 | 1.0271 | 296 | 5.9 | 1.005 | 233.8 | 0.69847 | 296 | 5.9 | 1.003 | 188.55 | 0.752 | 0.99333 | 255.3167 | 0.019867 | 12.0357 | 0.84797
297 | 5.92 | 0.975 | 347.5 | 1.0367 | 297 | 5.92 | 1.008 | 236.05 | 0.70478 | 297 | 5.92 | 1.007 | 188.55 | 0.7542 | 0.99667 | 257.3667 | 0.019933 | 12.1324 | 0.85447
298 | 5.94 | 0.98 | 350.6 | 1.7452 | 298 | 5.94 | 1.013 | 237.7 | 1.1844 | 298 | 5.94 | 1.011 | 189.4 | 0.7559 | 1.0013 | 259.2333 | 0.020027 | 12.2204 | 1.2054
299 | 5.96 | 0.981 | 353.65 | 0.35213 | 299 | 5.96 | 1.017 | 239.1 | 0.9536 | 299 | 5.96 | 1.013 | 189.95 | 0.37935 | 1.0037 | 260.9 | 0.020073 | 12.2989 | 0.60682
300 | 5.98 | 0.984 | 357.85 | 1.0673 | 300 | 5.98 | 1.02 | 241.05 | 0.72023 | 300 | 5.98 | 1.017 | 191.05 | 0.762 | 1.007 | 263.3167 | 0.02014 | 12.4129 | 0.87369
301 | 6 | 0.987 | 361.5 | 1.079 | 301 | 6 | 1.022 | 242.75 | 0.4838 | 301 | 6 | 1.019 | 190.5 | 0.38155 | 1.0093 | 264.9167 | 0.020187 | 12.4883 | 0.61627
302 | 6.02 | 0.99 | 363.7 | 1.0878 | 302 | 6.02 | 1.026 | 240.8 | 0.9671 | 302 | 6.02 | 1.021 | 190.8 | 0.3813 | 1.0123 | 265.1 | 0.020247 | 12.4969 | 0.79502
303 | 6.04 | 0.994 | 367.35 | 1.4621 | 303 | 6.04 | 1.028 | 241.9 | 0.4827 | 303 | 6.04 | 1.025 | 191.9 | 0.7654 | 1.0157 | 267.05 | 0.020313 | 12.5889 | 0.88692
304 | 6.06 | 0.998 | 369.6 | 1.4739 | 304 | 6.06 | 1.031 | 243.85 | 0.72862 | 304 | 6.06 | 1.029 | 191.9 | 0.7676 | 1.0193 | 268.45 | 0.020387 | 12.6549 | 0.98175
305 | 6.08 | 1.001 | 372.95 | 1.1138 | 305 | 6.08 | 1.035 | 245.55 | 0.9788 | 305 | 6.08 | 1.031 | 193.05 | 0.38495 | 1.0223 | 270.5167 | 0.020447 | 12.7523 | 0.80845
306 | 6.1 | 1.004 | 375.75 | 1.1231 | 306 | 6.1 | 1.04 | 246.95 | 1.2313 | 306 | 6.1 | 1.035 | 193.3 | 0.7727 | 1.0263 | 272 | 0.020527 | 12.8222 | 1.085
307 | 6.12 | 1.006 | 378.8 | 0.75455 | 307 | 6.12 | 1.042 | 248.3 | 0.49525 | 307 | 6.12 | 1.04 | 194.15 | 0.96863 | 1.0293 | 273.75 | 0.020587 | 12.9047 | 0.81863
308 | 6.14 | 1.009 | 381.3 | 1.1401 | 308 | 6.14 | 1.046 | 249.45 | 0.9955 | 308 | 6.14 | 1.042 | 194.7 | 0.38885 | 1.0323 | 275.15 | 0.020647 | 12.9707 | 0.82335
309 | 6.16 | 1.013 | 384.4 | 1.5314 | 309 | 6.16 | 1.05 | 250 | 0.9989 | 309 | 6.16 | 1.044 | 194.7 | 0.3894 | 1.0357 | 276.3667 | 0.020713 | 13.028 | 0.91919
310 | 6.18 | 1.016 | 387.45 | 1.1578 | 310 | 6.18 | 1.053 | 251.1 | 0.75165 | 310 | 6.18 | 1.048 | 194.15 | 0.7777 | 1.039 | 277.5667 | 0.02078 | 13.0846 | 0.92322
311 | 6.2 | 1.02 | 390.8 | 1.5565 | 311 | 6.2 | 1.054 | 252.5 | 0.2518 | 311 | 6.2 | 1.051 | 195 | 0.58372 | 1.0417 | 279.4333 | 0.020833 | 13.1726 | 0.74267
312 | 6.22 | 1.024 | 393.6 | 1.5688 | 312 | 6.22 | 1.058 | 253.65 | 1.0123 | 312 | 6.22 | 1.054 | 195.55 | 0.58583 | 1.0453 | 280.9333 | 0.020907 | 13.2433 | 1.0273
313 | 6.24 | 1.027 | 396.7 | 1.1854 | 313 | 6.24 | 1.061 | 254.75 | 0.7626 | 313 | 6.24 | 1.059 | 196.4 | 0.97987 | 1.049 | 282.6167 | 0.02098 | 13.3227 | 1.0332
314 | 6.26 | 1.03 | 399.45 | 1.1942 | 314 | 6.26 | 1.064 | 257 | 0.76763 | 314 | 6.26 | 1.063 | 196.4 | 0.7856 | 1.0523 | 284.2833 | 0.021047 | 13.4012 | 0.94483
315 | 6.28 | 1.032 | 402.55 | 0.802 | 315 | 6.28 | 1.068 | 257.25 | 1.0285 | 315 | 6.28 | 1.066 | 197.5 | 0.59085 | 1.0553 | 285.7667 | 0.021107 | 13.4712 | 0.85508
316 | 6.3 | 1.034 | 405.35 | 0.8079 | 316 | 6.3 | 1.072 | 258.65 | 1.0318 | 316 | 6.3 | 1.07 | 198.05 | 0.7911 | 1.0587 | 287.35 | 0.021173 | 13.5458 | 0.95519
317 | 6.32 | 1.037 | 408.15 | 1.2202 | 317 | 6.32 | 1.076 | 260.05 | 1.0374 | 317 | 6.32 | 1.072 | 198.6 | 0.39665 | 1.0617 | 288.9333 | 0.021233 | 13.6204 | 0.86443
318 | 6.34 | 1.042 | 410.95 | 2.0478 | 318 | 6.34 | 1.079 | 262.3 | 0.78352 | 318 | 6.34 | 1.074 | 198.35 | 0.39695 | 1.065 | 290.5333 | 0.0213 | 13.6959 | 0.96578
319 | 6.36 | 1.045 | 413.45 | 1.2366 | 319 | 6.36 | 1.083 | 263.15 | 1.0509 | 319 | 6.36 | 1.077 | 199.75 | 0.59715 | 1.0683 | 292.1167 | 0.021367 | 13.7705 | 0.97108
320 | 6.38 | 1.048 | 416.5 | 1.2449 | 320 | 6.38 | 1.085 | 265.35 | 0.5285 | 320 | 6.38 | 1.081 | 200 | 0.7995 | 1.0713 | 293.95 | 0.021427 | 13.8569 | 0.8791
321 | 6.4 | 1.052 | 419.85 | 1.6727 | 321 | 6.4 | 1.087 | 266.75 | 0.5321 | 321 | 6.4 | 1.085 | 201.15 | 0.8023 | 1.0747 | 295.9167 | 0.021493 | 13.9496 | 0.98311
322 | 6.42 | 1.056 | 422.65 | 1.685 | 322 | 6.42 | 1.091 | 268.15 | 1.0698 | 322 | 6.42 | 1.089 | 200.3 | 0.8029 | 1.0787 | 297.0333 | 0.021573 | 14.0023 | 1.1859
323 | 6.44 | 1.058 | 425.75 | 0.8484 | 323 | 6.44 | 1.094 | 269.25 | 0.8061 | 323 | 6.44 | 1.091 | 201.4 | 0.4017 | 1.081 | 298.8 | 0.02162 | 14.0856 | 0.69514
324 | 6.46 | 1.06 | 428.25 | 0.854 | 324 | 6.46 | 1.098 | 271.5 | 1.0815 | 324 | 6.46 | 1.096 | 201.7 | 1.0078 | 1.0847 | 300.4833 | 0.021693 | 14.1649 | 1.0987
325 | 6.48 | 1.063 | 431.05 | 1.2889 | 325 | 6.48 | 1.103 | 272.9 | 1.361 | 325 | 6.48 | 1.1 | 202.55 | 0.8085 | 1.0887 | 302.1667 | 0.021773 | 14.2443 | 1.2053
326 | 6.5 | 1.066 | 434.65 | 1.2986 | 326 | 6.5 | 1.107 | 274.85 | 1.0955 | 326 | 6.5 | 1.103 | 203.65 | 0.6093 | 1.092 | 304.3833 | 0.02184 | 14.3488 | 1.0109
327 | 6.52 | 1.071 | 436.9 | 2.1789 | 327 | 6.52 | 1.108 | 276.25 | 0.27555 | 327 | 6.52 | 1.105 | 203.9 | 0.40755 | 1.0947 | 305.6833 | 0.021893 | 14.4101 | 0.81342
328 | 6.54 | 1.076 | 440 | 2.1923 | 328 | 6.54 | 1.112 | 277.1 | 1.1067 | 328 | 6.54 | 1.107 | 204.2 | 0.4081 | 1.0983 | 307.1 | 0.021967 | 14.4768 | 1.1234
329 | 6.56 | 1.078 | 443.05 | 0.88305 | 329 | 6.56 | 1.115 | 279.05 | 0.83422 | 329 | 6.56 | 1.11 | 205.3 | 0.61425 | 1.101 | 309.1333 | 0.02202 | 14.5727 | 0.82164
330 | 6.58 | 1.079 | 445.85 | 0.44445 | 330 | 6.58 | 1.117 | 280.15 | 0.5592 | 330 | 6.58 | 1.114 | 205.9 | 0.8224 | 1.1033 | 310.6333 | 0.022067 | 14.6434 | 0.72306
331 | 6.6 | 1.083 | 449.5 | 1.7907 | 331 | 6.6 | 1.121 | 281.85 | 1.124 | 331 | 6.6 | 1.119 | 205.9 | 1.0295 | 1.1077 | 312.4167 | 0.022153 | 14.7275 | 1.3499
332 | 6.62 | 1.086 | 452.25 | 1.3526 | 332 | 6.62 | 1.124 | 283.5 | 0.84803 | 332 | 6.62 | 1.122 | 206.7 | 0.6189 | 1.1107 | 314.15 | 0.022213 | 14.8092 | 0.93985
333 | 6.64 | 1.088 | 454.5 | 0.90675 | 333 | 6.64 | 1.127 | 284.9 | 0.8526 | 333 | 6.64 | 1.125 | 206.7 | 0.6201 | 1.1133 | 315.3667 | 0.022267 | 14.8665 | 0.83936
334 | 6.66 | 1.092 | 457.6 | 1.8242 | 334 | 6.66 | 1.13 | 286.85 | 0.85762 | 334 | 6.66 | 1.129 | 207.25 | 0.8279 | 1.117 | 317.2333 | 0.02234 | 14.9545 | 1.1598
335 | 6.68 | 1.096 | 459.8 | 1.8348 | 335 | 6.68 | 1.135 | 288.85 | 1.4393 | 335 | 6.68 | 1.132 | 207 | 0.62137 | 1.121 | 318.55 | 0.02242 | 15.0166 | 1.2716
336 | 6.7 | 1.1 | 463.15 | 1.8459 | 336 | 6.7 | 1.139 | 289.95 | 1.1576 | 336 | 6.7 | 1.133 | 207.85 | 0.20743 | 1.124 | 320.3167 | 0.02248 | 15.0999 | 0.9583
337 | 6.72 | 1.102 | 465.95 | 0.9291 | 337 | 6.72 | 1.142 | 292.2 | 0.87322 | 337 | 6.72 | 1.136 | 208.95 | 0.6252 | 1.1267 | 322.3667 | 0.022533 | 15.1965 | 0.85691
338 | 6.74 | 1.105 | 469.3 | 1.4029 | 338 | 6.74 | 1.144 | 294.15 | 0.58635 | 338 | 6.74 | 1.14 | 210.05 | 0.838 | 1.1297 | 324.5 | 0.022593 | 15.2971 | 0.9703
339 | 6.76 | 1.108 | 471.8 | 1.4117 | 339 | 6.76 | 1.148 | 294.4 | 1.1771 | 339 | 6.76 | 1.144 | 211.45 | 0.843 | 1.1333 | 325.8833 | 0.022667 | 15.3623 | 1.1924
340 | 6.78 | 1.111 | 474.35 | 1.4192 | 340 | 6.78 | 1.15 | 296.1 | 0.5905 | 340 | 6.78 | 1.149 | 212 | 1.0586 | 1.1367 | 327.4833 | 0.022733 | 15.4377 | 1.0889
341 | 6.8 | 1.113 | 477.95 | 0.9523 | 341 | 6.8 | 1.154 | 297.75 | 1.1877 | 341 | 6.8 | 1.152 | 212.85 | 0.63727 | 1.1397 | 329.5167 | 0.022793 | 15.5336 | 0.9855
342 | 6.82 | 1.117 | 481.05 | 1.918 | 342 | 6.82 | 1.158 | 299.45 | 1.1944 | 342 | 6.82 | 1.153 | 213.7 | 0.21328 | 1.1427 | 331.4 | 0.022853 | 15.6223 | 0.99138
343 | 6.84 | 1.121 | 483.3 | 1.9287 | 343 | 6.84 | 1.162 | 301.7 | 1.2023 | 343 | 6.84 | 1.157 | 214.8 | 0.857 | 1.1467 | 333.2667 | 0.022933 | 15.7103 | 1.3293
344 | 6.86 | 1.125 | 487.2 | 1.941 | 344 | 6.86 | 1.166 | 303.1 | 1.2096 | 344 | 6.86 | 1.161 | 215.4 | 0.8604 | 1.1507 | 335.2333 | 0.023013 | 15.8031 | 1.337
345 | 6.88 | 1.129 | 490 | 1.9544 | 345 | 6.88 | 1.169 | 305.05 | 0.91223 | 345 | 6.88 | 1.163 | 215.4 | 0.4308 | 1.1537 | 336.8167 | 0.023073 | 15.8777 | 1.0081
346 | 6.9 | 1.13 | 492.5 | 0.49125 | 346 | 6.9 | 1.171 | 306.15 | 0.6112 | 346 | 6.9 | 1.167 | 216.75 | 0.8643 | 1.156 | 338.4667 | 0.02312 | 15.9555 | 0.78783
347 | 6.92 | 1.132 | 496.15 | 0.98865 | 347 | 6.92 | 1.173 | 307.55 | 0.6137 | 347 | 6.92 | 1.17 | 216.75 | 0.65025 | 1.1583 | 340.15 | 0.023167 | 16.0348 | 0.79172
348 | 6.94 | 1.135 | 499.2 | 1.493 | 348 | 6.94 | 1.176 | 308.65 | 0.9243 | 348 | 6.94 | 1.174 | 217.6 | 0.8687 | 1.1617 | 341.8167 | 0.023233 | 16.1134 | 1.1366
349 | 6.96 | 1.139 | 501.45 | 2.0013 | 349 | 6.96 | 1.18 | 310.9 | 1.2391 | 349 | 6.96 | 1.178 | 217.9 | 0.871 | 1.1657 | 343.4167 | 0.023313 | 16.1888 | 1.3705
350 | 6.98 | 1.142 | 505.35 | 1.5102 | 350 | 6.98 | 1.183 | 311.75 | 0.93398 | 350 | 6.98 | 1.181 | 219 | 0.65535 | 1.1687 | 345.3667 | 0.023373 | 16.2807 | 1.0332
351 | 7 | 1.147 | 508.15 | 2.5338 | 351 | 7 | 1.186 | 313.7 | 0.93817 | 351 | 7 | 1.184 | 219.85 | 0.65827 | 1.1723 | 347.2333 | 0.023447 | 16.3687 | 1.2698
352 | 7.02 | 1.151 | 511.2 | 2.0387 | 352 | 7.02 | 1.192 | 314.8 | 1.8855 | 352 | 7.02 | 1.188 | 220.95 | 0.8816 | 1.177 | 348.9833 | 0.02354 | 16.4512 | 1.6245
353 | 7.04 | 1.153 | 514.3 | 1.0255 | 353 | 7.04 | 1.196 | 316.2 | 1.262 | 353 | 7.04 | 1.189 | 220.7 | 0.22083 | 1.1793 | 350.4 | 0.023587 | 16.518 | 0.81595
354 | 7.06 | 1.155 | 517.65 | 1.0319 | 354 | 7.06 | 1.198 | 318.15 | 0.63435 | 354 | 7.06 | 1.193 | 222.1 | 0.8856 | 1.182 | 352.6333 | 0.02364 | 16.6233 | 0.93738
355 | 7.08 | 1.159 | 520.7 | 2.0767 | 355 | 7.08 | 1.201 | 320.1 | 0.95738 | 355 | 7.08 | 1.196 | 221.8 | 0.66585 | 1.1853 | 354.2 | 0.023707 | 16.6971 | 1.1781
356 | 7.1 | 1.162 | 523.8 | 1.5667 | 356 | 7.1 | 1.205 | 320.1 | 1.2804 | 356 | 7.1 | 1.199 | 223.2 | 0.6675 | 1.1887 | 355.7 | 0.023773 | 16.7679 | 1.1832
357 | 7.12 | 1.164 | 526.6 | 1.0504 | 357 | 7.12 | 1.206 | 322.05 | 0.32107 | 357 | 7.12 | 1.203 | 224.3 | 0.895 | 1.191 | 357.65 | 0.02382 | 16.8598 | 0.83224
358 | 7.14 | 1.167 | 529.95 | 1.5848 | 358 | 7.14 | 1.208 | 323.75 | 0.6458 | 358 | 7.14 | 1.208 | 224.85 | 1.1229 | 1.1943 | 359.5167 | 0.023887 | 16.9478 | 1.1953
359 | 7.16 | 1.172 | 532.7 | 2.6566 | 359 | 7.16 | 1.214 | 325.4 | 1.9474 | 359 | 7.16 | 1.21 | 226 | 0.45085 | 1.1987 | 361.3667 | 0.023973 | 17.035 | 1.5619
360 | 7.18 | 1.176 | 536.35 | 2.1381 | 360 | 7.18 | 1.217 | 326.55 | 0.97793 | 360 | 7.18 | 1.213 | 227.65 | 0.68048 | 1.202 | 363.5167 | 0.02404 | 17.1363 | 1.2081
361 | 7.2 | 1.179 | 538.85 | 1.6128 | 361 | 7.2 | 1.22 | 328.2 | 0.98212 | 361 | 7.2 | 1.217 | 227.95 | 0.9112 | 1.2053 | 365 | 0.024107 | 17.2063 | 1.2142
362 | 7.22 | 1.182 | 541.65 | 1.6207 | 362 | 7.22 | 1.224 | 330.15 | 1.3167 | 362 | 7.22 | 1.218 | 229.05 | 0.2285 | 1.208 | 366.95 | 0.02416 | 17.2982 | 0.97593
363 | 7.24 | 1.184 | 544.75 | 1.0864 | 363 | 7.24 | 1.229 | 332.15 | 1.6558 | 363 | 7.24 | 1.222 | 230.45 | 0.919 | 1.2117 | 369.1167 | 0.024233 | 17.4003 | 1.3495
364 | 7.26 | 1.186 | 547.55 | 1.0923 | 364 | 7.26 | 1.23 | 333.25 | 0.3327 | 364 | 7.26 | 1.226 | 233.8 | 0.9285 | 1.214 | 371.5333 | 0.02428 | 17.5142 | 0.86409
365 | 7.28 | 1.19 | 549.75 | 2.1946 | 365 | 7.28 | 1.233 | 335.5 | 1.0031 | 365 | 7.28 | 1.23 | 237.7 | 0.943 | 1.2177 | 374.3167 | 0.024353 | 17.6455 | 1.3674
366 | 7.3 | 1.194 | 553.1 | 2.2057 | 366 | 7.3 | 1.236 | 336.6 | 1.0081 | 366 | 7.3 | 1.233 | 240.5 | 0.7173 | 1.221 | 376.7333 | 0.02442 | 17.7594 | 1.2518
367 | 7.32 | 1.197 | 556.2 | 1.664 | 367 | 7.32 | 1.238 | 339.1 | 0.6757 | 367 | 7.32 | 1.236 | 243.3 | 0.7257 | 1.2237 | 379.5333 | 0.024473 | 17.8914 | 1.0084
368 | 7.34 | 1.201 | 558.7 | 2.2298 | 368 | 7.34 | 1.242 | 341.65 | 1.3615 | 368 | 7.34 | 1.24 | 246.4 | 0.9794 | 1.2277 | 382.25 | 0.024553 | 18.0194 | 1.5236
369 | 7.36 | 1.206 | 562.35 | 2.8026 | 369 | 7.36 | 1.248 | 342.45 | 2.0523 | 369 | 7.36 | 1.243 | 249.2 | 0.7434 | 1.2323 | 384.6667 | 0.024647 | 18.1334 | 1.7895
370 | 7.38 | 1.208 | 564.85 | 1.1272 | 370 | 7.38 | 1.252 | 344.4 | 1.3737 | 370 | 7.38 | 1.246 | 251.15 | 0.75052 | 1.2353 | 386.8 | 0.024707 | 18.2339 | 1.1572
371 | 7.4 | 1.209 | 567.9 | 0.56638 | 371 | 7.4 | 1.253 | 346.35 | 0.34537 | 371 | 7.4 | 1.248 | 253.65 | 0.5048 | 1.2367 | 389.3 | 0.024733 | 18.3518 | 0.5174
372 | 7.42 | 1.212 | 570.15 | 1.7071 | 372 | 7.42 | 1.257 | 347.75 | 1.3882 | 372 | 7.42 | 1.251 | 257 | 0.76597 | 1.24 | 391.6333 | 0.0248 | 18.4618 | 1.3016
373 | 7.44 | 1.215 | 572.95 | 1.7147 | 373 | 7.44 | 1.262 | 349.15 | 1.7423 | 373 | 7.44 | 1.255 | 259.5 | 1.033 | 1.244 | 393.8667 | 0.02488 | 18.5671 | 1.571
374 | 7.46 | 1.219 | 576.3 | 2.2985 | 374 | 7.46 | 1.264 | 351.4 | 0.70055 | 374 | 7.46 | 1.26 | 262.05 | 1.3039 | 1.2477 | 396.5833 | 0.024953 | 18.6951 | 1.4492
375 | 7.48 | 1.224 | 579.1 | 2.8885 | 375 | 7.48 | 1.265 | 353.1 | 0.35225 | 375 | 7.48 | 1.262 | 265.1 | 0.52715 | 1.2503 | 399.1 | 0.025007 | 18.8138 | 1.0609
376 | 7.5 | 1.227 | 582.45 | 1.7423 | 376 | 7.5 | 1.268 | 354.75 | 1.0618 | 376 | 7.5 | 1.265 | 267.6 | 0.79905 | 1.2533 | 401.6 | 0.025067 | 18.9316 | 1.201
377 | 7.52 | 1.229 | 585.25 | 1.1677 | 377 | 7.52 | 1.272 | 357 | 1.4235 | 377 | 7.52 | 1.27 | 268.75 | 1.3409 | 1.257 | 403.6667 | 0.02514 | 19.029 | 1.4763
378 | 7.54 | 1.232 | 588.05 | 1.7599 | 378 | 7.54 | 1.276 | 358.4 | 1.4308 | 378 | 7.54 | 1.271 | 271.5 | 0.27012 | 1.2597 | 405.9833 | 0.025193 | 19.1382 | 1.0795
379 | 7.56 | 1.235 | 591.1 | 1.7687 | 379 | 7.56 | 1.28 | 360.35 | 1.4375 | 379 | 7.56 | 1.274 | 274.3 | 0.8187 | 1.263 | 408.5833 | 0.02526 | 19.2608 | 1.3576
380 | 7.58 | 1.237 | 593.6 | 1.1847 | 380 | 7.58 | 1.284 | 362.3 | 1.4453 | 380 | 7.58 | 1.278 | 276 | 1.1006 | 1.2663 | 410.6333 | 0.025327 | 19.3574 | 1.3654
381 | 7.6 | 1.24 | 596.15 | 1.7846 | 381 | 7.6 | 1.285 | 364.25 | 0.36327 | 381 | 7.6 | 1.281 | 278.5 | 0.83175 | 1.2687 | 412.9667 | 0.025373 | 19.4674 | 0.96087
382 | 7.62 | 1.244 | 598.35 | 2.389 | 382 | 7.62 | 1.289 | 366.2 | 1.4609 | 382 | 7.62 | 1.285 | 279.9 | 1.1168 | 1.2727 | 414.8167 | 0.025453 | 19.5546 | 1.6556
383 | 7.64 | 1.248 | 601.15 | 2.399 | 383 | 7.64 | 1.293 | 368.15 | 1.4687 | 383 | 7.64 | 1.289 | 283 | 1.1258 | 1.2767 | 417.4333 | 0.025533 | 19.678 | 1.6645
384 | 7.66 | 1.252 | 604.5 | 2.4113 | 384 | 7.66 | 1.294 | 369.85 | 0.369 | 384 | 7.66 | 1.292 | 284.95 | 0.85193 | 1.2793 | 419.7667 | 0.025587 | 19.788 | 1.1163
385 | 7.68 | 1.255 | 607.3 | 1.8177 | 385 | 7.68 | 1.297 | 371.8 | 1.1125 | 385 | 7.68 | 1.296 | 287.15 | 1.1442 | 1.2827 | 422.0833 | 0.025653 | 19.8972 | 1.4031
386 | 7.7 | 1.258 | 610.95 | 1.8274 | 386 | 7.7 | 1.303 | 373.45 | 2.2357 | 386 | 7.7 | 1.298 | 289.7 | 0.57685 | 1.2863 | 424.7 | 0.025727 | 20.0206 | 1.5524
387 | 7.72 | 1.261 | 614.55 | 1.8382 | 387 | 7.72 | 1.307 | 375.15 | 1.4972 | 387 | 7.72 | 1.301 | 291.9 | 0.8724 | 1.2897 | 427.2 | 0.025793 | 20.1384 | 1.4198
388 | 7.74 | 1.263 | 616.8 | 1.2313 | 388 | 7.74 | 1.308 | 377.65 | 0.3764 | 388 | 7.74 | 1.303 | 293.85 | 0.58575 | 1.2913 | 429.4333 | 0.025827 | 20.2437 | 0.71386
389 | 7.76 | 1.266 | 620.45 | 1.8559 | 389 | 7.76 | 1.312 | 378.8 | 1.5129 | 389 | 7.76 | 1.306 | 295.85 | 0.88455 | 1.2947 | 431.7 | 0.025893 | 20.3505 | 1.4352
390 | 7.78 | 1.269 | 623.5 | 1.8659 | 390 | 7.78 | 1.316 | 381.3 | 1.5202 | 390 | 7.78 | 1.31 | 298.9 | 1.1895 | 1.2983 | 434.5667 | 0.025967 | 20.4857 | 1.5882
391 | 7.8 | 1.274 | 626.6 | 3.1253 | 391 | 7.8 | 1.32 | 382.95 | 1.5285 | 391 | 7.8 | 1.316 | 300.85 | 1.7993 | 1.3033 | 436.8 | 0.026067 | 20.5909 | 2.1784
392 | 7.82 | 1.278 | 628.8 | 2.5108 | 392 | 7.82 | 1.321 | 384.35 | 0.38365 | 392 | 7.82 | 1.318 | 302.8 | 0.60365 | 1.3057 | 438.65 | 0.026113 | 20.6782 | 1.0214
393 | 7.84 | 1.28 | 632.75 | 1.2615 | 393 | 7.84 | 1.325 | 385.75 | 1.5402 | 393 | 7.84 | 1.321 | 305.6 | 0.9126 | 1.3087 | 441.3667 | 0.026173 | 20.8062 | 1.32
394 | 7.86 | 1.282 | 635.5 | 1.2683 | 394 | 7.86 | 1.327 | 387.45 | 0.7732 | 394 | 7.86 | 1.325 | 307.3 | 1.2258 | 1.3113 | 443.4167 | 0.026227 | 20.9029 | 1.1797
395 | 7.88 | 1.285 | 638.6 | 1.9111 | 395 | 7.88 | 1.331 | 388.55 | 1.552 | 395 | 7.88 | 1.328 | 309.5 | 0.9252 | 1.3147 | 445.55 | 0.026293 | 21.0034 | 1.4816
396 | 7.9 | 1.289 | 641.1 | 2.5594 | 396 | 7.9 | 1.335 | 391.05 | 1.5592 | 396 | 7.9 | 1.329 | 310.9 | 0.3102 | 1.3177 | 447.6833 | 0.026353 | 21.104 | 1.3398
397 | 7.92 | 1.291 | 643.35 | 1.2845 | 397 | 7.92 | 1.34 | 392.45 | 1.9588 | 397 | 7.92 | 1.333 | 313.15 | 1.2481 | 1.3213 | 449.65 | 0.026427 | 21.1967 | 1.6451
398 | 7.94 | 1.294 | 647.25 | 1.9359 | 398 | 7.94 | 1.342 | 393.3 | 0.78575 | 398 | 7.94 | 1.336 | 315.95 | 0.94365 | 1.324 | 452.1667 | 0.02648 | 21.3153 | 1.2024
399 | 7.96 | 1.299 | 649.75 | 3.2425 | 399 | 7.96 | 1.345 | 395.8 | 1.1836 | 399 | 7.96 | 1.339 | 317.05 | 0.9495 | 1.3277 | 454.2 | 0.026553 | 21.4112 | 1.6617
400 | 7.98 | 1.303 | 652.3 | 2.6041 | 400 | 7.98 | 1.35 | 397.75 | 1.9839 | 400 | 7.98 | 1.343 | 319 | 1.2721 | 1.332 | 456.35 | 0.02664 | 21.5125 | 1.9729
401 | 8 | 1.305 | 655.9 | 1.3082 | 401 | 8 | 1.352 | 398.6 | 0.79635 | 401 | 8 | 1.348 | 322.1 | 1.6028 | 1.335 | 458.8667 | 0.0267 | 21.6312 | 1.3728
402 | 8.02 | 1.308 | 659.55 | 1.9732 | 402 | 8.02 | 1.352 | 401.15 | 0 | 402 | 8.02 | 1.351 | 324.6 | 0.97005 | 1.337 | 461.7667 | 0.02674 | 21.7679 | 0.92063
403 | 8.04 | 1.311 | 662.9 | 1.9837 | 403 | 8.04 | 1.357 | 401.7 | 2.0071 | 403 | 8.04 | 1.352 | 326.55 | 0.32558 | 1.34 | 463.7167 | 0.0268 | 21.8598 | 1.3882
404 | 8.06 | 1.312 | 665.15 | 0.66403 | 404 | 8.06 | 1.361 | 403.65 | 1.6107 | 404 | 8.06 | 1.357 | 329.05 | 1.639 | 1.3433 | 465.95 | 0.026867 | 21.9651 | 1.5494
405 | 8.08 | 1.316 | 669.3 | 2.6689 | 405 | 8.08 | 1.365 | 405.3 | 1.6179 | 405 | 8.08 | 1.359 | 331.3 | 0.66035 | 1.3467 | 468.6333 | 0.026933 | 22.0916 | 1.5576
406 | 8.1 | 1.32 | 672.65 | 2.6839 | 406 | 8.1 | 1.368 | 406.45 | 1.2176 | 406 | 8.1 | 1.362 | 333.25 | 0.99683 | 1.35 | 470.7833 | 0.027 | 22.1929 | 1.5657
407 | 8.12 | 1.323 | 676.3 | 2.0234 | 407 | 8.12 | 1.373 | 408.4 | 2.0371 | 407 | 8.12 | 1.366 | 336.35 | 1.3392 | 1.354 | 473.6833 | 0.02708 | 22.3296 | 1.8889
408 | 8.14 | 1.328 | 679.95 | 3.3906 | 408 | 8.14 | 1.377 | 410.05 | 1.6369 | 408 | 8.14 | 1.37 | 338.3 | 1.3493 | 1.3583 | 476.1 | 0.027167 | 22.4436 | 2.0579
409 | 8.16 | 1.331 | 683 | 2.0444 | 409 | 8.16 | 1.379 | 411.75 | 0.8218 | 409 | 8.16 | 1.373 | 340.8 | 1.0186 | 1.361 | 478.5167 | 0.02722 | 22.5575 | 1.2728
410 | 8.18 | 1.332 | 686.65 | 0.68483 | 410 | 8.18 | 1.382 | 412 | 1.2356 | 410 | 8.18 | 1.377 | 344.7 | 1.371 | 1.3637 | 481.1167 | 0.027273 | 22.6801 | 1.2795
411 | 8.2 | 1.335 | 689.15 | 2.0637 | 411 | 8.2 | 1.383 | 414.55 | 0.41328 | 411 | 8.2 | 1.381 | 346.4 | 1.3822 | 1.3663 | 483.3667 | 0.027327 | 22.7861 | 1.286
412 | 8.22 | 1.339 | 692.25 | 2.7628 | 412 | 8.22 | 1.386 | 416.2 | 1.2461 | 412 | 8.22 | 1.383 | 349.45 | 0.69585 | 1.3693 | 485.9667 | 0.027387 | 22.9087 | 1.454
413 | 8.24 | 1.341 | 696.15 | 1.3884 | 413 | 8.24 | 1.391 | 417.6 | 2.0845 | 413 | 8.24 | 1.385 | 351.7 | 0.70115 | 1.3723 | 488.4833 | 0.027447 | 23.0273 | 1.4617
414 | 8.26 | 1.344 | 700.05 | 2.0943 | 414 | 8.26 | 1.395 | 419.55 | 1.6743 | 414 | 8.26 | 1.389 | 353.65 | 1.4107 | 1.376 | 491.0833 | 0.02752 | 23.1499 | 1.7959
415 | 8.28 | 1.349 | 702.55 | 3.5065 | 415 | 8.28 | 1.398 | 421.25 | 1.2612 | 415 | 8.28 | 1.392 | 356.75 | 1.0656 | 1.3797 | 493.5167 | 0.027593 | 23.2646 | 1.8051
416 | 8.3 | 1.352 | 706.5 | 2.1136 | 416 | 8.3 | 1.402 | 422.65 | 1.6878 | 416 | 8.3 | 1.395 | 359.5 | 1.0744 | 1.383 | 496.2167 | 0.02766 | 23.3919 | 1.6496
417 | 8.32 | 1.356 | 709.55 | 2.8321 | 417 | 8.32 | 1.406 | 424.05 | 1.6934 | 417 | 8.32 | 1.398 | 361.75 | 1.0819 | 1.3867 | 498.45 | 0.027733 | 23.4972 | 1.8236
418 | 8.34 | 1.357 | 712.9 | 0.71122 | 418 | 8.34 | 1.408 | 425.7 | 0.84975 | 418 | 8.34 | 1.402 | 365.1 | 1.4537 | 1.389 | 501.2333 | 0.02778 | 23.6284 | 1.1663
419 | 8.36 | 1.361 | 715.95 | 2.8577 | 419 | 8.36 | 1.411 | 427.4 | 1.2797 | 419 | 8.36 | 1.406 | 367.9 | 1.466 | 1.3927 | 503.75 | 0.027853 | 23.747 | 1.8425
420 | 8.38 | 1.362 | 719.05 | 0.7175 | 420 | 8.38 | 1.413 | 428.5 | 0.8559 | 420 | 8.38 | 1.408 | 370.4 | 0.7383 | 1.3943 | 505.9833 | 0.027887 | 23.8523 | 0.84144
421 | 8.4 | 1.365 | 722.4 | 2.1622 | 421 | 8.4 | 1.416 | 430.45 | 1.2884 | 421 | 8.4 | 1.411 | 371.55 | 1.1129 | 1.3973 | 508.1333 | 0.027947 | 23.9536 | 1.5212
422 | 8.42 | 1.369 | 726.05 | 2.8969 | 422 | 8.42 | 1.42 | 432.4 | 1.7257 | 422 | 8.42 | 1.413 | 374.9 | 0.74645 | 1.4007 | 511.1167 | 0.028013 | 24.0943 | 1.6988
423 | 8.44 | 1.372 | 730.5 | 2.1848 | 423 | 8.44 | 1.424 | 433.55 | 1.7319 | 423 | 8.44 | 1.416 | 377.95 | 1.1293 | 1.404 | 514 | 0.02808 | 24.2302 | 1.7085
424 | 8.46 | 1.375 | 732.75 | 2.1949 | 424 | 8.46 | 1.428 | 434.95 | 1.737 | 424 | 8.46 | 1.421 | 380.45 | 1.896 | 1.408 | 516.05 | 0.02816 | 24.3268 | 2.0601
425 | 8.48 | 1.38 | 737.2 | 3.6749 | 425 | 8.48 | 1.431 | 436.6 | 1.3073 | 425 | 8.48 | 1.425 | 383.25 | 1.5274 | 1.412 | 519.0167 | 0.02824 | 24.4667 | 2.0701
426 | 8.5 | 1.382 | 740 | 1.4772 | 426 | 8.5 | 1.434 | 438 | 1.3119 | 426 | 8.5 | 1.429 | 386.05 | 1.5386 | 1.415 | 521.35 | 0.0283 | 24.5767 | 1.5606
427 | 8.52 | 1.383 | 743.65 | 0.74183 | 427 | 8.52 | 1.438 | 439.95 | 1.7559 | 427 | 8.52 | 1.431 | 388.55 | 0.7746 | 1.4173 | 524.05 | 0.028347 | 24.704 | 1.2196
428 | 8.54 | 1.385 | 746.7 | 1.4904 | 428 | 8.54 | 1.44 | 441.05 | 0.881 | 428 | 8.54 | 1.436 | 390.8 | 1.9484 | 1.4203 | 526.1833 | 0.028407 | 24.8045 | 1.5754
429 | 8.56 | 1.389 | 749.75 | 2.9929 | 429 | 8.56 | 1.443 | 443.05 | 1.3262 | 429 | 8.56 | 1.438 | 393.05 | 0.78385 | 1.4233 | 528.6167 | 0.028467 | 24.9192 | 1.5822
430 | 8.58 | 1.391 | 752.55 | 1.5023 | 430 | 8.58 | 1.447 | 444.7 | 1.7755 | 430 | 8.58 | 1.439 | 394.7 | 0.39388 | 1.4257 | 530.65 | 0.028513 | 25.0151 | 1.2358
431 | 8.6 | 1.393 | 755.65 | 1.5082 | 431 | 8.6 | 1.449 | 446.4 | 0.8911 | 431 | 8.6 | 1.443 | 397.25 | 1.5839 | 1.4283 | 533.1 | 0.028567 | 25.1306 | 1.4183
432 | 8.62 | 1.396 | 758.45 | 2.2711 | 432 | 8.62 | 1.453 | 446.65 | 1.7861 | 432 | 8.62 | 1.447 | 400.3 | 1.5951 | 1.432 | 535.1333 | 0.02864 | 25.2264 | 1.9584
433 | 8.64 | 1.398 | 762.05 | 1.5205 | 433 | 8.64 | 1.458 | 449.15 | 2.2395 | 433 | 8.64 | 1.45 | 402.55 | 1.2043 | 1.4353 | 537.9167 | 0.028707 | 25.3576 | 1.7884
434 | 8.66 | 1.4 | 764.3 | 1.5264 | 434 | 8.66 | 1.461 | 450.55 | 1.3496 | 434 | 8.66 | 1.454 | 405.35 | 1.6158 | 1.4383 | 540.0667 | 0.028767 | 25.459 | 1.617
435 | 8.68 | 1.402 | 768.2 | 1.5325 | 435 | 8.68 | 1.463 | 451.95 | 0.9025 | 435 | 8.68 | 1.458 | 407 | 1.6247 | 1.441 | 542.3833 | 0.02882 | 25.5682 | 1.4433
436 | 8.7 | 1.405 | 771.3 | 2.3093 | 436 | 8.7 | 1.467 | 453.35 | 1.8106 | 436 | 8.7 | 1.46 | 409.25 | 0.81625 | 1.444 | 544.6333 | 0.02888 | 25.6743 | 1.6305
437 | 8.72 | 1.407 | 774.35 | 1.5456 | 437 | 8.72 | 1.47 | 453.9 | 1.3609 | 437 | 8.72 | 1.463 | 412.85 | 1.2332 | 1.4467 | 547.0333 | 0.028933 | 25.7874 | 1.4556
438 | 8.74 | 1.409 | 778 | 1.5523 | 438 | 8.74 | 1.471 | 456.45 | 0.45518 | 438 | 8.74 | 1.467 | 414.25 | 1.6542 | 1.449 | 549.5667 | 0.02898 | 25.9068 | 1.2794
439 | 8.76 | 1.414 | 781.35 | 3.8984 | 439 | 8.76 | 1.475 | 458.1 | 1.8291 | 439 | 8.76 | 1.468 | 417.05 | 0.41565 | 1.4523 | 552.1667 | 0.029047 | 26.0294 | 1.8362
440 | 8.78 | 1.416 | 784.15 | 1.5655 | 440 | 8.78 | 1.479 | 459.5 | 1.8352 | 440 | 8.78 | 1.471 | 418.75 | 1.2537 | 1.4553 | 554.1333 | 0.029107 | 26.1221 | 1.6594
441 | 8.8 | 1.417 | 786.65 | 0.7854 | 441 | 8.8 | 1.482 | 461.2 | 1.381 | 441 | 8.8 | 1.476 | 421 | 2.0994 | 1.4583 | 556.2833 | 0.029167 | 26.2234 | 1.6656
442 | 8.82 | 1.42 | 790 | 2.365 | 442 | 8.82 | 1.485 | 463.4 | 1.3869 | 442 | 8.82 | 1.479 | 423.5 | 1.2668 | 1.4613 | 558.9667 | 0.029227 | 26.3499 | 1.6729
443 | 8.84 | 1.423 | 793.35 | 2.375 | 443 | 8.84 | 1.49 | 464.8 | 2.3205 | 443 | 8.84 | 1.483 | 426 | 1.699 | 1.4653 | 561.3833 | 0.029307 | 26.4639 | 2.2407
444 | 8.86 | 1.424 | 796.15 | 0.79475 | 444 | 8.86 | 1.493 | 466.5 | 1.397 | 444 | 8.86 | 1.487 | 428.25 | 1.7085 | 1.468 | 563.6333 | 0.02936 | 26.5699 | 1.5
445 | 8.88 | 1.426 | 799.2 | 1.5954 | 445 | 8.88 | 1.495 | 467.6 | 0.9341 | 445 | 8.88 | 1.489 | 429.9 | 0.85815 | 1.47 | 565.5667 | 0.0294 | 26.6611 | 1.1292
446 | 8.9 | 1.43 | 802.55 | 3.2035 | 446 | 8.9 | 1.498 | 469.55 | 1.4057 | 446 | 8.9 | 1.493 | 431.6 | 1.723 | 1.4737 | 567.9 | 0.029473 | 26.7711 | 2.078
447 | 8.92 | 1.433 | 805.9 | 2.4127 | 447 | 8.92 | 1.502 | 471.8 | 1.8827 | 447 | 8.92 | 1.495 | 434.95 | 0.86655 | 1.4767 | 570.8833 | 0.029533 | 26.9117 | 1.7082
448 | 8.94 | 1.434 | 809.55 | 0.80772 | 448 | 8.94 | 1.504 | 473.2 | 0.945 | 448 | 8.94 | 1.497 | 436.35 | 0.8713 | 1.4783 | 573.0333 | 0.029567 | 27.0131 | 0.95326
449 | 8.96 | 1.437 | 812.05 | 2.4324 | 449 | 8.96 | 1.509 | 474.85 | 2.3701 | 449 | 8.96 | 1.501 | 438.3 | 1.7493 | 1.4823 | 575.0667 | 0.029647 | 27.1089 | 2.2962
450 | 8.98 | 1.439 | 816 | 1.628 | 450 | 8.98 | 1.513 | 477.1 | 1.9039 | 450 | 8.98 | 1.505 | 441.1 | 1.7588 | 1.4857 | 578.0667 | 0.029713 | 27.2503 | 1.9219
451 | 9 | 1.442 | 818.75 | 2.4521 | 451 | 9 | 1.516 | 478.25 | 1.433 | 451 | 9 | 1.508 | 443.05 | 1.3262 | 1.4887 | 580.0167 | 0.029773 | 27.3422 | 1.7371
452 | 9.02 | 1.443 | 822.1 | 0.82043 | 452 | 9.02 | 1.519 | 480.2 | 1.4377 | 452 | 9.02 | 1.513 | 445.3 | 2.2209 | 1.4917 | 582.5333 | 0.029833 | 27.4609 | 1.7438
453 | 9.04 | 1.446 | 825.75 | 2.4718 | 453 | 9.04 | 1.522 | 481.85 | 1.4431 | 453 | 9.04 | 1.515 | 447.25 | 0.89255 | 1.4943 | 584.95 | 0.029887 | 27.5748 | 1.5566
454 | 9.06 | 1.448 | 828.85 | 1.6546 | 454 | 9.06 | 1.526 | 484.65 | 1.933 | 454 | 9.06 | 1.519 | 449.2 | 1.7929 | 1.4977 | 587.5667 | 0.029953 | 27.6982 | 1.9542
455 | 9.08 | 1.452 | 831.35 | 3.3204 | 455 | 9.08 | 1.528 | 487.7 | 0.97235 | 455 | 9.08 | 1.522 | 450.6 | 1.3497 | 1.5007 | 589.8833 | 0.030013 | 27.8074 | 1.7662
456 | 9.1 | 1.455 | 833.6 | 2.4974 | 456 | 9.1 | 1.53 | 492.45 | 0.98015 | 456 | 9.1 | 1.524 | 453.4 | 0.904 | 1.503 | 593.15 | 0.03006 | 27.9614 | 1.3802
457 | 9.12 | 1.456 | 834.4 | 0.834 | 457 | 9.12 | 1.534 | 495.85 | 1.9766 | 457 | 9.12 | 1.528 | 455.05 | 1.8169 | 1.506 | 595.1 | 0.03012 | 28.0533 | 1.7824
458 | 9.14 | 1.457 | 836.1 | 0.83525 | 458 | 9.14 | 1.538 | 499.75 | 1.9912 | 458 | 9.14 | 1.532 | 457 | 1.8241 | 1.509 | 597.6167 | 0.03018 | 28.1719 | 1.7891
459 | 9.16 | 1.458 | 836.1 | 0.8361 | 459 | 9.16 | 1.541 | 503.1 | 1.5043 | 459 | 9.16 | 1.534 | 458.7 | 0.9157 | 1.511 | 599.3 | 0.03022 | 28.2513 | 1.1969
460 | 9.18 | 1.459 | 837.75 | 0.83693 | 460 | 9.18 | 1.545 | 507 | 2.0202 | 460 | 9.18 | 1.538 | 460.9 | 1.8392 | 1.514 | 601.8833 | 0.03028 | 28.3731 | 1.8018
461 | 9.2 | 1.46 | 837.75 | 0.83775 | 461 | 9.2 | 1.549 | 510.35 | 2.0347 | 461 | 9.2 | 1.543 | 462.6 | 2.3087 | 1.5173 | 603.5667 | 0.030347 | 28.4524 | 2.0091
462 | 9.22 | 1.461 | 837.5 | 0.83763 | 462 | 9.22 | 1.551 | 514 | 1.0244 | 462 | 9.22 | 1.547 | 465.1 | 1.8554 | 1.5197 | 605.5333 | 0.030393 | 28.5451 | 1.4106
463 | 9.24 | 1.462 | 837.75 | 0.83762 | 463 | 9.24 | 1.554 | 516.8 | 1.5462 | 463 | 9.24 | 1.548 | 466.5 | 0.4658 | 1.5213 | 607.0167 | 0.030427 | 28.615 | 1.0105
464 | 9.26 | 1.463 | 837.2 | 0.83748 | 464 | 9.26 | 1.557 | 520.4 | 1.5558 | 464 | 9.26 | 1.551 | 467.9 | 1.4016 | 1.5237 | 608.5 | 0.030473 | 28.685 | 1.4181
465 | 9.28 | 1.463 | 836.35 | 0 | 465 | 9.28 | 1.56 | 522.65 | 1.5646 | 465 | 9.28 | 1.553 | 469.6 | 0.9375 | 1.5253 | 609.5333 | 0.030507 | 28.7337 | 1.015
466 | 9.3 | 1.463 | 837.5 | 0 | 466 | 9.3 | 1.563 | 526.25 | 1.5733 | 466 | 9.3 | 1.556 | 471.8 | 1.4121 | 1.5273 | 611.85 | 0.030547 | 28.8429 | 1.2214
467 | 9.32 | 1.463 | 838.05 | 0 | 467 | 9.32 | 1.568 | 529.35 | 2.639 | 467 | 9.32 | 1.56 | 473.5 | 1.8906 | 1.5303 | 613.6333 | 0.030607 | 28.927 | 1.8382
468 | 9.34 | 1.464 | 839.45 | 0.83875 | 468 | 9.34 | 1.571 | 531.85 | 1.5918 | 468 | 9.34 | 1.565 | 476 | 2.3737 | 1.5333 | 615.7667 | 0.030667 | 29.0275 | 1.8441
469 | 9.36 | 1.465 | 839.7 | 0.83958 | 469 | 9.36 | 1.575 | 536.05 | 2.1358 | 469 | 9.36 | 1.567 | 477.4 | 0.9534 | 1.5357 | 617.7167 | 0.030713 | 29.1194 | 1.4391
470 | 9.38 | 1.465 | 842.25 | 0 | 470 | 9.38 | 1.578 | 539.1 | 1.6127 | 470 | 9.38 | 1.57 | 480.2 | 1.4364 | 1.5377 | 620.5167 | 0.030753 | 29.2514 | 1.2382
471 | 9.4 | 1.466 | 844.2 | 0.84322 | 471 | 9.4 | 1.581 | 541.9 | 1.6215 | 471 | 9.4 | 1.575 | 481.6 | 2.4045 | 1.5407 | 622.5667 | 0.030813 | 29.3481 | 1.8646
472 | 9.42 | 1.468 | 848.4 | 1.6926 | 472 | 9.42 | 1.583 | 544.7 | 1.0866 | 472 | 9.42 | 1.577 | 483.55 | 0.96515 | 1.5427 | 625.55 | 0.030853 | 29.4887 | 1.2481
473 | 9.44 | 1.47 | 851.45 | 1.6999 | 473 | 9.44 | 1.586 | 547.5 | 1.6383 | 473 | 9.44 | 1.579 | 485.8 | 0.96935 | 1.545 | 628.25 | 0.0309 | 29.616 | 1.4628
474 | 9.46 | 1.469 | 855.1 | -0.85327 | 474 | 9.46 | 1.588 | 551.15 | 1.0986 | 474 | 9.46 | 1.582 | 487.45 | 1.4599 | 1.5463 | 631.2333 | 0.030927 | 29.7566 | 0.83966
475 | 9.48 | 1.47 | 858.45 | 0.85677 | 475 | 9.48 | 1.592 | 553.95 | 2.2102 | 475 | 9.48 | 1.587 | 489.4 | 2.4421 | 1.5497 | 633.9333 | 0.030993 | 29.8839 | 2.1086
476 | 9.5 | 1.471 | 860.4 | 0.85943 | 476 | 9.5 | 1.596 | 557 | 2.2219 | 476 | 9.5 | 1.59 | 491.65 | 1.4716 | 1.5523 | 636.35 | 0.031047 | 29.9978 | 1.6937
477 | 9.52 | 1.472 | 863.45 | 0.86192 | 477 | 9.52 | 1.601 | 560.9 | 2.7947 | 477 | 9.52 | 1.593 | 493.9 | 1.4783 | 1.5553 | 639.4167 | 0.031107 | 30.1424 | 1.9137
478 | 9.54 | 1.474 | 867.4 | 1.7308 | 478 | 9.54 | 1.605 | 564 | 2.2498 | 478 | 9.54 | 1.597 | 495.85 | 1.9795 | 1.5587 | 642.4167 | 0.031173 | 30.2838 | 2.1364
479 | 9.56 | 1.475 | 870.45 | 0.86893 | 479 | 9.56 | 1.607 | 566.5 | 1.1305 | 479 | 9.56 | 1.601 | 497.25 | 1.9862 | 1.561 | 644.7333 | 0.03122 | 30.393 | 1.5017
480 | 9.58 | 1.477 | 874.35 | 1.7448 | 480 | 9.58 | 1.611 | 569.3 | 2.2716 | 480 | 9.58 | 1.603 | 499.45 | 0.9967 | 1.5637 | 647.7 | 0.031273 | 30.5329 | 1.7232
481 | 9.6 | 1.479 | 878.55 | 1.7529 | 481 | 9.6 | 1.614 | 571.25 | 1.7108 | 481 | 9.6 | 1.606 | 500.85 | 1.5005 | 1.5663 | 650.2167 | 0.031327 | 30.6515 | 1.7306
482 | 9.62 | 1.48 | 881.35 | 0.87995 | 482 | 9.62 | 1.615 | 574.9 | 0.57307 | 482 | 9.62 | 1.608 | 503.4 | 1.0043 | 1.5677 | 653.2167 | 0.031353 | 30.7929 | 0.86896
483 | 9.64 | 1.481 | 884.15 | 0.88275 | 483 | 9.64 | 1.618 | 576.55 | 1.7272 | 483 | 9.64 | 1.611 | 504.5 | 1.5118 | 1.57 | 655.0667 | 0.0314 | 30.8801 | 1.5263
484 | 9.66 | 1.481 | 888.35 | 0 | 484 | 9.66 | 1.622 | 580.2 | 2.3135 | 484 | 9.66 | 1.615 | 507.85 | 2.0247 | 1.5727 | 658.8 | 0.031453 | 31.0561 | 1.7518
485 | 9.68 | 1.484 | 892.8 | 2.6717 | 485 | 9.68 | 1.626 | 583.25 | 2.3269 | 485 | 9.68 | 1.62 | 509.8 | 2.5441 | 1.5767 | 661.95 | 0.031533 | 31.2046 | 2.6415
486 | 9.7 | 1.487 | 898.1 | 2.6864 | 486 | 9.7 | 1.629 | 585.5 | 1.7531 | 486 | 9.7 | 1.624 | 511.5 | 2.0426 | 1.58 | 665.0333 | 0.0316 | 31.35 | 2.2116
487 | 9.72 | 1.488 | 901.75 | 0.89992 | 487 | 9.72 | 1.633 | 588.55 | 2.3481 | 487 | 9.72 | 1.625 | 514.55 | 0.51302 | 1.582 | 668.2833 | 0.03164 | 31.5032 | 1.3333
488 | 9.74 | 1.49 | 907.05 | 1.8088 | 488 | 9.74 | 1.637 | 591.1 | 2.3593 | 488 | 9.74 | 1.629 | 516.25 | 2.0616 | 1.5853 | 671.4667 | 0.031707 | 31.6532 | 2.2329
489 | 9.76 | 1.493 | 911.25 | 2.7275 | 489 | 9.76 | 1.639 | 594.7 | 1.1858 | 489 | 9.76 | 1.633 | 517.9 | 2.0683 | 1.5883 | 674.6167 | 0.031767 | 31.8017 | 2.0191
490 | 9.78 | 1.495 | 915.15 | 1.8264 | 490 | 9.78 | 1.642 | 597.25 | 1.7879 | 490 | 9.78 | 1.633 | 520.4 | 0 | 1.59 | 677.6 | 0.0318 | 31.9424 | 1.1268
491 | 9.8 | 1.496 | 919.35 | 0.91725 | 491 | 9.8 | 1.645 | 600.3 | 1.7963 | 491 | 9.8 | 1.637 | 521.8 | 2.0844 | 1.5927 | 680.4833 | 0.031853 | 32.0783 | 1.8108
492 | 9.82 | 1.497 | 923.25 | 0.9213 | 492 | 9.82 | 1.647 | 603.1 | 1.2034 | 492 | 9.82 | 1.642 | 523.8 | 2.614 | 1.5953 | 683.3833 | 0.031907 | 32.215 | 1.8185
493 | 9.84 | 1.5 | 928.3 | 2.7773 | 493 | 9.84 | 1.651 | 606.45 | 2.4191 | 493 | 9.84 | 1.644 | 525.45 | 1.0493 | 1.5983 | 686.7333 | 0.031967 | 32.3729 | 2.0552
494 | 9.86 | 1.502 | 932.2 | 1.8605 | 494 | 9.86 | 1.656 | 608.95 | 3.0385 | 494 | 9.86 | 1.648 | 527.7 | 2.1063 | 1.602 | 689.6167 | 0.03204 | 32.5088 | 2.5233
495 | 9.88 | 1.505 | 938.05 | 2.8054 | 495 | 9.88 | 1.659 | 611.5 | 1.8307 | 495 | 9.88 | 1.652 | 529.9 | 2.1152 | 1.6053 | 693.15 | 0.032107 | 32.6754 | 2.3046
496 | 9.9 | 1.508 | 942.8 | 2.8213 | 496 | 9.9 | 1.661 | 614.55 | 1.2261 | 496 | 9.9 | 1.656 | 532.15 | 2.1241 | 1.6083 | 696.5 | 0.032167 | 32.8333 | 2.0845
497 | 9.92 | 1.509 | 946.45 | 0.94462 | 497 | 9.92 | 1.665 | 617.6 | 2.4643 | 497 | 9.92 | 1.658 | 534.4 | 1.0666 | 1.6107 | 699.4833 | 0.032213 | 32.974 | 1.6286
498 | 9.94 | 1.511 | 951.75 | 1.8982 | 498 | 9.94 | 1.669 | 619.3 | 2.4738 | 498 | 9.94 | 1.661 | 536.05 | 1.6057 | 1.6137 | 702.3667 | 0.032273 | 33.1099 | 2.1028
499 | 9.96 | 1.514 | 956.2 | 2.8619 | 499 | 9.96 | 1.67 | 622.95 | 0.62112 | 499 | 9.96 | 1.664 | 537.75 | 1.6107 | 1.616 | 705.6333 | 0.03232 | 33.2639 | 1.6427
500 | 9.98 | 1.516 | 962.35 | 1.9185 | 500 | 9.98 | 1.673 | 624.9 | 1.8718 | 500 | 9.98 | 1.665 | 540.55 | 0.53915 | 1.618 | 709.2667 | 0.03236 | 33.4352 | 1.4149
501 | 10 | 1.517 | 966.85 | 0.9646 | 501 | 10 | 1.676 | 627.95 | 1.8793 | 501 | 10 | 1.67 | 543.9 | 2.7111 | 1.621 | 712.9 | 0.03242 | 33.6064 | 2.1332
502 | 10.02 | 1.521 | 972.95 | 3.8796 | 502 | 10.02 | 1.679 | 631.05 | 1.8885 | 502 | 10.02 | 1.674 | 545.55 | 2.1789 | 1.6247 | 716.5167 | 0.032493 | 33.7769 | 2.6206
503 | 10.04 | 1.524 | 978.55 | 2.9273 | 503 | 10.04 | 1.684 | 633.25 | 3.1607 | 503 | 10.04 | 1.678 | 548.1 | 2.1873 | 1.6287 | 719.9667 | 0.032573 | 33.9396 | 2.873
504 | 10.06 | 1.525 | 984.15 | 0.98135 | 504 | 10.06 | 1.687 | 636.35 | 1.9044 | 504 | 10.06 | 1.681 | 549.5 | 1.6464 | 1.631 | 723.3333 | 0.03262 | 34.0983 | 1.6838
505 | 10.08 | 1.528 | 988.9 | 2.9596 | 505 | 10.08 | 1.69 | 638.85 | 1.9128 | 505 | 10.08 | 1.686 | 551.45 | 2.7524 | 1.6347 | 726.4 | 0.032693 | 34.2428 | 2.6578
506 | 10.1 | 1.531 | 993.9 | 2.9742 | 506 | 10.1 | 1.693 | 642.2 | 1.9216 | 506 | 10.1 | 1.688 | 553.4 | 1.1049 | 1.6373 | 729.8333 | 0.032747 | 34.4047 | 1.9416
507 | 10.12 | 1.534 | 999.25 | 2.9897 | 507 | 10.12 | 1.697 | 645 | 2.5744 | 507 | 10.12 | 1.69 | 554.8 | 1.1082 | 1.6403 | 733.0167 | 0.032807 | 34.5547 | 2.1943
508 | 10.14 | 1.535 | 1004.25 | 1.0017 | 508 | 10.14 | 1.7 | 648.9 | 1.9408 | 508 | 10.14 | 1.692 | 557.3 | 1.1121 | 1.6423 | 736.8167 | 0.032847 | 34.7339 | 1.4698
509 | 10.16 | 1.538 | 1009.3 | 3.0203 | 509 | 10.16 | 1.701 | 651.4 | 0.65015 | 509 | 10.16 | 1.696 | 559.55 | 2.2337 | 1.645 | 740.0833 | 0.0329 | 34.8879 | 1.9692
510 | 10.18 | 1.541 | 1014.6 | 3.0358 | 510 | 10.18 | 1.705 | 654.2 | 2.6112 | 510 | 10.18 | 1.699 | 561.5 | 1.6816 | 1.6483 | 743.4333 | 0.032967 | 35.0458 | 2.4725
511 | 10.2 | 1.543 | 1019.35 | 2.0339 | 511 | 10.2 | 1.709 | 657.55 | 2.6235 | 511 | 10.2 | 1.703 | 562.9 | 2.2488 | 1.6517 | 746.6 | 0.033033 | 35.1951 | 2.4834
512 | 10.22 | 1.547 | 1024.65 | 4.088 | 512 | 10.22 | 1.711 | 660.35 | 1.3179 | 512 | 10.22 | 1.707 | 564.85 | 2.2555 | 1.655 | 749.95 | 0.0331 | 35.353 | 2.4943
513 | 10.24 | 1.551 | 1030.5 | 4.1103 | 513 | 10.24 | 1.715 | 662.6 | 2.6459 | 513 | 10.24 | 1.71 | 565.95 | 1.6962 | 1.6587 | 753.0167 | 0.033173 | 35.4975 | 2.7554
514 | 10.26 | 1.551 | 1034.45 | 0 | 514 | 10.26 | 1.719 | 665.4 | 2.656 | 514 | 10.26 | 1.713 | 567.9 | 1.7008 | 1.661 | 755.9167 | 0.03322 | 35.6343 | 1.7604
515 | 10.28 | 1.552 | 1039.45 | 1.037 | 515 | 10.28 | 1.722 | 667.9 | 1.9999 | 515 | 10.28 | 1.716 | 569.3 | 1.7058 | 1.6633 | 758.8833 | 0.033267 | 35.7741 | 1.7673
516 | 10.3 | 1.556 | 1045.3 | 4.1695 | 516 | 10.3 | 1.724 | 671 | 1.3389 | 516 | 10.3 | 1.718 | 568.75 | 1.1381 | 1.666 | 761.6833 | 0.03332 | 35.9061 | 2.0274
517 | 10.32 | 1.557 | 1050.65 | 1.048 | 517 | 10.32 | 1.728 | 673.5 | 2.689 | 517 | 10.32 | 1.72 | 570.15 | 1.1389 | 1.6683 | 764.7667 | 0.033367 | 36.0514 | 1.7809
518 | 10.34 | 1.561 | 1055.95 | 4.2132 | 518 | 10.34 | 1.729 | 676.85 | 0.67518 | 518 | 10.34 | 1.724 | 571.25 | 2.2828 | 1.6713 | 768.0167 | 0.033427 | 36.2047 | 2.2992
519 | 10.36 | 1.564 | 1061.25 | 3.1758 | 519 | 10.36 | 1.733 | 679.35 | 2.7124 | 519 | 10.36 | 1.729 | 571.8 | 2.8576 | 1.6753 | 770.8 | 0.033507 | 36.3359 | 3.0776
520 | 10.38 | 1.568 | 1067.1 | 4.2567 | 520 | 10.38 | 1.737 | 681.85 | 2.7224 | 520 | 10.38 | 1.732 | 569.85 | 1.7125 | 1.679 | 772.9333 | 0.03358 | 36.4364 | 2.8302
521 | 10.4 | 1.57 | 1072.4 | 2.1395 | 521 | 10.4 | 1.74 | 684.4 | 2.0494 | 521 | 10.4 | 1.735 | 569.3 | 1.7087 | 1.6817 | 775.3667 | 0.033633 | 36.5511 | 2.0644
522 | 10.42 | 1.573 | 1078 | 3.2256 | 522 | 10.42 | 1.743 | 688 | 2.0586 | 522 | 10.42 | 1.74 | 568.2 | 2.8437 | 1.6853 | 778.0667 | 0.033707 | 36.6784 | 2.848
523 | 10.44 | 1.575 | 1082.5 | 2.1605 | 523 | 10.44 | 1.746 | 690.25 | 2.0674 | 523 | 10.44 | 1.742 | 566.8 | 1.135 | 1.6877 | 779.85 | 0.033753 | 36.7625 | 1.8176
524 | 10.46 | 1.577 | 1088.05 | 2.1705 | 524 | 10.46 | 1.75 | 694.15 | 2.7688 | 524 | 10.46 | 1.744 | 566.8 | 1.1336 | 1.6903 | 783 | 0.033807 | 36.911 | 2.0838
525 | 10.48 | 1.579 | 1093.35 | 2.1814 | 525 | 10.48 | 1.753 | 696.7 | 2.0863 | 525 | 10.48 | 1.747 | 567.9 | 1.7021 | 1.693 | 785.9833 | 0.03386 | 37.0516 | 2.092
526 | 10.5 | 1.582 | 1097.85 | 3.2868 | 526 | 10.5 | 1.756 | 699.45 | 2.0942 | 526 | 10.5 | 1.751 | 566.25 | 2.2683 | 1.6963 | 787.85 | 0.033927 | 37.1396 | 2.6231
527 | 10.52 | 1.585 | 1102.6 | 3.3007 | 527 | 10.52 | 1.758 | 702.55 | 1.402 | 527 | 10.52 | 1.755 | 560.65 | 2.2538 | 1.6993 | 788.6 | 0.033987 | 37.175 | 2.3647
528 | 10.54 | 1.588 | 1108.2 | 3.3162 | 528 | 10.54 | 1.762 | 705.05 | 2.8152 | 528 | 10.54 | 1.759 | 553.4 | 2.2281 | 1.703 | 788.8833 | 0.03406 | 37.1883 | 2.8921
529 | 10.56 | 1.591 | 1112.1 | 3.3304 | 529 | 10.56 | 1.765 | 707.85 | 2.1193 | 529 | 10.56 | 1.762 | 550.3 | 1.6556 | 1.706 | 790.0833 | 0.03412 | 37.2449 | 2.3685
530 | 10.58 | 1.594 | 1117.1 | 3.3438 | 530 | 10.58 | 1.769 | 710.65 | 2.837 | 530 | 10.58 | 1.765 | 552.55 | 1.6543 | 1.7093 | 793.4333 | 0.034187 | 37.4028 | 2.6392
531 | 10.6 | 1.595 | 1121.6 | 1.1193 | 531 | 10.6 | 1.773 | 713.7 | 2.8487 | 531 | 10.6 | 1.768 | 556.2 | 1.6631 | 1.712 | 797.1667 | 0.03424 | 37.5788 | 2.1208
532 | 10.62 | 1.597 | 1127.45 | 2.249 | 532 | 10.62 | 1.775 | 715.95 | 1.4297 | 532 | 10.62 | 1.772 | 556.45 | 2.2253 | 1.7147 | 799.95 | 0.034293 | 37.71 | 2.1295
533 | 10.64 | 1.601 | 1131.65 | 4.5182 | 533 | 10.64 | 1.778 | 719 | 2.1524 | 533 | 10.64 | 1.774 | 551.15 | 1.1076 | 1.7177 | 800.6 | 0.034353 | 37.7406 | 2.4008
534 | 10.66 | 1.603 | 1138.35 | 2.27 | 534 | 10.66 | 1.78 | 721.25 | 1.4403 | 534 | 10.66 | 1.776 | 549.75 | 1.1009 | 1.7197 | 803.1167 | 0.034393 | 37.8593 | 1.6037
535 | 10.68 | 1.606 | 1143.65 | 3.423 | 535 | 10.68 | 1.782 | 724.05 | 1.4453 | 535 | 10.68 | 1.782 | 553.95 | 3.3111 | 1.7233 | 807.2167 | 0.034467 | 38.0526 | 2.9523
536 | 10.7 | 1.611 | 1148.4 | 5.7301 | 536 | 10.7 | 1.785 | 726 | 2.1751 | 536 | 10.7 | 1.785 | 556.75 | 1.666 | 1.727 | 810.3833 | 0.03454 | 38.2018 | 2.9656
537 | 10.72 | 1.614 | 1154 | 3.4536 | 537 | 10.72 | 1.789 | 729.1 | 2.9102 | 537 | 10.72 | 1.788 | 557 | 1.6706 | 1.7303 | 813.3667 | 0.034607 | 38.3425 | 2.7062
538 | 10.74 | 1.615 | 1158.2 | 1.1561 | 538 | 10.74 | 1.792 | 731.3 | 2.1906 | 538 | 10.74 | 1.792 | 558.95 | 2.2319 | 1.733 | 816.15 | 0.03466 | 38.4737 | 2.1727
539 | 10.76 | 1.618 | 1163.75 | 3.4829 | 539 | 10.76 | 1.796 | 734.65 | 2.9319 | 539 | 10.76 | 1.796 | 561.75 | 2.2414 | 1.7367 | 820.05 | 0.034733 | 38.6575 | 2.9997
540 | 10.78 | 1.62 | 1167.7 | 2.3314 | 540 | 10.78 | 1.8 | 738.3 | 2.9459 | 540 | 10.78 | 1.798 | 562.35 | 1.1241 | 1.7393 | 822.7833 | 0.034787 | 38.7864 | 2.1904
541 | 10.8 | 1.622 | 1173 | 2.3407 | 541 | 10.8 | 1.803 | 739.95 | 2.2174 | 541 | 10.8 | 1.801 | 564 | 1.6895 | 1.742 | 825.65 | 0.03484 | 38.9215 | 2.1979
542 | 10.82 | 1.625 | 1178.3 | 3.5269 | 542 | 10.82 | 1.805 | 741.95 | 1.4819 | 542 | 10.82 | 1.803 | 566.8 | 1.1308 | 1.7443 | 829.0167 | 0.034887 | 39.0802 | 1.9304
543 | 10.84 | 1.628 | 1182.5 | 3.5412 | 543 | 10.84 | 1.806 | 744.45 | 0.7432 | 543 | 10.84 | 1.806 | 569.85 | 1.705 | 1.7467 | 832.2667 | 0.034933 | 39.2334 | 1.9382
544 | 10.86 | 1.631 | 1186.95 | 3.5542 | 544 | 10.86 | 1.81 | 746.95 | 2.9828 | 544 | 10.86 | 1.81 | 573.5 | 2.2867 | 1.7503 | 835.8 | 0.035007 | 39.4 | 3.0581
545 | 10.88 | 1.634 | 1192.55 | 3.5692 | 545 | 10.88 | 1.812 | 749.75 | 1.4967 | 545 | 10.88 | 1.814 | 575.45 | 2.2979 | 1.7533 | 839.25 | 0.035067 | 39.5626 | 2.5126
546 | 10.9 | 1.638 | 1197.3 | 4.7797 | 546 | 10.9 | 1.815 | 751.45 | 2.2518 | 546 | 10.9 | 1.818 | 577.95 | 2.3068 | 1.757 | 842.2333 | 0.03514 | 39.7033 | 3.0827
547 | 10.92 | 1.638 | 1201.75 | 0 | 547 | 10.92 | 1.819 | 753.95 | 3.0108 | 547 | 10.92 | 1.82 | 581.3 | 1.1592 | 1.759 | 845.6667 | 0.03518 | 39.8651 | 1.6879
548 | 10.94 | 1.64 | 1206.5 | 2.4082 | 548 | 10.94 | 1.823 | 756.75 | 3.0214 | 548 | 10.94 | 1.824 | 584.4 | 2.3314 | 1.7623 | 849.2167 | 0.035247 | 40.0325 | 2.8248
549 | 10.96 | 1.644 | 1211.8 | 4.8366 | 549 | 10.96 | 1.825 | 758.95 | 1.5157 | 549 | 10.96 | 1.827 | 588.05 | 1.7587 | 1.7653 | 852.9333 | 0.035307 | 40.2077 | 2.5532
550 | 10.98 | 1.647 | 1217.1 | 3.6434 | 550 | 10.98 | 1.828 | 760.35 | 2.279 | 550 | 10.98 | 1.828 | 590 | 0.58903 | 1.7677 | 855.8167 | 0.035353 | 40.3436 | 1.9935
551 | 11 | 1.65 | 1222.45 | 3.6593 | 551 | 11 | 1.83 | 762.6 | 1.523 | 551 | 11 | 1.832 | 592.5 | 2.365 | 1.7707 | 859.1833 | 0.035413 | 40.5023 | 2.5725
552 | 11.02 | 1.653 | 1227.2 | 3.6745 | 552 | 11.02 | 1.831 | 763.7 | 0.76315 | 552 | 11.02 | 1.836 | 595 | 2.375 | 1.7733 | 861.9667 | 0.035467 | 40.6335 | 2.2949
553 | 11.04 | 1.656 | 1232.2 | 3.6891 | 553 | 11.04 | 1.833 | 766.25 | 1.5299 | 553 | 11.04 | 1.84 | 597.5 | 2.385 | 1.7763 | 865.3167 | 0.035527 | 40.7914 | 2.5909
554 | 11.06 | 1.659 | 1236.4 | 3.7029 | 554 | 11.06 | 1.836 | 769.3 | 2.3033 | 554 | 11.06 | 1.843 | 599.2 | 1.795 | 1.7793 | 868.3 | 0.035587 | 40.9321 | 2.6004
555 | 11.08 | 1.661 | 1242 | 2.4784 | 555 | 11.08 | 1.839 | 771.8 | 2.3116 | 555 | 11.08 | 1.846 | 601.45 | 1.801 | 1.782 | 871.75 | 0.03564 | 41.0947 | 2.3201
556 | 11.1 | 1.663 | 1246.75 | 2.4888 | 556 | 11.1 | 1.842 | 773.5 | 2.318 | 556 | 11.1 | 1.851 | 603.65 | 3.0127 | 1.7853 | 874.6333 | 0.035707 | 41.2306 | 2.9106
557 | 11.12 | 1.666 | 1250.9 | 3.7465 | 557 | 11.12 | 1.845 | 775.15 | 2.323 | 557 | 11.12 | 1.853 | 606.2 | 1.2099 | 1.788 | 877.4167 | 0.03576 | 41.3618 | 2.3361
558 | 11.14 | 1.669 | 1256.25 | 3.7607 | 558 | 11.14 | 1.847 | 777.95 | 1.5531 | 558 | 11.14 | 1.855 | 608.4 | 1.2146 | 1.7903 | 880.8667 | 0.035807 | 41.5245 | 2.0513
559 | 11.16 | 1.672 | 1260.4 | 3.775 | 559 | 11.16 | 1.85 | 779.9 | 2.3368 | 559 | 11.16 | 1.857 | 609.55 | 1.218 | 1.793 | 883.2833 | 0.03586 | 41.6384 | 2.3522
560 | 11.18 | 1.676 | 1265.45 | 5.0517 | 560 | 11.18 | 1.851 | 782.45 | 0.78117 | 560 | 11.18 | 1.86 | 611.2 | 1.8311 | 1.7957 | 886.3667 | 0.035913 | 41.7837 | 2.3595
561 | 11.2 | 1.679 | 1270.5 | 3.8039 | 561 | 11.2 | 1.853 | 784.4 | 1.5669 | 561 | 11.2 | 1.864 | 613.75 | 2.4499 | 1.7987 | 889.55 | 0.035973 | 41.9338 | 2.6639
562 | 11.22 | 1.68 | 1274.4 | 1.2724 | 562 | 11.22 | 1.855 | 786.65 | 1.5711 | 562 | 11.22 | 1.868 | 615.1 | 2.4577 | 1.801 | 892.05 | 0.03602 | 42.0516 | 2.0785
563 | 11.24 | 1.683 | 1279.4 | 3.8307 | 563 | 11.24 | 1.857 | 789.15 | 1.5758 | 563 | 11.24 | 1.872 | 616.8 | 2.4638 | 1.804 | 895.1167 | 0.03608 | 42.1962 | 2.6807
564 | 11.26 | 1.685 | 1284.7 | 2.5641 | 564 | 11.26 | 1.86 | 791.35 | 2.3708 | 564 | 11.26 | 1.874 | 619.05 | 1.2358 | 1.8063 | 898.3667 | 0.036127 | 42.3494 | 2.0924
565 | 11.28 | 1.688 | 1289.75 | 3.8617 | 565 | 11.28 | 1.863 | 793.35 | 2.377 | 565 | 11.28 | 1.878 | 621 | 2.4801 | 1.8097 | 901.3667 | 0.036193 | 42.4908 | 2.9996
566 | 11.3 | 1.692 | 1295.05 | 5.1696 | 566 | 11.3 | 1.865 | 795.55 | 1.5889 | 566 | 11.3 | 1.882 | 622.4 | 2.4868 | 1.813 | 904.3333 | 0.03626 | 42.6307 | 3.0095
567 | 11.32 | 1.694 | 1300.1 | 2.5951 | 567 | 11.32 | 1.867 | 797.5 | 1.5931 | 567 | 11.32 | 1.883 | 623.5 | 0.62295 | 1.8147 | 907.0333 | 0.036293 | 42.758 | 1.5095
568 | 11.34 | 1.698 | 1304.85 | 5.2099 | 568 | 11.34 | 1.869 | 800.3 | 1.5978 | 568 | 11.34 | 1.886 | 625.2 | 1.873 | 1.8177 | 910.1167 | 0.036353 | 42.9033 | 2.7257
569 | 11.36 | 1.702 | 1310.4 | 5.2305 | 569 | 11.36 | 1.869 | 802.55 | 0 | 569 | 11.36 | 1.89 | 626.85 | 2.5041 | 1.8203 | 913.2667 | 0.036407 | 43.0518 | 2.4312
570 | 11.38 | 1.705 | 1314.9 | 3.938 | 570 | 11.38 | 1.873 | 804.5 | 3.2141 | 570 | 11.38 | 1.893 | 628.8 | 1.8835 | 1.8237 | 916.0667 | 0.036473 | 43.1838 | 3.0489
571 | 11.4 | 1.707 | 1320.5 | 2.6354 | 571 | 11.4 | 1.874 | 806.45 | 0.80548 | 571 | 11.4 | 1.897 | 629.65 | 2.5169 | 1.826 | 918.8667 | 0.03652 | 43.3158 | 2.1408
572 | 11.42 | 1.71 | 1325.5 | 3.969 | 572 | 11.42 | 1.876 | 806.75 | 1.6132 | 572 | 11.42 | 1.901 | 631.3 | 2.5219 | 1.829 | 921.1833 | 0.03658 | 43.425 | 2.7601
573 | 11.44 | 1.712 | 1330.25 | 2.6557 | 573 | 11.44 | 1.878 | 807.6 | 1.6143 | 573 | 11.44 | 1.905 | 633.3 | 2.5292 | 1.8317 | 923.7167 | 0.036633 | 43.5444 | 2.4599
574 | 11.46 | 1.715 | 1334.75 | 3.9975 | 574 | 11.46 | 1.882 | 807.3 | 3.2298 | 574 | 11.46 | 1.907 | 634.7 | 1.268 | 1.8347 | 925.5833 | 0.036693 | 43.6324 | 2.7739
575 | 11.48 | 1.717 | 1339.75 | 2.6745 | 575 | 11.48 | 1.883 | 806.75 | 0.80703 | 575 | 11.48 | 1.91 | 635.25 | 1.9049 | 1.8367 | 927.25 | 0.036733 | 43.711 | 1.8528
576 | 11.5 | 1.722 | 1343.95 | 6.7092 | 576 | 11.5 | 1.883 | 807 | 0 | 576 | 11.5 | 1.912 | 637.45 | 1.2727 | 1.839 | 929.4667 | 0.03678 | 43.8155 | 2.1662
577 | 11.52 | 1.726 | 1349.25 | 5.3864 | 577 | 11.52 | 1.883 | 805.6 | 0 | 577 | 11.52 | 1.915 | 637.75 | 1.9128 | 1.8413 | 930.8667 | 0.036827 | 43.8815 | 2.1704
578 | 11.54 | 1.727 | 1353.45 | 1.3514 | 578 | 11.54 | 1.883 | 804.2 | 0 | 578 | 11.54 | 1.919 | 640 | 2.5555 | 1.843 | 932.55 | 0.03686 | 43.9608 | 1.5528
579 | 11.56 | 1.73 | 1359.05 | 4.0687 | 579 | 11.56 | 1.884 | 804.5 | 0.80435 | 579 | 11.56 | 1.923 | 641.65 | 2.5633 | 1.8457 | 935.0667 | 0.036913 | 44.0795 | 2.4902
580 | 11.58 | 1.733 | 1363.2 | 4.0834 | 580 | 11.58 | 1.886 | 803.1 | 1.6076 | 580 | 11.58 | 1.927 | 644.15 | 2.5716 | 1.8487 | 936.8167 | 0.036973 | 44.162 | 2.8078
581 | 11.6 | 1.735 | 1368.55 | 2.7317 | 581 | 11.6 | 1.886 | 802 | 0 | 581 | 11.6 | 1.929 | 645.3 | 1.2894 | 1.85 | 938.6167 | 0.037 | 44.2468 | 1.2503
582 | 11.62 | 1.738 | 1373.3 | 4.1128 | 582 | 11.62 | 1.886 | 802.85 | 0 | 582 | 11.62 | 1.932 | 647.25 | 1.9388 | 1.852 | 941.1333 | 0.03704 | 44.3655 | 1.8798
583 | 11.64 | 1.742 | 1378.85 | 5.5043 | 583 | 11.64 | 1.887 | 802.25 | 0.80255 | 583 | 11.64 | 1.937 | 648.1 | 3.2384 | 1.8553 | 943.0667 | 0.037107 | 44.4566 | 3.1403
584 | 11.66 | 1.746 | 1383.05 | 5.5238 | 584 | 11.66 | 1.887 | 801.45 | 0 | 584 | 11.66 | 1.939 | 649.5 | 1.2976 | 1.8573 | 944.6667 | 0.037147 | 44.532 | 1.8877
585 | 11.68 | 1.749 | 1387.5 | 4.1558 | 585 | 11.68 | 1.888 | 802.55 | 0.802 | 585 | 11.68 | 1.941 | 650.9 | 1.3004 | 1.8593 | 946.9833 | 0.037187 | 44.6412 | 1.8917
586 | 11.7 | 1.753 | 1393.4 | 5.5618 | 586 | 11.7 | 1.888 | 802.85 | 0 | 586 | 11.7 | 1.945 | 652 | 2.6058 | 1.862 | 949.4167 | 0.03724 | 44.7559 | 2.5285
587 | 11.72 | 1.756 | 1396.75 | 4.1852 | 587 | 11.72 | 1.888 | 805.05 | 0 | 587 | 11.72 | 1.949 | 652.85 | 2.6097 | 1.8643 | 951.55 | 0.037287 | 44.8565 | 2.2178
588 | 11.74 | 1.758 | 1401.75 | 2.7985 | 588 | 11.74 | 1.889 | 805.9 | 0.80548 | 588 | 11.74 | 1.952 | 654.5 | 1.961 | 1.8663 | 954.05 | 0.037327 | 44.9743 | 1.9056
589 | 11.76 | 1.76 | 1407.1 | 2.8089 | 589 | 11.76 | 1.889 | 806.2 | 0 | 589 | 11.76 | 1.955 | 656.45 | 1.9664 | 1.868 | 956.5833 | 0.03736 | 45.0938 | 1.5922
590 | 11.78 | 1.763 | 1411 | 4.2271 | 590 | 11.78 | 1.89 | 809.25 | 0.80772 | 590 | 11.78 | 1.959 | 657.6 | 2.6281 | 1.8707 | 959.2833 | 0.037413 | 45.2211 | 2.5545
591 | 11.8 | 1.766 | 1415.45 | 4.2397 | 591 | 11.8 | 1.892 | 810.95 | 1.6202 | 591 | 11.8 | 1.961 | 659 | 1.3166 | 1.873 | 961.8 | 0.03746 | 45.3397 | 2.2413
592 | 11.82 | 1.769 | 1419.65 | 4.2526 | 592 | 11.82 | 1.892 | 812.05 | 0 | 592 | 11.82 | 1.964 | 659.8 | 1.9782 | 1.875 | 963.8333 | 0.0375 | 45.4355 | 1.9256
593 | 11.84 | 1.774 | 1425.25 | 7.1123 | 593 | 11.84 | 1.894 | 813.7 | 1.6258 | 593 | 11.84 | 1.966 | 660.95 | 1.3208 | 1.878 | 966.6333 | 0.03756 | 45.5675 | 2.8957
594 | 11.86 | 1.778 | 1429.45 | 5.7094 | 594 | 11.86 | 1.895 | 816.8 | 0.81525 | 594 | 11.86 | 1.969 | 661.75 | 1.9841 | 1.8807 | 969.3333 | 0.037613 | 45.6948 | 2.5813
595 | 11.88 | 1.778 | 1434.75 | 0 | 595 | 11.88 | 1.896 | 818.75 | 0.81777 | 595 | 11.88 | 1.973 | 664 | 2.6515 | 1.8823 | 972.5 | 0.037647 | 45.8441 | 1.6182
596 | 11.9 | 1.782 | 1438.65 | 5.7468 | 596 | 11.9 | 1.897 | 821.55 | 0.82015 | 596 | 11.9 | 1.978 | 665.95 | 3.3249 | 1.8857 | 975.3833 | 0.037713 | 45.98 | 3.2465
597 | 11.92 | 1.786 | 1443.1 | 5.7635 | 597 | 11.92 | 1.899 | 824.35 | 1.6459 | 597 | 11.92 | 1.981 | 667.1 | 1.9996 | 1.8887 | 978.1833 | 0.037773 | 46.112 | 2.9304
598 | 11.94 | 1.787 | 1448.15 | 1.4456 | 598 | 11.94 | 1.901 | 826.3 | 1.6506 | 598 | 11.94 | 1.983 | 668.75 | 1.3358 | 1.8903 | 981.0667 | 0.037807 | 46.2479 | 1.6327
599 | 11.96 | 1.79 | 1452.6 | 4.3511 | 599 | 11.96 | 1.902 | 828.8 | 0.82755 | 599 | 11.96 | 1.987 | 668.75 | 2.675 | 1.893 | 983.3833 | 0.03786 | 46.3571 | 2.6193
600 | 11.98 | 1.795 | 1456.8 | 7.2735 | 600 | 11.98 | 1.905 | 831.6 | 2.4906 | 600 | 11.98 | 1.99 | 671.25 | 2.01 | 1.8967 | 986.55 | 0.037933 | 46.5064 | 3.6115
601 | 12 | 1.799 | 1461.55 | 5.8367 | 601 | 12 | 1.906 | 834.1 | 0.83285 | 601 | 12 | 1.992 | 671 | 1.3422 | 1.899 | 988.8833 | 0.03798 | 46.6164 | 2.3047
602 | 12.02 | 1.801 | 1466.6 | 2.9282 | 602 | 12.02 | 1.909 | 837.45 | 2.5073 | 602 | 12.02 | 1.995 | 671.85 | 2.0143 | 1.9017 | 991.9667 | 0.038033 | 46.7618 | 2.6411
603 | 12.04 | 1.804 | 1471.35 | 4.4069 | 603 | 12.04 | 1.911 | 840.25 | 1.6777 | 603 | 12.04 | 1.999 | 673.25 | 2.6902 | 1.9047 | 994.95 | 0.038093 | 46.9024 | 2.9804
604 | 12.06 | 1.807 | 1476.9 | 4.4224 | 604 | 12.06 | 1.913 | 842.5 | 1.6827 | 604 | 12.06 | 2.003 | 673.5 | 2.6935 | 1.9077 | 997.6333 | 0.038153 | 47.0289 | 2.9889
605 | 12.08 | 1.81 | 1482.2 | 4.4387 | 605 | 12.08 | 1.914 | 845 | 0.84375 | 605 | 12.08 | 2.007 | 673.8 | 2.6946 | 1.9103 | 1000.3333 | 0.038207 | 47.1562 | 2.664
606 | 12.1 | 1.813 | 1487.8 | 4.455 | 606 | 12.1 | 1.917 | 846.95 | 2.5379 | 606 | 12.1 | 2.01 | 675.75 | 2.0243 | 1.9133 | 1003.5 | 0.038267 | 47.3054 | 3.0058
607 | 12.12 | 1.816 | 1493.4 | 4.4718 | 607 | 12.12 | 1.92 | 848.9 | 2.5438 | 607 | 12.12 | 2.014 | 676.6 | 2.7047 | 1.9167 | 1006.3 | 0.038333 | 47.4374 | 3.3497
608 | 12.14 | 1.819 | 1497.6 | 4.4865 | 608 | 12.14 | 1.922 | 850.3 | 1.6992 | 608 | 12.14 | 2.016 | 676.85 | 1.3535 | 1.919 | 1008.25 | 0.03838 | 47.5294 | 2.3503
609 | 12.16 | 1.823 | 1502.6 | 6.0004 | 609 | 12.16 | 1.925 | 852.85 | 2.5547 | 609 | 12.16 | 2.019 | 678.55 | 2.0331 | 1.9223 | 1011.3333 | 0.038447 | 47.6747 | 3.366
610 | 12.18 | 1.827 | 1507.9 | 6.021 | 610 | 12.18 | 1.928 | 855.9 | 2.5631 | 610 | 12.18 | 2.021 | 679.35 | 1.3579 | 1.9253 | 1014.3833 | 0.038507 | 47.8185 | 3.0386
611 | 12.2 | 1.83 | 1512.4 | 4.5305 | 611 | 12.2 | 1.931 | 857.6 | 2.5703 | 611 | 12.2 | 2.023 | 681.35 | 1.3607 | 1.928 | 1017.1167 | 0.03856 | 47.9473 | 2.7087
612 | 12.22 | 1.832 | 1517.4 | 3.0298 | 612 | 12.22 | 1.932 | 860.65 | 0.85912 | 612 | 12.22 | 2.028 | 683.3 | 3.4116 | 1.9307 | 1020.45 | 0.038613 | 48.1045 | 2.7168
613 | 12.24 | 1.835 | 1522.75 | 4.5602 | 613 | 12.24 | 1.935 | 862.35 | 2.5845 | 613 | 12.24 | 2.032 | 683.3 | 2.7332 | 1.934 | 1022.8 | 0.03868 | 48.2153 | 3.4054
614 | 12.26 | 1.837 | 1527.75 | 3.0505 | 614 | 12.26 | 1.936 | 864.85 | 0.8636 | 614 | 12.26 | 2.036 | 685.25 | 2.7371 | 1.9363 | 1025.95 | 0.038727 | 48.3637 | 2.3902
615 | 12.28 | 1.84 | 1532.25 | 4.59 | 615 | 12.28 | 1.938 | 867.1 | 1.732 | 615 | 12.28 | 2.037 | 686.35 | 0.6858 | 1.9383 | 1028.5667 | 0.038767 | 48.4871 | 2.0545
616 | 12.3 | 1.844 | 1538.35 | 6.1412 | 616 | 12.3 | 1.942 | 869.6 | 3.4734 | 616 | 12.3 | 2.041 | 687.75 | 2.7482 | 1.9423 | 1031.9 | 0.038847 | 48.6442 | 4.1209
617 | 12.32 | 1.848 | 1542.55 | 6.1618 | 617 | 12.32 | 1.945 | 872.4 | 2.613 | 617 | 12.32 | 2.045 | 689.45 | 2.7544 | 1.946 | 1034.8 | 0.03892 | 48.7809 | 3.789
618 | 12.34 | 1.851 | 1547.6 | 4.6352 | 618 | 12.34 | 1.948 | 875.75 | 2.6222 | 618 | 12.34 | 2.046 | 690.25 | 0.68985 | 1.9483 | 1037.8667 | 0.038967 | 48.9255 | 2.4181
619 | 12.36 | 1.855 | 1553.2 | 6.2016 | 619 | 12.36 | 1.951 | 877.95 | 2.6306 | 619 | 12.36 | 2.05 | 691.65 | 2.7638 | 1.952 | 1040.9333 | 0.03904 | 49.0701 | 3.8111
620 | 12.38 | 1.857 | 1557.35 | 3.1105 | 620 | 12.38 | 1.954 | 880.5 | 2.6377 | 620 | 12.38 | 2.054 | 693.05 | 2.7694 | 1.955 | 1043.6333 | 0.0391 | 49.1973 | 3.1269
621 | 12.4 | 1.86 | 1561.55 | 4.6784 | 621 | 12.4 | 1.958 | 883 | 3.527 | 621 | 12.4 | 2.057 | 694.75 | 2.0817 | 1.9583 | 1046.4333 | 0.039167 | 49.3293 | 3.4834
622 | 12.42 | 1.862 | 1566.3 | 3.1279 | 622 | 12.42 | 1.959 | 884.95 | 0.88398 | 622 | 12.42 | 2.061 | 695.85 | 2.7812 | 1.9607 | 1049.0333 | 0.039213 | 49.4519 | 2.4447
623 | 12.44 | 1.866 | 1570.5 | 6.2736 | 623 | 12.44 | 1.96 | 886.9 | 0.88592 | 623 | 12.44 | 2.064 | 697.25 | 2.0897 | 1.9633 | 1051.55 | 0.039267 | 49.5705 | 2.8008
624 | 12.46 | 1.869 | 1575.25 | 4.7186 | 624 | 12.46 | 1.964 | 890 | 3.5538 | 624 | 12.46 | 2.067 | 700.05 | 2.096 | 1.9667 | 1055.1 | 0.039333 | 49.7379 | 3.5111
625 | 12.48 | 1.872 | 1579.45 | 4.7321 | 625 | 12.48 | 1.967 | 892.8 | 2.6742 | 625 | 12.48 | 2.07 | 701.15 | 2.1018 | 1.9697 | 1057.8 | 0.039393 | 49.8652 | 3.1693
626 | 12.5 | 1.876 | 1584.75 | 6.3284 | 626 | 12.5 | 1.969 | 895 | 1.7878 | 626 | 12.5 | 2.073 | 703.4 | 2.1068 | 1.9727 | 1061.05 | 0.039453 | 50.0184 | 3.1783
627 | 12.52 | 1.879 | 1588.65 | 4.7601 | 627 | 12.52 | 1.974 | 898.1 | 4.4827 | 627 | 12.52 | 2.074 | 704.5 | 0.70395 | 1.9757 | 1063.75 | 0.039513 | 50.1457 | 3.1872
628 | 12.54 | 1.882 | 1593.7 | 4.7735 | 628 | 12.54 | 1.977 | 899.5 | 2.6964 | 628 | 12.54 | 2.078 | 706.45 | 2.8219 | 1.979 | 1066.55 | 0.03958 | 50.2776 | 3.5505
629 | 12.56 | 1.884 | 1598.15 | 3.1919 | 629 | 12.56 | 1.978 | 901.7 | 0.9006 | 629 | 12.56 | 2.082 | 708.4 | 2.8297 | 1.9813 | 1069.4167 | 0.039627 | 50.4128 | 2.492
630 | 12.58 | 1.887 | 1601.5 | 4.7995 | 630 | 12.58 | 1.981 | 904.25 | 2.7089 | 630 | 12.58 | 2.086 | 709.8 | 2.8364 | 1.9847 | 1071.85 | 0.039693 | 50.5275 | 3.5688
631 | 12.6 | 1.891 | 1607.1 | 6.4172 | 631 | 12.6 | 1.985 | 905.9 | 3.6203 | 631 | 12.6 | 2.089 | 711.2 | 2.1315 | 1.9883 | 1074.7333 | 0.039767 | 50.6634 | 3.9354
632 | 12.62 | 1.894 | 1611.55 | 4.828 | 632 | 12.62 | 1.986 | 908.7 | 0.9073 | 632 | 12.62 | 2.093 | 712.9 | 2.8482 | 1.991 | 1077.7167 | 0.03982 | 50.8041 | 2.8699
633 | 12.64 | 1.898 | 1615.45 | 6.454 | 633 | 12.64 | 1.989 | 913.15 | 2.7328 | 633 | 12.64 | 2.096 | 714.55 | 2.1412 | 1.9943 | 1081.05 | 0.039887 | 50.9612 | 3.5979
634 | 12.66 | 1.902 | 1619.95 | 6.4708 | 634 | 12.66 | 1.992 | 915.7 | 2.7433 | 634 | 12.66 | 2.098 | 716.8 | 1.4313 | 1.9973 | 1084.15 | 0.039947 | 51.1073 | 3.2478
635 | 12.68 | 1.904 | 1623.85 | 3.2438 | 635 | 12.68 | 1.996 | 918.75 | 3.6689 | 635 | 12.68 | 2.101 | 716.8 | 2.1504 | 2.0003 | 1086.4667 | 0.040007 | 51.2165 | 3.2559
636 | 12.7 | 1.908 | 1628.9 | 6.5055 | 636 | 12.7 | 2 | 921 | 3.6795 | 636 | 12.7 | 2.103 | 719.05 | 1.4359 | 2.0037 | 1089.65 | 0.040073 | 51.3666 | 3.6269
637 | 12.72 | 1.911 | 1633.35 | 4.8934 | 637 | 12.72 | 2.003 | 923.25 | 2.7664 | 637 | 12.72 | 2.106 | 720.7 | 2.1596 | 2.0067 | 1092.4333 | 0.040133 | 51.4978 | 3.2731
638 | 12.74 | 1.913 | 1637.25 | 3.2706 | 638 | 12.74 | 2.005 | 925.75 | 1.849 | 638 | 12.74 | 2.11 | 721.55 | 2.8845 | 2.0093 | 1094.85 | 0.040187 | 51.6117 | 2.9164
639 | 12.76 | 1.915 | 1641.15 | 3.2784 | 639 | 12.76 | 2.007 | 928.25 | 1.854 | 639 | 12.76 | 2.114 | 723.8 | 2.8907 | 2.012 | 1097.7333 | 0.04024 | 51.7476 | 2.9234
640 | 12.78 | 1.919 | 1645.1 | 6.5725 | 640 | 12.78 | 2.009 | 930.2 | 1.8584 | 640 | 12.78 | 2.117 | 725.75 | 2.1743 | 2.015 | 1100.35 | 0.0403 | 51.871 | 3.2971
641 | 12.8 | 1.923 | 1649.85 | 6.5899 | 641 | 12.8 | 2.013 | 933.3 | 3.727 | 641 | 12.8 | 2.12 | 728 | 2.1806 | 2.0187 | 1103.7167 | 0.040373 | 52.0297 | 4.0408
642 | 12.82 | 1.926 | 1653.45 | 4.9549 | 642 | 12.82 | 2.015 | 935.5 | 1.8688 | 642 | 12.82 | 2.122 | 730.2 | 1.4582 | 2.021 | 1106.3833 | 0.04042 | 52.1554 | 2.5784
643 | 12.84 | 1.929 | 1657.65 | 4.9667 | 643 | 12.84 | 2.019 | 938.3 | 3.7476 | 643 | 12.84 | 2.126 | 731.9 | 2.9242 | 2.0247 | 1109.2833 | 0.040493 | 52.2921 | 4.0621
644 | 12.86 | 1.933 | 1662.1 | 6.6395 | 644 | 12.86 | 2.023 | 940 | 3.7566 | 644 | 12.86 | 2.127 | 733.55 | 0.73272 | 2.0277 | 1111.8833 | 0.040553 | 52.4147 | 3.3318
645 | 12.88 | 1.935 | 1665.45 | 3.3276 | 645 | 12.88 | 2.026 | 942.8 | 2.8242 | 645 | 12.88 | 2.13 | 735.5 | 2.2036 | 2.0303 | 1114.5833 | 0.040607 | 52.542 | 2.9686
646 | 12.9 | 1.937 | 1670.5 | 3.3359 | 646 | 12.9 | 2.028 | 945.3 | 1.8881 | 646 | 12.9 | 2.135 | 736.9 | 3.681 | 2.0333 | 1117.5667 | 0.040667 | 52.6826 | 3.3482
647 | 12.92 | 1.942 | 1674.15 | 8.3616 | 647 | 12.92 | 2.032 | 946.95 | 3.7845 | 647 | 12.92 | 2.138 | 738.05 | 2.2124 | 2.0373 | 1119.7167 | 0.040747 | 52.7839 | 4.4746
648 | 12.94 | 1.944 | 1678.9 | 3.3531 | 648 | 12.94 | 2.034 | 950.05 | 1.897 | 648 | 12.94 | 2.141 | 740.85 | 2.2184 | 2.0397 | 1123.2667 | 0.040793 | 52.9513 | 2.6168
649 | 12.96 | 1.948 | 1683.9 | 6.7256 | 649 | 12.96 | 2.036 | 953.4 | 1.9035 | 649 | 12.96 | 2.145 | 742.2 | 2.9661 | 2.043 | 1126.5 | 0.04086 | 53.1037 | 3.7496
650 | 12.98 | 1.953 | 1688.4 | 8.4308 | 650 | 12.98 | 2.039 | 956.75 | 2.8652 | 650 | 12.98 | 2.148 | 744.45 | 2.23 | 2.0467 | 1129.8667 | 0.040933 | 53.2624 | 4.1367
651 | 13 | 1.955 | 1691.45 | 3.3798 | 651 | 13 | 2.043 | 959 | 3.8315 | 651 | 13 | 2.15 | 746.95 | 1.4914 | 2.0493 | 1132.4667 | 0.040987 | 53.385 | 3.0164
652 | 13.02 | 1.958 | 1696.75 | 5.0823 | 652 | 13.02 | 2.046 | 961.2 | 2.8803 | 652 | 13.02 | 2.152 | 748.65 | 1.4956 | 2.052 | 1135.5333 | 0.04104 | 53.5296 | 3.024
653 | 13.04 | 1.962 | 1699.85 | 6.7932 | 653 | 13.04 | 2.05 | 963.15 | 3.8487 | 653 | 13.04 | 2.154 | 750.35 | 1.499 | 2.0553 | 1137.7833 | 0.041107 | 53.6356 | 3.7889
654 | 13.06 | 1.964 | 1703.45 | 3.4033 | 654 | 13.06 | 2.054 | 965.95 | 3.8582 | 654 | 13.06 | 2.158 | 752.3 | 3.0053 | 2.0587 | 1140.5667 | 0.041173 | 53.7668 | 3.7973
655 | 13.08 | 1.965 | 1706.8 | 1.7051 | 655 | 13.08 | 2.056 | 967.35 | 1.9333 | 655 | 13.08 | 2.161 | 753.95 | 2.2594 | 2.0607 | 1142.7 | 0.041213 | 53.8674 | 2.2833
656 | 13.1 | 1.969 | 1711.3 | 6.8362 | 656 | 13.1 | 2.059 | 970.15 | 2.9063 | 656 | 13.1 | 2.164 | 755.35 | 2.264 | 2.064 | 1145.6 | 0.04128 | 54.0041 | 3.8138
657 | 13.12 | 1.975 | 1715.75 | 10.2812 | 657 | 13.12 | 2.061 | 972.95 | 1.9431 | 657 | 13.12 | 2.168 | 758.45 | 3.0276 | 2.068 | 1149.05 | 0.04136 | 54.1667 | 4.5893
658 | 13.14 | 1.978 | 1718.85 | 5.1519 | 658 | 13.14 | 2.064 | 974.9 | 2.9218 | 658 | 13.14 | 2.17 | 760.65 | 1.5191 | 2.0707 | 1151.4667 | 0.041413 | 54.2807 | 3.0674
659 | 13.16 | 1.98 | 1723 | 3.4419 | 659 | 13.16 | 2.066 | 976.85 | 1.9517 | 659 | 13.16 | 2.173 | 763.45 | 2.2862 | 2.073 | 1154.4333 | 0.04146 | 54.4205 | 2.6902
660 | 13.18 | 1.984 | 1726.65 | 6.8993 | 660 | 13.18 | 2.069 | 979.95 | 2.9352 | 660 | 13.18 | 2.177 | 765.7 | 3.0583 | 2.0767 | 1157.4333 | 0.041533 | 54.5619 | 4.2384
661 | 13.2 | 1.987 | 1731.1 | 5.1866 | 661 | 13.2 | 2.073 | 981.05 | 3.922 | 661 | 13.2 | 2.178 | 767.9 | 0.7668 | 2.0793 | 1160.0167 | 0.041587 | 54.6837 | 3.0899
662 | 13.22 | 1.987 | 1733.65 | 0 | 662 | 13.22 | 2.077 | 983.85 | 3.9298 | 662 | 13.22 | 2.18 | 770.15 | 1.5381 | 2.0813 | 1162.55 | 0.041627 | 54.8031 | 2.3226
663 | 13.24 | 1.991 | 1738.4 | 6.9441 | 663 | 13.24 | 2.079 | 985.8 | 1.9697 | 663 | 13.24 | 2.184 | 771.55 | 3.0834 | 2.0847 | 1165.25 | 0.041693 | 54.9304 | 3.8797
664 | 13.26 | 1.995 | 1741.45 | 6.9597 | 664 | 13.26 | 2.082 | 988.3 | 2.9611 | 664 | 13.26 | 2.187 | 774.65 | 2.3193 | 2.088 | 1168.1333 | 0.04176 | 55.0663 | 3.889
665 | 13.28 | 1.998 | 1745.95 | 5.2311 | 665 | 13.28 | 2.085 | 991.4 | 2.9696 | 665 | 13.28 | 2.191 | 777.4 | 3.1041 | 2.0913 | 1171.5833 | 0.041827 | 55.229 | 3.8995
666 | 13.3 | 2.002 | 1750.1 | 6.9921 | 666 | 13.3 | 2.087 | 994.2 | 1.9856 | 666 | 13.3 | 2.194 | 780.5 | 2.3369 | 2.0943 | 1174.9333 | 0.041887 | 55.3869 | 3.5198
667 | 13.32 | 2.007 | 1753.75 | 8.7596 | 667 | 13.32 | 2.091 | 995.6 | 3.9796 | 667 | 13.32 | 2.195 | 782.75 | 0.78162 | 2.0977 | 1177.3667 | 0.041953 | 55.5016 | 3.9205
668 | 13.34 | 2.009 | 1756.8 | 3.5105 | 668 | 13.34 | 2.095 | 997.55 | 3.9863 | 668 | 13.34 | 2.199 | 785.5 | 3.1365 | 2.101 | 1179.95 | 0.04202 | 55.6234 | 3.9289
669 | 13.36 | 2.01 | 1761 | 1.7589 | 669 | 13.36 | 2.097 | 1000.05 | 1.9976 | 669 | 13.36 | 2.2 | 786.9 | 0.7862 | 2.1023 | 1182.65 | 0.042047 | 55.7507 | 1.5751
670 | 13.38 | 2.014 | 1763.8 | 7.0496 | 670 | 13.38 | 2.101 | 1001.7 | 4.0035 | 670 | 13.38 | 2.202 | 789.45 | 1.5763 | 2.1057 | 1184.9833 | 0.042113 | 55.8607 | 3.9461
671 | 13.4 | 2.017 | 1766.3 | 5.2952 | 671 | 13.4 | 2.105 | 1003.95 | 4.0113 | 671 | 13.4 | 2.205 | 791.65 | 2.3717 | 2.109 | 1187.3 | 0.04218 | 55.9699 | 3.9538
672 | 13.42 | 2.019 | 1769.95 | 3.5363 | 672 | 13.42 | 2.108 | 1005.65 | 3.0144 | 672 | 13.42 | 2.209 | 794.45 | 3.1722 | 2.112 | 1190.0167 | 0.04224 | 56.0979 | 3.566
673 | 13.44 | 2.023 | 1773.85 | 7.0876 | 673 | 13.44 | 2.11 | 1008.45 | 2.0141 | 673 | 13.44 | 2.212 | 796.4 | 2.3863 | 2.115 | 1192.9 | 0.0423 | 56.2338 | 3.5744
674 | 13.46 | 2.029 | 1777.75 | 10.6548 | 674 | 13.46 | 2.114 | 1010.1 | 4.0371 | 674 | 13.46 | 2.214 | 798.65 | 1.595 | 2.119 | 1195.5 | 0.04238 | 56.3564 | 4.7768
675 | 13.48 | 2.032 | 1781.1 | 5.3383 | 675 | 13.48 | 2.116 | 1012.05 | 2.0222 | 675 | 13.48 | 2.216 | 802.85 | 1.6015 | 2.1213 | 1198.6667 | 0.042427 | 56.5057 | 2.7932
676 | 13.5 | 2.032 | 1785.05 | 0 | 676 | 13.5 | 2.118 | 1012.9 | 2.0249 | 676 | 13.5 | 2.218 | 804.25 | 1.6071 | 2.1227 | 1200.7333 | 0.042453 | 56.6031 | 1.5996
677 | 13.52 | 2.037 | 1788.1 | 8.9329 | 677 | 13.52 | 2.122 | 1015.7 | 4.0572 | 677 | 13.52 | 2.219 | 807.05 | 0.80565 | 2.126 | 1203.6167 | 0.04252 | 56.739 | 4.0072
678 | 13.54 | 2.04 | 1791.2 | 5.369 | 678 | 13.54 | 2.126 | 1017.1 | 4.0656 | 678 | 13.54 | 2.222 | 807.85 | 2.4224 | 2.1293 | 1205.3833 | 0.042587 | 56.8223 | 4.015
679 | 13.56 | 2.041 | 1795.35 | 1.7933 | 679 | 13.56 | 2.129 | 1019.3 | 3.0546 | 679 | 13.56 | 2.223 | 810.65 | 0.80925 | 2.131 | 1208.4333 | 0.04262 | 56.9661 | 2.0115
680 | 13.58 | 2.046 | 1799.55 | 8.9872 | 680 | 13.58 | 2.132 | 1021.55 | 3.0613 | 680 | 13.58 | 2.226 | 812.05 | 2.4341 | 2.1347 | 1211.05 | 0.042693 | 57.0894 | 4.4357
681 | 13.6 | 2.05 | 1802.9 | 7.2049 | 681 | 13.6 | 2.137 | 1025.2 | 5.1169 | 681 | 13.6 | 2.229 | 814.6 | 2.44 | 2.1387 | 1214.2333 | 0.042773 | 57.2395 | 4.8506
682 | 13.62 | 2.052 | 1806.55 | 3.6095 | 682 | 13.62 | 2.139 | 1026.3 | 2.0515 | 682 | 13.62 | 2.231 | 815.15 | 1.6297 | 2.1407 | 1216 | 0.042813 | 57.3228 | 2.4302
683 | 13.64 | 2.057 | 1809.9 | 9.0411 | 683 | 13.64 | 2.141 | 1028.25 | 2.0546 | 683 | 13.64 | 2.232 | 814 | 0.81458 | 2.1433 | 1217.3833 | 0.042867 | 57.388 | 3.2445
684 | 13.66 | 2.061 | 1813.25 | 7.2463 | 684 | 13.66 | 2.144 | 1030.5 | 3.0881 | 684 | 13.66 | 2.233 | 813.2 | 0.8136 | 2.146 | 1218.9833 | 0.04292 | 57.4634 | 3.2485
685 | 13.68 | 2.063 | 1815.75 | 3.629 | 685 | 13.68 | 2.147 | 1031.35 | 3.0928 | 685 | 13.68 | 2.233 | 810.65 | 0 | 2.1477 | 1219.25 | 0.042953 | 57.476 | 2.0319
686 | 13.7 | 2.064 | 1819.4 | 1.8176 | 686 | 13.7 | 2.15 | 1033.85 | 3.0978 | 686 | 13.7 | 2.232 | 809 | -0.80982 | 2.1487 | 1220.75 | 0.042973 | 57.5467 | 1.22
687 | 13.72 | 2.068 | 1821.05 | 7.2809 | 687 | 13.72 | 2.154 | 1036.65 | 4.141 | 687 | 13.72 | 2.233 | 806.75 | 0.80787 | 2.1517 | 1221.4833 | 0.043033 | 57.5813 | 3.6634
688 | 13.74 | 2.071 | 1824.4 | 5.4682 | 688 | 13.74 | 2.158 | 1039.15 | 4.1516 | 688 | 13.74 | 2.233 | 805.9 | 0 | 2.154 | 1223.15 | 0.04308 | 57.6598 | 2.8521
689 | 13.76 | 2.074 | 1828.6 | 5.4795 | 689 | 13.76 | 2.161 | 1041.4 | 3.1208 | 689 | 13.76 | 2.234 | 803.95 | 0.80492 | 2.1563 | 1224.65 | 0.043127 | 57.7306 | 2.8558
690 | 13.78 | 2.078 | 1831.7 | 7.3206 | 690 | 13.78 | 2.164 | 1043.35 | 3.1271 | 690 | 13.78 | 2.235 | 803.1 | 0.80352 | 2.159 | 1226.05 | 0.04318 | 57.7966 | 3.2676
691 | 13.8 | 2.082 | 1834.5 | 7.3324 | 691 | 13.8 | 2.168 | 1045.3 | 4.1773 | 691 | 13.8 | 2.234 | 802.55 | -0.80282 | 2.1613 | 1227.45 | 0.043227 | 57.8625 | 2.8624
692 | 13.82 | 2.084 | 1837.55 | 3.6721 | 692 | 13.82 | 2.17 | 1046.4 | 2.0917 | 692 | 13.82 | 2.235 | 801.45 | 0.802 | 2.163 | 1228.4667 | 0.04326 | 57.9105 | 2.0466
693 | 13.84 | 2.087 | 1840.9 | 5.5177 | 693 | 13.84 | 2.171 | 1047.8 | 1.0471 | 693 | 13.84 | 2.235 | 800.6 | 0 | 2.1643 | 1229.7667 | 0.043287 | 57.9718 | 1.6388
694 | 13.86 | 2.09 | 1843.7 | 5.5269 | 694 | 13.86 | 2.175 | 1049.75 | 4.1951 | 694 | 13.86 | 2.235 | 799.75 | 0 | 2.1667 | 1231.0667 | 0.043333 | 58.033 | 2.871
695 | 13.88 | 2.092 | 1846.5 | 3.6902 | 695 | 13.88 | 2.178 | 1051.75 | 3.1523 | 695 | 13.88 | 2.234 | 800.6 | -0.80017 | 2.168 | 1232.95 | 0.04336 | 58.1218 | 1.6427
696 | 13.9 | 2.096 | 1849.55 | 7.3921 | 696 | 13.9 | 2.182 | 1054.8 | 4.2131 | 696 | 13.9 | 2.234 | 800.6 | 0 | 2.1707 | 1234.9833 | 0.043413 | 58.2177 | 3.2906
697 | 13.92 | 2.1 | 1854.05 | 7.4072 | 697 | 13.92 | 2.186 | 1057.3 | 4.2242 | 697 | 13.92 | 2.235 | 801.75 | 0.80117 | 2.1737 | 1237.7 | 0.043473 | 58.3457 | 3.709
698 | 13.94 | 2.104 | 1856 | 7.4201 | 698 | 13.94 | 2.191 | 1058.15 | 5.2886 | 698 | 13.94 | 2.236 | 802.3 | 0.80203 | 2.177 | 1238.8167 | 0.04354 | 58.3984 | 4.1275
699 | 13.96 | 2.108 | 1859.05 | 7.4301 | 699 | 13.96 | 2.193 | 1061.2 | 2.1194 | 699 | 13.96 | 2.236 | 803.1 | 0 | 2.179 | 1241.1167 | 0.04358 | 58.5068 | 2.4799
700 | 13.98 | 2.111 | 1862.4 | 5.5822 | 700 | 13.98 | 2.195 | 1062.35 | 2.1235 | 700 | 13.98 | 2.236 | 803.95 | 0 | 2.1807 | 1242.9 | 0.043613 | 58.5909 | 2.07
701 | 14 | 2.114 | 1864.95 | 5.591 | 701 | 14 | 2.2 | 1063.2 | 5.3139 | 701 | 14 | 2.236 | 805.9 | 0 | 2.1833 | 1244.6833 | 0.043667 | 58.6749 | 3.3168
702 | 14.02 | 2.115 | 1867.15 | 1.8661 | 702 | 14.02 | 2.202 | 1065.95 | 2.1291 | 702 | 14.02 | 2.237 | 808.45 | 0.80717 | 2.1847 | 1247.1833 | 0.043693 | 58.7928 | 1.6612
703 | 14.04 | 2.118 | 1870.8 | 5.6069 | 703 | 14.04 | 2.203 | 1067.95 | 1.0669 | 703 | 14.04 | 2.238 | 812.35 | 0.8104 | 2.1863 | 1250.3667 | 0.043727 | 58.9428 | 2.0813
704 | 14.06 | 2.123 | 1873.6 | 9.361 | 704 | 14.06 | 2.206 | 1070.45 | 3.2076 | 704 | 14.06 | 2.239 | 815.7 | 0.81402 | 2.1893 | 1253.25 | 0.043787 | 59.0788 | 3.7554
705 | 14.08 | 2.126 | 1876.1 | 5.6245 | 705 | 14.08 | 2.211 | 1072.4 | 5.3571 | 705 | 14.08 | 2.241 | 819.6 | 1.6353 | 2.1927 | 1256.0333 | 0.043853 | 59.21 | 4.1821
706 | 14.1 | 2.128 | 1880.3 | 3.7564 | 706 | 14.1 | 2.215 | 1073.5 | 4.2918 | 706 | 14.1 | 2.242 | 823.25 | 0.82142 | 2.195 | 1259.0167 | 0.0439 | 59.3506 | 2.9342
707 | 14.12 | 2.133 | 1882.55 | 9.4071 | 707 | 14.12 | 2.218 | 1075.2 | 3.2231 | 707 | 14.12 | 2.245 | 827.7 | 2.4764 | 2.1987 | 1261.8167 | 0.043973 | 59.4826 | 4.6215
708 | 14.14 | 2.137 | 1885.3 | 7.5357 | 708 | 14.14 | 2.221 | 1076.6 | 3.2277 | 708 | 14.14 | 2.247 | 831.35 | 1.659 | 2.2017 | 1264.4167 | 0.044033 | 59.6052 | 3.7894
709 | 14.16 | 2.138 | 1888.1 | 1.8867 | 709 | 14.16 | 2.222 | 1078.8 | 1.0777 | 709 | 14.16 | 2.249 | 833.3 | 1.6647 | 2.203 | 1266.7333 | 0.04406 | 59.7144 | 1.6874
710 | 14.18 | 2.141 | 1890.35 | 5.6677 | 710 | 14.18 | 2.226 | 1080.2 | 4.318 | 710 | 14.18 | 2.25 | 836.65 | 0.83497 | 2.2057 | 1269.0667 | 0.044113 | 59.8244 | 3.3811
711 | 14.2 | 2.144 | 1893.4 | 5.6756 | 711 | 14.2 | 2.228 | 1083.55 | 2.1638 | 711 | 14.2 | 2.251 | 839.7 | 0.83817 | 2.2077 | 1272.2167 | 0.044153 | 59.9729 | 2.5413
712 | 14.22 | 2.146 | 1896.2 | 3.7896 | 712 | 14.22 | 2.232 | 1086.1 | 4.3393 | 712 | 14.22 | 2.254 | 842.8 | 2.5238 | 2.2107 | 1275.0333 | 0.044213 | 60.1056 | 3.8209
713 | 14.24 | 2.15 | 1899.55 | 7.5915 | 713 | 14.24 | 2.234 | 1088.05 | 2.1741 | 713 | 14.24 | 2.254 | 844.45 | 0 | 2.2127 | 1277.35 | 0.044253 | 60.2149 | 2.5524
714 | 14.26 | 2.155 | 1902.1 | 9.5041 | 714 | 14.26 | 2.239 | 1090.3 | 5.4459 | 714 | 14.26 | 2.258 | 848.65 | 3.3862 | 2.2173 | 1280.35 | 0.044347 | 60.3563 | 5.968
715 | 14.28 | 2.158 | 1904.85 | 5.7104 | 715 | 14.28 | 2.244 | 1092.8 | 5.4578 | 715 | 14.28 | 2.26 | 851.75 | 1.7004 | 2.2207 | 1283.1333 | 0.044413 | 60.4875 | 4.2725
716 | 14.3 | 2.16 | 1907.4 | 3.8123 | 716 | 14.3 | 2.245 | 1094.75 | 1.0938 | 716 | 14.3 | 2.263 | 853.95 | 2.5586 | 2.2227 | 1285.3667 | 0.044453 | 60.5928 | 2.5685
717 | 14.32 | 2.164 | 1910.2 | 7.6352 | 717 | 14.32 | 2.248 | 1097.25 | 3.288 | 717 | 14.32 | 2.266 | 857.85 | 2.5677 | 2.226 | 1288.4333 | 0.04452 | 60.7373 | 4.2897
718 | 14.34 | 2.168 | 1912.4 | 7.6452 | 718 | 14.34 | 2.251 | 1099.75 | 3.2955 | 718 | 14.34 | 2.268 | 860.1 | 1.7179 | 2.229 | 1290.75 | 0.04458 | 60.8465 | 3.8688
719 | 14.36 | 2.168 | 1915.5 | 0 | 719 | 14.36 | 2.254 | 1102.3 | 3.3031 | 719 | 14.36 | 2.269 | 862.6 | 0.86135 | 2.2303 | 1293.4667 | 0.044607 | 60.9746 | 1.7228
720 | 14.38 | 2.173 | 1917.7 | 9.583 | 720 | 14.38 | 2.256 | 1103.95 | 2.2062 | 720 | 14.38 | 2.272 | 865.7 | 2.5924 | 2.2337 | 1295.7833 | 0.044673 | 61.0838 | 4.3154
721 | 14.4 | 2.177 | 1921.35 | 7.6781 | 721 | 14.4 | 2.26 | 1105.9 | 4.4197 | 721 | 14.4 | 2.274 | 868.75 | 1.7345 | 2.237 | 1298.6667 | 0.04474 | 61.2197 | 4.3241
722 | 14.42 | 2.18 | 1923.05 | 5.7666 | 722 | 14.42 | 2.265 | 1108.45 | 5.5359 | 722 | 14.42 | 2.276 | 872.7 | 1.7414 | 2.2403 | 1301.4 | 0.044807 | 61.3486 | 4.3334
723 | 14.44 | 2.183 | 1925.55 | 5.7729 | 723 | 14.44 | 2.267 | 1109.55 | 2.218 | 723 | 14.44 | 2.278 | 875.75 | 1.7485 | 2.2427 | 1303.6167 | 0.044853 | 61.4531 | 3.0392
724 | 14.46 | 2.187 | 1928.6 | 7.7083 | 724 | 14.46 | 2.271 | 1111.8 | 4.4427 | 724 | 14.46 | 2.282 | 879.4 | 3.5103 | 2.2467 | 1306.6 | 0.044933 | 61.5937 | 5.2204
725 | 14.48 | 2.191 | 1930 | 7.7172 | 725 | 14.48 | 2.276 | 1114 | 5.5645 | 725 | 14.48 | 2.285 | 882.75 | 2.6432 | 2.2507 | 1308.9167 | 0.045013 | 61.7029 | 5.231
726 | 14.5 | 2.192 | 1932.25 | 1.9311 | 726 | 14.5 | 2.277 | 1116 | 1.115 | 726 | 14.5 | 2.288 | 885.8 | 2.6528 | 2.2523 | 1311.35 | 0.045047 | 61.8176 | 2.1836
727 | 14.52 | 2.195 | 1935.05 | 5.8009 | 727 | 14.52 | 2.278 | 1118.75 | 1.1174 | 727 | 14.52 | 2.29 | 888.9 | 1.7747 | 2.2543 | 1314.2333 | 0.045087 | 61.9536 | 2.6256
728 | 14.54 | 2.198 | 1937.3 | 5.8085 | 728 | 14.54 | 2.283 | 1121.55 | 5.6007 | 728 | 14.54 | 2.292 | 892.8 | 1.7817 | 2.2577 | 1317.2167 | 0.045153 | 62.0942 | 4.3858
729 | 14.56 | 2.201 | 1940.05 | 5.816 | 729 | 14.56 | 2.285 | 1123.5 | 2.2451 | 729 | 14.56 | 2.295 | 896.4 | 2.6838 | 2.2603 | 1319.9833 | 0.045207 | 62.2246 | 3.5163
730 | 14.58 | 2.205 | 1942.85 | 7.7658 | 730 | 14.58 | 2.287 | 1126.3 | 2.2498 | 730 | 14.58 | 2.297 | 899.2 | 1.7956 | 2.263 | 1322.7833 | 0.04526 | 62.3566 | 3.5237
731 | 14.6 | 2.212 | 1945.1 | 13.6078 | 731 | 14.6 | 2.292 | 1128.85 | 5.6379 | 731 | 14.6 | 2.299 | 902.3 | 1.8015 | 2.2677 | 1325.4167 | 0.045353 | 62.4807 | 6.1791
732 | 14.62 | 2.213 | 1947.6 | 1.9463 | 732 | 14.62 | 2.297 | 1130.8 | 5.6491 | 732 | 14.62 | 2.304 | 905.65 | 4.5199 | 2.2713 | 1328.0167 | 0.045427 | 62.6033 | 4.8646
733 | 14.64 | 2.214 | 1950.15 | 1.9489 | 733 | 14.64 | 2.299 | 1132.75 | 2.2635 | 733 | 14.64 | 2.307 | 909.25 | 2.7224 | 2.2733 | 1330.7167 | 0.045467 | 62.7306 | 2.6587
734 | 14.66 | 2.219 | 1951.55 | 9.7542 | 734 | 14.66 | 2.302 | 1135.8 | 3.4028 | 734 | 14.66 | 2.309 | 911.5 | 1.8208 | 2.2767 | 1332.95 | 0.045533 | 62.8359 | 4.4394
735 | 14.68 | 2.222 | 1954.3 | 5.8588 | 735 | 14.68 | 2.305 | 1138.05 | 3.4108 | 735 | 14.68 | 2.313 | 916 | 3.655 | 2.28 | 1336.1167 | 0.0456 | 62.9851 | 4.4484
736 | 14.7 | 2.222 | 1956.85 | 0 | 736 | 14.7 | 2.309 | 1139.7 | 4.5555 | 736 | 14.7 | 2.315 | 918.75 | 1.8347 | 2.282 | 1338.4333 | 0.04564 | 63.0944 | 2.6746
737 | 14.72 | 2.228 | 1959.05 | 11.7477 | 737 | 14.72 | 2.31 | 1141.95 | 1.1408 | 737 | 14.72 | 2.317 | 922.95 | 1.8417 | 2.285 | 1341.3167 | 0.0457 | 63.2303 | 4.0196
738 | 14.74 | 2.232 | 1961.3 | 7.8407 | 738 | 14.74 | 2.313 | 1143.65 | 3.4284 | 738 | 14.74 | 2.319 | 925.75 | 1.8487 | 2.288 | 1343.5667 | 0.04576 | 63.3363 | 4.0273
739 | 14.76 | 2.235 | 1963.55 | 5.8873 | 739 | 14.76 | 2.317 | 1145.3 | 4.5779 | 739 | 14.76 | 2.322 | 929.65 | 2.7831 | 2.2913 | 1346.1667 | 0.045827 | 63.4589 | 4.4829
740 | 14.78 | 2.238 | 1966.35 | 5.8949 | 740 | 14.78 | 2.321 | 1147.8 | 4.5862 | 740 | 14.78 | 2.325 | 933.85 | 2.7953 | 2.2947 | 1349.3333 | 0.045893 | 63.6082 | 4.4925
741 | 14.8 | 2.241 | 1967.45 | 5.9007 | 741 | 14.8 | 2.324 | 1149.2 | 3.4455 | 741 | 14.8 | 2.329 | 936.35 | 3.7404 | 2.298 | 1351 | 0.04596 | 63.6868 | 4.5006
742 | 14.82 | 2.243 | 1969.7 | 3.9371 | 742 | 14.82 | 2.328 | 1150.6 | 4.5996 | 742 | 14.82 | 2.332 | 940 | 2.8145 | 2.301 | 1353.4333 | 0.04602 | 63.8015 | 4.0566
743 | 14.84 | 2.246 | 1971.9 | 5.9124 | 743 | 14.84 | 2.331 | 1154.25 | 3.4573 | 743 | 14.84 | 2.336 | 943.9 | 3.7678 | 2.3043 | 1356.6833 | 0.046087 | 63.9547 | 4.5169
744 | 14.86 | 2.25 | 1973.85 | 7.8915 | 744 | 14.86 | 2.333 | 1156.2 | 2.3105 | 744 | 14.86 | 2.339 | 947.25 | 2.8367 | 2.3073 | 1359.1 | 0.046147 | 64.0686 | 4.0737
745 | 14.88 | 2.254 | 1976.1 | 7.8999 | 745 | 14.88 | 2.336 | 1158.15 | 3.4715 | 745 | 14.88 | 2.341 | 951.45 | 1.8987 | 2.3103 | 1361.9 | 0.046207 | 64.2006 | 4.0815
746 | 14.9 | 2.257 | 1979.2 | 5.933 | 746 | 14.9 | 2.339 | 1159.85 | 3.477 | 746 | 14.9 | 2.344 | 954.25 | 2.8585 | 2.3133 | 1364.4333 | 0.046267 | 64.32 | 4.0895
747 | 14.92 | 2.261 | 1980.6 | 7.9196 | 747 | 14.92 | 2.341 | 1161.5 | 2.3214 | 747 | 14.92 | 2.345 | 957.9 | 0.95608 | 2.3157 | 1366.6667 | 0.046313 | 64.4253 | 3.1863
748 | 14.94 | 2.265 | 1982.8 | 7.9268 | 748 | 14.94 | 2.345 | 1163.2 | 4.6494 | 748 | 14.94 | 2.348 | 961.25 | 2.8787 | 2.3193 | 1369.0833 | 0.046387 | 64.5392 | 5.0155
749 | 14.96 | 2.266 | 1984.75 | 1.9838 | 749 | 14.96 | 2.351 | 1165.4 | 6.9858 | 749 | 14.96 | 2.352 | 964.6 | 3.8517 | 2.323 | 1371.5833 | 0.04646 | 64.6571 | 5.0246
750 | 14.98 | 2.268 | 1986.7 | 3.9714 | 750 | 14.98 | 2.353 | 1167.4 | 2.3328 | 750 | 14.98 | 2.355 | 968.2 | 2.8992 | 2.3253 | 1374.1 | 0.046507 | 64.7757 | 3.2033
751 | 15 | 2.272 | 1988.95 | 7.9513 | 751 | 15 | 2.357 | 1168.75 | 4.6723 | 751 | 15 | 2.358 | 972.15 | 2.9105 | 2.329 | 1376.6167 | 0.04658 | 64.8943 | 5.043
752 | 15.02 | 2.276 | 1990.65 | 7.9592 | 752 | 15.02 | 2.36 | 1170.15 | 3.5083 | 752 | 15.02 | 2.361 | 974.65 | 2.9202 | 2.3323 | 1378.4833 | 0.046647 | 64.9823 | 4.5918
753 | 15.04 | 2.278 | 1992.85 | 3.9835 | 753 | 15.04 | 2.363 | 1172.15 | 3.5135 | 753 | 15.04 | 2.365 | 979.95 | 3.9092 | 2.3353 | 1381.65 | 0.046707 | 65.1316 | 4.1402
754 | 15.06 | 2.283 | 1995.4 | 9.9706 | 754 | 15.06 | 2.365 | 1173.25 | 2.3454 | 754 | 15.06 | 2.367 | 982.75 | 1.9627 | 2.3383 | 1383.8 | 0.046767 | 65.233 | 4.1482
755 | 15.08 | 2.287 | 1997.35 | 7.9855 | 755 | 15.08 | 2.368 | 1174.65 | 3.5218 | 755 | 15.08 | 2.369 | 986.95 | 1.9697 | 2.3413 | 1386.3167 | 0.046827 | 65.3516 | 4.1552
756 | 15.1 | 2.289 | 1998.2 | 3.9956 | 756 | 15.1 | 2.371 | 1176.05 | 3.5261 | 756 | 15.1 | 2.372 | 990.3 | 2.9659 | 2.344 | 1388.1833 | 0.04688 | 65.4396 | 3.6993
757 | 15.12 | 2.29 | 2000.95 | 1.9996 | 757 | 15.12 | 2.375 | 1177.15 | 4.7064 | 757 | 15.12 | 2.375 | 993.65 | 2.9759 | 2.3467 | 1390.5833 | 0.046933 | 65.5527 | 3.705
758 | 15.14 | 2.295 | 2002.1 | 10.0076 | 758 | 15.14 | 2.379 | 1179.95 | 4.7142 | 758 | 15.14 | 2.377 | 997.85 | 1.9915 | 2.3503 | 1393.3 | 0.047007 | 65.6808 | 5.1038
759 | 15.16 | 2.296 | 2003.75 | 2.0029 | 759 | 15.16 | 2.383 | 1182.2 | 4.7243 | 759 | 15.16 | 2.382 | 1002 | 4.9996 | 2.3537 | 1395.9833 | 0.047073 | 65.8073 | 4.6488
760 | 15.18 | 2.299 | 2006.3 | 6.0151 | 760 | 15.18 | 2.386 | 1183.6 | 3.5487 | 760 | 15.18 | 2.385 | 1005.95 | 3.0119 | 2.3567 | 1398.6167 | 0.047133 | 65.9314 | 4.1919
761 | 15.2 | 2.305 | 2008.8 | 12.0453 | 761 | 15.2 | 2.39 | 1185.25 | 4.7377 | 761 | 15.2 | 2.388 | 1010.4 | 3.0245 | 2.361 | 1401.4833 | 0.04722 | 66.0666 | 6.0669
762 | 15.22 | 2.309 | 2010.45 | 8.0385 | 762 | 15.22 | 2.394 | 1187.5 | 4.7455 | 762 | 15.22 | 2.39 | 1013.45 | 2.0239 | 2.3643 | 1403.8 | 0.047287 | 66.1758 | 4.6755
763 | 15.24 | 2.311 | 2011.85 | 4.0223 | 763 | 15.24 | 2.395 | 1188.05 | 1.1878 | 763 | 15.24 | 2.394 | 1016.55 | 4.06 | 2.3667 | 1405.4833 | 0.047333 | 66.2551 | 3.2775
764 | 15.26 | 2.314 | 2014.4 | 6.0394 | 764 | 15.26 | 2.397 | 1189.7 | 2.3777 | 764 | 15.26 | 2.395 | 1019.35 | 1.0179 | 2.3687 | 1407.8167 | 0.047373 | 66.3651 | 2.8133
765 | 15.28 | 2.317 | 2014.95 | 6.044 | 765 | 15.28 | 2.4 | 1192.25 | 3.5729 | 765 | 15.28 | 2.398 | 1023.25 | 3.0639 | 2.3717 | 1410.15 | 0.047433 | 66.4751 | 4.227
766 | 15.3 | 2.319 | 2017.75 | 4.0327 | 766 | 15.3 | 2.404 | 1194.45 | 4.7734 | 766 | 15.3 | 2.402 | 1027.7 | 4.1019 | 2.375 | 1413.3 | 0.0475 | 66.6236 | 4.7058
767 | 15.32 | 2.323 | 2019.4 | 8.0743 | 767 | 15.32 | 2.408 | 1196.45 | 4.7818 | 767 | 15.32 | 2.405 | 1030.8 | 3.0877 | 2.3787 | 1415.55 | 0.047573 | 66.7297 | 5.1862
768 | 15.34 | 2.327 | 2021.35 | 8.0815 | 768 | 15.34 | 2.413 | 1198.1 | 5.9864 | 768 | 15.34 | 2.408 | 1035 | 3.0987 | 2.3827 | 1418.15 | 0.047653 | 66.8522 | 5.6674
769 | 15.36 | 2.33 | 2022.5 | 6.0658 | 769 | 15.36 | 2.416 | 1200.9 | 3.5985 | 769 | 15.36 | 2.412 | 1038.9 | 4.1478 | 2.386 | 1420.7667 | 0.04772 | 66.9756 | 4.7315
770 | 15.38 | 2.334 | 2024.7 | 8.0944 | 770 | 15.38 | 2.417 | 1201.75 | 1.2013 | 770 | 15.38 | 2.414 | 1042.25 | 2.0812 | 2.3883 | 1422.9 | 0.047767 | 67.0761 | 3.3176
771 | 15.4 | 2.338 | 2026.1 | 8.1016 | 771 | 15.4 | 2.421 | 1204.8 | 4.8131 | 771 | 15.4 | 2.416 | 1046.45 | 2.0887 | 2.3917 | 1425.7833 | 0.047833 | 67.2121 | 4.7478
772 | 15.42 | 2.34 | 2027.5 | 4.0536 | 772 | 15.42 | 2.425 | 1206.75 | 4.8231 | 772 | 15.42 | 2.419 | 1049.8 | 3.1444 | 2.3947 | 1428.0167 | 0.047893 | 67.3174 | 4.2807
773 | 15.44 | 2.343 | 2030 | 6.0863 | 773 | 15.44 | 2.426 | 1208.15 | 1.2075 | 773 | 15.44 | 2.422 | 1053.15 | 3.1544 | 2.397 | 1430.4333 | 0.04794 | 67.4313 | 3.3349
774 | 15.46 | 2.345 | 2031.4 | 4.0614 | 774 | 15.46 | 2.429 | 1211.5 | 3.6295 | 774 | 15.46 | 2.424 | 1057.35 | 2.1105 | 2.3993 | 1433.4167 | 0.047987 | 67.5719 | 3.3412
775 | 15.48 | 2.349 | 2032.25 | 8.1273 | 775 | 15.48 | 2.434 | 1214.05 | 6.0639 | 775 | 15.48 | 2.427 | 1061.25 | 3.1779 | 2.4033 | 1435.85 | 0.048067 | 67.6866 | 5.7385
776 | 15.5 | 2.351 | 2034.75 | 4.067 | 776 | 15.5 | 2.437 | 1217.1 | 3.6467 | 776 | 15.5 | 2.432 | 1064.85 | 5.3152 | 2.4067 | 1438.9 | 0.048133 | 67.8304 | 4.7912
777 | 15.52 | 2.355 | 2036.75 | 8.143 | 777 | 15.52 | 2.44 | 1218.5 | 3.6534 | 777 | 15.52 | 2.436 | 1067.65 | 4.265 | 2.4103 | 1440.9667 | 0.048207 | 67.9278 | 5.2798
778 | 15.54 | 2.359 | 2038.4 | 8.1503 | 778 | 15.54 | 2.444 | 1220.75 | 4.8785 | 778 | 15.54 | 2.44 | 1071.85 | 4.279 | 2.4143 | 1443.6667 | 0.048287 | 68.0551 | 5.7693
779 | 15.56 | 2.363 | 2039.8 | 8.1564 | 779 | 15.56 | 2.448 | 1222.4 | 4.8863 | 779 | 15.56 | 2.442 | 1074.95 | 2.1468 | 2.4177 | 1445.7167 | 0.048353 | 68.1517 | 4.8156
780 | 15.58 | 2.366 | 2041.5 | 6.122 | 780 | 15.58 | 2.451 | 1224.35 | 3.6701 | 780 | 15.58 | 2.444 | 1079.1 | 2.154 | 2.4203 | 1448.3167 | 0.048407 | 68.2743 | 3.8587
781 | 15.6 | 2.369 | 2042.85 | 6.1265 | 781 | 15.6 | 2.452 | 1225.75 | 1.225 | 781 | 15.6 | 2.447 | 1083.05 | 3.2432 | 2.4227 | 1450.55 | 0.048453 | 68.3796 | 3.382
782 | 15.62 | 2.372 | 2044.25 | 6.1306 | 782 | 15.62 | 2.456 | 1229.1 | 4.9097 | 782 | 15.62 | 2.449 | 1086.65 | 2.1697 | 2.4257 | 1453.3333 | 0.048513 | 68.5108 | 4.3558
783 | 15.64 | 2.373 | 2045.95 | 2.0451 | 783 | 15.64 | 2.459 | 1230.8 | 3.6899 | 783 | 15.64 | 2.452 | 1090.55 | 3.2658 | 2.428 | 1455.7667 | 0.04856 | 68.6255 | 3.394
784 | 15.66 | 2.377 | 2047.9 | 8.1877 | 784 | 15.66 | 2.463 | 1233 | 4.9276 | 784 | 15.66 | 2.455 | 1094.5 | 3.2776 | 2.4317 | 1458.4667 | 0.048633 | 68.7528 | 5.3428
785 | 15.68 | 2.382 | 2049.3 | 10.243 | 785 | 15.68 | 2.467 | 1233.85 | 4.9337 | 785 | 15.68 | 2.458 | 1098.4 | 3.2894 | 2.4357 | 1460.5167 | 0.048713 | 68.8494 | 5.838
786 | 15.7 | 2.386 | 2051.25 | 8.2011 | 786 | 15.7 | 2.471 | 1235.8 | 4.9393 | 786 | 15.7 | 2.463 | 1103.4 | 5.5045 | 2.44 | 1463.4833 | 0.0488 | 68.9893 | 6.3353
787 | 15.72 | 2.388 | 2052.35 | 4.1036 | 787 | 15.72 | 2.472 | 1237.75 | 1.2368 | 787 | 15.72 | 2.467 | 1106.5 | 4.4198 | 2.4423 | 1465.5333 | 0.048847 | 69.0859 | 3.4172
788 | 15.74 | 2.391 | 2054.05 | 6.1596 | 788 | 15.74 | 2.476 | 1239.45 | 4.9544 | 788 | 15.74 | 2.467 | 1110.7 | 0 | 2.4447 | 1468.0667 | 0.048893 | 69.2053 | 3.4225
789 | 15.76 | 2.394 | 2054.35 | 6.1626 | 789 | 15.76 | 2.479 | 1243.1 | 3.7238 | 789 | 15.76 | 2.47 | 1114.05 | 3.3371 | 2.4477 | 1470.5 | 0.048953 | 69.32 | 4.4079
790 | 15.78 | 2.396 | 2056 | 4.1103 | 790 | 15.78 | 2.481 | 1245.05 | 2.4881 | 790 | 15.78 | 2.474 | 1117.95 | 4.464 | 2.4503 | 1473 | 0.049007 | 69.4379 | 3.9247
791 | 15.8 | 2.4 | 2057.95 | 8.2279 | 791 | 15.8 | 2.484 | 1249.5 | 3.7418 | 791 | 15.8 | 2.476 | 1121.6 | 2.2395 | 2.4533 | 1476.35 | 0.049067 | 69.5958 | 4.424
792 | 15.82 | 2.403 | 2059.35 | 6.176 | 792 | 15.82 | 2.488 | 1252.3 | 5.0036 | 792 | 15.82 | 2.479 | 1126.05 | 3.3715 | 2.4567 | 1479.2333 | 0.049133 | 69.7317 | 4.926
793 | 15.84 | 2.406 | 2061.05 | 6.1806 | 793 | 15.84 | 2.491 | 1255.35 | 3.7615 | 793 | 15.84 | 2.483 | 1129.4 | 4.5109 | 2.46 | 1481.9333 | 0.0492 | 69.859 | 4.9353
794 | 15.86 | 2.411 | 2062.7 | 10.3094 | 794 | 15.86 | 2.494 | 1259.55 | 3.7724 | 794 | 15.86 | 2.486 | 1133.6 | 3.3945 | 2.4637 | 1485.2833 | 0.049273 | 70.0169 | 5.4399
795 | 15.88 | 2.415 | 2063.55 | 8.2525 | 795 | 15.88 | 2.499 | 1262.05 | 6.304 | 795 | 15.88 | 2.49 | 1137.2 | 4.5416 | 2.468 | 1487.6 | 0.04936 | 70.1261 | 6.4412
796 | 15.9 | 2.416 | 2065.5 | 2.0645 | 796 | 15.9 | 2.503 | 1264.6 | 5.0533 | 796 | 15.9 | 2.494 | 1141.15 | 4.5567 | 2.471 | 1490.4167 | 0.04942 | 70.2589 | 4.467
797 | 15.92 | 2.419 | 2067.75 | 6.1999 | 797 | 15.92 | 2.504 | 1267.95 | 1.2663 | 797 | 15.92 | 2.497 | 1144.75 | 3.4288 | 2.4733 | 1493.4833 | 0.049467 | 70.4035 | 3.4812
798 | 15.94 | 2.422 | 2068.3 | 6.2041 | 798 | 15.94 | 2.508 | 1270.2 | 5.0763 | 798 | 15.94 | 2.498 | 1148.4 | 1.1466 | 2.476 | 1495.6333 | 0.04952 | 70.5048 | 3.9855
799 | 15.96 | 2.425 | 2069.15 | 6.2062 | 799 | 15.96 | 2.511 | 1273.25 | 3.8152 | 799 | 15.96 | 2.5 | 1151.75 | 2.3001 | 2.4787 | 1498.05 | 0.049573 | 70.6188 | 3.9916
800 | 15.98 | 2.429 | 2071.65 | 8.2816 | 800 | 15.98 | 2.513 | 1275.75 | 2.549 | 800 | 15.98 | 2.504 | 1156.2 | 4.6159 | 2.482 | 1501.2 | 0.04964 | 70.7672 | 4.9987
801 | 16 | 2.434 | 2072.2 | 10.3596 | 801 | 16 | 2.516 | 1278.55 | 3.8315 | 801 | 16 | 2.507 | 1160.4 | 3.4749 | 2.4857 | 1503.7167 | 0.049713 | 70.8859 | 5.509
802 | 16.02 | 2.437 | 2073.6 | 6.2187 | 802 | 16.02 | 2.521 | 1280.5 | 6.3976 | 802 | 16.02 | 2.51 | 1164.9 | 3.4879 | 2.4893 | 1506.3333 | 0.049787 | 71.0092 | 5.5184
803 | 16.04 | 2.44 | 2074.7 | 6.2225 | 803 | 16.04 | 2.525 | 1283.3 | 5.1276 | 803 | 16.04 | 2.515 | 1168.5 | 5.8335 | 2.4933 | 1508.8333 | 0.049867 | 71.1271 | 6.0303
804 | 16.06 | 2.442 | 2075.85 | 4.1506 | 804 | 16.06 | 2.527 | 1286.1 | 2.5694 | 804 | 16.06 | 2.518 | 1172.4 | 3.5113 | 2.4957 | 1511.45 | 0.049913 | 71.2504 | 3.5237
805 | 16.08 | 2.446 | 2077.8 | 8.3073 | 805 | 16.08 | 2.531 | 1289.45 | 5.1511 | 805 | 16.08 | 2.521 | 1176.35 | 3.5231 | 2.4993 | 1514.5333 | 0.049987 | 71.3958 | 5.5476
806 | 16.1 | 2.448 | 2078.65 | 4.1564 | 806 | 16.1 | 2.534 | 1292.5 | 3.8729 | 806 | 16.1 | 2.524 | 1180.25 | 3.5349 | 2.502 | 1517.1333 | 0.05004 | 71.5184 | 4.0422
807 | 16.12 | 2.45 | 2080.6 | 4.1593 | 807 | 16.12 | 2.536 | 1295.3 | 2.5878 | 807 | 16.12 | 2.526 | 1184.45 | 2.3647 | 2.504 | 1520.1167 | 0.05008 | 71.659 | 3.0372
808 | 16.14 | 2.455 | 2081.4 | 10.405 | 808 | 16.14 | 2.539 | 1298.65 | 3.8909 | 808 | 16.14 | 2.529 | 1188.6 | 3.5596 | 2.5077 | 1522.8833 | 0.050153 | 71.7894 | 5.5788
809 | 16.16 | 2.458 | 2082.55 | 6.2459 | 809 | 16.16 | 2.543 | 1301.75 | 5.2008 | 809 | 16.16 | 2.531 | 1192.55 | 2.3812 | 2.5107 | 1525.6167 | 0.050213 | 71.9183 | 4.5728
810 | 16.18 | 2.461 | 2084.75 | 6.2509 | 810 | 16.18 | 2.545 | 1304.55 | 2.6063 | 810 | 16.18 | 2.535 | 1196.15 | 4.7774 | 2.5137 | 1528.4833 | 0.050273 | 72.0534 | 4.5812
811 | 16.2 | 2.465 | 2085.6 | 8.3407 | 811 | 16.2 | 2.549 | 1307.9 | 5.2249 | 811 | 16.2 | 2.539 | 1200.35 | 4.793 | 2.5177 | 1531.2833 | 0.050353 | 72.1854 | 6.1195
812 | 16.22 | 2.468 | 2086.15 | 6.2576 | 812 | 16.22 | 2.553 | 1310.7 | 5.2372 | 812 | 16.22 | 2.542 | 1203.7 | 3.6061 | 2.521 | 1533.5167 | 0.05042 | 72.2907 | 5.108
813 | 16.24 | 2.47 | 2088.15 | 4.1743 | 813 | 16.24 | 2.558 | 1315.45 | 6.5654 | 813 | 16.24 | 2.545 | 1209 | 3.6191 | 2.5243 | 1537.5333 | 0.050487 | 72.48 | 5.1184
814 | 16.26 | 2.474 | 2089.25 | 8.3548 | 814 | 16.26 | 2.561 | 1318.5 | 3.9509 | 814 | 16.26 | 2.549 | 1212.65 | 4.8433 | 2.528 | 1540.1333 | 0.05056 | 72.6026 | 5.6424
815 | 16.28 | 2.477 | 2090.9 | 6.2702 | 815 | 16.28 | 2.562 | 1321.3 | 1.3199 | 815 | 16.28 | 2.55 | 1216.55 | 1.2146 | 2.5297 | 1542.9167 | 0.050593 | 72.7338 | 2.5692
816 | 16.3 | 2.48 | 2092.05 | 6.2744 | 816 | 16.3 | 2.566 | 1324.35 | 5.2913 | 816 | 16.3 | 2.553 | 1221.05 | 3.6564 | 2.533 | 1545.8167 | 0.05066 | 72.8705 | 5.1479
817 | 16.32 | 2.484 | 2093.15 | 8.3704 | 817 | 16.32 | 2.568 | 1326.3 | 2.6507 | 817 | 16.32 | 2.556 | 1225.2 | 3.6694 | 2.536 | 1548.2167 | 0.05072 | 72.9836 | 4.6411
818 | 16.34 | 2.49 | 2094.25 | 12.5622 | 818 | 16.34 | 2.571 | 1329.7 | 3.984 | 818 | 16.34 | 2.558 | 1229.15 | 2.4543 | 2.5397 | 1551.0333 | 0.050793 | 73.1164 | 5.682
819 | 16.36 | 2.492 | 2094.25 | 4.1885 | 819 | 16.36 | 2.576 | 1333.3 | 6.6575 | 819 | 16.36 | 2.562 | 1233.6 | 4.9255 | 2.5433 | 1553.7167 | 0.050867 | 73.2429 | 5.692
820 | 16.38 | 2.493 | 2096.5 | 2.0954 | 820 | 16.38 | 2.58 | 1336.1 | 5.3388 | 820 | 16.38 | 2.568 | 1237.5 | 7.4133 | 2.547 | 1556.7 | 0.05094 | 73.3835 | 5.7024
821 | 16.4 | 2.497 | 2097.9 | 8.3888 | 821 | 16.4 | 2.582 | 1340.55 | 2.6766 | 821 | 16.4 | 2.571 | 1241.7 | 3.7188 | 2.55 | 1560.05 | 0.051 | 73.5415 | 4.6751
822 | 16.42 | 2.501 | 2098.45 | 8.3927 | 822 | 16.42 | 2.586 | 1343.35 | 5.3678 | 822 | 16.42 | 2.573 | 1247 | 2.4887 | 2.5533 | 1562.9333 | 0.051067 | 73.6774 | 5.205
823 | 16.44 | 2.502 | 2099 | 2.0987 | 823 | 16.44 | 2.59 | 1345.6 | 5.3779 | 823 | 16.44 | 2.576 | 1250.35 | 3.746 | 2.556 | 1564.9833 | 0.05112 | 73.774 | 4.1706
824 | 16.46 | 2.506 | 2100.7 | 8.3994 | 824 | 16.46 | 2.593 | 1349.8 | 4.0431 | 824 | 16.46 | 2.579 | 1255.1 | 3.7582 | 2.5593 | 1568.5333 | 0.051187 | 73.9414 | 5.2225
825 | 16.48 | 2.511 | 2102.1 | 10.507 | 825 | 16.48 | 2.594 | 1352.85 | 1.3513 | 825 | 16.48 | 2.58 | 1258.75 | 1.2569 | 2.5617 | 1571.2333 | 0.051233 | 74.0686 | 3.6631
826 | 16.5 | 2.514 | 2102.35 | 6.3067 | 826 | 16.5 | 2.598 | 1356.5 | 5.4187 | 826 | 16.5 | 2.584 | 1263.75 | 5.045 | 2.5653 | 1574.2 | 0.051307 | 74.2085 | 5.7666
827 | 16.52 | 2.517 | 2104.35 | 6.3101 | 827 | 16.52 | 2.6 | 1359.55 | 2.7161 | 827 | 16.52 | 2.588 | 1266.85 | 5.0612 | 2.5683 | 1576.9167 | 0.051367 | 74.3366 | 4.7267
828 | 16.54 | 2.519 | 2105.15 | 4.2095 | 828 | 16.54 | 2.603 | 1364.3 | 4.0858 | 828 | 16.54 | 2.591 | 1271.05 | 3.8069 | 2.571 | 1580.1667 | 0.05142 | 74.4898 | 4.2094
829 | 16.56 | 2.522 | 2106 | 6.3167 | 829 | 16.56 | 2.608 | 1367.4 | 6.8292 | 829 | 16.56 | 2.595 | 1275.2 | 5.0925 | 2.575 | 1582.8667 | 0.0515 | 74.6171 | 6.3261
830 | 16.58 | 2.524 | 2107.4 | 4.2134 | 830 | 16.58 | 2.613 | 1370.45 | 6.8446 | 830 | 16.58 | 2.599 | 1279.4 | 5.1092 | 2.5787 | 1585.75 | 0.051573 | 74.753 | 5.8091
831 | 16.6 | 2.528 | 2107.95 | 8.4307 | 831 | 16.6 | 2.616 | 1373 | 4.1152 | 831 | 16.6 | 2.603 | 1284.45 | 5.1277 | 2.5823 | 1588.4667 | 0.051647 | 74.881 | 5.8194
832 | 16.62 | 2.533 | 2110.45 | 10.546 | 832 | 16.62 | 2.619 | 1375.75 | 4.1231 | 832 | 16.62 | 2.603 | 1288.35 | 0 | 2.585 | 1591.5167 | 0.0517 | 75.0248 | 4.24
833 | 16.64 | 2.535 | 2110.45 | 4.2209 | 833 | 16.64 | 2.622 | 1377.7 | 4.1302 | 833 | 16.64 | 2.607 | 1291.7 | 5.1601 | 2.588 | 1593.2833 | 0.05176 | 75.1081 | 4.7772
834 | 16.66 | 2.539 | 2111.3 | 8.4435 | 834 | 16.66 | 2.624 | 1380.8 | 2.7585 | 834 | 16.66 | 2.61 | 1295.35 | 3.8806 | 2.591 | 1595.8167 | 0.05182 | 75.2275 | 4.7836
835 | 16.68 | 2.542 | 2112.45 | 6.3356 | 835 | 16.68 | 2.626 | 1384.15 | 2.7649 | 835 | 16.68 | 2.612 | 1300.35 | 2.5957 | 2.5933 | 1598.9833 | 0.051867 | 75.3768 | 3.7273
836 | 16.7 | 2.545 | 2113.55 | 6.339 | 836 | 16.7 | 2.63 | 1387.5 | 5.5433 | 836 | 16.7 | 2.615 | 1304.25 | 3.9069 | 2.5967 | 1601.7667 | 0.051933 | 75.508 | 5.3346
837 | 16.72 | 2.547 | 2114.4 | 4.228 | 837 | 16.72 | 2.633 | 1391.4 | 4.1684 | 837 | 16.72 | 2.62 | 1309 | 6.5331 | 2.6 | 1604.9333 | 0.052 | 75.6573 | 5.3445
838 | 16.74 | 2.551 | 2115.2 | 8.4592 | 838 | 16.74 | 2.637 | 1394.5 | 5.5718 | 838 | 16.74 | 2.624 | 1313.2 | 5.2444 | 2.604 | 1607.6333 | 0.05208 | 75.7846 | 6.4251
839 | 16.76 | 2.554 | 2116.05 | 6.3469 | 839 | 16.76 | 2.641 | 1397.55 | 5.5841 | 839 | 16.76 | 2.626 | 1317.4 | 2.6306 | 2.607 | 1610.3333 | 0.05214 | 75.9118 | 4.8269
840 | 16.78 | 2.557 | 2117.2 | 6.3499 | 840 | 16.78 | 2.644 | 1401.2 | 4.1981 | 840 | 16.78 | 2.631 | 1321.3 | 6.5967 | 2.6107 | 1613.2333 | 0.052213 | 76.0485 | 5.9099
841 | 16.8 | 2.562 | 2117.75 | 10.5874 | 841 | 16.8 | 2.648 | 1404.55 | 5.6115 | 841 | 16.8 | 2.634 | 1324.4 | 3.9686 | 2.6147 | 1615.5667 | 0.052293 | 76.1585 | 6.4576
842 | 16.82 | 2.567 | 2119.7 | 10.5936 | 842 | 16.82 | 2.649 | 1407.9 | 1.4062 | 842 | 16.82 | 2.635 | 1329.4 | 1.3269 | 2.617 | 1619 | 0.05234 | 76.3204 | 3.7737
843 | 16.84 | 2.567 | 2120.25 | 0 | 843 | 16.84 | 2.653 | 1410.95 | 5.6377 | 843 | 16.84 | 2.638 | 1332.2 | 3.9924 | 2.6193 | 1621.1333 | 0.052387 | 76.421 | 3.7802
844 | 16.86 | 2.57 | 2121.95 | 6.3633 | 844 | 16.86 | 2.656 | 1414.9 | 4.2388 | 844 | 16.86 | 2.641 | 1336.95 | 4.0037 | 2.6223 | 1624.6 | 0.052447 | 76.5844 | 4.8686
845 | 16.88 | 2.573 | 2121.95 | 6.3659 | 845 | 16.88 | 2.658 | 1417.65 | 2.8325 | 845 | 16.88 | 2.644 | 1340.85 | 4.0167 | 2.625 | 1626.8167 | 0.0525 | 76.6889 | 4.3352
846 | 16.9 | 2.576 | 2122.75 | 6.3671 | 846 | 16.9 | 2.662 | 1420.2 | 5.6757 | 846 | 16.9 | 2.648 | 1345.05 | 5.3718 | 2.6287 | 1629.3333 | 0.052573 | 76.8075 | 5.9696
847 | 16.92 | 2.58 | 2123.6 | 8.4927 | 847 | 16.92 | 2.666 | 1424.4 | 5.6892 | 847 | 16.92 | 2.653 | 1349.25 | 6.7357 | 2.633 | 1632.4167 | 0.05266 | 76.9529 | 7.0671
848 | 16.94 | 2.584 | 2125 | 8.4972 | 848 | 16.94 | 2.671 | 1426.6 | 7.1275 | 848 | 16.94 | 2.656 | 1352.6 | 4.0528 | 2.637 | 1634.7333 | 0.05274 | 77.0621 | 6.5343
849 | 16.96 | 2.587 | 2125.85 | 6.3763 | 849 | 16.96 | 2.672 | 1430.25 | 1.4284 | 849 | 16.96 | 2.657 | 1357.35 | 1.355 | 2.6387 | 1637.8167 | 0.052773 | 77.2074 | 2.7271
850 | 16.98 | 2.591 | 2126.4 | 8.5045 | 850 | 16.98 | 2.676 | 1433.3 | 5.7271 | 850 | 16.98 | 2.661 | 1361 | 5.4367 | 2.6427 | 1640.2333 | 0.052853 | 77.3213 | 6.5561
851 | 17 | 2.594 | 2128.05 | 6.3817 | 851 | 17 | 2.678 | 1436.4 | 2.8697 | 851 | 17 | 2.665 | 1364.35 | 5.4507 | 2.6457 | 1642.9333 | 0.052913 | 77.4486 | 4.9247
852 | 17.02 | 2.597 | 2129.2 | 6.3859 | 852 | 17.02 | 2.681 | 1440.6 | 4.3155 | 852 | 17.02 | 2.666 | 1368.8 | 1.3666 | 2.648 | 1646.2 | 0.05296 | 77.6026 | 3.8373
853 | 17.04 | 2.6 | 2129.45 | 6.388 | 853 | 17.04 | 2.685 | 1443.95 | 5.7691 | 853 | 17.04 | 2.67 | 1373.85 | 5.4853 | 2.6517 | 1649.0833 | 0.053033 | 77.7385 | 6.0414
854 | 17.06 | 2.602 | 2129.75 | 4.2592 | 854 | 17.06 | 2.688 | 1447 | 4.3364 | 854 | 17.06 | 2.674 | 1377.2 | 5.5021 | 2.6547 | 1651.3167 | 0.053093 | 77.8438 | 4.9506
855 | 17.08 | 2.606 | 2131.45 | 8.5224 | 855 | 17.08 | 2.692 | 1450.35 | 5.7947 | 855 | 17.08 | 2.677 | 1381.65 | 4.1383 | 2.6583 | 1654.4833 | 0.053167 | 77.9931 | 6.0606
856 | 17.1 | 2.609 | 2131.45 | 6.3944 | 856 | 17.1 | 2.696 | 1453.7 | 5.8081 | 856 | 17.1 | 2.68 | 1385.85 | 4.1513 | 2.6617 | 1657 | 0.053233 | 78.1117 | 5.5191
857 | 17.12 | 2.612 | 2132.55 | 6.396 | 857 | 17.12 | 2.699 | 1457.9 | 4.3674 | 857 | 17.12 | 2.685 | 1389.2 | 6.9376 | 2.6653 | 1659.8833 | 0.053307 | 78.2477 | 6.081
858 | 17.14 | 2.617 | 2133.95 | 10.6662 | 858 | 17.14 | 2.702 | 1461.25 | 4.3787 | 858 | 17.14 | 2.688 | 1393.4 | 4.1739 | 2.669 | 1662.8667 | 0.05338 | 78.3883 | 6.0917
859 | 17.16 | 2.62 | 2133.95 | 6.4019 | 859 | 17.16 | 2.704 | 1465.15 | 2.9264 | 859 | 17.16 | 2.689 | 1396.75 | 1.3951 | 2.671 | 1665.2833 | 0.05342 | 78.5022 | 3.3281
860 | 17.18 | 2.621 | 2135.6 | 2.1348 | 860 | 17.18 | 2.707 | 1468.5 | 4.4005 | 860 | 17.18 | 2.692 | 1400.35 | 4.1957 | 2.6733 | 1668.15 | 0.053467 | 78.6373 | 3.889
861 | 17.2 | 2.625 | 2136.15 | 8.5435 | 861 | 17.2 | 2.711 | 1471.85 | 5.8807 | 861 | 17.2 | 2.695 | 1404.55 | 4.2073 | 2.677 | 1670.85 | 0.05354 | 78.7646 | 6.1215
862 | 17.22 | 2.628 | 2136.75 | 6.4094 | 862 | 17.22 | 2.714 | 1475.2 | 4.4206 | 862 | 17.22 | 2.698 | 1408.45 | 4.2195 | 2.68 | 1673.4667 | 0.0536 | 78.888 | 5.0165
863 | 17.24 | 2.631 | 2138.4 | 6.4127 | 863 | 17.24 | 2.717 | 1478.3 | 4.4303 | 863 | 17.24 | 2.703 | 1413.2 | 7.0541 | 2.6837 | 1676.6333 | 0.053673 | 79.0373 | 6.1419
864 | 17.26 | 2.635 | 2139.25 | 8.5553 | 864 | 17.26 | 2.721 | 1480.25 | 5.9171 | 864 | 17.26 | 2.707 | 1416.3 | 5.659 | 2.6877 | 1678.6 | 0.053753 | 79.13 | 6.7105
865 | 17.28 | 2.64 | 2139.25 | 10.6963 | 865 | 17.28 | 2.725 | 1484.45 | 5.9294 | 865 | 17.28 | 2.708 | 1420.2 | 1.4183 | 2.691 | 1681.3 | 0.05382 | 79.2572 | 5.5998
866 | 17.3 | 2.644 | 2140.1 | 8.5587 | 866 | 17.3 | 2.729 | 1487.8 | 5.9445 | 866 | 17.3 | 2.711 | 1424.4 | 4.2669 | 2.6947 | 1684.1 | 0.053893 | 79.3892 | 6.1699
867 | 17.32 | 2.645 | 2140.65 | 2.1404 | 867 | 17.32 | 2.73 | 1490.3 | 1.489 | 867 | 17.32 | 2.715 | 1429.15 | 5.7071 | 2.6967 | 1686.7 | 0.053933 | 79.5118 | 3.3708
868 | 17.34 | 2.648 | 2142.05 | 6.4241 | 868 | 17.34 | 2.732 | 1495.35 | 2.9857 | 868 | 17.34 | 2.717 | 1433.05 | 2.8622 | 2.699 | 1690.15 | 0.05398 | 79.6744 | 3.9397
869 | 17.36 | 2.653 | 2142.6 | 10.7116 | 869 | 17.36 | 2.737 | 1498.4 | 7.4844 | 869 | 17.36 | 2.719 | 1436.7 | 2.8697 | 2.703 | 1692.5667 | 0.05406 | 79.7884 | 6.7654
870 | 17.38 | 2.653 | 2142.9 | 0 | 870 | 17.38 | 2.739 | 1501.2 | 2.9996 | 870 | 17.38 | 2.723 | 1440.85 | 5.7551 | 2.705 | 1694.9833 | 0.0541 | 79.9023 | 3.3876
871 | 17.4 | 2.657 | 2144.55 | 8.5749 | 871 | 17.4 | 2.742 | 1504.85 | 4.5091 | 871 | 17.4 | 2.727 | 1444.8 | 5.7713 | 2.7087 | 1698.0667 | 0.054173 | 80.0476 | 6.2206
872 | 17.42 | 2.662 | 2144.55 | 10.7227 | 872 | 17.42 | 2.745 | 1507.9 | 4.5191 | 872 | 17.42 | 2.731 | 1448.4 | 5.7864 | 2.7127 | 1700.2833 | 0.054253 | 80.1521 | 6.7967
873 | 17.44 | 2.665 | 2144.85 | 6.4341 | 873 | 17.44 | 2.75 | 1511.55 | 7.5486 | 873 | 17.44 | 2.734 | 1452.9 | 4.352 | 2.7163 | 1703.1 | 0.054327 | 80.2849 | 6.2395
874 | 17.46 | 2.668 | 2146.25 | 6.4367 | 874 | 17.46 | 2.753 | 1515.15 | 4.5401 | 874 | 17.46 | 2.738 | 1456.5 | 5.8188 | 2.7197 | 1705.9667 | 0.054393 | 80.42 | 5.6818
875 | 17.48 | 2.671 | 2146.8 | 6.4396 | 875 | 17.48 | 2.757 | 1518.8 | 6.0679 | 875 | 17.48 | 2.741 | 1459.85 | 4.3745 | 2.723 | 1708.4833 | 0.05446 | 80.5387 | 5.6908
876 | 17.5 | 2.674 | 2147.35 | 6.4412 | 876 | 17.5 | 2.759 | 1522.15 | 3.0409 | 876 | 17.5 | 2.743 | 1465.2 | 2.925 | 2.7253 | 1711.5667 | 0.054507 | 80.684 | 3.9901
877 | 17.52 | 2.676 | 2148.2 | 4.2956 | 877 | 17.52 | 2.763 | 1525.5 | 6.0953 | 877 | 17.52 | 2.746 | 1468.25 | 4.4002 | 2.7283 | 1713.9833 | 0.054567 | 80.7979 | 5.1383
878 | 17.54 | 2.68 | 2149.3 | 8.595 | 878 | 17.54 | 2.765 | 1528.85 | 3.0544 | 878 | 17.54 | 2.748 | 1472.45 | 2.9407 | 2.731 | 1716.8667 | 0.05462 | 80.9339 | 4.5745
879 | 17.56 | 2.684 | 2149.6 | 8.5978 | 879 | 17.56 | 2.769 | 1531.9 | 6.1215 | 879 | 17.56 | 2.752 | 1476.35 | 5.8976 | 2.735 | 1719.2833 | 0.0547 | 81.0478 | 6.8723
880 | 17.58 | 2.687 | 2150.7 | 6.4504 | 880 | 17.58 | 2.772 | 1535.3 | 4.6008 | 880 | 17.58 | 2.756 | 1480.8 | 5.9143 | 2.7383 | 1722.2667 | 0.054767 | 81.1884 | 5.7359
881 | 17.6 | 2.69 | 2151.25 | 6.4529 | 881 | 17.6 | 2.775 | 1539.2 | 4.6118 | 881 | 17.6 | 2.761 | 1483.9 | 7.4118 | 2.742 | 1724.7833 | 0.05484 | 81.3071 | 6.3196
882 | 17.62 | 2.695 | 2151.55 | 10.757 | 882 | 17.62 | 2.779 | 1541.7 | 6.1618 | 882 | 17.62 | 2.763 | 1487.5 | 2.9714 | 2.7457 | 1726.9167 | 0.054913 | 81.4076 | 6.3281
883 | 17.64 | 2.698 | 2152.1 | 6.4555 | 883 | 17.64 | 2.784 | 1546.15 | 7.7196 | 883 | 17.64 | 2.766 | 1492 | 4.4693 | 2.7493 | 1730.0833 | 0.054987 | 81.5569 | 6.3378
884 | 17.66 | 2.699 | 2152.95 | 2.1525 | 884 | 17.66 | 2.787 | 1550.35 | 4.6448 | 884 | 17.66 | 2.769 | 1495.6 | 4.4814 | 2.7517 | 1732.9667 | 0.055033 | 81.6928 | 4.0402
885 | 17.68 | 2.703 | 2153.5 | 8.6129 | 885 | 17.68 | 2.789 | 1553.15 | 3.1035 | 885 | 17.68 | 2.773 | 1499.55 | 5.9903 | 2.755 | 1735.4 | 0.0551 | 81.8075 | 5.7806
886 | 17.7 | 2.706 | 2153.75 | 6.4609 | 886 | 17.7 | 2.792 | 1556.5 | 4.6645 | 886 | 17.7 | 2.774 | 1502.9 | 1.5012 | 2.7573 | 1737.7167 | 0.055147 | 81.9167 | 4.052
887 | 17.72 | 2.708 | 2155.15 | 4.3089 | 887 | 17.72 | 2.795 | 1560.4 | 4.6754 | 887 | 17.72 | 2.778 | 1507.35 | 6.0205 | 2.7603 | 1740.9667 | 0.055207 | 82.07 | 5.218
888 | 17.74 | 2.713 | 2154.9 | 10.7751 | 888 | 17.74 | 2.797 | 1563.2 | 3.1236 | 888 | 17.74 | 2.781 | 1511 | 4.5275 | 2.7637 | 1743.0333 | 0.055273 | 82.1674 | 5.8067
889 | 17.76 | 2.717 | 2155.75 | 8.6213 | 889 | 17.76 | 2.8 | 1566.3 | 4.6942 | 889 | 17.76 | 2.784 | 1515.2 | 4.5393 | 2.767 | 1745.75 | 0.05534 | 82.2954 | 5.8146
890 | 17.78 | 2.719 | 2156.55 | 4.3123 | 890 | 17.78 | 2.805 | 1569.65 | 7.8399 | 890 | 17.78 | 2.789 | 1518.8 | 7.585 | 2.771 | 1748.3333 | 0.05542 | 82.4172 | 6.9882
891 | 17.8 | 2.722 | 2157.4 | 6.4709 | 891 | 17.8 | 2.809 | 1574.95 | 6.2892 | 891 | 17.8 | 2.793 | 1522.45 | 6.0825 | 2.7747 | 1751.6 | 0.055493 | 82.5712 | 6.4165
892 | 17.82 | 2.726 | 2157.7 | 8.6302 | 892 | 17.82 | 2.812 | 1579.4 | 4.7315 | 892 | 17.82 | 2.795 | 1526.05 | 3.0485 | 2.7777 | 1754.3833 | 0.055553 | 82.7024 | 5.259
893 | 17.84 | 2.729 | 2158.5 | 6.4743 | 893 | 17.84 | 2.816 | 1582.75 | 6.3243 | 893 | 17.84 | 2.797 | 1530 | 3.0561 | 2.7807 | 1757.0833 | 0.055613 | 82.8297 | 5.2672
894 | 17.86 | 2.731 | 2159.65 | 4.3181 | 894 | 17.86 | 2.819 | 1586.4 | 4.7537 | 894 | 17.86 | 2.802 | 1534.15 | 7.6604 | 2.784 | 1760.0667 | 0.05568 | 82.9703 | 5.8619
895 | 17.88 | 2.736 | 2159.35 | 10.7975 | 895 | 17.88 | 2.821 | 1588.9 | 3.1753 | 895 | 17.88 | 2.803 | 1537.25 | 1.5357 | 2.7867 | 1761.8333 | 0.055733 | 83.0536 | 4.6959
896 | 17.9 | 2.74 | 2160.5 | 8.6397 | 896 | 17.9 | 2.823 | 1591.45 | 3.1803 | 896 | 17.9 | 2.806 | 1540.9 | 4.6172 | 2.7897 | 1764.2833 | 0.055793 | 83.1691 | 5.2892
897 | 17.92 | 2.743 | 2160.5 | 6.4815 | 897 | 17.92 | 2.826 | 1594.8 | 4.7794 | 897 | 17.92 | 2.81 | 1544.8 | 6.1714 | 2.793 | 1766.7 | 0.05586 | 83.283 | 5.885
898 | 17.94 | 2.747 | 2161.3 | 8.6436 | 898 | 17.94 | 2.83 | 1598.4 | 6.3864 | 898 | 17.94 | 2.815 | 1548.4 | 7.733 | 2.7973 | 1769.3667 | 0.055947 | 83.4087 | 7.6615
899 | 17.96 | 2.75 | 2161.6 | 6.4844 | 899 | 17.96 | 2.834 | 1602.3 | 6.4014 | 899 | 17.96 | 2.816 | 1552.35 | 1.5504 | 2.8 | 1772.0833 | 0.056 | 83.5368 | 4.7219
900 | 17.98 | 2.753 | 2162.7 | 6.4865 | 900 | 17.98 | 2.839 | 1606.25 | 8.0214 | 900 | 17.98 | 2.82 | 1557.35 | 6.2194 | 2.804 | 1775.4333 | 0.05608 | 83.6947 | 7.095
901 | 18 | 2.754 | 2163 | 2.1628 | 901 | 18 | 2.842 | 1609.6 | 4.8238 | 901 | 18 | 2.824 | 1561.25 | 6.2372 | 2.8067 | 1777.95 | 0.056133 | 83.8134 | 4.7378
902 | 18.02 | 2.757 | 2163.55 | 6.4898 | 902 | 18.02 | 2.844 | 1612.65 | 3.2222 | 902 | 18.02 | 2.827 | 1564.9 | 4.6892 | 2.8093 | 1780.3667 | 0.056187 | 83.9273 | 4.7444
903 | 18.04 | 2.762 | 2163.25 | 10.817 | 903 | 18.04 | 2.847 | 1615.75 | 4.8426 | 903 | 18.04 | 2.829 | 1568.25 | 3.1332 | 2.8127 | 1782.4167 | 0.056253 | 84.0239 | 5.938
904 | 18.06 | 2.765 | 2164.1 | 6.491 | 904 | 18.06 | 2.851 | 1619.65 | 6.4708 | 904 | 18.06 | 2.832 | 1572.7 | 4.7114 | 2.816 | 1785.4833 | 0.05632 | 84.1685 | 5.9465
905 | 18.08 | 2.768 | 2164.65 | 6.4931 | 905 | 18.08 | 2.854 | 1623.55 | 4.8648 | 905 | 18.08 | 2.836 | 1575.25 | 6.2959 | 2.8193 | 1787.8167 | 0.056387 | 84.2785 | 5.9555
906 | 18.1 | 2.771 | 2164.95 | 6.4944 | 906 | 18.1 | 2.855 | 1626.9 | 1.6252 | 906 | 18.1 | 2.839 | 1579.7 | 4.7324 | 2.8217 | 1790.5167 | 0.056433 | 84.4058 | 4.1747
907 | 18.12 | 2.773 | 2165.5 | 4.3305 | 907 | 18.12 | 2.859 | 1632.5 | 6.5188 | 907 | 18.12 | 2.843 | 1583.05 | 6.3255 | 2.825 | 1793.6833 | 0.0565 | 84.555 | 5.9737
908 | 18.14 | 2.776 | 2166.6 | 6.4981 | 908 | 18.14 | 2.864 | 1636.1 | 8.1715 | 908 | 18.14 | 2.848 | 1586.7 | 7.9244 | 2.8293 | 1796.4667 | 0.056587 | 84.6863 | 7.7787
909 | 18.16 | 2.78 | 2167.45 | 8.6681 | 909 | 18.16 | 2.868 | 1639.45 | 6.5511 | 909 | 18.16 | 2.849 | 1591.45 | 1.5891 | 2.8323 | 1799.45 | 0.056647 | 84.8269 | 5.3939
910 | 18.18 | 2.783 | 2167.2 | 6.502 | 910 | 18.18 | 2.87 | 1642.55 | 3.282 | 910 | 18.18 | 2.852 | 1594.5 | 4.7789 | 2.835 | 1801.4167 | 0.0567 | 84.9196 | 4.8012
911 | 18.2 | 2.787 | 2167.75 | 8.6699 | 911 | 18.2 | 2.873 | 1644.2 | 4.9301 | 911 | 18.2 | 2.856 | 1598.7 | 6.3864 | 2.8387 | 1803.55 | 0.056773 | 85.0202 | 6.6091
912 | 18.22 | 2.792 | 2168.6 | 10.8409 | 912 | 18.22 | 2.876 | 1647.85 | 4.9381 | 912 | 18.22 | 2.857 | 1601.2 | 1.6 | 2.8417 | 1805.8833 | 0.056833 | 85.1302 | 5.4142
913 | 18.24 | 2.796 | 2168.85 | 8.6749 | 913 | 18.24 | 2.879 | 1651.5 | 4.949 | 913 | 18.24 | 2.86 | 1605.15 | 4.8095 | 2.845 | 1808.5 | 0.0569 | 85.2535 | 6.024
914 | 18.26 | 2.798 | 2170 | 4.3389 | 914 | 18.26 | 2.881 | 1654.85 | 3.3063 | 914 | 18.26 | 2.865 | 1609.6 | 8.0369 | 2.848 | 1811.4833 | 0.05696 | 85.3941 | 5.43
915 | 18.28 | 2.8 | 2170 | 4.34 | 915 | 18.28 | 2.884 | 1658.45 | 4.97 | 915 | 18.28 | 2.869 | 1613.25 | 6.4457 | 2.851 | 1813.9 | 0.05702 | 85.5081 | 5.4381
916 | 18.3 | 2.803 | 2170 | 6.51 | 916 | 18.3 | 2.888 | 1661.8 | 6.6405 | 916 | 18.3 | 2.871 | 1617.4 | 3.2306 | 2.854 | 1816.4 | 0.05708 | 85.6259 | 5.4454
917 | 18.32 | 2.806 | 2170.25 | 6.5104 | 917 | 18.32 | 2.892 | 1664.9 | 6.6534 | 917 | 18.32 | 2.875 | 1621.6 | 6.478 | 2.8577 | 1818.9167 | 0.057153 | 85.7446 | 6.6647
918 | 18.34 | 2.808 | 2171.65 | 4.3419 | 918 | 18.34 | 2.896 | 1667.95 | 6.6657 | 918 | 18.34 | 2.878 | 1624.7 | 4.8695 | 2.8607 | 1821.4333 | 0.057213 | 85.8632 | 5.4605
919 | 18.36 | 2.814 | 2171.65 | 13.0299 | 919 | 18.36 | 2.898 | 1672.45 | 3.3404 | 919 | 18.36 | 2.881 | 1628.6 | 4.8799 | 2.8643 | 1824.2333 | 0.057287 | 85.9952 | 6.6837
920 | 18.38 | 2.817 | 2171.65 | 6.515 | 920 | 18.38 | 2.901 | 1674.95 | 5.0211 | 920 | 18.38 | 2.883 | 1633.35 | 3.262 | 2.867 | 1826.65 | 0.05734 | 86.1091 | 4.8678
921 | 18.4 | 2.82 | 2172.2 | 6.5158 | 921 | 18.4 | 2.904 | 1679.7 | 5.032 | 921 | 18.4 | 2.887 | 1636.7 | 6.5401 | 2.8703 | 1829.5333 | 0.057407 | 86.245 | 6.0936
922 | 18.42 | 2.823 | 2172.2 | 6.5166 | 922 | 18.42 | 2.907 | 1683.9 | 5.0454 | 922 | 18.42 | 2.889 | 1639.5 | 3.2762 | 2.873 | 1831.8667 | 0.05746 | 86.355 | 4.8819
923 | 18.44 | 2.825 | 2173.6 | 4.3458 | 923 | 18.44 | 2.91 | 1686.7 | 5.0559 | 923 | 18.44 | 2.893 | 1643.1 | 6.5652 | 2.876 | 1834.4667 | 0.05752 | 86.4776 | 5.4995
924 | 18.46 | 2.829 | 2173.9 | 8.695 | 924 | 18.46 | 2.914 | 1689.75 | 6.7529 | 924 | 18.46 | 2.898 | 1647.6 | 8.2268 | 2.8803 | 1837.0833 | 0.057607 | 86.6009 | 7.955
925 | 18.48 | 2.832 | 2173.9 | 6.5217 | 925 | 18.48 | 2.919 | 1693.1 | 8.4571 | 925 | 18.48 | 2.902 | 1650.95 | 6.5971 | 2.8843 | 1839.3167 | 0.057687 | 86.7062 | 7.3528
926 | 18.5 | 2.835 | 2175 | 6.5234 | 926 | 18.5 | 2.922 | 1695.6 | 5.0831 | 926 | 18.5 | 2.902 | 1654.3 | 0 | 2.8863 | 1841.6333 | 0.057727 | 86.8154 | 3.6809
927 | 18.52 | 2.839 | 2175.55 | 8.7011 | 927 | 18.52 | 2.925 | 1697.85 | 5.0902 | 927 | 18.52 | 2.907 | 1657.95 | 8.2806 | 2.8903 | 1843.7833 | 0.057807 | 86.9168 | 7.3708
928 | 18.54 | 2.843 | 2175 | 8.7011 | 928 | 18.54 | 2.928 | 1701.2 | 5.0986 | 928 | 18.54 | 2.911 | 1661.3 | 6.6385 | 2.894 | 1845.8333 | 0.05788 | 87.0134 | 6.7643
929 | 18.56 | 2.847 | 2175.55 | 8.7011 | 929 | 18.56 | 2.931 | 1705.1 | 5.1095 | 929 | 18.56 | 2.912 | 1664.65 | 1.663 | 2.8967 | 1848.4333 | 0.057933 | 87.136 | 4.9257
930 | 18.58 | 2.85 | 2176.7 | 6.5284 | 930 | 18.58 | 2.934 | 1707.35 | 5.1187 | 930 | 18.58 | 2.914 | 1668.55 | 3.3332 | 2.8993 | 1850.8667 | 0.057987 | 87.2507 | 4.9324
931 | 18.6 | 2.852 | 2176.4 | 4.3531 | 931 | 18.6 | 2.937 | 1711.25 | 5.1279 | 931 | 18.6 | 2.92 | 1673 | 10.0246 | 2.903 | 1853.55 | 0.05806 | 87.3772 | 6.7914
932 | 18.62 | 2.855 | 2176.4 | 6.5292 | 932 | 18.62 | 2.939 | 1714.6 | 3.4259 | 932 | 18.62 | 2.923 | 1676.1 | 5.0237 | 2.9057 | 1855.7 | 0.058113 | 87.4785 | 4.9457
933 | 18.64 | 2.858 | 2176.7 | 6.5297 | 933 | 18.64 | 2.943 | 1717.15 | 6.8635 | 933 | 18.64 | 2.925 | 1679.7 | 3.3558 | 2.9087 | 1857.85 | 0.058173 | 87.5799 | 5.5703
934 | 18.66 | 2.861 | 2177.25 | 6.5309 | 934 | 18.66 | 2.947 | 1721.6 | 6.8775 | 934 | 18.66 | 2.93 | 1683.9 | 8.409 | 2.9127 | 1860.9167 | 0.058253 | 87.7245 | 7.4375
935 | 18.68 | 2.865 | 2177.25 | 8.709 | 935 | 18.68 | 2.952 | 1724.95 | 8.6164 | 935 | 18.68 | 2.934 | 1686.7 | 6.7412 | 2.917 | 1862.9667 | 0.05834 | 87.8211 | 8.0684
936 | 18.7 | 2.87 | 2177.8 | 10.8876 | 936 | 18.7 | 2.955 | 1727.75 | 5.1791 | 936 | 18.7 | 2.935 | 1691.15 | 1.6889 | 2.92 | 1865.5667 | 0.0584 | 87.9437 | 5.5928
937 | 18.72 | 2.872 | 2178.1 | 4.3559 | 937 | 18.72 | 2.958 | 1731.65 | 5.1891 | 937 | 18.72 | 2.938 | 1694.25 | 5.0781 | 2.9227 | 1868 | 0.058453 | 88.0584 | 4.9781
938 | 18.74 | 2.875 | 2178.9 | 6.5355 | 938 | 18.74 | 2.961 | 1735 | 5.2 | 938 | 18.74 | 2.941 | 1697.3 | 5.0873 | 2.9257 | 1870.4 | 0.058513 | 88.1715 | 5.6076
939 | 18.76 | 2.879 | 2178.9 | 8.7156 | 939 | 18.76 | 2.963 | 1737.25 | 3.4723 | 939 | 18.76 | 2.943 | 1700.4 | 3.3977 | 2.9283 | 1872.1833 | 0.058567 | 88.2556 | 4.9901
940 | 18.78 | 2.881 | 2178.9 | 4.3578 | 940 | 18.78 | 2.966 | 1740.6 | 5.2168 | 940 | 18.78 | 2.947 | 1704.6 | 6.81 | 2.9313 | 1874.7 | 0.058627 | 88.3742 | 5.6203
941 | 18.8 | 2.884 | 2180.05 | 6.5384 | 941 | 18.8 | 2.969 | 1742.85 | 5.2252 | 941 | 18.8 | 2.952 | 1708.5 | 8.5327 | 2.935 | 1877.1333 | 0.0587 | 88.4889 | 6.8784
942 | 18.82 | 2.888 | 2180.3 | 8.7207 | 942 | 18.82 | 2.972 | 1745.05 | 5.2319 | 942 | 18.82 | 2.956 | 1711.85 | 6.8407 | 2.9387 | 1879.0667 | 0.058773 | 88.5801 | 6.8864
943 | 18.84 | 2.892 | 2180.3 | 8.7212 | 943 | 18.84 | 2.977 | 1748.7 | 8.7344 | 943 | 18.84 | 2.958 | 1714.9 | 3.4268 | 2.9423 | 1881.3 | 0.058847 | 88.6853 | 6.894
944 | 18.86 | 2.895 | 2180.85 | 6.5417 | 944 | 18.86 | 2.981 | 1752.35 | 7.0021 | 944 | 18.86 | 2.962 | 1718.25 | 6.8663 | 2.946 | 1883.8167 | 0.05892 | 88.804 | 6.9027
945 | 18.88 | 2.898 | 2180.6 | 6.5422 | 945 | 18.88 | 2.984 | 1754.55 | 5.2604 | 945 | 18.88 | 2.966 | 1721.35 | 6.8792 | 2.9493 | 1885.5 | 0.058987 | 88.8833 | 6.2822
946 | 18.9 | 2.902 | 2180.85 | 8.7229 | 946 | 18.9 | 2.987 | 1759.3 | 5.2708 | 946 | 18.9 | 2.967 | 1725.25 | 1.7233 | 2.952 | 1888.4667 | 0.05904 | 89.0232 | 5.032
947 | 18.92 | 2.905 | 2182 | 6.5443 | 947 | 18.92 | 2.989 | 1762.4 | 3.5217 | 947 | 18.92 | 2.97 | 1727.75 | 5.1795 | 2.9547 | 1890.7167 | 0.059093 | 89.1292 | 5.0389
948 | 18.94 | 2.907 | 2181.7 | 4.3637 | 948 | 18.94 | 2.992 | 1765.2 | 5.2914 | 948 | 18.94 | 2.974 | 1732.25 | 6.92 | 2.9577 | 1893.05 | 0.059153 | 89.2392 | 5.6757
949 | 18.96 | 2.91 | 2182.25 | 6.5459 | 949 | 18.96 | 2.994 | 1768.55 | 3.5338 | 949 | 18.96 | 2.978 | 1735.3 | 6.9351 | 2.9607 | 1895.3667 | 0.059213 | 89.3484 | 5.6826
950 | 18.98 | 2.914 | 2181.7 | 8.7279 | 950 | 18.98 | 2.998 | 1770.2 | 7.0775 | 950 | 18.98 | 2.981 | 1738.65 | 5.2109 | 2.9643 | 1896.85 | 0.059287 | 89.4184 | 6.9524
951 | 19 | 2.917 | 2182.25 | 6.5459 | 951 | 19 | 3.002 | 1774.1 | 7.0886 | 951 | 19 | 2.984 | 1741.75 | 5.2206 | 2.9677 | 1899.3667 | 0.059353 | 89.537 | 6.327
952 | 19.02 | 2.921 | 2182 | 8.7285 | 952 | 19.02 | 3.006 | 1777.45 | 7.1031 | 952 | 19.02 | 2.989 | 1745.65 | 8.7185 | 2.972 | 1901.7 | 0.05944 | 89.647 | 8.2356
953 | 19.04 | 2.924 | 2182.55 | 6.5468 | 953 | 19.04 | 3.01 | 1779.7 | 7.1143 | 953 | 19.04 | 2.991 | 1748.45 | 3.4941 | 2.975 | 1903.5667 | 0.0595 | 89.735 | 5.7079
954 | 19.06 | 2.926 | 2182.25 | 4.3648 | 954 | 19.06 | 3.013 | 1783.9 | 5.3454 | 954 | 19.06 | 2.993 | 1752.35 | 3.5008 | 2.9773 | 1906.1667 | 0.059547 | 89.8576 | 4.4447
955 | 19.08 | 2.929 | 2182.25 | 6.5467 | 955 | 19.08 | 3.018 | 1786.4 | 8.9257 | 955 | 19.08 | 2.997 | 1754.3 | 7.0133 | 2.9813 | 1907.65 | 0.059627 | 89.9275 | 7.6276
956 | 19.1 | 2.932 | 2183.4 | 6.5485 | 956 | 19.1 | 3.02 | 1789.2 | 3.5756 | 956 | 19.1 | 2.999 | 1757.95 | 3.5123 | 2.9837 | 1910.1833 | 0.059673 | 90.0469 | 4.4541
957 | 19.12 | 2.936 | 2184.2 | 8.7352 | 957 | 19.12 | 3.021 | 1792.55 | 1.7909 | 957 | 19.12 | 3.002 | 1761.3 | 5.2789 | 2.9863 | 1912.6833 | 0.059727 | 90.1648 | 5.0972
958 | 19.14 | 2.939 | 2184.5 | 6.5531 | 958 | 19.14 | 3.024 | 1794.8 | 5.381 | 958 | 19.14 | 3.007 | 1764.35 | 8.8141 | 2.99 | 1914.55 | 0.0598 | 90.2528 | 7.0166
959 | 19.16 | 2.943 | 2184.5 | 8.738 | 959 | 19.16 | 3.028 | 1797.6 | 7.1848 | 959 | 19.16 | 3.011 | 1767.45 | 7.0636 | 2.994 | 1916.5167 | 0.05988 | 90.3455 | 7.6621
960 | 19.18 | 2.947 | 2185.05 | 8.7391 | 960 | 19.18 | 3.032 | 1800.1 | 7.1954 | 960 | 19.18 | 3.013 | 1770.2 | 3.5376 | 2.9973 | 1918.45 | 0.059947 | 90.4366 | 6.3916
961 | 19.2 | 2.95 | 2184.5 | 6.5543 | 961 | 19.2 | 3.035 | 1804.3 | 5.4066 | 961 | 19.2 | 3.017 | 1773.55 | 7.0875 | 3.0007 | 1920.7833 | 0.060013 | 90.5466 | 6.3987
962 | 19.22 | 2.952 | 2185.05 | 4.3695 | 962 | 19.22 | 3.038 | 1808.5 | 5.4192 | 962 | 19.22 | 3.02 | 1775.55 | 5.3237 | 3.0033 | 1923.0333 | 0.060067 | 90.6527 | 5.1251
963 | 19.24 | 2.956 | 2185.05 | 8.7402 | 963 | 19.24 | 3.043 | 1811.55 | 9.0501 | 963 | 19.24 | 3.022 | 1779.7 | 3.5552 | 3.007 | 1925.4333 | 0.06014 | 90.7658 | 7.0555
964 | 19.26 | 2.958 | 2185.05 | 4.3701 | 964 | 19.26 | 3.046 | 1814.9 | 5.4397 | 964 | 19.26 | 3.025 | 1783.05 | 5.3441 | 3.0097 | 1927.6667 | 0.060193 | 90.8711 | 5.1375
965 | 19.28 | 2.961 | 2185.9 | 6.5564 | 965 | 19.28 | 3.048 | 1816.85 | 3.6318 | 965 | 19.28 | 3.029 | 1785.85 | 7.1378 | 3.0127 | 1929.5333 | 0.060253 | 90.9591 | 5.7858
966 | 19.3 | 2.966 | 2185.35 | 10.9281 | 966 | 19.3 | 3.05 | 1818.8 | 3.6356 | 966 | 19.3 | 3.032 | 1788.65 | 5.3618 | 3.016 | 1930.9333 | 0.06032 | 91.0251 | 6.4341
967 | 19.32 | 2.969 | 2185.05 | 6.5556 | 967 | 19.32 | 3.053 | 1822.15 | 5.4614 | 967 | 19.32 | 3.036 | 1792.3 | 7.1619 | 3.0193 | 1933.1667 | 0.060387 | 91.1304 | 6.4402
968 | 19.34 | 2.972 | 2185.35 | 6.5556 | 968 | 19.34 | 3.056 | 1824.7 | 5.4703 | 968 | 19.34 | 3.039 | 1794.55 | 5.3803 | 3.0223 | 1934.8667 | 0.060447 | 91.2105 | 5.8021
969 | 19.36 | 2.976 | 2186.2 | 8.7431 | 969 | 19.36 | 3.061 | 1827.2 | 9.1297 | 969 | 19.36 | 3.043 | 1797.9 | 7.1849 | 3.0267 | 1937.1 | 0.060533 | 91.3158 | 8.3893
970 | 19.38 | 2.978 | 2185.05 | 4.3713 | 970 | 19.38 | 3.065 | 1830.25 | 7.3149 | 970 | 19.38 | 3.046 | 1800.4 | 5.3974 | 3.0297 | 1938.5667 | 0.060593 | 91.3849 | 5.8135
971 | 19.4 | 2.98 | 2185.9 | 4.3709 | 971 | 19.4 | 3.069 | 1833.05 | 7.3266 | 971 | 19.4 | 3.048 | 1803.75 | 3.6042 | 3.0323 | 1940.9 | 0.060647 | 91.4949 | 5.1726
972 | 19.42 | 2.984 | 2186.2 | 8.7442 | 972 | 19.42 | 3.073 | 1836.7 | 7.3395 | 972 | 19.42 | 3.053 | 1806.8 | 9.0264 | 3.0367 | 1943.2333 | 0.060733 | 91.6049 | 8.4156
973 | 19.44 | 2.988 | 2186.45 | 8.7453 | 973 | 19.44 | 3.074 | 1838.95 | 1.8378 | 973 | 19.44 | 3.054 | 1809.35 | 1.8081 | 3.0387 | 1944.9167 | 0.060773 | 91.6843 | 3.8881
974 | 19.46 | 2.992 | 2186.45 | 8.7458 | 974 | 19.46 | 3.077 | 1841.45 | 5.5206 | 974 | 19.46 | 3.056 | 1811.85 | 3.6212 | 3.0417 | 1946.5833 | 0.060833 | 91.7628 | 5.8373
975 | 19.48 | 2.996 | 2186.75 | 8.7464 | 975 | 19.48 | 3.08 | 1844.25 | 5.5286 | 975 | 19.48 | 3.063 | 1814.9 | 12.6936 | 3.0463 | 1948.6333 | 0.060927 | 91.8595 | 9.0888
976 | 19.5 | 2.998 | 2186.2 | 4.373 | 976 | 19.5 | 3.083 | 1847.3 | 5.5373 | 976 | 19.5 | 3.066 | 1817.45 | 5.4485 | 3.049 | 1950.3167 | 0.06098 | 91.9388 | 5.1986
977 | 19.52 | 3.001 | 2187 | 6.5598 | 977 | 19.52 | 3.087 | 1850.95 | 7.3965 | 977 | 19.52 | 3.069 | 1820.25 | 5.4566 | 3.0523 | 1952.7333 | 0.061047 | 92.0527 | 6.5051
978 | 19.54 | 3.003 | 2187.3 | 4.3743 | 978 | 19.54 | 3.091 | 1853.75 | 7.4094 | 978 | 19.54 | 3.071 | 1823.6 | 3.6439 | 3.055 | 1954.8833 | 0.0611 | 92.1541 | 5.2102
979 | 19.56 | 3.006 | 2187 | 6.5614 | 979 | 19.56 | 3.096 | 1857.1 | 9.2771 | 979 | 19.56 | 3.075 | 1826.1 | 7.2994 | 3.059 | 1956.7333 | 0.06118 | 92.2413 | 7.8232
980 | 19.58 | 3.01 | 2187 | 8.748 | 980 | 19.58 | 3.099 | 1858.75 | 5.5738 | 980 | 19.58 | 3.078 | 1829.15 | 5.4829 | 3.0623 | 1958.3 | 0.061247 | 92.3151 | 6.5251
981 | 19.6 | 3.014 | 2187.55 | 8.7491 | 981 | 19.6 | 3.101 | 1861 | 3.7197 | 981 | 19.6 | 3.08 | 1831.7 | 3.6609 | 3.065 | 1960.0833 | 0.0613 | 92.3992 | 5.2245
982 | 19.62 | 3.018 | 2186.2 | 8.7475 | 982 | 19.62 | 3.105 | 1863.5 | 7.449 | 982 | 19.62 | 3.083 | 1834.2 | 5.4989 | 3.0687 | 1961.3 | 0.061373 | 92.4566 | 7.1892
983 | 19.64 | 3.021 | 2186.45 | 6.559 | 983 | 19.64 | 3.107 | 1866 | 3.7295 | 983 | 19.64 | 3.087 | 1837 | 7.3424 | 3.0717 | 1963.15 | 0.061433 | 92.5438 | 5.8867
984 | 19.66 | 3.025 | 2187.3 | 8.7475 | 984 | 19.66 | 3.108 | 1868.25 | 1.8671 | 984 | 19.66 | 3.091 | 1839.8 | 7.3536 | 3.0747 | 1965.1167 | 0.061493 | 92.6365 | 5.8924
985 | 19.68 | 3.027 | 2186.45 | 4.3738 | 985 | 19.68 | 3.113 | 1871.6 | 9.3496 | 985 | 19.68 | 3.096 | 1842.85 | 9.2066 | 3.0787 | 1966.9667 | 0.061573 | 92.7237 | 7.8642
986 | 19.7 | 3.03 | 2187 | 6.5602 | 986 | 19.7 | 3.117 | 1874.95 | 7.4931 | 986 | 19.7 | 3.098 | 1845.35 | 3.6882 | 3.0817 | 1969.1 | 0.061633 | 92.8243 | 5.9041
987 | 19.72 | 3.033 | 2187.3 | 6.5615 | 987 | 19.72 | 3.12 | 1876.9 | 5.6278 | 987 | 19.72 | 3.101 | 1848.45 | 5.5407 | 3.0847 | 1970.8833 | 0.061693 | 92.9083 | 5.91
988 | 19.74 | 3.035 | 2187.85 | 4.3752 | 988 | 19.74 | 3.124 | 1881.1 | 7.516 | 988 | 19.74 | 3.105 | 1850.95 | 7.3988 | 3.088 | 1973.3 | 0.06176 | 93.0223 | 6.5736
989 | 19.76 | 3.039 | 2187.85 | 8.7514 | 989 | 19.76 | 3.129 | 1883.6 | 9.4117 | 989 | 19.76 | 3.108 | 1853.45 | 5.5566 | 3.092 | 1974.9667 | 0.06184 | 93.1008 | 7.8965
990 | 19.78 | 3.043 | 2187 | 8.7497 | 990 | 19.78 | 3.131 | 1885.6 | 3.7692 | 990 | 19.78 | 3.108 | 1854.6 | 0 | 3.094 | 1975.7333 | 0.06188 | 93.137 | 3.9507
991 | 19.8 | 3.047 | 2187.85 | 8.7497 | 991 | 19.8 | 3.133 | 1888.65 | 3.7743 | 991 | 19.8 | 3.113 | 1857.95 | 9.2814 | 3.0977 | 1978.15 | 0.061953 | 93.2509 | 7.2488
992 | 19.82 | 3.049 | 2188.4 | 4.3762 | 992 | 19.82 | 3.135 | 1891.15 | 3.7798 | 992 | 19.82 | 3.117 | 1860.45 | 7.4368 | 3.1003 | 1980 | 0.062007 | 93.3381 | 5.2775
993 | 19.84 | 3.053 | 2188.4 | 8.7536 | 993 | 19.84 | 3.138 | 1893.95 | 5.6777 | 993 | 19.84 | 3.12 | 1862.4 | 5.5843 | 3.1037 | 1981.5833 | 0.062073 | 93.4127 | 6.6026
994 | 19.86 | 3.056 | 2188.4 | 6.5652 | 994 | 19.86 | 3.142 | 1895.65 | 7.5792 | 994 | 19.86 | 3.123 | 1865.75 | 5.5922 | 3.107 | 1983.2667 | 0.06214 | 93.4921 | 6.6081
995 | 19.88 | 3.058 | 2188.15 | 4.3765 | 995 | 19.88 | 3.147 | 1899 | 9.4866 | 995 | 19.88 | 3.128 | 1868.85 | 9.3365 | 3.111 | 1985.3333 | 0.06222 | 93.5895 | 7.9372
996 | 19.9 | 3.062 | 2187.55 | 8.7514 | 996 | 19.9 | 3.15 | 1900.65 | 5.6995 | 996 | 19.9 | 3.13 | 1870.5 | 3.7393 | 3.114 | 1986.2333 | 0.06228 | 93.6319 | 5.9573
997 | 19.92 | 3.065 | 2188.15 | 6.5636 | 997 | 19.92 | 3.153 | 1903.45 | 5.7062 | 997 | 19.92 | 3.133 | 1873.6 | 5.6162 | 3.117 | 1988.4 | 0.06234 | 93.7341 | 5.962
998 | 19.94 | 3.069 | 2188.15 | 8.7526 | 998 | 19.94 | 3.155 | 1905.95 | 3.8094 | 998 | 19.94 | 3.135 | 1875.8 | 3.7494 | 3.1197 | 1989.9667 | 0.062393 | 93.8079 | 5.3045
999 | 19.96 | 3.074 | 2187.3 | 10.9386 | 999 | 19.96 | 3.159 | 1908.2 | 7.6283 | 999 | 19.96 | 3.138 | 1878.6 | 5.6316 | 3.1237 | 1991.3667 | 0.062473 | 93.8739 | 7.9627
1000 | 19.98 | 3.076 | 2187.55 | 4.3749 | 1000 | 19.98 | 3.161 | 1912.1 | 3.8203 | 1000 | 19.98 | 3.141 | 1881.1 | 5.6396 | 3.126 | 1993.5833 | 0.06252 | 93.9784 | 4.6491
1001 | 20 | 3.078 | 2188.15 | 4.3757 | 1001 | 20 | 3.165 | 1915.2 | 7.6546 | 1001 | 20 | 3.146 | 1883.9 | 9.4125 | 3.1297 | 1995.75 | 0.062593 | 94.0806 | 7.3138
1002 | 20.02 | 3.081 | 2186.75 | 6.5624 | 1002 | 20.02 | 3.168 | 1917.4 | 5.7489 | 1002 | 20.02 | 3.151 | 1886.45 | 9.4259 | 3.1333 | 1996.8667 | 0.062667 | 94.1332 | 7.3198
1003 | 20.04 | 3.083 | 2187 | 4.3738 | 1003 | 20.04 | 3.171 | 1919.95 | 5.756 | 1003 | 20.04 | 3.153 | 1888.4 | 3.7749 | 3.1357 | 1998.45 | 0.062713 | 94.2078 | 4.6612
1004 | 20.06 | 3.088 | 2188.15 | 10.9379 | 1004 | 20.06 | 3.175 | 1922.45 | 7.6848 | 1004 | 20.06 | 3.155 | 1890.9 | 3.7793 | 3.1393 | 2000.5 | 0.062787 | 94.3045 | 7.3314
1005 | 20.08 | 3.092 | 2188.15 | 8.7526 | 1005 | 20.08 | 3.179 | 1924.7 | 7.6943 | 1005 | 20.08 | 3.16 | 1893.15 | 9.4601 | 3.1437 | 2002 | 0.062873 | 94.3752 | 8.6721
1006 | 20.1 | 3.095 | 2186.75 | 6.5624 | 1006 | 20.1 | 3.183 | 1927.2 | 7.7038 | 1006 | 20.1 | 3.163 | 1895.65 | 5.6832 | 3.147 | 2003.2 | 0.06294 | 94.4318 | 6.6753
1007 | 20.12 | 3.098 | 2187.85 | 6.5619 | 1007 | 20.12 | 3.187 | 1928.9 | 7.7122 | 1007 | 20.12 | 3.164 | 1897.05 | 1.8964 | 3.1497 | 2004.6 | 0.062993 | 94.4978 | 5.3437
1008 | 20.14 | 3.101 | 2187.85 | 6.5636 | 1008 | 20.14 | 3.188 | 1931.1 | 1.93 | 1008 | 20.14 | 3.168 | 1900.4 | 7.5949 | 3.1523 | 2006.45 | 0.063047 | 94.585 | 5.3481
1009 | 20.16 | 3.103 | 2187.3 | 4.3752 | 1009 | 20.16 | 3.19 | 1934.45 | 3.8655 | 1009 | 20.16 | 3.172 | 1902.05 | 7.6049 | 3.155 | 2007.9333 | 0.0631 | 94.6549 | 5.3525
1010 | 20.18 | 3.106 | 2187.85 | 6.5627 | 1010 | 20.18 | 3.194 | 1935.6 | 7.7401 | 1010 | 20.18 | 3.175 | 1904.05 | 5.7091 | 3.1583 | 2009.1667 | 0.063167 | 94.713 | 6.6952
1011 | 20.2 | 3.11 | 2187 | 8.7497 | 1011 | 20.2 | 3.197 | 1937.8 | 5.8101 | 1011 | 20.2 | 3.178 | 1907.1 | 5.7167 | 3.1617 | 2010.6333 | 0.063233 | 94.7822 | 6.6997
1012 | 20.22 | 3.113 | 2186.75 | 6.5606 | 1012 | 20.22 | 3.201 | 1940.6 | 7.7568 | 1012 | 20.22 | 3.183 | 1909.05 | 9.5404 | 3.1657 | 2012.1333 | 0.063313 | 94.8529 | 8.0455
1013 | 20.24 | 3.117 | 2187.3 | 8.7481 | 1013 | 20.24 | 3.206 | 1942.3 | 9.7072 | 1013 | 20.24 | 3.185 | 1911.3 | 3.8204 | 3.1693 | 2013.6333 | 0.063387 | 94.9236 | 7.3806
1014 | 20.26 | 3.122 | 2186.45 | 10.9344 | 1014 | 20.26 | 3.208 | 1944.8 | 3.8871 | 1014 | 20.26 | 3.188 | 1913.8 | 5.7377 | 3.1727 | 2015.0167 | 0.063453 | 94.9888 | 6.7144
1015 | 20.28 | 3.124 | 2185.9 | 4.3724 | 1015 | 20.28 | 3.21 | 1947.6 | 3.8924 | 1015 | 20.28 | 3.191 | 1915.5 | 5.7439 | 3.175 | 2016.3333 | 0.0635 | 95.0509 | 4.7032
1016 | 20.3 | 3.127 | 2186.2 | 6.5581 | 1016 | 20.3 | 3.215 | 1951.2 | 9.747 | 1016 | 20.3 | 3.194 | 1918.3 | 5.7507 | 3.1787 | 2018.5667 | 0.063573 | 95.1561 | 7.3973
1017 | 20.32 | 3.13 | 2185.9 | 6.5582 | 1017 | 20.32 | 3.217 | 1953.2 | 3.9044 | 1017 | 20.32 | 3.197 | 1919.95 | 5.7574 | 3.1813 | 2019.6833 | 0.063627 | 95.2088 | 5.3843
1018 | 20.34 | 3.132 | 2186.2 | 4.3721 | 1018 | 20.34 | 3.219 | 1955.4 | 3.9086 | 1018 | 20.34 | 3.201 | 1923.05 | 7.686 | 3.184 | 2021.55 | 0.06368 | 95.2968 | 5.3883
1019 | 20.36 | 3.135 | 2185.9 | 6.5581 | 1019 | 20.36 | 3.223 | 1956.8 | 7.8244 | 1019 | 20.36 | 3.206 | 1924.7 | 9.6194 | 3.188 | 2022.4667 | 0.06376 | 95.34 | 8.088
1020 | 20.38 | 3.139 | 2185.6 | 8.743 | 1020 | 20.38 | 3.227 | 1959.05 | 7.8317 | 1020 | 20.38 | 3.208 | 1926.4 | 3.8511 | 3.1913 | 2023.6833 | 0.063827 | 95.3973 | 6.7436
1021 | 20.4 | 3.143 | 2185.6 | 8.7424 | 1021 | 20.4 | 3.23 | 1961 | 5.8801 | 1021 | 20.4 | 3.21 | 1929.15 | 3.8555 | 3.1943 | 2025.25 | 0.063887 | 95.4712 | 6.0734
1022 | 20.42 | 3.147 | 2185.35 | 8.7419 | 1022 | 20.42 | 3.234 | 1963.8 | 7.8496 | 1022 | 20.42 | 3.215 | 1930.85 | 9.65 | 3.1987 | 2026.6667 | 0.063973 | 95.538 | 8.7792
1023 | 20.44 | 3.151 | 2185.6 | 8.7419 | 1023 | 20.44 | 3.238 | 1964.9 | 7.8574 | 1023 | 20.44 | 3.218 | 1932.25 | 5.7947 | 3.2023 | 2027.5833 | 0.064047 | 95.5812 | 7.4328
1024 | 20.46 | 3.153 | 2185.35 | 4.371 | 1024 | 20.46 | 3.241 | 1967.7 | 5.8989 | 1024 | 20.46 | 3.219 | 1934.5 | 1.9334 | 3.2043 | 2029.1833 | 0.064087 | 95.6566 | 4.0568
1025 | 20.48 | 3.156 | 2185.05 | 6.5556 | 1025 | 20.48 | 3.243 | 1971.05 | 3.9387 | 1025 | 20.48 | 3.224 | 1937 | 9.6788 | 3.2077 | 2031.0333 | 0.064153 | 95.7438 | 6.767
1026 | 20.5 | 3.159 | 2184.8 | 6.5548 | 1026 | 20.5 | 3.246 | 1971.6 | 5.914 | 1026 | 20.5 | 3.227 | 1938.65 | 5.8135 | 3.2107 | 2031.6833 | 0.064213 | 95.7745 | 6.0941
1027 | 20.52 | 3.161 | 2184.8 | 4.3696 | 1027 | 20.52 | 3.249 | 1974.4 | 5.919 | 1027 | 20.52 | 3.229 | 1941.45 | 3.8801 | 3.213 | 2033.55 | 0.06426 | 95.8625 | 4.7428
1028 | 20.54 | 3.165 | 2184.5 | 8.7386 | 1028 | 20.54 | 3.253 | 1976.1 | 7.901 | 1028 | 20.54 | 3.234 | 1942.85 | 9.7107 | 3.2173 | 2034.4833 | 0.064347 | 95.9065 | 8.8141
1029 | 20.56 | 3.169 | 2184.5 | 8.738 | 1029 | 20.56 | 3.256 | 1977.5 | 5.9304 | 1029 | 20.56 | 3.238 | 1945.1 | 7.7759 | 3.221 | 2035.7 | 0.06442 | 95.9638 | 7.462
1030 | 20.58 | 3.173 | 2183.95 | 8.7369 | 1030 | 20.58 | 3.26 | 1979.7 | 7.9144 | 1030 | 20.58 | 3.242 | 1947.35 | 7.7849 | 3.225 | 2037 | 0.0645 | 96.0251 | 8.1454
1031 | 20.6 | 3.177 | 2182.85 | 8.7336 | 1031 | 20.6 | 3.265 | 1982.5 | 9.9055 | 1031 | 20.6 | 3.243 | 1949 | 1.9482 | 3.2283 | 2038.1167 | 0.064567 | 96.0777 | 6.7919
1032 | 20.62 | 3.179 | 2183.95 | 4.3668 | 1032 | 20.62 | 3.267 | 1985.05 | 3.9675 | 1032 | 20.62 | 3.247 | 1950.7 | 7.7994 | 3.231 | 2039.9 | 0.06462 | 96.1618 | 5.4374
1033 | 20.64 | 3.182 | 2183.1 | 6.5506 | 1033 | 20.64 | 3.269 | 1986.7 | 3.9718 | 1033 | 20.64 | 3.249 | 1952.65 | 3.9034 | 3.2333 | 2040.8167 | 0.064667 | 96.205 | 4.7608
1034 | 20.66 | 3.183 | 2182.25 | 2.1827 | 1034 | 20.66 | 3.274 | 1988.4 | 9.9377 | 1034 | 20.66 | 3.252 | 1954.3 | 5.8604 | 3.2363 | 2041.65 | 0.064727 | 96.2443 | 6.1237
1035 | 20.68 | 3.188 | 2182.55 | 10.912 | 1035 | 20.68 | 3.275 | 1989.75 | 1.9891 | 1035 | 20.68 | 3.257 | 1956.55 | 9.7771 | 3.24 | 2042.95 | 0.0648 | 96.3056 | 7.4884
1036 | 20.7 | 3.191 | 2182.25 | 6.5472 | 1036 | 20.7 | 3.278 | 1991.75 | 5.9723 | 1036 | 20.7 | 3.262 | 1957.95 | 9.7862 | 3.2437 | 2043.9833 | 0.064873 | 96.3543 | 7.4927
1037 | 20.72 | 3.195 | 2181.45 | 8.7274 | 1037 | 20.72 | 3.283 | 1993.95 | 9.9642 | 1037 | 20.72 | 3.264 | 1960.2 | 3.9181 | 3.2473 | 2045.2 | 0.064947 | 96.4117 | 7.4968
1038 | 20.74 | 3.199 | 2181.7 | 8.7263 | 1038 | 20.74 | 3.286 | 1996.2 | 5.9852 | 1038 | 20.74 | 3.266 | 1961.6 | 3.9218 | 3.2503 | 2046.5 | 0.065007 | 96.4729 | 6.1376
1039 | 20.76 | 3.202 | 2181.15 | 6.5443 | 1039 | 20.76 | 3.288 | 1997.6 | 3.9938 | 1039 | 20.76 | 3.27 | 1963.55 | 7.8503 | 3.2533 | 2047.4333 | 0.065067 | 96.5169 | 6.1409
1040 | 20.78 | 3.205 | 2180.85 | 6.543 | 1040 | 20.78 | 3.294 | 2001.5 | 11.9973 | 1040 | 20.78 | 3.273 | 1965.2 | 5.8931 | 3.2573 | 2049.1833 | 0.065147 | 96.5994 | 8.1932
1041 | 20.8 | 3.208 | 2181.15 | 6.543 | 1041 | 20.8 | 3.297 | 2002.6 | 6.0062 | 1041 | 20.8 | 3.274 | 1967.15 | 1.9662 | 3.2597 | 2050.3 | 0.065193 | 96.6521 | 4.7827
1042 | 20.82 | 3.211 | 2180.6 | 6.5426 | 1042 | 20.82 | 3.299 | 2005.15 | 4.0077 | 1042 | 20.82 | 3.278 | 1969.1 | 7.8725 | 3.2627 | 2051.6167 | 0.065253 | 96.7141 | 6.1529
1043 | 20.84 | 3.214 | 2180.3 | 6.5414 | 1043 | 20.84 | 3.302 | 2006.8 | 6.0179 | 1043 | 20.84 | 3.282 | 1971.35 | 7.8809 | 3.266 | 2052.8167 | 0.06532 | 96.7707 | 6.8407
1044 | 20.86 | 3.217 | 2179.45 | 6.5396 | 1044 | 20.86 | 3.305 | 2007.1 | 6.0209 | 1044 | 20.86 | 3.285 | 1972.75 | 5.9162 | 3.269 | 2053.1 | 0.06538 | 96.7841 | 6.1589
1045 | 20.88 | 3.221 | 2179.2 | 8.7173 | 1045 | 20.88 | 3.307 | 2009.6 | 4.0167 | 1045 | 20.88 | 3.29 | 1974.7 | 9.8686 | 3.2727 | 2054.5 | 0.065453 | 96.8501 | 7.5306
1046 | 20.9 | 3.225 | 2179.45 | 8.7173 | 1046 | 20.9 | 3.312 | 2011.55 | 10.0529 | 1046 | 20.9 | 3.294 | 1975.8 | 7.901 | 3.277 | 2055.6 | 0.06554 | 96.9019 | 8.9052
1047 | 20.92 | 3.228 | 2178.35 | 6.5367 | 1047 | 20.92 | 3.315 | 2012.95 | 6.0368 | 1047 | 20.92 | 3.297 | 1978.6 | 5.9316 | 3.28 | 2056.6333 | 0.0656 | 96.9506 | 6.1684
1048 | 20.94 | 3.229 | 2178.35 | 2.1783 | 1048 | 20.94 | 3.319 | 2015.75 | 8.0574 | 1048 | 20.94 | 3.298 | 1979.45 | 1.979 | 3.282 | 2057.85 | 0.06564 | 97.008 | 4.1145
1049 | 20.96 | 3.233 | 2177.5 | 8.7117 | 1049 | 20.96 | 3.323 | 2017.7 | 8.0669 | 1049 | 20.96 | 3.303 | 1981.4 | 9.9021 | 3.2863 | 2058.8667 | 0.065727 | 97.0559 | 8.9196
1050 | 20.98 | 3.236 | 2177.5 | 6.5325 | 1050 | 20.98 | 3.325 | 2019.65 | 4.0374 | 1050 | 20.98 | 3.305 | 1983.1 | 3.9645 | 3.2887 | 2060.0833 | 0.065773 | 97.1133 | 4.8054
1051 | 21 | 3.239 | 2176.95 | 6.5317 | 1051 | 21 | 3.328 | 2020.5 | 6.0602 | 1051 | 21 | 3.308 | 1984.2 | 5.9509 | 3.2917 | 2060.55 | 0.065833 | 97.1353 | 6.181
1052 | 21.02 | 3.243 | 2177.25 | 8.7084 | 1052 | 21.02 | 3.331 | 2022.2 | 6.0641 | 1052 | 21.02 | 3.311 | 1985.9 | 5.9552 | 3.295 | 2061.7833 | 0.0659 | 97.1934 | 6.8706
1053 | 21.04 | 3.247 | 2175.55 | 8.7056 | 1053 | 21.04 | 3.334 | 2024.95 | 6.0707 | 1053 | 21.04 | 3.316 | 1987.3 | 9.933 | 3.299 | 2062.6 | 0.06598 | 97.2319 | 8.2488
1054 | 21.06 | 3.25 | 2175.85 | 6.5271 | 1054 | 21.06 | 3.337 | 2026.1 | 6.0766 | 1054 | 21.06 | 3.319 | 1988.65 | 5.9639 | 3.302 | 2063.5333 | 0.06604 | 97.2759 | 6.1892
1055 | 21.08 | 3.254 | 2175 | 8.7017 | 1055 | 21.08 | 3.341 | 2028.3 | 8.1088 | 1055 | 21.08 | 3.323 | 1990.35 | 7.958 | 3.306 | 2064.55 | 0.06612 | 97.3238 | 8.2562
1056 | 21.1 | 3.256 | 2175.55 | 4.3505 | 1056 | 21.1 | 3.346 | 2031.1 | 10.1485 | 1056 | 21.1 | 3.326 | 1992.85 | 5.9748 | 3.3093 | 2066.5 | 0.066187 | 97.4157 | 6.8851
1057 | 21.12 | 3.259 | 2173.9 | 6.5242 | 1057 | 21.12 | 3.35 | 2032.8 | 8.1278 | 1057 | 21.12 | 3.328 | 1993.7 | 3.9865 | 3.3123 | 2066.8 | 0.066247 | 97.4299 | 6.1999
1058 | 21.14 | 3.261 | 2174.45 | 4.3484 | 1058 | 21.14 | 3.352 | 2034.45 | 4.0672 | 1058 | 21.14 | 3.331 | 1995.4 | 5.9837 | 3.3147 | 2068.1 | 0.066293 | 97.4912 | 4.824
1059 | 21.16 | 3.265 | 2173.6 | 8.6961 | 1059 | 21.16 | 3.355 | 2035.6 | 6.1051 | 1059 | 21.16 | 3.333 | 1996.75 | 3.9922 | 3.3177 | 2068.65 | 0.066353 | 97.5171 | 6.2051
1060 | 21.18 | 3.269 | 2172.5 | 8.6922 | 1060 | 21.18 | 3.358 | 2036.45 | 6.1081 | 1060 | 21.18 | 3.337 | 1998.45 | 7.9904 | 3.3213 | 2069.1333 | 0.066427 | 97.5399 | 7.5859
1061 | 21.2 | 3.273 | 2172.75 | 8.6905 | 1061 | 21.2 | 3.36 | 2038.1 | 4.0745 | 1061 | 21.2 | 3.341 | 2000.7 | 7.9983 | 3.3247 | 2070.5167 | 0.066493 | 97.6051 | 6.8994
1062 | 21.22 | 3.276 | 2171.35 | 6.5161 | 1062 | 21.22 | 3.363 | 2039.5 | 6.1164 | 1062 | 21.22 | 3.346 | 2001.5 | 10.0055 | 3.3283 | 2070.7833 | 0.066567 | 97.6177 | 7.5924
1063 | 21.24 | 3.28 | 2170.8 | 8.6843 | 1063 | 21.24 | 3.367 | 2041.15 | 8.1613 | 1063 | 21.24 | 3.349 | 2002.9 | 6.0066 | 3.332 | 2071.6167 | 0.06664 | 97.6569 | 7.5944
1064 | 21.26 | 3.282 | 2170.25 | 4.3411 | 1064 | 21.26 | 3.371 | 2043.4 | 8.1691 | 1064 | 21.26 | 3.351 | 2004.6 | 4.0075 | 3.3347 | 2072.75 | 0.066693 | 97.7104 | 5.5258
1065 | 21.28 | 3.284 | 2170.25 | 4.3405 | 1065 | 21.28 | 3.374 | 2045.9 | 6.134 | 1065 | 21.28 | 3.355 | 2006.25 | 8.0217 | 3.3377 | 2074.1333 | 0.066753 | 97.7756 | 6.2203
1066 | 21.3 | 3.288 | 2169.7 | 8.6799 | 1066 | 21.3 | 3.378 | 2047.3 | 8.1864 | 1066 | 21.3 | 3.36 | 2008.5 | 10.0369 | 3.342 | 2075.1667 | 0.06684 | 97.8243 | 8.9901
1067 | 21.32 | 3.292 | 2168.6 | 8.6766 | 1067 | 21.32 | 3.382 | 2049.3 | 8.1932 | 1067 | 21.32 | 3.361 | 2008.8 | 2.0087 | 3.345 | 2075.5667 | 0.0669 | 97.8432 | 6.2261
1068 | 21.34 | 3.295 | 2168 | 6.5049 | 1068 | 21.34 | 3.384 | 2050.4 | 4.0997 | 1068 | 21.34 | 3.364 | 2010.2 | 6.0285 | 3.3477 | 2076.2 | 0.066953 | 97.873 | 5.5357
1069 | 21.36 | 3.299 | 2167.2 | 8.6704 | 1069 | 21.36 | 3.386 | 2051.5 | 4.1019 | 1069 | 21.36 | 3.367 | 2012.7 | 6.0344 | 3.3507 | 2077.1333 | 0.067013 | 97.917 | 6.23
1070 | 21.38 | 3.303 | 2166.05 | 8.6665 | 1070 | 21.38 | 3.39 | 2053.75 | 8.2105 | 1070 | 21.38 | 3.372 | 2013.25 | 10.0649 | 3.355 | 2077.6833 | 0.0671 | 97.9429 | 9.0021
1071 | 21.4 | 3.305 | 2166.9 | 4.333 | 1071 | 21.4 | 3.392 | 2055.7 | 4.1094 | 1071 | 21.4 | 3.374 | 2014.65 | 4.0279 | 3.357 | 2079.0833 | 0.06714 | 98.0089 | 4.1568
1072 | 21.42 | 3.308 | 2166.05 | 6.4994 | 1072 | 21.42 | 3.396 | 2056.8 | 8.225 | 1072 | 21.42 | 3.378 | 2016.35 | 8.062 | 3.3607 | 2079.7333 | 0.067213 | 98.0396 | 7.6245
1073 | 21.44 | 3.311 | 2164.95 | 6.4965 | 1073 | 21.44 | 3.401 | 2058.75 | 10.2889 | 1073 | 21.44 | 3.382 | 2017.15 | 8.067 | 3.3647 | 2080.2833 | 0.067293 | 98.0655 | 8.32
1074 | 21.46 | 3.314 | 2164.65 | 6.4944 | 1074 | 21.46 | 3.405 | 2060.15 | 8.2378 | 1074 | 21.46 | 3.384 | 2018.85 | 4.036 | 3.3677 | 2081.2167 | 0.067353 | 98.1095 | 6.2423
1075 | 21.48 | 3.317 | 2164.1 | 6.4931 | 1075 | 21.48 | 3.405 | 2061 | 0 | 1075 | 21.48 | 3.387 | 2020.25 | 6.0587 | 3.3697 | 2081.7833 | 0.067393 | 98.1362 | 4.163
1076 | 21.5 | 3.322 | 2163.25 | 10.8184 | 1076 | 21.5 | 3.41 | 2063.8 | 10.312 | 1076 | 21.5 | 3.39 | 2021.9 | 6.0632 | 3.374 | 2082.9833 | 0.06748 | 98.1928 | 9.0237
1077 | 21.52 | 3.325 | 2162.7 | 6.4889 | 1077 | 21.52 | 3.414 | 2063.25 | 8.2541 | 1077 | 21.52 | 3.392 | 2023.05 | 4.0449 | 3.377 | 2083 | 0.06754 | 98.1936 | 6.249
1078 | 21.54 | 3.328 | 2161.05 | 6.4856 | 1078 | 21.54 | 3.415 | 2064.9 | 2.0641 | 1078 | 21.54 | 3.396 | 2024.45 | 8.095 | 3.3797 | 2083.4667 | 0.067593 | 98.2156 | 5.5553
1079 | 21.56 | 3.332 | 2161.05 | 8.6442 | 1079 | 21.56 | 3.418 | 2067.45 | 6.1985 | 1079 | 21.56 | 3.4 | 2026.4 | 8.1017 | 3.3833 | 2084.9667 | 0.067667 | 98.2863 | 7.6421
1080 | 21.58 | 3.334 | 2160.2 | 4.3213 | 1080 | 21.58 | 3.423 | 2068.55 | 10.34 | 1080 | 21.58 | 3.405 | 2027.2 | 10.134 | 3.3873 | 2085.3167 | 0.067747 | 98.3028 | 8.3406
1081 | 21.6 | 3.337 | 2159.1 | 6.479 | 1081 | 21.6 | 3.426 | 2071.35 | 6.2099 | 1081 | 21.6 | 3.408 | 2028.9 | 6.0842 | 3.3903 | 2086.45 | 0.067807 | 98.3562 | 6.2577
1082 | 21.62 | 3.34 | 2158.25 | 6.476 | 1082 | 21.62 | 3.43 | 2072.2 | 8.2871 | 1082 | 21.62 | 3.41 | 2030.85 | 4.0598 | 3.3933 | 2087.1 | 0.067867 | 98.3868 | 6.2603
1083 | 21.64 | 3.343 | 2157.4 | 6.4735 | 1083 | 21.64 | 3.433 | 2073.3 | 6.2182 | 1083 | 21.64 | 3.415 | 2030.85 | 10.1542 | 3.397 | 2087.1833 | 0.06794 | 98.3908 | 7.6529
1084 | 21.66 | 3.346 | 2156.85 | 6.4714 | 1084 | 21.66 | 3.437 | 2074.7 | 8.296 | 1084 | 21.66 | 3.417 | 2032.8 | 4.0636 | 3.4 | 2088.1167 | 0.068 | 98.4348 | 6.263
1085 | 21.68 | 3.351 | 2155.15 | 10.78 | 1085 | 21.68 | 3.437 | 2076.65 | 0 | 1085 | 21.68 | 3.419 | 2033.65 | 4.0665 | 3.4023 | 2088.4833 | 0.068047 | 98.452 | 4.8727
1086 | 21.7 | 3.355 | 2154.9 | 8.6201 | 1086 | 21.7 | 3.441 | 2077.5 | 8.3083 | 1086 | 21.7 | 3.423 | 2034.75 | 8.1368 | 3.4063 | 2089.05 | 0.068127 | 98.4788 | 8.3551
1087 | 21.72 | 3.356 | 2154.05 | 2.1545 | 1087 | 21.72 | 3.445 | 2078.9 | 8.3128 | 1087 | 21.72 | 3.426 | 2036.15 | 6.1064 | 3.409 | 2089.7 | 0.06818 | 98.5094 | 5.5717
1088 | 21.74 | 3.36 | 2153.2 | 8.6145 | 1088 | 21.74 | 3.448 | 2080.55 | 6.2392 | 1088 | 21.74 | 3.429 | 2037.3 | 6.1102 | 3.4123 | 2090.35 | 0.068247 | 98.54 | 6.9667
1089 | 21.76 | 3.363 | 2152.1 | 6.458 | 1089 | 21.76 | 3.45 | 2081.95 | 4.1625 | 1089 | 21.76 | 3.433 | 2038.7 | 8.152 | 3.4153 | 2090.9167 | 0.068307 | 98.5668 | 6.2719
1090 | 21.78 | 3.365 | 2151.55 | 4.3037 | 1090 | 21.78 | 3.457 | 2083.65 | 14.5796 | 1090 | 21.78 | 3.437 | 2039.8 | 8.157 | 3.4197 | 2091.6667 | 0.068393 | 98.6021 | 9.0623
1091 | 21.8 | 3.369 | 2149.6 | 8.6023 | 1091 | 21.8 | 3.461 | 2084.75 | 8.3368 | 1091 | 21.8 | 3.439 | 2041.45 | 4.0813 | 3.423 | 2091.9333 | 0.06846 | 98.6147 | 6.9727
1092 | 21.82 | 3.373 | 2149.3 | 8.5978 | 1092 | 21.82 | 3.461 | 2085.6 | 0 | 1092 | 21.82 | 3.442 | 2042.6 | 6.1261 | 3.4253 | 2092.5 | 0.068507 | 98.6414 | 4.8818
1093 | 21.84 | 3.377 | 2148.2 | 8.595 | 1093 | 21.84 | 3.464 | 2087.55 | 6.2597 | 1093 | 21.84 | 3.445 | 2043.7 | 6.1294 | 3.4287 | 2093.15 | 0.068573 | 98.672 | 6.9761
1094 | 21.86 | 3.38 | 2147.05 | 6.4429 | 1094 | 21.86 | 3.467 | 2088.65 | 6.2643 | 1094 | 21.86 | 3.448 | 2045.1 | 6.1332 | 3.4317 | 2093.6 | 0.068633 | 98.6933 | 6.2801
1095 | 21.88 | 3.382 | 2146.5 | 4.2936 | 1095 | 21.88 | 3.469 | 2090.35 | 4.179 | 1095 | 21.88 | 3.451 | 2045.95 | 6.1366 | 3.434 | 2094.2667 | 0.06868 | 98.7247 | 4.8858
1096 | 21.9 | 3.386 | 2144.85 | 8.5827 | 1096 | 21.9 | 3.473 | 2092.55 | 8.3658 | 1096 | 21.9 | 3.455 | 2048.15 | 8.1882 | 3.438 | 2095.1833 | 0.06876 | 98.7679 | 8.3789
1097 | 21.92 | 3.388 | 2143.45 | 4.2883 | 1097 | 21.92 | 3.478 | 2093.15 | 10.4643 | 1097 | 21.92 | 3.46 | 2048.75 | 10.2422 | 3.442 | 2095.1167 | 0.06884 | 98.7647 | 8.3806
1098 | 21.94 | 3.392 | 2143.15 | 8.5732 | 1098 | 21.94 | 3.482 | 2094.55 | 8.3754 | 1098 | 21.94 | 3.464 | 2049.55 | 8.1966 | 3.446 | 2095.75 | 0.06892 | 98.7946 | 8.3817
1099 | 21.96 | 3.396 | 2142.05 | 8.5704 | 1099 | 21.96 | 3.484 | 2095.35 | 4.1899 | 1099 | 21.96 | 3.465 | 2051.25 | 2.0504 | 3.4483 | 2096.2167 | 0.068967 | 98.8166 | 4.8906
1100 | 21.98 | 3.4 | 2140.1 | 8.5643 | 1100 | 21.98 | 3.488 | 2097.3 | 8.3853 | 1100 | 21.98 | 3.469 | 2052.1 | 8.2067 | 3.4523 | 2096.5 | 0.069047 | 98.83 | 8.3854
1101 | 22 | 3.403 | 2139.55 | 6.4195 | 1101 | 22 | 3.493 | 2097.6 | 10.4872 | 1101 | 22 | 3.472 | 2053.2 | 6.158 | 3.456 | 2096.7833 | 0.06912 | 98.8433 | 7.6877
1102 | 22.02 | 3.406 | 2138.7 | 6.4174 | 1102 | 22.02 | 3.494 | 2099 | 2.0983 | 1102 | 22.02 | 3.475 | 2054.3 | 6.1613 | 3.4583 | 2097.3333 | 0.069167 | 98.8692 | 4.8931
1103 | 22.04 | 3.409 | 2137.3 | 6.414 | 1103 | 22.04 | 3.496 | 2101.5 | 4.2005 | 1103 | 22.04 | 3.478 | 2055.45 | 6.1646 | 3.461 | 2098.0833 | 0.06922 | 98.9046 | 5.5939
1104 | 22.06 | 3.412 | 2136.45 | 6.4106 | 1104 | 22.06 | 3.501 | 2102.65 | 10.5104 | 1104 | 22.06 | 3.482 | 2056.25 | 8.2234 | 3.465 | 2098.45 | 0.0693 | 98.9219 | 8.3931
1105 | 22.08 | 3.414 | 2134.8 | 4.2713 | 1105 | 22.08 | 3.503 | 2102.9 | 4.2056 | 1105 | 22.08 | 3.485 | 2057.1 | 6.17 | 3.4673 | 2098.2667 | 0.069347 | 98.9132 | 4.8962
1106 | 22.1 | 3.418 | 2133.95 | 8.5375 | 1106 | 22.1 | 3.508 | 2104.85 | 10.5194 | 1106 | 22.1 | 3.489 | 2059.05 | 8.2323 | 3.4717 | 2099.2833 | 0.069433 | 98.9612 | 9.0947
1107 | 22.12 | 3.422 | 2132 | 8.5319 | 1107 | 22.12 | 3.512 | 2105.7 | 8.4211 | 1107 | 22.12 | 3.492 | 2059.35 | 6.1776 | 3.4753 | 2099.0167 | 0.069507 | 98.9486 | 7.6969
1108 | 22.14 | 3.426 | 2131.15 | 8.5263 | 1108 | 22.14 | 3.515 | 2106 | 6.3176 | 1108 | 22.14 | 3.496 | 2061.3 | 8.2413 | 3.479 | 2099.4833 | 0.06958 | 98.9706 | 7.6973
1109 | 22.16 | 3.429 | 2130.05 | 6.3918 | 1109 | 22.16 | 3.517 | 2108.5 | 4.2145 | 1109 | 22.16 | 3.498 | 2062.4 | 4.1237 | 3.4813 | 2100.3167 | 0.069627 | 99.0099 | 4.8998
1110 | 22.18 | 3.432 | 2128.9 | 6.3884 | 1110 | 22.18 | 3.519 | 2109.6 | 4.2181 | 1110 | 22.18 | 3.501 | 2062.7 | 6.1876 | 3.484 | 2100.4 | 0.06968 | 99.0138 | 5.601
1111 | 22.2 | 3.434 | 2126.7 | 4.2556 | 1111 | 22.2 | 3.523 | 2109.9 | 8.439 | 1111 | 22.2 | 3.504 | 2064.65 | 6.191 | 3.487 | 2100.4167 | 0.06974 | 99.0146 | 6.3012
1112 | 22.22 | 3.437 | 2125.55 | 6.3784 | 1112 | 22.22 | 3.526 | 2111.55 | 6.3322 | 1112 | 22.22 | 3.508 | 2065.5 | 8.2603 | 3.4903 | 2100.8667 | 0.069807 | 99.0358 | 7.0021
1113 | 22.24 | 3.44 | 2124.45 | 6.375 | 1113 | 22.24 | 3.529 | 2112.7 | 6.3364 | 1113 | 22.24 | 3.512 | 2066.35 | 8.2637 | 3.4937 | 2101.1667 | 0.069873 | 99.0499 | 7.0034
1114 | 22.26 | 3.444 | 2123.05 | 8.495 | 1114 | 22.26 | 3.532 | 2113.25 | 6.3389 | 1114 | 22.26 | 3.516 | 2067.45 | 8.2676 | 3.4973 | 2101.25 | 0.069947 | 99.0539 | 7.7044
1115 | 22.28 | 3.448 | 2121.35 | 8.4888 | 1115 | 22.28 | 3.537 | 2114.65 | 10.5697 | 1115 | 22.28 | 3.518 | 2068 | 4.1354 | 3.501 | 2101.3333 | 0.07002 | 99.0578 | 7.7047
1116 | 22.3 | 3.452 | 2119.95 | 8.4826 | 1116 | 22.3 | 3.541 | 2116.6 | 8.4625 | 1116 | 22.3 | 3.523 | 2069.1 | 10.3428 | 3.5053 | 2101.8833 | 0.070107 | 99.0837 | 9.107
1117 | 22.32 | 3.455 | 2118.3 | 6.3574 | 1117 | 22.32 | 3.544 | 2116.6 | 6.3498 | 1117 | 22.32 | 3.525 | 2070.25 | 4.1393 | 3.508 | 2101.7167 | 0.07016 | 99.0759 | 5.6048
1118 | 22.34 | 3.457 | 2116.6 | 4.2349 | 1118 | 22.34 | 3.547 | 2119.1 | 6.3536 | 1118 | 22.34 | 3.527 | 2071.1 | 4.1414 | 3.5103 | 2102.2667 | 0.070207 | 99.1018 | 4.9046
1119 | 22.36 | 3.46 | 2114.95 | 6.3473 | 1119 | 22.36 | 3.55 | 2119.95 | 6.3586 | 1119 | 22.36 | 3.531 | 2072.5 | 8.2872 | 3.5137 | 2102.4667 | 0.070273 | 99.1112 | 7.0079
1120 | 22.38 | 3.464 | 2113.55 | 8.457 | 1120 | 22.38 | 3.552 | 2120.8 | 4.2408 | 1120 | 22.38 | 3.533 | 2073.05 | 4.1455 | 3.5163 | 2102.4667 | 0.070327 | 99.1112 | 5.6066
1121 | 22.4 | 3.466 | 2112.45 | 4.226 | 1121 | 22.4 | 3.556 | 2121.65 | 8.4849 | 1121 | 22.4 | 3.537 | 2073.85 | 8.2938 | 3.5197 | 2102.65 | 0.070393 | 99.1199 | 7.0085
1122 | 22.42 | 3.47 | 2111.6 | 8.4481 | 1122 | 22.42 | 3.559 | 2121.65 | 6.365 | 1122 | 22.42 | 3.541 | 2074.7 | 8.2971 | 3.5233 | 2102.65 | 0.070467 | 99.1199 | 7.7097
1123 | 22.44 | 3.474 | 2109.9 | 8.443 | 1123 | 22.44 | 3.563 | 2123 | 8.4893 | 1123 | 22.44 | 3.545 | 2076.1 | 8.3016 | 3.5273 | 2103 | 0.070547 | 99.1364 | 8.4113
1124 | 22.46 | 3.478 | 2106.85 | 8.4335 | 1124 | 22.46 | 3.567 | 2124.4 | 8.4948 | 1124 | 22.46 | 3.548 | 2077.5 | 6.2304 | 3.531 | 2102.9167 | 0.07062 | 99.1324 | 7.7108
1125 | 22.48 | 3.48 | 2106.3 | 4.2131 | 1125 | 22.48 | 3.571 | 2125 | 8.4988 | 1125 | 22.48 | 3.55 | 2077.5 | 4.155 | 3.5337 | 2102.9333 | 0.070673 | 99.1332 | 5.6078
1126 | 22.5 | 3.484 | 2104.35 | 8.4213 | 1126 | 22.5 | 3.574 | 2126.95 | 6.3779 | 1126 | 22.5 | 3.553 | 2079.2 | 6.2351 | 3.537 | 2103.5 | 0.07074 | 99.1599 | 7.0107
1127 | 22.52 | 3.487 | 2102.1 | 6.3097 | 1127 | 22.52 | 3.576 | 2127.75 | 4.2547 | 1127 | 22.52 | 3.557 | 2080 | 8.3184 | 3.54 | 2103.2833 | 0.0708 | 99.1497 | 6.3102
1128 | 22.54 | 3.488 | 2101 | 2.1015 | 1128 | 22.54 | 3.578 | 2128.6 | 4.2563 | 1128 | 22.54 | 3.559 | 2080.6 | 4.1606 | 3.5417 | 2103.4 | 0.070833 | 99.1552 | 3.5056
1129 | 22.56 | 3.493 | 2099 | 10.5 | 1129 | 22.56 | 3.582 | 2129.45 | 8.5161 | 1129 | 22.56 | 3.564 | 2082.25 | 10.4071 | 3.5463 | 2103.5667 | 0.070927 | 99.1631 | 9.8163
1130 | 22.58 | 3.496 | 2097.35 | 6.2945 | 1130 | 22.58 | 3.584 | 2130.55 | 4.26 | 1130 | 22.58 | 3.568 | 2081.95 | 8.3284 | 3.5493 | 2103.2833 | 0.070987 | 99.1497 | 6.3103
1131 | 22.6 | 3.499 | 2095.1 | 6.2887 | 1131 | 22.6 | 3.589 | 2131.95 | 10.6562 | 1131 | 22.6 | 3.572 | 2082.8 | 8.3295 | 3.5533 | 2103.2833 | 0.071067 | 99.1497 | 8.4131
1132 | 22.62 | 3.503 | 2093.15 | 8.3765 | 1132 | 22.62 | 3.592 | 2131.7 | 6.3955 | 1132 | 22.62 | 3.574 | 2084.2 | 4.167 | 3.5563 | 2103.0167 | 0.071127 | 99.1372 | 6.3095
1133 | 22.64 | 3.506 | 2091.2 | 6.2765 | 1133 | 22.64 | 3.595 | 2134.75 | 6.3997 | 1133 | 22.64 | 3.577 | 2084.75 | 6.2534 | 3.5593 | 2103.5667 | 0.071187 | 99.1631 | 6.3099
1134 | 22.66 | 3.509 | 2089.8 | 6.2715 | 1134 | 22.66 | 3.6 | 2135.85 | 10.6765 | 1134 | 22.66 | 3.58 | 2085.6 | 6.2555 | 3.563 | 2103.75 | 0.07126 | 99.1717 | 7.7134
1135 | 22.68 | 3.512 | 2088.15 | 6.2669 | 1135 | 22.68 | 3.603 | 2136.15 | 6.408 | 1135 | 22.68 | 3.583 | 2086.45 | 6.2581 | 3.566 | 2103.5833 | 0.07132 | 99.1639 | 6.311
1136 | 22.7 | 3.515 | 2086.15 | 6.2615 | 1136 | 22.7 | 3.605 | 2137.55 | 4.2737 | 1136 | 22.7 | 3.586 | 2087.55 | 6.261 | 3.5687 | 2103.75 | 0.071373 | 99.1717 | 5.6098
1137 | 22.72 | 3.518 | 2084.5 | 6.256 | 1137 | 22.72 | 3.609 | 2137.85 | 8.5508 | 1137 | 22.72 | 3.59 | 2087.85 | 8.3508 | 3.5723 | 2103.4 | 0.071447 | 99.1552 | 7.7131
1138 | 22.74 | 3.523 | 2082.55 | 10.4176 | 1138 | 22.74 | 3.611 | 2138.4 | 4.2763 | 1138 | 22.74 | 3.593 | 2088.95 | 6.2652 | 3.5757 | 2103.3 | 0.071513 | 99.1505 | 7.0112
1139 | 22.76 | 3.526 | 2080.05 | 6.2439 | 1139 | 22.76 | 3.613 | 2140.05 | 4.2784 | 1139 | 22.76 | 3.597 | 2089.25 | 8.3564 | 3.5787 | 2103.1167 | 0.071573 | 99.1419 | 6.3096
1140 | 22.78 | 3.529 | 2077.5 | 6.2363 | 1140 | 22.78 | 3.618 | 2140.9 | 10.7024 | 1140 | 22.78 | 3.6 | 2090.9 | 6.2702 | 3.5823 | 2103.1 | 0.071647 | 99.1411 | 7.7114
1141 | 22.8 | 3.532 | 2076.4 | 6.2309 | 1141 | 22.8 | 3.623 | 2141.75 | 10.7066 | 1141 | 22.8 | 3.604 | 2092.05 | 8.3659 | 3.5863 | 2103.4 | 0.071727 | 99.1552 | 8.413
1142 | 22.82 | 3.534 | 2073.3 | 4.1497 | 1142 | 22.82 | 3.626 | 2143.15 | 6.4273 | 1142 | 22.82 | 3.607 | 2092.3 | 6.2765 | 3.589 | 2102.9167 | 0.07178 | 99.1324 | 5.6084
1143 | 22.84 | 3.538 | 2070.55 | 8.2877 | 1143 | 22.84 | 3.628 | 2143.95 | 4.2871 | 1143 | 22.84 | 3.61 | 2093.45 | 6.2786 | 3.592 | 2102.65 | 0.07184 | 99.1199 | 6.3084
1144 | 22.86 | 3.541 | 2068.85 | 6.2091 | 1144 | 22.86 | 3.632 | 2144.8 | 8.5775 | 1144 | 22.86 | 3.613 | 2094.25 | 6.2816 | 3.5953 | 2102.6333 | 0.071907 | 99.1191 | 7.0088
1145 | 22.88 | 3.545 | 2066.6 | 8.2709 | 1145 | 22.88 | 3.634 | 2145.35 | 4.2901 | 1145 | 22.88 | 3.616 | 2094.8 | 6.2836 | 3.5983 | 2102.25 | 0.071967 | 99.101 | 6.3073
1146 | 22.9 | 3.55 | 2063.8 | 10.326 | 1146 | 22.9 | 3.636 | 2146.2 | 4.2916 | 1146 | 22.9 | 3.62 | 2095.4 | 8.3804 | 3.602 | 2101.8 | 0.07204 | 99.0798 | 7.7074
1147 | 22.92 | 3.555 | 2061.6 | 10.3135 | 1147 | 22.92 | 3.641 | 2147.05 | 10.7331 | 1147 | 22.92 | 3.623 | 2096.2 | 6.2874 | 3.6063 | 2101.6167 | 0.072127 | 99.0712 | 9.1074
1148 | 22.94 | 3.555 | 2059.05 | 0 | 1148 | 22.94 | 3.645 | 2148.15 | 8.5904 | 1148 | 22.94 | 3.627 | 2095.95 | 8.3843 | 3.609 | 2101.05 | 0.07218 | 99.0444 | 5.6036
1149 | 22.96 | 3.558 | 2056.85 | 6.1738 | 1149 | 22.96 | 3.647 | 2148.7 | 4.2968 | 1149 | 22.96 | 3.63 | 2097.35 | 6.29 | 3.6117 | 2100.9667 | 0.072233 | 99.0405 | 5.6027
1150 | 22.98 | 3.563 | 2054.35 | 10.278 | 1150 | 22.98 | 3.651 | 2150.95 | 8.5993 | 1150 | 22.98 | 3.634 | 2098.2 | 8.3911 | 3.616 | 2101.1667 | 0.07232 | 99.0499 | 9.1046
1151 | 23 | 3.564 | 2051.55 | 2.0529 | 1151 | 23 | 3.656 | 2151.8 | 10.7569 | 1151 | 23 | 3.636 | 2098.75 | 4.197 | 3.6187 | 2100.7 | 0.072373 | 99.0279 | 5.6025
1152 | 23.02 | 3.567 | 2049.3 | 6.1513 | 1152 | 23.02 | 3.658 | 2151.8 | 4.3036 | 1152 | 23.02 | 3.639 | 2099.55 | 6.2974 | 3.6213 | 2100.2167 | 0.072427 | 99.0052 | 5.6012
1153 | 23.04 | 3.571 | 2046.8 | 8.1922 | 1153 | 23.04 | 3.659 | 2152.9 | 2.1523 | 1153 | 23.04 | 3.641 | 2099.85 | 4.1994 | 3.6237 | 2099.85 | 0.072473 | 98.9879 | 4.9001
1154 | 23.06 | 3.575 | 2044.85 | 8.1833 | 1154 | 23.06 | 3.663 | 2154.05 | 8.6139 | 1154 | 23.06 | 3.645 | 2100.4 | 8.4005 | 3.6277 | 2099.7667 | 0.072553 | 98.9839 | 8.3992
1155 | 23.08 | 3.579 | 2041.2 | 8.1721 | 1155 | 23.08 | 3.667 | 2154.05 | 8.6162 | 1155 | 23.08 | 3.649 | 2102.35 | 8.4055 | 3.6317 | 2099.2 | 0.072633 | 98.9572 | 8.3979
1156 | 23.1 | 3.582 | 2038.95 | 6.1202 | 1156 | 23.1 | 3.669 | 2155.15 | 4.3092 | 1156 | 23.1 | 3.653 | 2102.1 | 8.4089 | 3.6347 | 2098.7333 | 0.072693 | 98.9352 | 6.2969
1157 | 23.12 | 3.585 | 2035.9 | 6.1123 | 1157 | 23.12 | 3.674 | 2156 | 10.7779 | 1157 | 23.12 | 3.656 | 2102.65 | 6.3071 | 3.6383 | 2098.1833 | 0.072767 | 98.9093 | 7.6943
1158 | 23.14 | 3.586 | 2032.8 | 2.0343 | 1158 | 23.14 | 3.678 | 2157.1 | 8.6262 | 1158 | 23.14 | 3.66 | 2103.75 | 8.4128 | 3.6413 | 2097.8833 | 0.072827 | 98.8952 | 6.2941
1159 | 23.16 | 3.59 | 2030.6 | 8.1268 | 1159 | 23.16 | 3.681 | 2157.65 | 6.4721 | 1159 | 23.16 | 3.663 | 2104.05 | 6.3117 | 3.6447 | 2097.4333 | 0.072893 | 98.874 | 6.9922
1160 | 23.18 | 3.594 | 2027.25 | 8.1157 | 1160 | 23.18 | 3.682 | 2159.05 | 2.1583 | 1160 | 23.18 | 3.667 | 2105.45 | 8.419 | 3.6477 | 2097.25 | 0.072953 | 98.8653 | 6.292
1161 | 23.2 | 3.597 | 2024.7 | 6.0779 | 1161 | 23.2 | 3.687 | 2159.6 | 10.7966 | 1161 | 23.2 | 3.669 | 2106 | 4.2115 | 3.651 | 2096.7667 | 0.07302 | 98.8425 | 6.99
1162 | 23.22 | 3.601 | 2021.1 | 8.0916 | 1162 | 23.22 | 3.69 | 2159.6 | 6.4788 | 1162 | 23.22 | 3.672 | 2106.3 | 6.3185 | 3.6543 | 2095.6667 | 0.073087 | 98.7907 | 6.9874
1163 | 23.24 | 3.605 | 2017.45 | 8.0771 | 1163 | 23.24 | 3.691 | 2160.75 | 2.1602 | 1163 | 23.24 | 3.675 | 2106.85 | 6.3197 | 3.657 | 2095.0167 | 0.07314 | 98.76 | 5.5876
1164 | 23.26 | 3.608 | 2014.95 | 6.0486 | 1164 | 23.26 | 3.695 | 2161.55 | 8.6446 | 1164 | 23.26 | 3.679 | 2107.1 | 8.4279 | 3.6607 | 2094.5333 | 0.073213 | 98.7372 | 7.6808
1165 | 23.28 | 3.61 | 2011.3 | 4.0262 | 1165 | 23.28 | 3.701 | 2162.7 | 12.9728 | 1165 | 23.28 | 3.683 | 2107.95 | 8.4301 | 3.6647 | 2093.9833 | 0.073293 | 98.7113 | 8.377
1166 | 23.3 | 3.613 | 2007.95 | 6.0289 | 1166 | 23.3 | 3.704 | 2163.25 | 6.4889 | 1166 | 23.3 | 3.687 | 2109.05 | 8.434 | 3.668 | 2093.4167 | 0.07336 | 98.6846 | 6.979
1167 | 23.32 | 3.617 | 2004.6 | 8.0251 | 1167 | 23.32 | 3.707 | 2165.2 | 6.4927 | 1167 | 23.32 | 3.69 | 2109.35 | 6.3276 | 3.6713 | 2093.05 | 0.073427 | 98.6673 | 6.9774
1168 | 23.34 | 3.62 | 2002.35 | 6.0104 | 1168 | 23.34 | 3.712 | 2166.05 | 10.8281 | 1168 | 23.34 | 3.692 | 2109.65 | 4.219 | 3.6747 | 2092.6833 | 0.073493 | 98.65 | 6.9762
1169 | 23.36 | 3.623 | 1998.75 | 6.0017 | 1169 | 23.36 | 3.713 | 2165.75 | 2.1659 | 1169 | 23.36 | 3.695 | 2110.45 | 6.3301 | 3.677 | 2091.65 | 0.07354 | 98.6013 | 4.8817
1170 | 23.38 | 3.627 | 1995.1 | 7.9877 | 1170 | 23.38 | 3.714 | 2166.3 | 2.166 | 1170 | 23.38 | 3.698 | 2110.75 | 6.3318 | 3.6797 | 2090.7167 | 0.073593 | 98.5573 | 5.5765
1171 | 23.4 | 3.632 | 1991.45 | 9.9664 | 1171 | 23.4 | 3.719 | 2166.3 | 10.8315 | 1171 | 23.4 | 3.701 | 2112.15 | 6.3344 | 3.684 | 2089.9667 | 0.07368 | 98.522 | 9.0581
1172 | 23.42 | 3.633 | 1987.3 | 1.9894 | 1172 | 23.42 | 3.722 | 2167.15 | 6.5002 | 1172 | 23.42 | 3.705 | 2112.15 | 8.4486 | 3.6867 | 2088.8667 | 0.073733 | 98.4701 | 5.5718
1173 | 23.44 | 3.637 | 1984.2 | 7.943 | 1173 | 23.44 | 3.725 | 2168.55 | 6.5036 | 1173 | 23.44 | 3.708 | 2113.25 | 6.3381 | 3.69 | 2088.6667 | 0.0738 | 98.4607 | 6.9626
1174 | 23.46 | 3.64 | 1979.75 | 5.9459 | 1174 | 23.46 | 3.73 | 2168.85 | 10.8435 | 1174 | 23.46 | 3.713 | 2113.55 | 10.567 | 3.6943 | 2087.3833 | 0.073887 | 98.4002 | 9.0481
1175 | 23.48 | 3.642 | 1976.1 | 3.9558 | 1175 | 23.48 | 3.734 | 2169.65 | 8.677 | 1175 | 23.48 | 3.717 | 2114.4 | 8.4559 | 3.6977 | 2086.7167 | 0.073953 | 98.3688 | 6.9568
1176 | 23.5 | 3.647 | 1972.2 | 9.8707 | 1176 | 23.5 | 3.736 | 2170.5 | 4.3402 | 1176 | 23.5 | 3.718 | 2115.5 | 2.1149 | 3.7003 | 2086.0667 | 0.074007 | 98.3381 | 5.5637
1177 | 23.52 | 3.651 | 1968 | 7.8804 | 1177 | 23.52 | 3.739 | 2171.05 | 6.5123 | 1177 | 23.52 | 3.722 | 2115.5 | 8.462 | 3.704 | 2084.85 | 0.07408 | 98.2808 | 7.6467
1178 | 23.54 | 3.654 | 1963.25 | 5.8969 | 1178 | 23.54 | 3.742 | 2172.2 | 6.5149 | 1178 | 23.54 | 3.725 | 2115.8 | 6.347 | 3.707 | 2083.75 | 0.07414 | 98.2289 | 6.2529
1179 | 23.56 | 3.657 | 1959.05 | 5.8835 | 1179 | 23.56 | 3.744 | 2172.45 | 4.3447 | 1179 | 23.56 | 3.727 | 2116.35 | 4.2321 | 3.7093 | 2082.6167 | 0.074187 | 98.1755 | 4.8608
1180 | 23.58 | 3.66 | 1954.9 | 5.8709 | 1180 | 23.58 | 3.747 | 2172.45 | 6.5173 | 1180 | 23.58 | 3.731 | 2116.9 | 8.4665 | 3.7127 | 2081.4167 | 0.074253 | 98.1189 | 6.9401
1181 | 23.6 | 3.662 | 1950.4 | 3.9053 | 1181 | 23.6 | 3.752 | 2174.4 | 10.8671 | 1181 | 23.6 | 3.735 | 2117.15 | 8.4681 | 3.7163 | 2080.65 | 0.074327 | 98.0828 | 7.6305
1182 | 23.62 | 3.665 | 1945.95 | 5.8445 | 1182 | 23.62 | 3.757 | 2175.25 | 10.8741 | 1182 | 23.62 | 3.738 | 2117.45 | 6.3519 | 3.72 | 2079.55 | 0.0744 | 98.0309 | 7.627
1183 | 23.64 | 3.669 | 1941.45 | 7.7748 | 1183 | 23.64 | 3.759 | 2175.8 | 4.351 | 1183 | 23.64 | 3.743 | 2118 | 10.5886 | 3.7237 | 2078.4167 | 0.074473 | 97.9775 | 7.6229
1184 | 23.66 | 3.672 | 1937 | 5.8177 | 1184 | 23.66 | 3.763 | 2176.4 | 8.7044 | 1184 | 23.66 | 3.746 | 2118.85 | 6.3553 | 3.727 | 2077.4167 | 0.07454 | 97.9304 | 6.9264
1185 | 23.68 | 3.677 | 1932.8 | 9.6745 | 1185 | 23.68 | 3.768 | 2175.8 | 10.8805 | 1185 | 23.68 | 3.749 | 2118.3 | 6.3557 | 3.7313 | 2075.6333 | 0.074627 | 97.8463 | 8.9983
1186 | 23.7 | 3.681 | 1927.2 | 7.72 | 1186 | 23.7 | 3.769 | 2176.4 | 2.1761 | 1186 | 23.7 | 3.752 | 2119.95 | 6.3574 | 3.734 | 2074.5167 | 0.07468 | 97.7937 | 5.5335
1187 | 23.72 | 3.683 | 1921.1 | 3.8483 | 1187 | 23.72 | 3.77 | 2176.65 | 2.1765 | 1187 | 23.72 | 3.754 | 2119.95 | 4.2399 | 3.7357 | 2072.5667 | 0.074713 | 97.7017 | 3.4559
1188 | 23.74 | 3.685 | 1916.6 | 3.8377 | 1188 | 23.74 | 3.774 | 2177.5 | 8.7083 | 1188 | 23.74 | 3.758 | 2120.25 | 8.4804 | 3.739 | 2071.45 | 0.07478 | 97.6491 | 6.9067
1189 | 23.76 | 3.689 | 1910.75 | 7.6547 | 1189 | 23.76 | 3.777 | 2178.9 | 6.5346 | 1189 | 23.76 | 3.761 | 2121.65 | 6.3629 | 3.7423 | 2070.4333 | 0.074847 | 97.6012 | 6.9031
1190 | 23.78 | 3.692 | 1904.85 | 5.7234 | 1190 | 23.78 | 3.781 | 2179.75 | 8.7173 | 1190 | 23.78 | 3.764 | 2121.65 | 6.3649 | 3.7457 | 2068.75 | 0.074913 | 97.5218 | 6.8986
1191 | 23.8 | 3.695 | 1899.3 | 5.7062 | 1191 | 23.8 | 3.786 | 2180.55 | 10.9007 | 1191 | 23.8 | 3.768 | 2122.2 | 8.4877 | 3.7497 | 2067.35 | 0.074993 | 97.4558 | 8.2722
1192 | 23.82 | 3.7 | 1893.4 | 9.4818 | 1192 | 23.82 | 3.79 | 2180.85 | 8.7228 | 1192 | 23.82 | 3.773 | 2122.5 | 10.6118 | 3.7543 | 2065.5833 | 0.075087 | 97.3725 | 9.6435
1193 | 23.84 | 3.704 | 1887 | 7.5608 | 1193 | 23.84 | 3.791 | 2181.15 | 2.181 | 1193 | 23.84 | 3.776 | 2123.3 | 6.3687 | 3.757 | 2063.8167 | 0.07514 | 97.2893 | 5.5059
1194 | 23.86 | 3.709 | 1879.75 | 9.4169 | 1194 | 23.86 | 3.794 | 2182.5 | 6.5455 | 1194 | 23.86 | 3.778 | 2123.3 | 4.2466 | 3.7603 | 2061.85 | 0.075207 | 97.1965 | 6.8761
1195 | 23.88 | 3.71 | 1872.75 | 1.8762 | 1195 | 23.88 | 3.797 | 2181.7 | 6.5463 | 1195 | 23.88 | 3.781 | 2123.3 | 6.3699 | 3.7627 | 2059.25 | 0.075253 | 97.074 | 4.8079
1196 | 23.9 | 3.713 | 1866.05 | 5.6082 | 1196 | 23.9 | 3.799 | 2183.65 | 4.3653 | 1196 | 23.9 | 3.784 | 2124.15 | 6.3712 | 3.7653 | 2057.95 | 0.075307 | 97.0127 | 5.4896
1197 | 23.92 | 3.718 | 1858.2 | 9.3106 | 1197 | 23.92 | 3.803 | 2184.5 | 8.7363 | 1197 | 23.92 | 3.787 | 2124.7 | 6.3733 | 3.7693 | 2055.8 | 0.075387 | 96.9113 | 8.2275
1198 | 23.94 | 3.718 | 1850.1 | 0 | 1198 | 23.94 | 3.808 | 2184.5 | 10.9225 | 1198 | 23.94 | 3.79 | 2125.25 | 6.3749 | 3.772 | 2053.2833 | 0.07544 | 96.7927 | 5.4788
1199 | 23.96 | 3.722 | 1842.6 | 7.3854 | 1199 | 23.96 | 3.812 | 2185.6 | 8.7402 | 1199 | 23.96 | 3.795 | 2125.55 | 10.627 | 3.7763 | 2051.25 | 0.075527 | 96.6969 | 8.8932
1200 | 23.98 | 3.727 | 1834.75 | 9.1934 | 1200 | 23.98 | 3.815 | 2185.6 | 6.5568 | 1200 | 23.98 | 3.799 | 2125.85 | 8.5028 | 3.7803 | 2048.7333 | 0.075607 | 96.5782 | 8.2
1201 | 24 | 3.731 | 1825.25 | 7.32 | 1201 | 24 | 3.819 | 2185.6 | 8.7424 | 1201 | 24 | 3.802 | 2125.25 | 6.3767 | 3.784 | 2045.3667 | 0.07568 | 96.4195 | 7.5059
1202 | 24.02 | 3.733 | 1814.9 | 3.6402 | 1202 | 24.02 | 3.822 | 2186.45 | 6.5581 | 1202 | 24.02 | 3.805 | 2126.95 | 6.3783 | 3.7867 | 2042.7667 | 0.075733 | 96.2969 | 5.4508
1203 | 24.04 | 3.736 | 1804.85 | 5.4296 | 1203 | 24.04 | 3.824 | 2186.45 | 4.3729 | 1203 | 24.04 | 3.808 | 2126.95 | 6.3808 | 3.7893 | 2039.4167 | 0.075787 | 96.139 | 5.4429
1204 | 24.06 | 3.74 | 1792.3 | 7.1943 | 1204 | 24.06 | 3.826 | 2187.25 | 4.3737 | 1204 | 24.06 | 3.81 | 2127.25 | 4.2542 | 3.792 | 2035.6 | 0.07584 | 95.9591 | 5.4334
1205 | 24.08 | 3.741 | 1778.05 | 1.7852 | 1205 | 24.08 | 3.83 | 2188.4 | 8.7513 | 1205 | 24.08 | 3.813 | 2128.05 | 6.383 | 3.7947 | 2031.5 | 0.075893 | 95.7658 | 5.4228
1206 | 24.1 | 3.746 | 1763.8 | 8.8546 | 1206 | 24.1 | 3.833 | 2188.4 | 6.5652 | 1206 | 24.1 | 3.817 | 2128.05 | 8.5122 | 3.7987 | 2026.75 | 0.075973 | 95.5419 | 8.1165
1207 | 24.12 | 3.75 | 1742 | 7.0116 | 1207 | 24.12 | 3.837 | 2188.95 | 8.7547 | 1207 | 24.12 | 3.821 | 2128.9 | 8.5139 | 3.8027 | 2019.95 | 0.076053 | 95.2214 | 8.0934
1208 | 24.14 | 3.754 | 1713.25 | 6.9105 | 1208 | 24.14 | 3.84 | 2189.25 | 6.5673 | 1208 | 24.14 | 3.825 | 2128.65 | 8.5151 | 3.8063 | 2010.3833 | 0.076127 | 94.7704 | 7.3889
1209 | 24.16 | 3.758 | 1669.4 | 6.7653 | 1209 | 24.16 | 3.845 | 2190.05 | 10.9483 | 1209 | 24.16 | 3.829 | 2129.2 | 8.5157 | 3.8107 | 1996.2167 | 0.076213 | 94.1026 | 8.681
1210 | 24.18 | 3.763 | 1603.45 | 8.1821 | 1210 | 24.18 | 3.847 | 2190.05 | 4.3801 | 1210 | 24.18 | 3.831 | 2128.9 | 4.2581 | 3.8137 | 1974.1333 | 0.076273 | 93.0615 | 5.9555
1211 | 24.2 | 3.768 | 1453.75 | 7.643 | 1211 | 24.2 | 3.849 | 2191.2 | 4.3813 | 1211 | 24.2 | 3.835 | 2129.75 | 8.5173 | 3.8173 | 1924.9 | 0.076347 | 90.7407 | 7.1482
1212 | 24.22 | 3.775 | 1227.2 | 9.3833 | 1212 | 24.22 | 3.854 | 2192.3 | 10.9587 | 1212 | 24.22 | 3.837 | 2130 | 4.2598 | 3.822 | 1849.8333 | 0.07644 | 87.202 | 8.8077
1213 | 24.24 | 3.782 | 1080.25 | 8.0761 | 1213 | 24.24 | 3.856 | 2191.75 | 4.384 | 1213 | 24.24 | 3.84 | 2130.6 | 6.3909 | 3.826 | 1800.8667 | 0.07652 | 84.8937 | 7.3014
1214 | 24.26 | 3.788 | 1007.9 | 6.2644 | 1214 | 24.26 | 3.858 | 2193.15 | 4.3849 | 1214 | 24.26 | 3.843 | 2130.6 | 6.3918 | 3.8297 | 1777.2167 | 0.076593 | 83.7788 | 6.5598
1215 | 24.28 | 3.794 | 982.2 | 5.9703 | 1215 | 24.28 | 3.864 | 2192.85 | 13.158 | 1215 | 24.28 | 3.847 | 2130 | 8.5212 | 3.835 | 1768.35 | 0.0767 | 83.3608 | 9.4548
1216 | 24.3 | 3.798 | 969.05 | 3.9025 | 1216 | 24.3 | 3.867 | 2193.15 | 6.579 | 1216 | 24.3 | 3.851 | 2131.15 | 8.5223 | 3.8387 | 1764.45 | 0.076773 | 83.177 | 6.4768
1217 | 24.32 | 3.803 | 962.65 | 4.8292 | 1217 | 24.32 | 3.87 | 2194 | 6.5807 | 1217 | 24.32 | 3.854 | 2130.6 | 6.3926 | 3.8423 | 1762.4167 | 0.076847 | 83.0811 | 6.4659
1218 | 24.34 | 3.804 | 958.75 | 0.9607 | 1218 | 24.34 | 3.874 | 2195.1 | 8.7782 | 1218 | 24.34 | 3.858 | 2131.4 | 8.524 | 3.8453 | 1761.75 | 0.076907 | 83.0497 | 5.2862
1219 | 24.36 | 3.808 | 955.1 | 3.8277 | 1219 | 24.36 | 3.877 | 2195.1 | 6.5853 | 1219 | 24.36 | 3.86 | 2131.4 | 4.2628 | 3.8483 | 1760.5333 | 0.076967 | 82.9923 | 5.2834
1220 | 24.38 | 3.812 | 952.6 | 3.8154 | 1220 | 24.38 | 3.878 | 2195.95 | 2.1955 | 1220 | 24.38 | 3.864 | 2132.55 | 8.5279 | 3.8513 | 1760.3667 | 0.077027 | 82.9845 | 5.2814
1221 | 24.4 | 3.815 | 950.6 | 2.8548 | 1221 | 24.4 | 3.882 | 2196.2 | 8.7843 | 1221 | 24.4 | 3.866 | 2133.1 | 4.2657 | 3.8543 | 1759.9667 | 0.077087 | 82.9656 | 5.2805
1222 | 24.42 | 3.817 | 948.95 | 1.8996 | 1222 | 24.42 | 3.885 | 2195.1 | 6.5869 | 1222 | 24.42 | 3.87 | 2132.55 | 8.5313 | 3.8573 | 1758.8667 | 0.077147 | 82.9138 | 5.2782
1223 | 24.44 | 3.822 | 947.25 | 4.7405 | 1223 | 24.44 | 3.888 | 2195.95 | 6.5866 | 1223 | 24.44 | 3.873 | 2133.35 | 6.3989 | 3.861 | 1758.85 | 0.07722 | 82.913 | 6.4491
1224 | 24.46 | 3.828 | 946.45 | 5.6811 | 1224 | 24.46 | 3.893 | 2196.5 | 10.9811 | 1224 | 24.46 | 3.876 | 2133.1 | 6.3997 | 3.8657 | 1758.6833 | 0.077313 | 82.9051 | 8.2076
1225 | 24.48 | 3.831 | 945.3 | 2.8376 | 1225 | 24.48 | 3.897 | 2197.35 | 8.7877 | 1225 | 24.48 | 3.881 | 2133.65 | 10.6669 | 3.8697 | 1758.7667 | 0.077393 | 82.9091 | 7.0349
1226 | 24.5 | 3.833 | 943.9 | 1.8892 | 1226 | 24.5 | 3.899 | 2198.45 | 4.3958 | 1226 | 24.5 | 3.885 | 2133.65 | 8.5346 | 3.8723 | 1758.6667 | 0.077447 | 82.9043 | 4.6899
1227 | 24.52 | 3.836 | 942.8 | 2.83 | 1227 | 24.52 | 3.902 | 2198.75 | 6.5958 | 1227 | 24.52 | 3.887 | 2133.95 | 4.2676 | 3.875 | 1758.5 | 0.0775 | 82.8965 | 4.6896
1228 | 24.54 | 3.839 | 941.4 | 2.8263 | 1228 | 24.54 | 3.905 | 2199.3 | 6.5971 | 1228 | 24.54 | 3.89 | 2134.2 | 6.4022 | 3.878 | 1758.3 | 0.07756 | 82.8871 | 5.2752
1229 | 24.56 | 3.842 | 941.15 | 2.8238 | 1229 | 24.56 | 3.908 | 2199.3 | 6.5979 | 1229 | 24.56 | 3.894 | 2134.5 | 8.5374 | 3.8813 | 1758.3167 | 0.077627 | 82.8878 | 5.861
1230 | 24.58 | 3.846 | 941.4 | 3.7651 | 1230 | 24.58 | 3.91 | 2199.85 | 4.3992 | 1230 | 24.58 | 3.896 | 2134.2 | 4.2687 | 3.884 | 1758.4833 | 0.07768 | 82.8957 | 4.6891
1231 | 24.6 | 3.851 | 940.85 | 4.7056 | 1231 | 24.6 | 3.915 | 2199.85 | 10.9992 | 1231 | 24.6 | 3.899 | 2134.2 | 6.4026 | 3.8883 | 1758.3 | 0.077767 | 82.8871 | 7.6197
1232 | 24.62 | 3.854 | 940.85 | 2.8226 | 1232 | 24.62 | 3.92 | 2200.4 | 11.0006 | 1232 | 24.62 | 3.903 | 2135.05 | 8.5385 | 3.8923 | 1758.7667 | 0.077847 | 82.9091 | 7.0341
1233 | 24.64 | 3.857 | 940.55 | 2.8221 | 1233 | 24.64 | 3.922 | 2200.7 | 4.4011 | 1233 | 24.64 | 3.907 | 2135.05 | 8.5402 | 3.8953 | 1758.7667 | 0.077907 | 82.9091 | 5.2763
1234 | 24.66 | 3.86 | 941.15 | 2.8225 | 1234 | 24.66 | 3.926 | 2201.8 | 8.805 | 1234 | 24.66 | 3.91 | 2135.05 | 6.4052 | 3.8987 | 1759.3333 | 0.077973 | 82.9358 | 5.8635
1235 | 24.68 | 3.863 | 940.3 | 2.8222 | 1235 | 24.68 | 3.93 | 2201.5 | 8.8066 | 1235 | 24.68 | 3.915 | 2135.35 | 10.676 | 3.9027 | 1759.05 | 0.078053 | 82.9224 | 7.0368
1236 | 24.7 | 3.867 | 939.75 | 3.7601 | 1236 | 24.7 | 3.932 | 2201.8 | 4.4033 | 1236 | 24.7 | 3.917 | 2136.15 | 4.2715 | 3.9053 | 1759.2333 | 0.078107 | 82.9311 | 4.691
1237 | 24.72 | 3.871 | 940.3 | 3.7601 | 1237 | 24.72 | 3.935 | 2201.5 | 6.605 | 1237 | 24.72 | 3.92 | 2135.6 | 6.4076 | 3.9087 | 1759.1333 | 0.078173 | 82.9263 | 5.8639
1238 | 24.74 | 3.876 | 939.75 | 4.7001 | 1238 | 24.74 | 3.938 | 2202.35 | 6.6058 | 1238 | 24.74 | 3.923 | 2136.75 | 6.4085 | 3.9123 | 1759.6167 | 0.078247 | 82.9491 | 6.451
1239 | 24.76 | 3.88 | 938.9 | 3.7573 | 1239 | 24.76 | 3.94 | 2202.1 | 4.4044 | 1239 | 24.76 | 3.926 | 2136.45 | 6.4098 | 3.9153 | 1759.15 | 0.078307 | 82.9271 | 5.2782
1240 | 24.78 | 3.885 | 938.35 | 4.6931 | 1240 | 24.78 | 3.944 | 2202.65 | 8.8095 | 1240 | 24.78 | 3.929 | 2136.45 | 6.4093 | 3.9193 | 1759.15 | 0.078387 | 82.9271 | 7.0366
1241 | 24.8 | 3.889 | 936.95 | 3.7506 | 1241 | 24.8 | 3.949 | 2202.9 | 11.0139 | 1241 | 24.8 | 3.933 | 2137 | 8.5469 | 3.9237 | 1758.95 | 0.078473 | 82.9177 | 7.6225
1242 | 24.82 | 3.89 | 936.95 | 0.93695 | 1242 | 24.82 | 3.953 | 2204.05 | 8.8139 | 1242 | 24.82 | 3.937 | 2136.75 | 8.5475 | 3.9267 | 1759.25 | 0.078533 | 82.9318 | 5.2773
1243 | 24.84 | 3.894 | 935.25 | 3.7444 | 1243 | 24.84 | 3.955 | 2204.3 | 4.4084 | 1243 | 24.84 | 3.941 | 2136.75 | 8.547 | 3.93 | 1758.7667 | 0.0786 | 82.9091 | 5.8634
1244 | 24.86 | 3.899 | 934.4 | 4.6741 | 1244 | 24.86 | 3.957 | 2205.15 | 4.4094 | 1244 | 24.86 | 3.945 | 2137.55 | 8.5486 | 3.9337 | 1759.0333 | 0.078673 | 82.9216 | 6.4493
1245 | 24.88 | 3.902 | 934.4 | 2.8032 | 1245 | 24.88 | 3.962 | 2205.15 | 11.0258 | 1245 | 24.88 | 3.947 | 2137 | 4.2746 | 3.937 | 1758.85 | 0.07874 | 82.913 | 5.8631
1246 | 24.9 | 3.906 | 933.3 | 3.7354 | 1246 | 24.9 | 3.964 | 2204.3 | 4.4094 | 1246 | 24.9 | 3.95 | 2137.3 | 6.4115 | 3.94 | 1758.3 | 0.0788 | 82.8871 | 5.2757
1247 | 24.92 | 3.91 | 931.35 | 3.7293 | 1247 | 24.92 | 3.966 | 2204.85 | 4.4092 | 1247 | 24.92 | 3.953 | 2137.3 | 6.4119 | 3.943 | 1757.8333 | 0.07886 | 82.8651 | 5.2742
1248 | 24.94 | 3.913 | 930.25 | 2.7924 | 1248 | 24.94 | 3.971 | 2205.7 | 11.0264 | 1248 | 24.94 | 3.955 | 2136.15 | 4.2735 | 3.9463 | 1757.3667 | 0.078927 | 82.8431 | 5.8587
1249 | 24.96 | 3.916 | 930.25 | 2.7908 | 1249 | 24.96 | 3.976 | 2204.3 | 11.025 | 1249 | 24.96 | 3.958 | 2137 | 6.4097 | 3.95 | 1757.1833 | 0.079 | 82.8344 | 6.4433
1250 | 24.98 | 3.919 | 927.45 | 2.7866 | 1250 | 24.98 | 3.978 | 2205.15 | 4.4095 | 1250 | 24.98 | 3.962 | 2138.1 | 8.5502 | 3.953 | 1756.9 | 0.07906 | 82.8211 | 5.2711
1251 | 25 | 3.924 | 925.75 | 4.633 | 1251 | 25 | 3.98 | 2205.15 | 4.4103 | 1251 | 25 | 3.966 | 2136.75 | 8.5497 | 3.9567 | 1755.8833 | 0.079133 | 82.7731 | 6.4401
1252 | 25.02 | 3.926 | 924.35 | 1.8501 | 1252 | 25.02 | 3.985 | 2206 | 11.0279 | 1252 | 25.02 | 3.97 | 2138.1 | 8.5497 | 3.9603 | 1756.15 | 0.079207 | 82.7857 | 6.4387
1253 | 25.04 | 3.931 | 922.7 | 4.6176 | 1253 | 25.04 | 3.987 | 2206.25 | 4.4123 | 1253 | 25.04 | 3.973 | 2137.85 | 6.4139 | 3.9637 | 1755.6 | 0.079273 | 82.7598 | 5.8529
1254 | 25.06 | 3.935 | 920.45 | 3.6863 | 1254 | 25.06 | 3.99 | 2207.4 | 6.6205 | 1254 | 25.06 | 3.976 | 2138.1 | 6.4139 | 3.967 | 1755.3167 | 0.07934 | 82.7464 | 5.8515
1255 | 25.08 | 3.94 | 918.5 | 4.5974 | 1255 | 25.08 | 3.994 | 2206.85 | 8.8285 | 1255 | 25.08 | 3.978 | 2138.1 | 4.2762 | 3.9707 | 1754.4833 | 0.079413 | 82.7071 | 6.4346
1256 | 25.1 | 3.942 | 916 | 1.8345 | 1256 | 25.1 | 3.997 | 2207.4 | 6.6214 | 1256 | 25.1 | 3.983 | 2137.55 | 10.6891 | 3.974 | 1753.65 | 0.07948 | 82.6679 | 5.8469
1257 | 25.12 | 3.945 | 912.9 | 2.7433 | 1257 | 25.12 | 4 | 2207.95 | 6.623 | 1257 | 25.12 | 3.985 | 2137.3 | 4.2748 | 3.9767 | 1752.7167 | 0.079533 | 82.6239 | 4.6752
1258 | 25.14 | 3.949 | 910.1 | 3.646 | 1258 | 25.14 | 4.004 | 2207.4 | 8.8307 | 1258 | 25.14 | 3.989 | 2137.55 | 8.5497 | 3.9807 | 1751.6833 | 0.079613 | 82.5751 | 7.0088
1259 | 25.16 | 3.952 | 907.35 | 2.7262 | 1259 | 25.16 | 4.009 | 2208.8 | 11.0405 | 1259 | 25.16 | 3.993 | 2137.85 | 8.5508 | 3.9847 | 1751.3333 | 0.079693 | 82.5586 | 7.006
1260 | 25.18 | 3.956 | 904.55 | 3.6238 | 1260 | 25.18 | 4.012 | 2209.05 | 6.6268 | 1260 | 25.18 | 3.998 | 2137 | 10.6871 | 3.9887 | 1750.2 | 0.079773 | 82.5052 | 7.0031
1261 | 25.2 | 3.96 | 901.45 | 3.612 | 1261 | 25.2 | 4.012 | 2209.05 | 0 | 1261 | 25.2 | 4.001 | 2137 | 6.411 | 3.991 | 1749.1667 | 0.07982 | 82.4565 | 4.0826
1262 | 25.22 | 3.964 | 900.35 | 3.6036 | 1262 | 25.22 | 4.017 | 2208.8 | 11.0446 | 1262 | 25.22 | 4.003 | 2137.85 | 4.2748 | 3.9947 | 1749 | 0.079893 | 82.4487 | 6.4133
1263 | 25.24 | 3.968 | 897.55 | 3.5958 | 1263 | 25.24 | 4.02 | 2208.2 | 6.6255 | 1263 | 25.24 | 4.006 | 2137 | 6.4123 | 3.998 | 1747.5833 | 0.07996 | 82.3819 | 5.8276
1264 | 25.26 | 3.971 | 894.5 | 2.6881 | 1264 | 25.26 | 4.022 | 2208.5 | 4.4167 | 1264 | 25.26 | 4.008 | 2136.75 | 4.2737 | 4.0003 | 1746.5833 | 0.080007 | 82.3347 | 4.0765
1265 | 25.28 | 3.972 | 892.25 | 0.89337 | 1265 | 25.28 | 4.027 | 2208.8 | 11.0432 | 1265 | 25.28 | 4.012 | 2137.3 | 8.5481 | 4.0037 | 1746.1167 | 0.080073 | 82.3127 | 5.8212
1266 | 25.3 | 3.976 | 889.45 | 3.5634 | 1266 | 25.3 | 4.031 | 2209.05 | 8.8357 | 1266 | 25.3 | 4.015 | 2136.45 | 6.4106 | 4.0073 | 1744.9833 | 0.080147 | 82.2593 | 6.4003
1267 | 25.32 | 3.98 | 886.65 | 3.5522 | 1267 | 25.32 | 4.035 | 2209.05 | 8.8362 | 1267 | 25.32 | 4.018 | 2136.75 | 6.4098 | 4.011 | 1744.15 | 0.08022 | 82.22 | 6.3967
1268 | 25.34 | 3.984 | 883.85 | 3.541 | 1268 | 25.34 | 4.038 | 2210.75 | 6.6297 | 1268 | 25.34 | 4.021 | 2137.85 | 6.4119 | 4.0143 | 1744.15 | 0.080287 | 82.22 | 5.8138
1269 | 25.36 | 3.987 | 879.95 | 2.6457 | 1269 | 25.36 | 4.04 | 2209.6 | 4.4203 | 1269 | 25.36 | 4.026 | 2137 | 10.6871 | 4.0177 | 1742.1833 | 0.080353 | 82.1273 | 5.8106
1270 | 25.38 | 3.992 | 877.15 | 4.3927 | 1270 | 25.38 | 4.043 | 2209.9 | 6.6293 | 1270 | 25.38 | 4.03 | 2137.85 | 8.5497 | 4.0217 | 1741.6333 | 0.080433 | 82.1014 | 6.9676
1271 | 25.4 | 3.997 | 872.95 | 4.3752 | 1271 | 25.4 | 4.045 | 2209.35 | 4.4192 | 1271 | 25.4 | 4.033 | 2137 | 6.4123 | 4.025 | 1739.7667 | 0.0805 | 82.0134 | 5.8023
Počet údajů: 1271 |  |  |  |  | 1272 | 25.42 | 4.048 | 2210.2 | 6.6293 | 1272 | 25.42 | 4.035 | 2137 | 4.274
*** |  |  |  |  | 1273 | 25.44 | 4.053 | 2209.35 | 11.0489 | 1273 | 25.44 | 4.038 | 2136.45 | 6.4102
[5 empty] | 1274 | 25.46 | 4.056 | 2210.75 | 6.6302 | 1274 | 25.46 | 4.041 | 2136.15 | 6.4089
[5 empty] | 1275 | 25.48 | 4.06 | 2211.3 | 8.8441 | 1275 | 25.48 | 4.044 | 2136.75 | 6.4093
[5 empty] | 1276 | 25.5 | 4.065 | 2211 | 11.0558 | 1276 | 25.5 | 4.048 | 2136.15 | 8.5458
[5 empty] | 1277 | 25.52 | 4.067 | 2211.3 | 4.4223 | 1277 | 25.52 | 4.053 | 2136.15 | 10.6807
[5 empty] | 1278 | 25.54 | 4.069 | 2210.75 | 4.422 | 1278 | 25.54 | 4.057 | 2136.15 | 8.5446
[5 empty] | 1279 | 25.56 | 4.072 | 2211 | 6.6326 | 1279 | 25.56 | 4.058 | 2135.35 | 2.1357
[5 empty] | 1280 | 25.58 | 4.075 | 2211 | 6.633 | 1280 | 25.58 | 4.062 | 2135.05 | 8.5408
[5 empty] | 1281 | 25.6 | 4.079 | 2211 | 8.844 | 1281 | 25.6 | 4.065 | 2135.05 | 6.4052
[5 empty] | 1282 | 25.62 | 4.083 | 2211.6 | 8.8452 | 1282 | 25.62 | 4.067 | 2134.75 | 4.2698
[5 empty] | 1283 | 25.64 | 4.087 | 2211.85 | 8.8469 | 1283 | 25.64 | 4.071 | 2135.35 | 8.5402
[5 empty] | 1284 | 25.66 | 4.091 | 2212.15 | 8.848 | 1284 | 25.66 | 4.074 | 2135.05 | 6.4056
[5 empty] | 1285 | 25.68 | 4.094 | 2212.4 | 6.6368 | 1285 | 25.68 | 4.079 | 2134.75 | 10.6745
[5 empty] | 1286 | 25.7 | 4.096 | 2210.75 | 4.4231 | 1286 | 25.7 | 4.083 | 2135.05 | 8.5396
[5 empty] | 1287 | 25.72 | 4.098 | 2211.6 | 4.4223 | 1287 | 25.72 | 4.086 | 2135.05 | 6.4052
[5 empty] | 1288 | 25.74 | 4.101 | 2211 | 6.6339 | 1288 | 25.74 | 4.088 | 2134.75 | 4.2698
[5 empty] | 1289 | 25.76 | 4.104 | 2212.15 | 6.6347 | 1289 | 25.76 | 4.091 | 2134.2 | 6.4034
[5 empty] | 1290 | 25.78 | 4.107 | 2212.4 | 6.6368 | 1290 | 25.78 | 4.095 | 2133.65 | 8.5357
[5 empty] | 1291 | 25.8 | 4.112 | 2212.4 | 11.062 | 1291 | 25.8 | 4.098 | 2133.35 | 6.4005
[5 empty] | 1292 | 25.82 | 4.116 | 2212.7 | 8.8502 | 1292 | 25.82 | 4.1 | 2133.65 | 4.267
[5 empty] | 1293 | 25.84 | 4.12 | 2212.95 | 8.8513 | 1293 | 25.84 | 4.105 | 2132.55 | 10.6655
[5 empty] | 1294 | 25.86 | 4.122 | 2212.4 | 4.4253 | 1294 | 25.86 | 4.108 | 2132.55 | 6.3976
[5 empty] | 1295 | 25.88 | 4.125 | 2213.25 | 6.6385 | 1295 | 25.88 | 4.112 | 2132.25 | 8.5296
[5 empty] | 1296 | 25.9 | 4.128 | 2212.7 | 6.6389 | 1296 | 25.9 | 4.114 | 2132.55 | 4.2648
[5 empty] | 1297 | 25.92 | 4.13 | 2211.85 | 4.4245 | 1297 | 25.92 | 4.118 | 2131.7 | 8.5285
[5 empty] | 1298 | 25.94 | 4.134 | 2213.25 | 8.8502 | 1298 | 25.94 | 4.121 | 2131.15 | 6.3943
[5 empty] | 1299 | 25.96 | 4.139 | 2212.15 | 11.0635 | 1299 | 25.96 | 4.123 | 2131.4 | 4.2625
[5 empty] | 1300 | 25.98 | 4.142 | 2212.7 | 6.6373 | 1300 | 25.98 | 4.127 | 2131.15 | 8.5251
[5 empty] | 1301 | 26 | 4.146 | 2211.85 | 8.8491 | 1301 | 26 | 4.13 | 2130.6 | 6.3926
[5 empty] | 1302 | 26.02 | 4.148 | 2212.7 | 4.4245 | 1302 | 26.02 | 4.134 | 2129.75 | 8.5207
[5 empty] | 1303 | 26.04 | 4.151 | 2212.15 | 6.6373 | 1303 | 26.04 | 4.139 | 2130 | 10.6494
[5 empty] | 1304 | 26.06 | 4.153 | 2212.15 | 4.4243 | 1304 | 26.06 | 4.143 | 2129.45 | 8.5189
[5 empty] | 1305 | 26.08 | 4.157 | 2212.7 | 8.8497 | 1305 | 26.08 | 4.144 | 2129.2 | 2.1293
[5 empty] | 1306 | 26.1 | 4.162 | 2212.4 | 11.0627 | 1306 | 26.1 | 4.147 | 2129.2 | 6.3876
[5 empty] | 1307 | 26.12 | 4.165 | 2213.25 | 6.6385 | 1307 | 26.12 | 4.15 | 2129.2 | 6.3876
[5 empty] | 1308 | 26.14 | 4.168 | 2212.95 | 6.6393 | 1308 | 26.14 | 4.153 | 2126.95 | 6.3842
[5 empty] | 1309 | 26.16 | 4.173 | 2212.95 | 11.0647 | 1309 | 26.16 | 4.157 | 2127.25 | 8.5084
[5 empty] | 1310 | 26.18 | 4.175 | 2212.4 | 4.4253 | 1310 | 26.18 | 4.16 | 2126.95 | 6.3813
[5 empty] | 1311 | 26.2 | 4.178 | 2213.25 | 6.6385 | 1311 | 26.2 | 4.165 | 2126.4 | 10.6334
[5 empty] | 1312 | 26.22 | 4.181 | 2211.85 | 6.6377 | 1312 | 26.22 | 4.167 | 2126.1 | 4.2525
[5 empty] | 1313 | 26.24 | 4.184 | 2212.4 | 6.6364 | 1313 | 26.24 | 4.171 | 2125.85 | 8.5039
[5 empty] | 1314 | 26.26 | 4.186 | 2211.85 | 4.4242 | 1314 | 26.26 | 4.175 | 2125.25 | 8.5022
[5 empty] | 1315 | 26.28 | 4.191 | 2211.3 | 11.0579 | 1315 | 26.28 | 4.177 | 2124.7 | 4.2499
[5 empty] | 1316 | 26.3 | 4.195 | 2212.15 | 8.8469 | 1316 | 26.3 | 4.18 | 2124.7 | 6.3741
[5 empty] | 1317 | 26.32 | 4.198 | 2212.15 | 6.6365 | 1317 | 26.32 | 4.183 | 2123.9 | 6.3729
[5 empty] | 1318 | 26.34 | 4.201 | 2211.3 | 6.6352 | 1318 | 26.34 | 4.186 | 2124.15 | 6.3721
[5 empty] | 1319 | 26.36 | 4.204 | 2211.85 | 6.6347 | 1319 | 26.36 | 4.19 | 2123.05 | 8.4944
[5 empty] | 1320 | 26.38 | 4.207 | 2211.6 | 6.6352 | 1320 | 26.38 | 4.195 | 2123.05 | 10.6152
[5 empty] | 1321 | 26.4 | 4.209 | 2211.6 | 4.4232 | 1321 | 26.4 | 4.198 | 2121.65 | 6.3671
[5 empty] | 1322 | 26.42 | 4.213 | 2211.6 | 8.8464 | 1322 | 26.42 | 4.2 | 2122.2 | 4.2438
[5 empty] | 1323 | 26.44 | 4.217 | 2211.85 | 8.8469 | 1323 | 26.44 | 4.203 | 2120.8 | 6.3645
[5 empty] | 1324 | 26.46 | 4.22 | 2210.45 | 6.6335 | 1324 | 26.46 | 4.207 | 2119.95 | 8.4815
[5 empty] | 1325 | 26.48 | 4.225 | 2211.3 | 11.0544 | 1325 | 26.48 | 4.21 | 2119.7 | 6.3595
[5 empty] | 1326 | 26.5 | 4.229 | 2210.2 | 8.843 | 1326 | 26.5 | 4.213 | 2118.85 | 6.3578
[5 empty] | 1327 | 26.52 | 4.23 | 2209.9 | 2.2101 | 1327 | 26.52 | 4.217 | 2118.3 | 8.4743
[5 empty] | 1328 | 26.54 | 4.233 | 2210.2 | 6.6301 | 1328 | 26.54 | 4.221 | 2118 | 8.4726
[5 empty] | 1329 | 26.56 | 4.236 | 2210.75 | 6.6314 | 1329 | 26.56 | 4.225 | 2116.6 | 8.4692
[5 empty] | 1330 | 26.58 | 4.239 | 2209.35 | 6.6302 | 1330 | 26.58 | 4.228 | 2116.6 | 6.3498
[5 empty] | 1331 | 26.6 | 4.243 | 2209.9 | 8.8385 | 1331 | 26.6 | 4.23 | 2116.05 | 4.2327
[5 empty] | 1332 | 26.62 | 4.248 | 2209.6 | 11.0487 | 1332 | 26.62 | 4.233 | 2115.5 | 6.3473
[5 empty] | 1333 | 26.64 | 4.252 | 2209.35 | 8.8379 | 1333 | 26.64 | 4.237 | 2114.95 | 8.4609
[5 empty] | 1334 | 26.66 | 4.255 | 2209.05 | 6.6276 | 1334 | 26.66 | 4.239 | 2113.55 | 4.2285
[5 empty] | 1335 | 26.68 | 4.256 | 2208.5 | 2.2088 | 1335 | 26.68 | 4.243 | 2112.7 | 8.4525
[5 empty] | 1336 | 26.7 | 4.26 | 2208.5 | 8.834 | 1336 | 26.7 | 4.247 | 2112.4 | 8.4502
[5 empty] | 1337 | 26.72 | 4.262 | 2208.5 | 4.417 | 1337 | 26.72 | 4.251 | 2111.6 | 8.448
[5 empty] | 1338 | 26.74 | 4.265 | 2208.5 | 6.6255 | 1338 | 26.74 | 4.254 | 2111.6 | 6.3348
[5 empty] | 1339 | 26.76 | 4.269 | 2208.2 | 8.8334 | 1339 | 26.76 | 4.257 | 2110.45 | 6.3331
[5 empty] | 1340 | 26.78 | 4.274 | 2207.65 | 11.0396 | 1340 | 26.78 | 4.261 | 2109.35 | 8.4396
[5 empty] | 1341 | 26.8 | 4.276 | 2207.65 | 4.4153 | 1341 | 26.8 | 4.264 | 2108.5 | 6.3268
[5 empty] | 1342 | 26.82 | 4.28 | 2207.4 | 8.8301 | 1342 | 26.82 | 4.266 | 2106.85 | 4.2153
[5 empty] | 1343 | 26.84 | 4.284 | 2207.4 | 8.8296 | 1343 | 26.84 | 4.27 | 2107.65 | 8.429
[5 empty] | 1344 | 26.86 | 4.286 | 2207.1 | 4.4145 | 1344 | 26.86 | 4.274 | 2105.7 | 8.4267
[5 empty] | 1345 | 26.88 | 4.289 | 2207.4 | 6.6218 | 1345 | 26.88 | 4.277 | 2104.3 | 6.315
[5 empty] | 1346 | 26.9 | 4.292 | 2206.25 | 6.6205 | 1346 | 26.9 | 4.28 | 2104.6 | 6.3134
[5 empty] | 1347 | 26.92 | 4.296 | 2205.7 | 8.8239 | 1347 | 26.92 | 4.285 | 2103.5 | 10.5202
[5 empty] | 1348 | 26.94 | 4.299 | 2204.6 | 6.6155 | 1348 | 26.94 | 4.287 | 2103.2 | 4.2067
[5 empty] | 1349 | 26.96 | 4.302 | 2204.05 | 6.613 | 1349 | 26.96 | 4.289 | 2101.8 | 4.205
[5 empty] | 1350 | 26.98 | 4.306 | 2204.85 | 8.8178 | 1350 | 26.98 | 4.293 | 2100.95 | 8.4055
[5 empty] | 1351 | 27 | 4.31 | 2204.6 | 8.8189 | 1351 | 27 | 4.296 | 2100.15 | 6.3017
[5 empty] | 1352 | 27.02 | 4.312 | 2204.3 | 4.4089 | 1352 | 27.02 | 4.298 | 2099 | 4.1991
[5 empty] | 1353 | 27.04 | 4.315 | 2204.6 | 6.6134 | 1353 | 27.04 | 4.302 | 2097.6 | 8.3932
[5 empty] | 1354 | 27.06 | 4.318 | 2204.3 | 6.6133 | 1354 | 27.06 | 4.307 | 2097.35 | 10.4874
[5 empty] | 1355 | 27.08 | 4.32 | 2203.5 | 4.4078 | 1355 | 27.08 | 4.311 | 2095.65 | 8.386
[5 empty] | 1356 | 27.1 | 4.325 | 2203.2 | 11.0167 | 1356 | 27.1 | 4.315 | 2094.55 | 8.3804
[5 empty] | 1357 | 27.12 | 4.329 | 2202.9 | 8.8122 | 1357 | 27.12 | 4.317 | 2094 | 4.1885
[5 empty] | 1358 | 27.14 | 4.334 | 2202.9 | 11.0145 | 1358 | 27.14 | 4.32 | 2092.3 | 6.2795
[5 empty] | 1359 | 27.16 | 4.335 | 2202.9 | 2.2029 | 1359 | 27.16 | 4.322 | 2092.05 | 4.1843
[5 empty] | 1360 | 27.18 | 4.338 | 2202.35 | 6.6079 | 1360 | 27.18 | 4.326 | 2090.1 | 8.3643
[5 empty] | 1361 | 27.2 | 4.342 | 2201.8 | 8.8083 | 1361 | 27.2 | 4.329 | 2089.5 | 6.2694
[5 empty] | 1362 | 27.22 | 4.344 | 2201.25 | 4.4031 | 1362 | 27.22 | 4.332 | 2088.1 | 6.2664
[5 empty] | 1363 | 27.24 | 4.347 | 2200.4 | 6.6025 | 1363 | 27.24 | 4.337 | 2087.55 | 10.4391
[5 empty] | 1364 | 27.26 | 4.351 | 2199.55 | 8.7999 | 1364 | 27.26 | 4.342 | 2086.7 | 10.4356
[5 empty] | 1365 | 27.28 | 4.354 | 2198.75 | 6.5975 | 1365 | 27.28 | 4.344 | 2085.6 | 4.1723
[5 empty] | 1366 | 27.3 | 4.359 | 2199.3 | 10.9951 | 1366 | 27.3 | 4.346 | 2083.95 | 4.1695
[5 empty] | 1367 | 27.32 | 4.362 | 2199 | 6.5975 | 1367 | 27.32 | 4.349 | 2083.35 | 6.251
[5 empty] | 1368 | 27.34 | 4.365 | 2199 | 6.597 | 1368 | 27.34 | 4.352 | 2081.4 | 6.2471
[5 empty] | 1369 | 27.36 | 4.367 | 2199.3 | 4.3983 | 1369 | 27.36 | 4.355 | 2080.3 | 6.2426
[5 empty] | 1370 | 27.38 | 4.37 | 2198.15 | 6.5962 | 1370 | 27.38 | 4.359 | 2079.75 | 8.3201
[5 empty] | 1371 | 27.4 | 4.374 | 2197.6 | 8.7915 | 1371 | 27.4 | 4.364 | 2078.05 | 10.3945
[5 empty] | 1372 | 27.42 | 4.377 | 2197.05 | 6.592 | 1372 | 27.42 | 4.367 | 2076.4 | 6.2317
[5 empty] | 1373 | 27.44 | 4.381 | 2196.5 | 8.7871 | 1373 | 27.44 | 4.37 | 2074.7 | 6.2267
[5 empty] | 1374 | 27.46 | 4.384 | 2195.95 | 6.5887 | 1374 | 27.46 | 4.374 | 2074.45 | 8.2983
[5 empty] | 1375 | 27.48 | 4.388 | 2196.2 | 8.7843 | 1375 | 27.48 | 4.377 | 2072.2 | 6.22
[5 empty] | 1376 | 27.5 | 4.392 | 2195.95 | 8.7843 | 1376 | 27.5 | 4.379 | 2070.25 | 4.1424
[5 empty] | 1377 | 27.52 | 4.394 | 2195.35 | 4.3913 | 1377 | 27.52 | 4.382 | 2069.4 | 6.2095
[5 empty] | 1378 | 27.54 | 4.397 | 2194.55 | 6.5849 | 1378 | 27.54 | 4.385 | 2068.3 | 6.2066
[5 empty] | 1379 | 27.56 | 4.4 | 2193.4 | 6.5819 | 1379 | 27.56 | 4.389 | 2065.2 | 8.267
[5 empty] | 1380 | 27.58 | 4.403 | 2193.15 | 6.5798 | 1380 | 27.58 | 4.393 | 2065.2 | 8.2608
[5 empty] | 1381 | 27.6 | 4.407 | 2192.6 | 8.7715 | 1381 | 27.6 | 4.397 | 2063.8 | 8.258
[5 empty] | 1382 | 27.62 | 4.411 | 2192 | 8.7692 | 1382 | 27.62 | 4.4 | 2062.4 | 6.1893
[5 empty] | 1383 | 27.64 | 4.415 | 2191.75 | 8.7675 | 1383 | 27.64 | 4.402 | 2061 | 4.1234
[5 empty] | 1384 | 27.66 | 4.418 | 2191.45 | 6.5748 | 1384 | 27.66 | 4.406 | 2058.25 | 8.2385
[5 empty] | 1385 | 27.68 | 4.421 | 2190.65 | 6.5732 | 1385 | 27.68 | 4.408 | 2057.4 | 4.1157
[5 empty] | 1386 | 27.7 | 4.424 | 2190.9 | 6.5723 | 1386 | 27.7 | 4.411 | 2055.7 | 6.1696
[5 empty] | 1387 | 27.72 | 4.426 | 2190.05 | 4.3809 | 1387 | 27.72 | 4.415 | 2053.75 | 8.2189
[5 empty] | 1388 | 27.74 | 4.429 | 2188.65 | 6.5681 | 1388 | 27.74 | 4.42 | 2051.8 | 10.2639
[5 empty] | 1389 | 27.76 | 4.433 | 2188.1 | 8.7535 | 1389 | 27.76 | 4.424 | 2050.7 | 8.205
[5 empty] | 1390 | 27.78 | 4.438 | 2187.85 | 10.9399 | 1390 | 27.78 | 4.426 | 2049.55 | 4.1002
[5 empty] | 1391 | 27.8 | 4.442 | 2187.25 | 8.7502 | 1391 | 27.8 | 4.43 | 2047.05 | 8.1932
[5 empty] | 1392 | 27.82 | 4.444 | 2187.25 | 4.3745 | 1392 | 27.82 | 4.433 | 2044.55 | 6.1374
[5 empty] | 1393 | 27.84 | 4.447 | 2186.45 | 6.5606 | 1393 | 27.84 | 4.435 | 2044 | 4.0885
[5 empty] | 1394 | 27.86 | 4.45 | 2185.6 | 6.5581 | 1394 | 27.86 | 4.439 | 2041.2 | 8.1704
[5 empty] | 1395 | 27.88 | 4.452 | 2184.5 | 4.3701 | 1395 | 27.88 | 4.442 | 2039.5 | 6.1211
[5 empty] | 1396 | 27.9 | 4.456 | 2183.65 | 8.7363 | 1396 | 27.9 | 4.445 | 2038.1 | 6.1164
[5 empty] | 1397 | 27.92 | 4.46 | 2182.8 | 8.7329 | 1397 | 27.92 | 4.45 | 2035.6 | 10.1842
[5 empty] | 1398 | 27.94 | 4.463 | 2181.95 | 6.5471 | 1398 | 27.94 | 4.455 | 2034.75 | 10.1759
[5 empty] | 1399 | 27.96 | 4.467 | 2182.25 | 8.7284 | 1399 | 27.96 | 4.456 | 2031.95 | 2.0334
[5 empty] | 1400 | 27.98 | 4.471 | 2181.4 | 8.7273 | 1400 | 27.98 | 4.459 | 2030.3 | 6.0934
[5 empty] | 1401 | 28 | 4.473 | 2180.3 | 4.3617 | 1401 | 28 | 4.463 | 2028.05 | 8.1167
[5 empty] | 1402 | 28.02 | 4.475 | 2180.55 | 4.3608 | 1402 | 28.02 | 4.465 | 2025.25 | 4.0533
[5 empty] | 1403 | 28.04 | 4.479 | 2179.15 | 8.7194 | 1403 | 28.04 | 4.469 | 2023.85 | 8.0982
[5 empty] | 1404 | 28.06 | 4.482 | 2178.35 | 6.5363 | 1404 | 28.06 | 4.472 | 2022.45 | 6.0695
[5 empty] | 1405 | 28.08 | 4.486 | 2178.05 | 8.7128 | 1405 | 28.08 | 4.476 | 2019.4 | 8.0837
[5 empty] | 1406 | 28.1 | 4.49 | 2176.95 | 8.71 | 1406 | 28.1 | 4.48 | 2017.45 | 8.0737
[5 empty] | 1407 | 28.12 | 4.494 | 2176.4 | 8.7067 | 1407 | 28.12 | 4.483 | 2015.5 | 6.0494
[5 empty] | 1408 | 28.14 | 4.497 | 2176.65 | 6.5296 | 1408 | 28.14 | 4.486 | 2013.25 | 6.0431
[5 empty] | 1409 | 28.16 | 4.5 | 2175 | 6.5275 | 1409 | 28.16 | 4.488 | 2011 | 4.0243
[5 empty] | 1410 | 28.18 | 4.503 | 2174.15 | 6.5237 | 1410 | 28.18 | 4.492 | 2008.8 | 8.0396
[5 empty] | 1411 | 28.2 | 4.506 | 2172.45 | 6.5199 | 1411 | 28.2 | 4.496 | 2006.55 | 8.0307
[5 empty] | 1412 | 28.22 | 4.508 | 2171.65 | 4.3441 | 1412 | 28.22 | 4.497 | 2003.75 | 2.0051
[5 empty] | 1413 | 28.24 | 4.511 | 2169.65 | 6.512 | 1413 | 28.24 | 4.502 | 2001.5 | 10.0131
[5 empty] | 1414 | 28.26 | 4.515 | 2170.25 | 8.6798 | 1414 | 28.26 | 4.507 | 1999 | 10.0012
[5 empty] | 1415 | 28.28 | 4.52 | 2169.1 | 10.8484 | 1415 | 28.28 | 4.511 | 1996.5 | 7.991
[5 empty] | 1416 | 28.3 | 4.523 | 2168.3 | 6.5061 | 1416 | 28.3 | 4.514 | 1994.55 | 5.9866
[5 empty] | 1417 | 28.32 | 4.527 | 2168.3 | 8.6732 | 1417 | 28.32 | 4.515 | 1992.3 | 1.9934
[5 empty] | 1418 | 28.34 | 4.53 | 2167.45 | 6.5036 | 1418 | 28.34 | 4.52 | 1988.4 | 9.9517
[5 empty] | 1419 | 28.36 | 4.532 | 2166.05 | 4.3335 | 1419 | 28.36 | 4.522 | 1986.15 | 3.9746
[5 empty] | 1420 | 28.38 | 4.534 | 2165.2 | 4.3312 | 1420 | 28.38 | 4.525 | 1981.95 | 5.9522
[5 empty] | 1421 | 28.4 | 4.538 | 2163.25 | 8.6569 | 1421 | 28.4 | 4.529 | 1980.3 | 7.9245
[5 empty] | 1422 | 28.42 | 4.541 | 2162.7 | 6.4889 | 1422 | 28.42 | 4.533 | 1977.2 | 7.915
[5 empty] | 1423 | 28.44 | 4.546 | 2162.4 | 10.8127 | 1423 | 28.44 | 4.536 | 1974.15 | 5.927
[5 empty] | 1424 | 28.46 | 4.55 | 2161.55 | 8.6479 | 1424 | 28.46 | 4.541 | 1972.2 | 9.8659
[5 empty] | 1425 | 28.48 | 4.552 | 2160.75 | 4.3223 | 1425 | 28.48 | 4.545 | 1969.4 | 7.8832
[5 empty] | 1426 | 28.5 | 4.556 | 2159.05 | 8.6396 | 1426 | 28.5 | 4.545 | 1965.75 | 0
[5 empty] | 1427 | 28.52 | 4.559 | 2157.4 | 6.4747 | 1427 | 28.52 | 4.548 | 1962.95 | 5.8931
[5 empty] | 1428 | 28.54 | 4.56 | 2155.7 | 2.1565 | 1428 | 28.54 | 4.551 | 1959.35 | 5.8835
[5 empty] | 1429 | 28.56 | 4.565 | 2156 | 10.7793 | 1429 | 28.56 | 4.555 | 1956.85 | 7.8324
[5 empty] | 1430 | 28.58 | 4.567 | 2154.05 | 4.31 | 1430 | 28.58 | 4.559 | 1954.05 | 7.8218
[5 empty] | 1431 | 28.6 | 4.571 | 2152.9 | 8.6139 | 1431 | 28.6 | 4.564 | 1951.25 | 9.7632
[5 empty] | 1432 | 28.62 | 4.576 | 2152.35 | 10.7631 | 1432 | 28.62 | 4.567 | 1947.9 | 5.8487
[5 empty] | 1433 | 28.64 | 4.579 | 2151.5 | 6.4558 | 1433 | 28.64 | 4.57 | 1944.55 | 5.8387
[5 empty] | 1434 | 28.66 | 4.581 | 2149.85 | 4.3014 | 1434 | 28.66 | 4.574 | 1940.35 | 7.7698
[5 empty] | 1435 | 28.68 | 4.584 | 2148.7 | 6.4478 | 1435 | 28.68 | 4.577 | 1937 | 5.816
[5 empty] | 1436 | 28.7 | 4.587 | 2147.05 | 6.4436 | 1436 | 28.7 | 4.579 | 1933.1 | 3.8701
[5 empty] | 1437 | 28.72 | 4.589 | 2145.65 | 4.2927 | 1437 | 28.72 | 4.582 | 1930.3 | 5.7951
[5 empty] | 1438 | 28.74 | 4.593 | 2144.55 | 8.5804 | 1438 | 28.74 | 4.586 | 1926.1 | 7.7128
[5 empty] | 1439 | 28.76 | 4.597 | 2143.95 | 8.577 | 1439 | 28.76 | 4.59 | 1921.65 | 7.6955
[5 empty] | 1440 | 28.78 | 4.601 | 2142.3 | 8.5725 | 1440 | 28.78 | 4.593 | 1918.85 | 5.7608
[5 empty] | 1441 | 28.8 | 4.605 | 2140.9 | 8.5664 | 1441 | 28.8 | 4.598 | 1915.5 | 9.5859
[5 empty] | 1442 | 28.82 | 4.608 | 2140.05 | 6.4214 | 1442 | 28.82 | 4.602 | 1911 | 7.653
[5 empty] | 1443 | 28.84 | 4.61 | 2138.4 | 4.2785 | 1443 | 28.84 | 4.602 | 1907.65 | 0
[5 empty] | 1444 | 28.86 | 4.613 | 2137 | 6.4131 | 1444 | 28.86 | 4.606 | 1903.75 | 7.6228
[5 empty] | 1445 | 28.88 | 4.616 | 2135.05 | 6.4081 | 1445 | 28.88 | 4.61 | 1898.7 | 7.6049
[5 empty] | 1446 | 28.9 | 4.62 | 2133.65 | 8.5374 | 1446 | 28.9 | 4.612 | 1894.8 | 3.7935
[5 empty] | 1447 | 28.92 | 4.624 | 2132.8 | 8.5329 | 1447 | 28.92 | 4.615 | 1891.2 | 5.679
[5 empty] | 1448 | 28.94 | 4.628 | 2131.4 | 8.5284 | 1448 | 28.94 | 4.621 | 1886.45 | 11.333
[5 empty] | 1449 | 28.96 | 4.631 | 2129.75 | 6.3917 | 1449 | 28.96 | 4.624 | 1882.25 | 5.653
[5 empty] | 1450 | 28.98 | 4.633 | 2128.6 | 4.2583 | 1450 | 28.98 | 4.627 | 1878.05 | 5.6405
[5 empty] | 1451 | 29 | 4.636 | 2126.65 | 6.3829 | 1451 | 29 | 4.63 | 1873.6 | 5.6275
[5 empty] | 1452 | 29.02 | 4.639 | 2125.25 | 6.3779 | 1452 | 29.02 | 4.634 | 1868.55 | 7.4843
[5 empty] | 1453 | 29.04 | 4.642 | 2123.85 | 6.3737 | 1453 | 29.04 | 4.637 | 1863.25 | 5.5977
[5 empty] | 1454 | 29.06 | 4.646 | 2121.65 | 8.491 | 1454 | 29.06 | 4.639 | 1858.2 | 3.7215
[5 empty] | 1455 | 29.08 | 4.649 | 2119.95 | 6.3624 | 1455 | 29.08 | 4.643 | 1854.3 | 7.425
[5 empty] | 1456 | 29.1 | 4.655 | 2118.55 | 12.7155 | 1456 | 29.1 | 4.647 | 1849.3 | 7.4072
[5 empty] | 1457 | 29.12 | 4.659 | 2116.6 | 8.4703 | 1457 | 29.12 | 4.651 | 1843.7 | 7.386
[5 empty] | 1458 | 29.14 | 4.66 | 2116.05 | 2.1163 | 1458 | 29.14 | 4.656 | 1839.5 | 9.208
[5 empty] | 1459 | 29.16 | 4.663 | 2113.8 | 6.3448 | 1459 | 29.16 | 4.659 | 1833.35 | 5.5093
[5 empty] | 1460 | 29.18 | 4.666 | 2110.45 | 6.3364 | 1460 | 29.18 | 4.66 | 1828.6 | 1.831
[5 empty] | 1461 | 29.2 | 4.669 | 2109.05 | 6.3292 | 1461 | 29.2 | 4.665 | 1823.6 | 9.1305
[5 empty] | 1462 | 29.22 | 4.673 | 2107.1 | 8.4323 | 1462 | 29.22 | 4.667 | 1817.45 | 3.641
[5 empty] | 1463 | 29.24 | 4.677 | 2105.15 | 8.4245 | 1463 | 29.24 | 4.67 | 1812.1 | 5.4443
[5 empty] | 1464 | 29.26 | 4.68 | 2104.3 | 6.3142 | 1464 | 29.26 | 4.674 | 1806 | 7.2362
[5 empty] | 1465 | 29.28 | 4.684 | 2101.5 | 8.4116 | 1465 | 29.28 | 4.678 | 1800.65 | 7.2133
[5 empty] | 1466 | 29.3 | 4.688 | 2099.55 | 8.4021 | 1466 | 29.3 | 4.683 | 1794.55 | 8.988
[5 empty] | 1467 | 29.32 | 4.691 | 2098.15 | 6.2966 | 1467 | 29.32 | 4.686 | 1788.65 | 5.3748
[5 empty] | 1468 | 29.34 | 4.692 | 2095.65 | 2.0969 | 1468 | 29.34 | 4.689 | 1782.5 | 5.3567
[5 empty] | 1469 | 29.36 | 4.696 | 2093.15 | 8.3776 | 1469 | 29.36 | 4.692 | 1775.8 | 5.3375
[5 empty] | 1470 | 29.38 | 4.699 | 2091.2 | 6.2765 | 1470 | 29.38 | 4.696 | 1768.25 | 7.0881
[5 empty] | 1471 | 29.4 | 4.703 | 2089.5 | 8.3614 | 1471 | 29.4 | 4.697 | 1761.3 | 1.7648
[5 empty] | 1472 | 29.42 | 4.706 | 2087.25 | 6.2651 | 1472 | 29.42 | 4.701 | 1754.85 | 7.0323
[5 empty] | 1473 | 29.44 | 4.71 | 2084.45 | 8.3434 | 1473 | 29.44 | 4.705 | 1748.45 | 7.0066
[5 empty] | 1474 | 29.46 | 4.714 | 2082.5 | 8.3339 | 1474 | 29.46 | 4.708 | 1740.35 | 5.2332
[5 empty] | 1475 | 29.48 | 4.717 | 2080.3 | 6.2442 | 1475 | 29.48 | 4.713 | 1733.9 | 8.6856
[5 empty] | 1476 | 29.5 | 4.719 | 2077.2 | 4.1575 | 1476 | 29.5 | 4.717 | 1726.35 | 6.9205
[5 empty] | 1477 | 29.52 | 4.723 | 2075 | 8.3044 | 1477 | 29.52 | 4.719 | 1719.1 | 3.4455
[5 empty] | 1478 | 29.54 | 4.725 | 2072.45 | 4.1474 | 1478 | 29.54 | 4.722 | 1711.3 | 5.1456
[5 empty] | 1479 | 29.56 | 4.728 | 2070.8 | 6.2149 | 1479 | 29.56 | 4.726 | 1702.6 | 6.8278
[5 empty] | 1480 | 29.58 | 4.733 | 2067.7 | 10.3462 | 1480 | 29.58 | 4.728 | 1693.7 | 3.3963
[5 empty] | 1481 | 29.6 | 4.737 | 2065.5 | 8.2664 | 1481 | 29.6 | 4.733 | 1684.75 | 8.4461
[5 empty] | 1482 | 29.62 | 4.74 | 2062.4 | 6.1919 | 1482 | 29.62 | 4.737 | 1675.5 | 6.7205
[5 empty] | 1483 | 29.64 | 4.743 | 2060.15 | 6.1838 | 1483 | 29.64 | 4.741 | 1665.2 | 6.6814
[5 empty] | 1484 | 29.66 | 4.746 | 2057.1 | 6.1759 | 1484 | 29.66 | 4.744 | 1655.15 | 4.9805
[5 empty] | 1485 | 29.68 | 4.747 | 2054.6 | 2.0558 | 1485 | 29.68 | 4.747 | 1644.8 | 4.9499
[5 empty] | 1486 | 29.7 | 4.751 | 2051.8 | 8.2128 | 1486 | 29.7 | 4.751 | 1634.2 | 6.558
[5 empty] | 1487 | 29.72 | 4.755 | 2048.7 | 8.201 | 1487 | 29.72 | 4.754 | 1622.75 | 4.8854
[5 empty] | 1488 | 29.74 | 4.76 | 2045.9 | 10.2365 | 1488 | 29.74 | 4.757 | 1611.25 | 4.851
[5 empty] | 1489 | 29.76 | 4.763 | 2042.85 | 6.1331 | 1489 | 29.76 | 4.76 | 1599 | 4.8154
[5 empty] | 1490 | 29.78 | 4.767 | 2039.2 | 8.1641 | 1490 | 29.78 | 4.764 | 1586.4 | 6.3708
[5 empty] | 1491 | 29.8 | 4.769 | 2036.45 | 4.0756 | 1491 | 29.8 | 4.769 | 1572.45 | 7.8971
[5 empty] | 1492 | 29.82 | 4.773 | 2033.05 | 8.139 | 1492 | 29.82 | 4.773 | 1559.05 | 6.263
[5 empty] | 1493 | 29.84 | 4.774 | 2029.7 | 2.0314 | 1493 | 29.84 | 4.776 | 1542.55 | 4.6524
[5 empty] | 1494 | 29.86 | 4.778 | 2026.65 | 8.1127 | 1494 | 29.86 | 4.779 | 1525.5 | 4.6021
[5 empty] | 1495 | 29.88 | 4.782 | 2023.6 | 8.1005 | 1495 | 29.88 | 4.783 | 1504.3 | 6.0596
[5 empty] | 1496 | 29.9 | 4.786 | 2019.65 | 8.0865 | 1496 | 29.9 | 4.786 | 1481.4 | 4.4785
[5 empty] | 1497 | 29.92 | 4.789 | 2016.3 | 6.0539 | 1497 | 29.92 | 4.79 | 1454.55 | 5.8719
[5 empty] | 1498 | 29.94 | 4.793 | 2012.95 | 8.0585 | 1498 | 29.94 | 4.794 | 1421.6 | 5.7523
[5 empty] | 1499 | 29.96 | 4.795 | 2008.75 | 4.0217 | 1499 | 29.96 | 4.798 | 1239.45 | 5.3221
[5 empty] | 1500 | 29.98 | 4.797 | 2005.7 | 4.0144 | 1500 | 29.98 | 4.846 | 113.15 | 32.4624
[5 empty] | 1501 | 30 | 4.802 | 2001.8 | 10.0187 | Počet údajů: 1500
[5 empty] | 1502 | 30.02 | 4.805 | 1998.15 | 5.9999 | ***
[5 empty] | 1503 | 30.04 | 4.808 | 1993.7 | 5.9878
[5 empty] | 1504 | 30.06 | 4.812 | 1989.75 | 7.9669
[5 empty] | 1505 | 30.08 | 4.816 | 1985.3 | 7.9501
[5 empty] | 1506 | 30.1 | 4.819 | 1981.65 | 5.9504
[5 empty] | 1507 | 30.12 | 4.823 | 1977.2 | 7.9177
[5 empty] | 1508 | 30.14 | 4.824 | 1972.45 | 1.9748
[5 empty] | 1509 | 30.16 | 4.828 | 1968.25 | 7.8814
[5 empty] | 1510 | 30.18 | 4.831 | 1962.95 | 5.8968
[5 empty] | 1511 | 30.2 | 4.834 | 1957.65 | 5.8809
[5 empty] | 1512 | 30.22 | 4.839 | 1951.8 | 9.7736
[5 empty] | 1513 | 30.24 | 4.844 | 1945.9 | 9.7442
[5 empty] | 1514 | 30.26 | 4.846 | 1940.05 | 3.8859
[5 empty] | 1515 | 30.28 | 4.849 | 1934.2 | 5.8114
[5 empty] | 1516 | 30.3 | 4.851 | 1927.75 | 3.8619
[5 empty] | 1517 | 30.32 | 4.855 | 1921.35 | 7.6982
[5 empty] | 1518 | 30.34 | 4.858 | 1914.35 | 5.7535
[5 empty] | 1519 | 30.36 | 4.861 | 1906.8 | 5.7317
[5 empty] | 1520 | 30.38 | 4.866 | 1898.7 | 9.5137
[5 empty] | 1521 | 30.4 | 4.87 | 1889.5 | 7.5764
[5 empty] | 1522 | 30.42 | 4.873 | 1882.5 | 5.658
[5 empty] | 1523 | 30.44 | 4.877 | 1875.25 | 7.5155
[5 empty] | 1524 | 30.46 | 4.879 | 1868 | 3.7432
[5 empty] | 1525 | 30.48 | 4.882 | 1861 | 5.5935
[5 empty] | 1526 | 30.5 | 4.886 | 1852.9 | 7.4278
[5 empty] | 1527 | 30.52 | 4.889 | 1846.45 | 5.549
[5 empty] | 1528 | 30.54 | 4.891 | 1838.95 | 3.6854
[5 empty] | 1529 | 30.56 | 4.896 | 1831.95 | 9.1772
[5 empty] | 1530 | 30.58 | 4.901 | 1825.5 | 9.1436
[5 empty] | 1531 | 30.6 | 4.904 | 1817.4 | 5.4644
[5 empty] | 1532 | 30.62 | 4.905 | 1810.45 | 1.8139
[5 empty] | 1533 | 30.64 | 4.909 | 1803.75 | 7.2284
[5 empty] | 1534 | 30.66 | 4.912 | 1795.05 | 5.3982
[5 empty] | 1535 | 30.68 | 4.916 | 1786.7 | 7.1635
[5 empty] | 1536 | 30.7 | 4.919 | 1779.7 | 5.3496
[5 empty] | 1537 | 30.72 | 4.923 | 1770.75 | 7.1009
[5 empty] | 1538 | 30.74 | 4.927 | 1762.4 | 7.0663
[5 empty] | 1539 | 30.76 | 4.931 | 1754.85 | 7.0345
[5 empty] | 1540 | 30.78 | 4.935 | 1745.35 | 7.0004
[5 empty] | 1541 | 30.8 | 4.937 | 1736.15 | 3.4815
[5 empty] | 1542 | 30.82 | 4.939 | 1727.2 | 3.4633
[5 empty] | 1543 | 30.84 | 4.944 | 1716.55 | 8.6094
[5 empty] | 1544 | 30.86 | 4.947 | 1706.5 | 5.1346
[5 empty] | 1545 | 30.88 | 4.95 | 1697.85 | 5.1065
[5 empty] | 1546 | 30.9 | 4.955 | 1687.25 | 8.4627
[5 empty] | 1547 | 30.92 | 4.959 | 1677.45 | 6.7294
[5 empty] | 1548 | 30.94 | 4.963 | 1668.25 | 6.6914
[5 empty] | 1549 | 30.96 | 4.964 | 1658.45 | 1.6634
[5 empty] | 1550 | 30.98 | 4.968 | 1646.75 | 6.6104
[5 empty] | 1551 | 31 | 4.971 | 1634.7 | 4.9222
[5 empty] | 1552 | 31.02 | 4.974 | 1622.7 | 4.8861
[5 empty] | 1553 | 31.04 | 4.978 | 1611 | 6.4674
[5 empty] | 1554 | 31.06 | 4.984 | 1598.95 | 9.6299
[5 empty] | 1555 | 31.08 | 4.986 | 1586.95 | 3.1859
[5 empty] | 1556 | 31.1 | 4.99 | 1574.95 | 6.3238
[5 empty] | 1557 | 31.12 | 4.992 | 1562.95 | 3.1379
[5 empty] | 1558 | 31.14 | 4.996 | 1550.65 | 6.2272
[5 empty] | 1559 | 31.16 | 5 | 1538.9 | 6.1791
[5 empty] | 1560 | 31.18 | 5.003 | 1528.85 | 4.6016
[5 empty] | 1561 | 31.2 | 5.007 | 1518.5 | 6.0947
[5 empty] | 1562 | 31.22 | 5.011 | 1507.05 | 6.0511
[5 empty] | 1563 | 31.24 | 5.014 | 1497 | 4.5061
[5 empty] | 1564 | 31.26 | 5.018 | 1486.65 | 5.9673
[5 empty] | 1565 | 31.28 | 5.023 | 1475.2 | 7.4046
[5 empty] | 1566 | 31.3 | 5.024 | 1464.3 | 1.4698
[5 empty] | 1567 | 31.32 | 5.027 | 1454 | 4.3775
[5 empty] | 1568 | 31.34 | 5.031 | 1441.7 | 5.7914
[5 empty] | 1569 | 31.36 | 5.034 | 1430.8 | 4.3088
[5 empty] | 1570 | 31.38 | 5.039 | 1419.35 | 7.1254
[5 empty] | 1571 | 31.4 | 5.045 | 1407.35 | 8.4801
[5 empty] | 1572 | 31.42 | 5.047 | 1394.75 | 2.8021
[5 empty] | 1573 | 31.44 | 5.05 | 1380.8 | 4.1633
[5 empty] | 1574 | 31.46 | 5.053 | 1366 | 4.1202
[5 empty] | 1575 | 31.48 | 5.055 | 1352 | 2.718
[5 empty] | 1576 | 31.5 | 5.059 | 1337.5 | 5.379
[5 empty] | 1577 | 31.52 | 5.063 | 1322.15 | 5.3193
[5 empty] | 1578 | 31.54 | 5.068 | 1306.5 | 6.5716
[5 empty] | 1579 | 31.56 | 5.072 | 1289.75 | 5.1925
[5 empty] | 1580 | 31.58 | 5.075 | 1268.8 | 3.8378
[5 empty] | 1581 | 31.6 | 5.079 | 1247.25 | 5.0321
[5 empty] | 1582 | 31.62 | 5.083 | 1223.25 | 4.941
[5 empty] | 1583 | 31.64 | 5.086 | 1198.95 | 3.6333
[5 empty] | 1584 | 31.66 | 5.089 | 1174.9 | 3.5608
[5 empty] | 1585 | 31.68 | 5.093 | 1147.55 | 4.6449
[5 empty] | 1586 | 31.7 | 5.098 | 1116.25 | 5.6595
[5 empty] | 1587 | 31.72 | 5.104 | 1087.2 | 6.6104
[5 empty] | 1588 | 31.74 | 5.108 | 1059.25 | 4.2929
[5 empty] | 1589 | 31.76 | 5.112 | 1033.85 | 4.1862
[5 empty] | 1590 | 31.78 | 5.116 | 1008.7 | 4.0851
[5 empty] | 1591 | 31.8 | 5.119 | 984.95 | 2.9905
[5 empty] | 1592 | 31.82 | 5.122 | 961.8 | 2.9201
[5 empty] | 1593 | 31.84 | 5.126 | 941.1 | 3.8058
[5 empty] | 1594 | 31.86 | 5.131 | 922.4 | 4.6587
[5 empty] | 1595 | 31.88 | 5.136 | 903.95 | 4.5659
[5 empty] | 1596 | 31.9 | 5.14 | 882.45 | 3.5728
Počet údajů: 1596
***

## Vzorek_16,17,18_svar
SVAR po 30 dnech
Vzorek č. 16 |  |  |  |  | Vzorek č. 17 |  |  |  |  | Vzorek č. 18 |  |  |  |  | Průměr
č. | t[s] | s[mm] | F[N] | Plocha pod křivkou - Přetvárná práce | č. | t[s] | s[mm] | F[N] | Plocha pod křivkou - Přetvárná práce | č. | t[s] | s[mm] | F[N] | Plocha pod křivkou - Přetvárná práce | Prodloužení ∆L [mm] | Síla F [N] | Poměrné Prodloužení ∆L/L0 [-] | Napětí R [MPa] | Plocha pod křivkou - Přetvárná práce
0 | 0 | 0 | 0 |  | 0 | 0 | 0 | 0 |  | 0 | 0 | 0 | 0 |  | 0 | 0 | 0 | 0 |  | Výsledné hodnoty
1 | 0 | 0.031 | 7.25 | 0.11238 | 1 | 0 | 0.026 | 35.2 | 0.4576 | 1 | 0 | 0.035 | 23.75 | 0.41563 | 0.030667 | 22.0667 | 0.00061333 | 1.0402 | 0.33836 | Průřez zkušební tyče před trhací zkouškou: |  |  |  | B [mm] | t [mm] | S0 [mm2] | S0 = B*a
2 | 0.02 | 0.043 | 7.25 | 0.087 | 2 | 0.02 | 0.038 | 38.25 | 0.4407 | 2 | 0.02 | 0.039 | 24.05 | 0.0956 | 0.04 | 23.1833 | 0.0008 | 1.0929 | 0.21117 | Pozor: Jedná se nosný průřez svaru. |  |  |  | 20 | 1.5 | 21.2132
3 | 0.04 | 0.04 | 7.55 | -0.0222 | 3 | 0.04 | 0.037 | 41.35 | -0.0398 | 3 | 0.04 | 0.049 | 25.45 | 0.2475 | 0.042 | 24.7833 | 0.00084 | 1.1683 | 0.047967
4 | 0.06 | 0.042 | 7.8 | 0.01535 | 4 | 0.06 | 0.037 | 43.85 | 0 | 4 | 0.06 | 0.048 | 26.85 | -0.02615 | 0.042333 | 26.1667 | 0.00084667 | 1.2335 | 0.0084917 | Průřez zkušební tyče po trhací zkoušce: |  |  |  |  | Vzorek č.16 | Vzorek č.17 | Vzorek č.18
5 | 0.08 | 0.052 | 7.55 | 0.07675 | 5 | 0.08 | 0.044 | 46.65 | 0.31675 | 5 | 0.08 | 0.045 | 29.35 | -0.0843 | 0.047 | 27.85 | 0.00094 | 1.3129 | 0.12604 | Tento parametr do výpočtu nezahrnujeme.
6 | 0.1 | 0.057 | 8.1 | 0.039125 | 6 | 0.1 | 0.048 | 48.3 | 0.1899 | 6 | 0.1 | 0.055 | 30.45 | 0.299 | 0.053333 | 28.95 | 0.0010667 | 1.3647 | 0.17987
7 | 0.12 | 0.056 | 7.8 | -0.00795 | 7 | 0.12 | 0.045 | 50 | -0.14745 | 7 | 0.12 | 0.06 | 31 | 0.15363 | 0.053667 | 29.6 | 0.0010733 | 1.3954 | 0.0097583
8 | 0.14 | 0.064 | 8.4 | 0.0648 | 8 | 0.14 | 0.049 | 52.2 | 0.2044 | 8 | 0.14 | 0.057 | 32.4 | -0.0951 | 0.056667 | 31 | 0.0011333 | 1.4614 | 0.0909 | Původní délka zkušební tyče: |  | L0 [mm] | 50
9 | 0.16 | 0.071 | 7.8 | 0.0567 | 9 | 0.16 | 0.057 | 53.9 | 0.4244 | 9 | 0.16 | 0.064 | 32.7 | 0.22785 | 0.064 | 31.4667 | 0.00128 | 1.4834 | 0.22904
10 | 0.18 | 0.067 | 7.55 | -0.0307 | 10 | 0.18 | 0.059 | 55.3 | 0.1092 | 10 | 0.18 | 0.07 | 34.1 | 0.2004 | 0.065333 | 32.3167 | 0.0013067 | 1.5234 | 0.042522 | Délka zkušební tyče po přetržení: |  | Lu [mm] | 54.7723 | 4.7723 | 5.942 | 4.086 | 4.289
11 | 0.2 | 0.066 | 7.8 | -0.007675 | 11 | 0.2 | 0.06 | 56.95 | 0.056125 | 11 | 0.2 | 0.07 | 34.35 | 0 | 0.065333 | 33.0333 | 0.0013067 | 1.5572 | 0
12 | 0.22 | 0.073 | 8.4 | 0.0567 | 12 | 0.22 | 0.066 | 59.5 | 0.34935 | 12 | 0.22 | 0.075 | 35.5 | 0.17463 | 0.071333 | 34.4667 | 0.0014267 | 1.6248 | 0.2025 | Pevnost v tahu: | Max. Síla Fm [N] | 1858.4 |  |  | 1835.05 | 2020.5 | 1719.65
13 | 0.24 | 0.077 | 7.55 | 0.0319 | 13 | 0.24 | 0.072 | 60.05 | 0.35865 | 13 | 0.24 | 0.081 | 35.5 | 0.213 | 0.076667 | 34.3667 | 0.0015333 | 1.6201 | 0.18356 |  | Napětí Rm [MPa] | 87.6058 |  |  | 86.5051 | 95.2473 | 81.0651
14 | 0.26 | 0.078 | 7.8 | 0.007675 | 14 | 0.26 | 0.073 | 60.05 | 0.06005 | 14 | 0.26 | 0.083 | 36.3 | 0.0718 | 0.078 | 34.7167 | 0.00156 | 1.6366 | 0.046056
15 | 0.28 | 0.083 | 8.4 | 0.0405 | 15 | 0.28 | 0.073 | 60.6 | 0 | 15 | 0.28 | 0.082 | 36.3 | -0.0363 | 0.079333 | 35.1 | 0.0015867 | 1.6546 | 0.046544 |  |  |  |  | 2283.2
16 | 0.3 | 0.087 | 8.1 | 0.033 | 16 | 0.3 | 0.079 | 60.3 | 0.3627 | 16 | 0.3 | 0.087 | 36.6 | 0.18225 | 0.084333 | 35 | 0.0016867 | 1.6499 | 0.17525 |  |  |  |  | 107.6311
17 | 0.32 | 0.086 | 7.55 | -0.007825 | 17 | 0.32 | 0.079 | 60.6 | 0 | 17 | 0.32 | 0.093 | 37.15 | 0.22125 | 0.086 | 35.1 | 0.00172 | 1.6546 | 0.058417
18 | 0.34 | 0.089 | 8.1 | 0.023475 | 18 | 0.34 | 0.082 | 61.15 | 0.18263 | 18 | 0.34 | 0.093 | 36.9 | 0 | 0.088 | 35.3833 | 0.00176 | 1.668 | 0.070483
19 | 0.36 | 0.097 | 7.8 | 0.0636 | 19 | 0.36 | 0.088 | 60.05 | 0.3636 | 19 | 0.36 | 0.094 | 37.45 | 0.037175 | 0.093 | 35.1 | 0.00186 | 1.6546 | 0.17621
20 | 0.38 | 0.099 | 7.8 | 0.0156 | 20 | 0.38 | 0.091 | 60.6 | 0.18097 | 20 | 0.38 | 0.1 | 37.15 | 0.2238 | 0.096667 | 35.1833 | 0.0019333 | 1.6586 | 0.12885
21 | 0.4 | 0.096 | 7.55 | -0.023025 | 21 | 0.4 | 0.089 | 60.6 | -0.1212 | 21 | 0.4 | 0.103 | 37.45 | 0.1119 | 0.096 | 35.2 | 0.00192 | 1.6593 | -0.023461 | Plocha pod křivkou - Přetvárná práce: |  | 3931.1848 |  |  | 4271.2649 | 4035.4431 | 3486.8463
22 | 0.42 | 0.101 | 7.55 | 0.03775 | 22 | 0.42 | 0.094 | 61.45 | 0.30512 | 22 | 0.42 | 0.103 | 37.15 | 0 | 0.099333 | 35.3833 | 0.0019867 | 1.668 | 0.11764 | Tato hodnota bude upravena z důvodu záporných hodnot v celkovém součtu |  |  |  | 2832.094
23 | 0.44 | 0.11 | 6.15 | 0.06165 | 23 | 0.44 | 0.1 | 56.15 | 0.3528 | 23 | 0.44 | 0.107 | 35.2 | 0.1447 | 0.10567 | 32.5 | 0.0021133 | 1.5321 | 0.21496
24 | 0.46 | 0.109 | 3.9 | -0.005025 | 24 | 0.46 | 0.102 | 52.8 | 0.10895 | 24 | 0.46 | 0.114 | 28.2 | 0.2219 | 0.10833 | 28.3 | 0.0021667 | 1.3341 | 0.081067 | Jednotky práce [N.mm], na [J] nutno převést!
25 | 0.48 | 0.111 | 5.3 | 0.0092 | 25 | 0.48 | 0.104 | 58.35 | 0.11115 | 25 | 0.48 | 0.116 | 33.55 | 0.06175 | 0.11033 | 32.4 | 0.0022067 | 1.5274 | 0.0607
26 | 0.5 | 0.12 | 6.7 | 0.054 | 26 | 0.5 | 0.114 | 60.9 | 0.59625 | 26 | 0.5 | 0.118 | 35.75 | 0.0693 | 0.11733 | 34.45 | 0.0023467 | 1.624 | 0.23397
27 | 0.52 | 0.122 | 6.7 | 0.0134 | 27 | 0.52 | 0.112 | 60.3 | -0.1212 | 27 | 0.52 | 0.122 | 35.5 | 0.1425 | 0.11867 | 34.1667 | 0.0023733 | 1.6106 | 0.045744
28 | 0.54 | 0.116 | 8.4 | -0.0453 | 28 | 0.54 | 0.108 | 60.9 | -0.2424 | 28 | 0.54 | 0.124 | 38.3 | 0.0738 | 0.116 | 35.8667 | 0.00232 | 1.6908 | -0.093378
29 | 0.56 | 0.127 | 7 | 0.0847 | 29 | 0.56 | 0.119 | 60.9 | 0.6699 | 29 | 0.56 | 0.128 | 36.3 | 0.1492 | 0.12467 | 34.7333 | 0.0024933 | 1.6373 | 0.30593
30 | 0.58 | 0.13 | 7.55 | 0.021825 | 30 | 0.58 | 0.122 | 60.9 | 0.1827 | 30 | 0.58 | 0.127 | 37.45 | -0.036875 | 0.12633 | 35.3 | 0.0025267 | 1.6641 | 0.058361
31 | 0.6 | 0.126 | 8.1 | -0.0313 | 31 | 0.6 | 0.117 | 60.6 | -0.30375 | 31 | 0.6 | 0.13 | 38 | 0.11317 | 0.12433 | 35.5667 | 0.0024867 | 1.6766 | -0.070867
32 | 0.62 | 0.132 | 7 | 0.0453 | 32 | 0.62 | 0.124 | 60.9 | 0.42525 | 32 | 0.62 | 0.14 | 37.15 | 0.37575 | 0.132 | 35.0167 | 0.00264 | 1.6507 | 0.27057
33 | 0.64 | 0.142 | 7.25 | 0.07125 | 33 | 0.64 | 0.136 | 60.6 | 0.729 | 33 | 0.64 | 0.144 | 37.45 | 0.1492 | 0.14067 | 35.1 | 0.0028133 | 1.6546 | 0.30384
34 | 0.66 | 0.138 | 7.55 | -0.0296 | 34 | 0.66 | 0.135 | 61.15 | -0.060875 | 34 | 0.66 | 0.143 | 38 | -0.037725 | 0.13867 | 35.5667 | 0.0027733 | 1.6766 | -0.070667
35 | 0.68 | 0.14 | 7.55 | 0.0151 | 35 | 0.68 | 0.134 | 60.05 | -0.0606 | 35 | 0.68 | 0.149 | 37.45 | 0.22635 | 0.141 | 35.0167 | 0.00282 | 1.6507 | 0.082347
36 | 0.7 | 0.151 | 7 | 0.080025 | 36 | 0.7 | 0.147 | 60.9 | 0.78617 | 36 | 0.7 | 0.156 | 37.7 | 0.26303 | 0.15133 | 35.2 | 0.0030267 | 1.6593 | 0.36279
37 | 0.72 | 0.155 | 8.1 | 0.0302 | 37 | 0.72 | 0.15 | 60.6 | 0.18225 | 37 | 0.72 | 0.156 | 37.7 | 0 | 0.15367 | 35.4667 | 0.0030733 | 1.6719 | 0.082444
38 | 0.74 | 0.154 | 8.1 | -0.0081 | 38 | 0.74 | 0.144 | 60.3 | -0.3627 | 38 | 0.74 | 0.155 | 37.45 | -0.037575 | 0.151 | 35.2833 | 0.00302 | 1.6633 | -0.094333
39 | 0.76 | 0.159 | 7.55 | 0.039125 | 39 | 0.76 | 0.149 | 60.3 | 0.3015 | 39 | 0.76 | 0.162 | 37.7 | 0.26303 | 0.15667 | 35.1833 | 0.0031333 | 1.6586 | 0.19966
40 | 0.78 | 0.163 | 7.8 | 0.0307 | 40 | 0.78 | 0.156 | 60.6 | 0.42315 | 40 | 0.78 | 0.164 | 38 | 0.0757 | 0.161 | 35.4667 | 0.00322 | 1.6719 | 0.15308
41 | 0.8 | 0.165 | 7.8 | 0.0156 | 41 | 0.8 | 0.154 | 60.3 | -0.1209 | 41 | 0.8 | 0.166 | 37.7 | 0.0757 | 0.16167 | 35.2667 | 0.0032333 | 1.6625 | 0.023578
42 | 0.82 | 0.166 | 7.25 | 0.007525 | 42 | 0.82 | 0.157 | 60.3 | 0.1809 | 42 | 0.82 | 0.174 | 37.45 | 0.3006 | 0.16567 | 35 | 0.0033133 | 1.6499 | 0.14053
43 | 0.84 | 0.172 | 8.1 | 0.04605 | 43 | 0.84 | 0.167 | 60.05 | 0.60175 | 43 | 0.84 | 0.178 | 38 | 0.1509 | 0.17233 | 35.3833 | 0.0034467 | 1.668 | 0.23461
44 | 0.86 | 0.172 | 7.8 | 0 | 44 | 0.86 | 0.169 | 60.6 | 0.12065 | 44 | 0.86 | 0.179 | 37.7 | 0.03785 | 0.17333 | 35.3667 | 0.0034667 | 1.6672 | 0.035375
45 | 0.88 | 0.173 | 7.8 | 0.0078 | 45 | 0.88 | 0.17 | 60.9 | 0.06075 | 45 | 0.88 | 0.183 | 38.3 | 0.152 | 0.17533 | 35.6667 | 0.0035067 | 1.6813 | 0.071033
46 | 0.9 | 0.177 | 8.1 | 0.0318 | 46 | 0.9 | 0.176 | 60.6 | 0.3645 | 46 | 0.9 | 0.188 | 37.15 | 0.18862 | 0.18033 | 35.2833 | 0.0036067 | 1.6633 | 0.17737
47 | 0.92 | 0.18 | 8.4 | 0.02475 | 47 | 0.92 | 0.18 | 60.05 | 0.2413 | 47 | 0.92 | 0.189 | 37.7 | 0.037425 | 0.183 | 35.3833 | 0.00366 | 1.668 | 0.094222
48 | 0.94 | 0.179 | 8.1 | -0.00825 | 48 | 0.94 | 0.181 | 60.9 | 0.060475 | 48 | 0.94 | 0.19 | 38 | 0.03785 | 0.18333 | 35.6667 | 0.0036667 | 1.6813 | 0.011842
49 | 0.96 | 0.18 | 8.4 | 0.00825 | 49 | 0.96 | 0.182 | 60.05 | 0.060475 | 49 | 0.96 | 0.194 | 37.7 | 0.1514 | 0.18533 | 35.3833 | 0.0037067 | 1.668 | 0.07105
50 | 0.98 | 0.184 | 8.1 | 0.033 | 50 | 0.98 | 0.188 | 59.75 | 0.3594 | 50 | 0.98 | 0.198 | 37.45 | 0.1503 | 0.19 | 35.1 | 0.0038 | 1.6546 | 0.16446
51 | 1 | 0.186 | 8.4 | 0.0165 | 51 | 1 | 0.19 | 60.6 | 0.12035 | 51 | 1 | 0.202 | 37.45 | 0.1498 | 0.19267 | 35.4833 | 0.0038533 | 1.6727 | 0.094111
52 | 1.02 | 0.187 | 7.8 | 0.0081 | 52 | 1.02 | 0.193 | 60.05 | 0.18097 | 52 | 1.02 | 0.206 | 37.7 | 0.1503 | 0.19533 | 35.1833 | 0.0039067 | 1.6586 | 0.094222
53 | 1.04 | 0.189 | 8.65 | 0.01645 | 53 | 1.04 | 0.199 | 60.05 | 0.3603 | 53 | 1.04 | 0.21 | 37.45 | 0.1503 | 0.19933 | 35.3833 | 0.0039867 | 1.668 | 0.14113
54 | 1.06 | 0.192 | 7.8 | 0.024675 | 54 | 1.06 | 0.203 | 60.9 | 0.2419 | 54 | 1.06 | 0.212 | 37.45 | 0.0749 | 0.20233 | 35.3833 | 0.0040467 | 1.668 | 0.10615
55 | 1.08 | 0.196 | 8.1 | 0.0318 | 55 | 1.08 | 0.205 | 60.9 | 0.1218 | 55 | 1.08 | 0.215 | 37.15 | 0.1119 | 0.20533 | 35.3833 | 0.0041067 | 1.668 | 0.10615
56 | 1.1 | 0.199 | 8.1 | 0.0243 | 56 | 1.1 | 0.208 | 59.75 | 0.18097 | 56 | 1.1 | 0.22 | 37.7 | 0.18713 | 0.209 | 35.1833 | 0.00418 | 1.6586 | 0.12937
57 | 1.12 | 0.203 | 7.55 | 0.0313 | 57 | 1.12 | 0.214 | 60.6 | 0.36105 | 57 | 1.12 | 0.222 | 36.9 | 0.0746 | 0.213 | 35.0167 | 0.00426 | 1.6507 | 0.1404
58 | 1.14 | 0.206 | 8.95 | 0.02475 | 58 | 1.14 | 0.215 | 60.6 | 0.0606 | 58 | 1.14 | 0.22 | 37.15 | -0.07405 | 0.21367 | 35.5667 | 0.0042733 | 1.6766 | 0.023528
59 | 1.16 | 0.21 | 8.1 | 0.0341 | 59 | 1.16 | 0.215 | 60.05 | 0 | 59 | 1.16 | 0.223 | 36.9 | 0.11107 | 0.216 | 35.0167 | 0.00432 | 1.6507 | 0.082347
60 | 1.18 | 0.214 | 8.1 | 0.0324 | 60 | 1.18 | 0.219 | 60.3 | 0.2407 | 60 | 1.18 | 0.226 | 36.05 | 0.10942 | 0.21967 | 34.8167 | 0.0043933 | 1.6413 | 0.12803
61 | 1.2 | 0.217 | 8.65 | 0.025125 | 61 | 1.2 | 0.224 | 60.9 | 0.303 | 61 | 1.2 | 0.229 | 37.45 | 0.11025 | 0.22333 | 35.6667 | 0.0044667 | 1.6813 | 0.12922
62 | 1.22 | 0.22 | 8.4 | 0.025575 | 62 | 1.22 | 0.229 | 60.6 | 0.30375 | 62 | 1.22 | 0.231 | 36.9 | 0.07435 | 0.22667 | 35.3 | 0.0045333 | 1.6641 | 0.11828
63 | 1.24 | 0.221 | 8.4 | 0.0084 | 63 | 1.24 | 0.232 | 60.05 | 0.18097 | 63 | 1.24 | 0.235 | 36.6 | 0.147 | 0.22933 | 35.0167 | 0.0045867 | 1.6507 | 0.093756
64 | 1.26 | 0.224 | 8.1 | 0.02475 | 64 | 1.26 | 0.236 | 61.15 | 0.2424 | 64 | 1.26 | 0.239 | 37.15 | 0.1475 | 0.233 | 35.4667 | 0.00466 | 1.6719 | 0.12922
65 | 1.28 | 0.229 | 8.65 | 0.041875 | 65 | 1.28 | 0.24 | 61.45 | 0.2452 | 65 | 1.28 | 0.242 | 36.6 | 0.11063 | 0.237 | 35.5667 | 0.00474 | 1.6766 | 0.14207
66 | 1.3 | 0.233 | 8.4 | 0.0341 | 66 | 1.3 | 0.244 | 60.6 | 0.2441 | 66 | 1.3 | 0.246 | 37.15 | 0.1475 | 0.241 | 35.3833 | 0.00482 | 1.668 | 0.1419
67 | 1.32 | 0.236 | 8.1 | 0.02475 | 67 | 1.32 | 0.246 | 61.15 | 0.12175 | 67 | 1.32 | 0.247 | 36.6 | 0.036875 | 0.243 | 35.2833 | 0.00486 | 1.6633 | 0.070667
68 | 1.34 | 0.24 | 8.1 | 0.0324 | 68 | 1.34 | 0.248 | 60.9 | 0.12205 | 68 | 1.34 | 0.249 | 36.3 | 0.0729 | 0.24567 | 35.1 | 0.0049133 | 1.6546 | 0.093844
69 | 1.36 | 0.244 | 8.4 | 0.033 | 69 | 1.36 | 0.25 | 60.9 | 0.1218 | 69 | 1.36 | 0.252 | 36.3 | 0.1089 | 0.24867 | 35.2 | 0.0049733 | 1.6593 | 0.10545
70 | 1.38 | 0.247 | 8.4 | 0.0252 | 70 | 1.38 | 0.251 | 60.9 | 0.0609 | 70 | 1.38 | 0.257 | 36.9 | 0.183 | 0.25167 | 35.4 | 0.0050333 | 1.6688 | 0.1059
71 | 1.4 | 0.25 | 7.55 | 0.023925 | 71 | 1.4 | 0.259 | 60.9 | 0.4872 | 71 | 1.4 | 0.261 | 36.9 | 0.1476 | 0.25667 | 35.1167 | 0.0051333 | 1.6554 | 0.17629
72 | 1.42 | 0.252 | 8.65 | 0.0162 | 72 | 1.42 | 0.263 | 60.6 | 0.243 | 72 | 1.42 | 0.265 | 36.6 | 0.147 | 0.26 | 35.2833 | 0.0052 | 1.6633 | 0.11733
73 | 1.44 | 0.255 | 8.1 | 0.025125 | 73 | 1.44 | 0.265 | 60.6 | 0.1212 | 73 | 1.44 | 0.269 | 36.6 | 0.1464 | 0.263 | 35.1 | 0.00526 | 1.6546 | 0.10558
74 | 1.46 | 0.258 | 8.1 | 0.0243 | 74 | 1.46 | 0.268 | 60.9 | 0.18225 | 74 | 1.46 | 0.273 | 36.6 | 0.1464 | 0.26633 | 35.2 | 0.0053267 | 1.6593 | 0.11717
75 | 1.48 | 0.263 | 8.1 | 0.0405 | 75 | 1.48 | 0.273 | 60.9 | 0.3045 | 75 | 1.48 | 0.276 | 37.15 | 0.11063 | 0.27067 | 35.3833 | 0.0054133 | 1.668 | 0.15293
76 | 1.5 | 0.267 | 7.8 | 0.0318 | 76 | 1.5 | 0.277 | 61.15 | 0.2441 | 76 | 1.5 | 0.28 | 36.9 | 0.1481 | 0.27467 | 35.2833 | 0.0054933 | 1.6633 | 0.14133
77 | 1.52 | 0.27 | 7.8 | 0.0234 | 77 | 1.52 | 0.278 | 60.6 | 0.060875 | 77 | 1.52 | 0.279 | 37.15 | -0.037025 | 0.27567 | 35.1833 | 0.0055133 | 1.6586 | 0.035233
78 | 1.54 | 0.273 | 8.1 | 0.02385 | 78 | 1.54 | 0.279 | 60.9 | 0.06075 | 78 | 1.54 | 0.283 | 36.3 | 0.1469 | 0.27833 | 35.1 | 0.0055667 | 1.6546 | 0.093711
79 | 1.56 | 0.278 | 8.1 | 0.0405 | 79 | 1.56 | 0.283 | 60.9 | 0.2436 | 79 | 1.56 | 0.286 | 36.9 | 0.1098 | 0.28233 | 35.3 | 0.0056467 | 1.6641 | 0.1408
80 | 1.58 | 0.282 | 7.55 | 0.0313 | 80 | 1.58 | 0.285 | 60.3 | 0.1212 | 80 | 1.58 | 0.29 | 36.05 | 0.1459 | 0.28567 | 34.6333 | 0.0057133 | 1.6326 | 0.11656
81 | 1.6 | 0.283 | 7.8 | 0.007675 | 81 | 1.6 | 0.289 | 60.9 | 0.2424 | 81 | 1.6 | 0.294 | 36.05 | 0.1442 | 0.28867 | 34.9167 | 0.0057733 | 1.646 | 0.10432
82 | 1.62 | 0.286 | 7.8 | 0.0234 | 82 | 1.62 | 0.292 | 60.9 | 0.1827 | 82 | 1.62 | 0.297 | 36.6 | 0.10898 | 0.29167 | 35.1 | 0.0058333 | 1.6546 | 0.10503
83 | 1.64 | 0.289 | 7.8 | 0.0234 | 83 | 1.64 | 0.292 | 61.15 | 0 | 83 | 1.64 | 0.302 | 36.05 | 0.18163 | 0.29433 | 35 | 0.0058867 | 1.6499 | 0.093467
84 | 1.66 | 0.293 | 7.55 | 0.0307 | 84 | 1.66 | 0.293 | 61.15 | 0.06115 | 84 | 1.66 | 0.306 | 36.6 | 0.1453 | 0.29733 | 35.1 | 0.0059467 | 1.6546 | 0.10515
85 | 1.68 | 0.297 | 8.1 | 0.0313 | 85 | 1.68 | 0.298 | 61.15 | 0.30575 | 85 | 1.68 | 0.309 | 36.6 | 0.1098 | 0.30133 | 35.2833 | 0.0060267 | 1.6633 | 0.14077
86 | 1.7 | 0.301 | 7.55 | 0.0313 | 86 | 1.7 | 0.301 | 60.9 | 0.18307 | 86 | 1.7 | 0.314 | 36.3 | 0.18225 | 0.30533 | 34.9167 | 0.0061067 | 1.646 | 0.1404
87 | 1.72 | 0.304 | 8.1 | 0.023475 | 87 | 1.72 | 0.301 | 61.15 | 0 | 87 | 1.72 | 0.315 | 37.15 | 0.036725 | 0.30667 | 35.4667 | 0.0061333 | 1.6719 | 0.046922
88 | 1.74 | 0.306 | 8.4 | 0.0165 | 88 | 1.74 | 0.301 | 60.9 | 0 | 88 | 1.74 | 0.316 | 36.05 | 0.0366 | 0.30767 | 35.1167 | 0.0061533 | 1.6554 | 0.035292
89 | 1.76 | 0.312 | 7.8 | 0.0486 | 89 | 1.76 | 0.306 | 61.15 | 0.30512 | 89 | 1.76 | 0.32 | 36.05 | 0.1442 | 0.31267 | 35 | 0.0062533 | 1.6499 | 0.17529
90 | 1.78 | 0.315 | 8.4 | 0.0243 | 90 | 1.78 | 0.309 | 60.9 | 0.18307 | 90 | 1.78 | 0.324 | 35.75 | 0.1436 | 0.316 | 35.0167 | 0.00632 | 1.6507 | 0.11669
91 | 1.8 | 0.317 | 8.4 | 0.0168 | 91 | 1.8 | 0.312 | 60.9 | 0.1827 | 91 | 1.8 | 0.328 | 36.6 | 0.1447 | 0.319 | 35.3 | 0.00638 | 1.6641 | 0.10547
92 | 1.82 | 0.319 | 8.4 | 0.0168 | 92 | 1.82 | 0.318 | 60.9 | 0.3654 | 92 | 1.82 | 0.332 | 35.75 | 0.1447 | 0.323 | 35.0167 | 0.00646 | 1.6507 | 0.14063
93 | 1.84 | 0.323 | 8.4 | 0.0336 | 93 | 1.84 | 0.32 | 60.9 | 0.1218 | 93 | 1.84 | 0.335 | 36.6 | 0.10852 | 0.326 | 35.3 | 0.00652 | 1.6641 | 0.10547
94 | 1.86 | 0.326 | 7.55 | 0.023925 | 94 | 1.86 | 0.323 | 60.9 | 0.1827 | 94 | 1.86 | 0.341 | 36.3 | 0.2187 | 0.33 | 34.9167 | 0.0066 | 1.646 | 0.14043
95 | 1.88 | 0.331 | 7.8 | 0.038375 | 95 | 1.88 | 0.328 | 60.9 | 0.3045 | 95 | 1.88 | 0.345 | 36.3 | 0.1452 | 0.33467 | 35 | 0.0066933 | 1.6499 | 0.16314
96 | 1.9 | 0.334 | 7.8 | 0.0234 | 96 | 1.9 | 0.332 | 61.15 | 0.2441 | 96 | 1.9 | 0.347 | 35.75 | 0.07205 | 0.33767 | 34.9 | 0.0067533 | 1.6452 | 0.10485
97 | 1.92 | 0.338 | 7.8 | 0.0312 | 97 | 1.92 | 0.331 | 61.45 | -0.0613 | 97 | 1.92 | 0.348 | 36.05 | 0.0359 | 0.339 | 35.1 | 0.00678 | 1.6546 | 0.046667
98 | 1.94 | 0.341 | 7.8 | 0.0234 | 98 | 1.94 | 0.333 | 60.6 | 0.12205 | 98 | 1.94 | 0.351 | 36.3 | 0.10852 | 0.34167 | 34.9 | 0.0068333 | 1.6452 | 0.093333
99 | 1.96 | 0.346 | 8.65 | 0.041125 | 99 | 1.96 | 0.338 | 60.9 | 0.30375 | 99 | 1.96 | 0.354 | 36.3 | 0.1089 | 0.346 | 35.2833 | 0.00692 | 1.6633 | 0.15206
100 | 1.98 | 0.35 | 8.65 | 0.0346 | 100 | 1.98 | 0.342 | 61.15 | 0.2441 | 100 | 1.98 | 0.358 | 35.5 | 0.1436 | 0.35 | 35.1 | 0.007 | 1.6546 | 0.14077
101 | 2 | 0.348 | 8.4 | -0.01705 | 101 | 2 | 0.347 | 60.9 | 0.30512 | 101 | 2 | 0.362 | 36.05 | 0.1431 | 0.35233 | 35.1167 | 0.0070467 | 1.6554 | 0.081919
102 | 2.02 | 0.352 | 7.8 | 0.0324 | 102 | 2.02 | 0.351 | 60.9 | 0.2436 | 102 | 2.02 | 0.365 | 35.75 | 0.1077 | 0.356 | 34.8167 | 0.00712 | 1.6413 | 0.12821
103 | 2.04 | 0.357 | 8.1 | 0.03975 | 103 | 2.04 | 0.353 | 61.15 | 0.12205 | 103 | 2.04 | 0.369 | 36.3 | 0.1441 | 0.35967 | 35.1833 | 0.0071933 | 1.6586 | 0.12833
104 | 2.06 | 0.36 | 8.4 | 0.02475 | 104 | 2.06 | 0.356 | 61.45 | 0.1839 | 104 | 2.06 | 0.374 | 36.6 | 0.18225 | 0.36333 | 35.4833 | 0.0072667 | 1.6727 | 0.12956
105 | 2.08 | 0.364 | 8.4 | 0.0336 | 105 | 2.08 | 0.36 | 61.15 | 0.2452 | 105 | 2.08 | 0.378 | 35.75 | 0.1447 | 0.36733 | 35.1 | 0.0073467 | 1.6546 | 0.14117
106 | 2.1 | 0.368 | 7.55 | 0.0319 | 106 | 2.1 | 0.364 | 61.45 | 0.2452 | 106 | 2.1 | 0.381 | 35.75 | 0.10725 | 0.371 | 34.9167 | 0.00742 | 1.646 | 0.12836
107 | 2.12 | 0.372 | 8.65 | 0.0324 | 107 | 2.12 | 0.364 | 60.6 | 0 | 107 | 2.12 | 0.381 | 36.6 | 0 | 0.37233 | 35.2833 | 0.0074467 | 1.6633 | 0.0468
108 | 2.14 | 0.375 | 7.8 | 0.024675 | 108 | 2.14 | 0.366 | 60.3 | 0.1209 | 108 | 2.14 | 0.384 | 36.05 | 0.10898 | 0.375 | 34.7167 | 0.0075 | 1.6366 | 0.093333
109 | 2.16 | 0.379 | 7.55 | 0.0307 | 109 | 2.16 | 0.372 | 61.45 | 0.36525 | 109 | 2.16 | 0.387 | 36.3 | 0.10852 | 0.37933 | 35.1 | 0.0075867 | 1.6546 | 0.15127
110 | 2.18 | 0.383 | 8.65 | 0.0324 | 110 | 2.18 | 0.377 | 60.9 | 0.30588 | 110 | 2.18 | 0.392 | 36.3 | 0.1815 | 0.384 | 35.2833 | 0.00768 | 1.6633 | 0.16423
111 | 2.2 | 0.383 | 8.1 | 0 | 111 | 2.2 | 0.379 | 60.9 | 0.1218 | 111 | 2.2 | 0.396 | 36.05 | 0.1447 | 0.386 | 35.0167 | 0.00772 | 1.6507 | 0.0703
112 | 2.22 | 0.386 | 8.65 | 0.025125 | 112 | 2.22 | 0.383 | 61.15 | 0.2441 | 112 | 2.22 | 0.399 | 36.05 | 0.10815 | 0.38933 | 35.2833 | 0.0077867 | 1.6633 | 0.11717
113 | 2.24 | 0.392 | 8.65 | 0.0519 | 113 | 2.24 | 0.388 | 60.9 | 0.30512 | 113 | 2.24 | 0.403 | 36.3 | 0.1447 | 0.39433 | 35.2833 | 0.0078867 | 1.6633 | 0.17642
114 | 2.26 | 0.395 | 8.1 | 0.025125 | 114 | 2.26 | 0.391 | 61.15 | 0.18307 | 114 | 2.26 | 0.408 | 36.05 | 0.18087 | 0.398 | 35.1 | 0.00796 | 1.6546 | 0.12904
115 | 2.28 | 0.398 | 8.4 | 0.02475 | 115 | 2.28 | 0.394 | 61.7 | 0.18427 | 115 | 2.28 | 0.41 | 35.75 | 0.0718 | 0.40067 | 35.2833 | 0.0080133 | 1.6633 | 0.093844
116 | 2.3 | 0.403 | 8.4 | 0.042 | 116 | 2.3 | 0.396 | 60.6 | 0.1223 | 116 | 2.3 | 0.415 | 36.3 | 0.18013 | 0.40467 | 35.1 | 0.0080933 | 1.6546 | 0.14077
117 | 2.32 | 0.406 | 8.4 | 0.0252 | 117 | 2.32 | 0.397 | 60.3 | 0.06045 | 117 | 2.32 | 0.415 | 36.05 | 0 | 0.406 | 34.9167 | 0.00812 | 1.646 | 0.046678
118 | 2.34 | 0.408 | 8.4 | 0.0168 | 118 | 2.34 | 0.401 | 61.45 | 0.2435 | 118 | 2.34 | 0.419 | 36.9 | 0.1459 | 0.40933 | 35.5833 | 0.0081867 | 1.6774 | 0.1175
119 | 2.36 | 0.413 | 8.65 | 0.042625 | 119 | 2.36 | 0.406 | 61.15 | 0.3065 | 119 | 2.36 | 0.422 | 36.9 | 0.1107 | 0.41367 | 35.5667 | 0.0082733 | 1.6766 | 0.15416
120 | 2.38 | 0.416 | 7.55 | 0.0243 | 120 | 2.38 | 0.41 | 61.15 | 0.2446 | 120 | 2.38 | 0.426 | 37.15 | 0.1481 | 0.41733 | 35.2833 | 0.0083467 | 1.6633 | 0.12989
121 | 2.4 | 0.415 | 8.1 | -0.007825 | 121 | 2.4 | 0.412 | 60.9 | 0.12205 | 121 | 2.4 | 0.429 | 37.7 | 0.11227 | 0.41867 | 35.5667 | 0.0083733 | 1.6766 | 0.047233
122 | 2.42 | 0.419 | 8.1 | 0.0324 | 122 | 2.42 | 0.416 | 61.7 | 0.2452 | 122 | 2.42 | 0.433 | 38.85 | 0.1531 | 0.42267 | 36.2167 | 0.0084533 | 1.7073 | 0.14357
123 | 2.44 | 0.425 | 7.8 | 0.0477 | 123 | 2.44 | 0.42 | 61.7 | 0.2468 | 123 | 2.44 | 0.437 | 38.55 | 0.1548 | 0.42733 | 36.0167 | 0.0085467 | 1.6978 | 0.16854
124 | 2.46 | 0.428 | 7.8 | 0.0234 | 124 | 2.46 | 0.424 | 61.15 | 0.2457 | 124 | 2.46 | 0.441 | 39.1 | 0.1553 | 0.431 | 36.0167 | 0.00862 | 1.6978 | 0.13206
125 | 2.48 | 0.431 | 7.55 | 0.023025 | 125 | 2.48 | 0.426 | 61.45 | 0.1226 | 125 | 2.48 | 0.446 | 39.4 | 0.19625 | 0.43433 | 36.1333 | 0.0086867 | 1.7033 | 0.12025
126 | 2.5 | 0.436 | 8.1 | 0.039125 | 126 | 2.5 | 0.428 | 61.45 | 0.1229 | 126 | 2.5 | 0.449 | 39.4 | 0.1182 | 0.43767 | 36.3167 | 0.0087533 | 1.712 | 0.12075
127 | 2.52 | 0.439 | 8.4 | 0.02475 | 127 | 2.52 | 0.431 | 61.15 | 0.1839 | 127 | 2.52 | 0.449 | 39.95 | 0 | 0.43967 | 36.5 | 0.0087933 | 1.7206 | 0.072817
128 | 2.54 | 0.442 | 7.8 | 0.0243 | 128 | 2.54 | 0.435 | 61.7 | 0.2457 | 128 | 2.54 | 0.453 | 39.4 | 0.1587 | 0.44333 | 36.3 | 0.0088667 | 1.7112 | 0.13347
129 | 2.56 | 0.446 | 8.1 | 0.0318 | 129 | 2.56 | 0.44 | 61.7 | 0.3085 | 129 | 2.56 | 0.455 | 39.95 | 0.07935 | 0.447 | 36.5833 | 0.00894 | 1.7246 | 0.13362
130 | 2.58 | 0.448 | 8.1 | 0.0162 | 130 | 2.58 | 0.442 | 61.7 | 0.1234 | 130 | 2.58 | 0.46 | 40.5 | 0.20112 | 0.45 | 36.7667 | 0.009 | 1.7332 | 0.11002
131 | 2.6 | 0.45 | 7.8 | 0.0159 | 131 | 2.6 | 0.446 | 62 | 0.2474 | 131 | 2.6 | 0.463 | 39.7 | 0.1203 | 0.453 | 36.5 | 0.00906 | 1.7206 | 0.1099
132 | 2.62 | 0.453 | 7.55 | 0.023025 | 132 | 2.62 | 0.451 | 61.45 | 0.30862 | 132 | 2.62 | 0.466 | 40.8 | 0.12075 | 0.45667 | 36.6 | 0.0091333 | 1.7253 | 0.13402
133 | 2.64 | 0.46 | 7.55 | 0.05285 | 133 | 2.64 | 0.454 | 61.45 | 0.18435 | 133 | 2.64 | 0.47 | 40.8 | 0.1632 | 0.46133 | 36.6 | 0.0092267 | 1.7253 | 0.1708
134 | 2.66 | 0.464 | 7.25 | 0.0296 | 134 | 2.66 | 0.456 | 61.7 | 0.12315 | 134 | 2.66 | 0.474 | 40.5 | 0.1626 | 0.46467 | 36.4833 | 0.0092933 | 1.7198 | 0.12181
135 | 2.68 | 0.464 | 8.4 | 0 | 135 | 2.68 | 0.457 | 62 | 0.06185 | 135 | 2.68 | 0.479 | 41.9 | 0.206 | 0.46667 | 37.4333 | 0.0093333 | 1.7646 | 0.073917
136 | 2.7 | 0.469 | 8.1 | 0.04125 | 136 | 2.7 | 0.462 | 61.45 | 0.30862 | 136 | 2.7 | 0.483 | 41.65 | 0.1671 | 0.47133 | 37.0667 | 0.0094267 | 1.7473 | 0.17383
137 | 2.72 | 0.473 | 8.65 | 0.0335 | 137 | 2.72 | 0.465 | 61.7 | 0.18473 | 137 | 2.72 | 0.482 | 41.05 | -0.04135 | 0.47333 | 37.1333 | 0.0094667 | 1.7505 | 0.0742
138 | 2.74 | 0.478 | 8.95 | 0.044 | 138 | 2.74 | 0.469 | 62 | 0.2474 | 138 | 2.74 | 0.485 | 41.05 | 0.12315 | 0.47733 | 37.3333 | 0.0095467 | 1.7599 | 0.14893
139 | 2.76 | 0.479 | 9.5 | 0.009225 | 139 | 2.76 | 0.473 | 62 | 0.248 | 139 | 2.76 | 0.49 | 41.05 | 0.20525 | 0.48067 | 37.5167 | 0.0096133 | 1.7686 | 0.12475
140 | 2.78 | 0.481 | 9.5 | 0.019 | 140 | 2.78 | 0.477 | 62.3 | 0.2486 | 140 | 2.78 | 0.493 | 41.9 | 0.12442 | 0.48367 | 37.9 | 0.0096733 | 1.7866 | 0.11313
141 | 2.8 | 0.483 | 9.5 | 0.019 | 141 | 2.8 | 0.479 | 61.7 | 0.124 | 141 | 2.8 | 0.496 | 41.35 | 0.12487 | 0.486 | 37.5167 | 0.00972 | 1.7686 | 0.087986
142 | 2.82 | 0.487 | 10.05 | 0.0391 | 142 | 2.82 | 0.483 | 62 | 0.2474 | 142 | 2.82 | 0.501 | 42.2 | 0.20888 | 0.49033 | 38.0833 | 0.0098067 | 1.7953 | 0.1638
143 | 2.84 | 0.493 | 9.2 | 0.05775 | 143 | 2.84 | 0.487 | 62 | 0.248 | 143 | 2.84 | 0.505 | 42.45 | 0.1693 | 0.495 | 37.8833 | 0.0099 | 1.7858 | 0.17726
144 | 2.86 | 0.496 | 9.8 | 0.0285 | 144 | 2.86 | 0.488 | 61.45 | 0.061725 | 144 | 2.86 | 0.509 | 43.05 | 0.171 | 0.49767 | 38.1 | 0.0099533 | 1.7961 | 0.10131
145 | 2.88 | 0.498 | 9.5 | 0.0193 | 145 | 2.88 | 0.492 | 61.45 | 0.2458 | 145 | 2.88 | 0.513 | 43.6 | 0.1733 | 0.501 | 38.1833 | 0.01002 | 1.8 | 0.12714
146 | 2.9 | 0.503 | 10.35 | 0.049625 | 146 | 2.9 | 0.496 | 62 | 0.2469 | 146 | 2.9 | 0.516 | 43.85 | 0.13118 | 0.505 | 38.7333 | 0.0101 | 1.8259 | 0.15383
147 | 2.92 | 0.509 | 9.8 | 0.06045 | 147 | 2.92 | 0.499 | 61.7 | 0.18555 | 147 | 2.92 | 0.516 | 44.7 | 0 | 0.508 | 38.7333 | 0.01016 | 1.8259 | 0.1162
148 | 2.94 | 0.51 | 10.35 | 0.010075 | 148 | 2.94 | 0.503 | 61.45 | 0.2463 | 148 | 2.94 | 0.52 | 45 | 0.1794 | 0.511 | 38.9333 | 0.01022 | 1.8353 | 0.1165
149 | 2.96 | 0.511 | 9.5 | 0.009925 | 149 | 2.96 | 0.506 | 62 | 0.18518 | 149 | 2.96 | 0.523 | 44.7 | 0.13455 | 0.51333 | 38.7333 | 0.010267 | 1.8259 | 0.090611
150 | 2.98 | 0.514 | 9.2 | 0.02805 | 150 | 2.98 | 0.51 | 61.7 | 0.2474 | 150 | 2.98 | 0.528 | 44.7 | 0.2235 | 0.51733 | 38.5333 | 0.010347 | 1.8165 | 0.15453
151 | 3 | 0.518 | 9.5 | 0.0374 | 151 | 3 | 0.513 | 61.45 | 0.18473 | 151 | 3 | 0.531 | 46.1 | 0.1362 | 0.52067 | 39.0167 | 0.010413 | 1.8393 | 0.12925
152 | 3.02 | 0.522 | 9.8 | 0.0386 | 152 | 3.02 | 0.515 | 62.3 | 0.12375 | 152 | 3.02 | 0.535 | 46.1 | 0.1844 | 0.524 | 39.4 | 0.01048 | 1.8573 | 0.13069
153 | 3.04 | 0.527 | 9.8 | 0.049 | 153 | 3.04 | 0.519 | 61.7 | 0.248 | 153 | 3.04 | 0.538 | 47.2 | 0.13995 | 0.528 | 39.5667 | 0.01056 | 1.8652 | 0.15793
154 | 3.06 | 0.529 | 9.8 | 0.0196 | 154 | 3.06 | 0.52 | 62 | 0.06185 | 154 | 3.06 | 0.541 | 47.2 | 0.1416 | 0.53 | 39.6667 | 0.0106 | 1.8699 | 0.079233
155 | 3.08 | 0.532 | 9.8 | 0.0294 | 155 | 3.08 | 0.523 | 61.45 | 0.18518 | 155 | 3.08 | 0.547 | 48.05 | 0.28575 | 0.534 | 39.7667 | 0.01068 | 1.8746 | 0.15887
156 | 3.1 | 0.537 | 10.35 | 0.050375 | 156 | 3.1 | 0.53 | 61.45 | 0.43015 | 156 | 3.1 | 0.548 | 48.35 | 0.0482 | 0.53833 | 40.05 | 0.010767 | 1.888 | 0.17294
157 | 3.12 | 0.542 | 10.05 | 0.051 | 157 | 3.12 | 0.533 | 61.7 | 0.18473 | 157 | 3.12 | 0.55 | 49.15 | 0.0975 | 0.54167 | 40.3 | 0.010833 | 1.8998 | 0.13392
158 | 3.14 | 0.544 | 10.9 | 0.02095 | 158 | 3.14 | 0.536 | 62 | 0.18555 | 158 | 3.14 | 0.553 | 48.9 | 0.14708 | 0.54433 | 40.6 | 0.010887 | 1.9139 | 0.10787
159 | 3.16 | 0.543 | 10.6 | -0.01075 | 159 | 3.16 | 0.54 | 61.7 | 0.2474 | 159 | 3.16 | 0.558 | 48.9 | 0.2445 | 0.547 | 40.4 | 0.01094 | 1.9045 | 0.108
160 | 3.18 | 0.548 | 10.6 | 0.053 | 160 | 3.18 | 0.544 | 62 | 0.2474 | 160 | 3.18 | 0.56 | 49.45 | 0.09835 | 0.55067 | 40.6833 | 0.011013 | 1.9178 | 0.14865
161 | 3.2 | 0.552 | 10.05 | 0.0413 | 161 | 3.2 | 0.546 | 62 | 0.124 | 161 | 3.2 | 0.564 | 51.15 | 0.2012 | 0.554 | 41.0667 | 0.01108 | 1.9359 | 0.13625
162 | 3.22 | 0.555 | 10.05 | 0.03015 | 162 | 3.22 | 0.551 | 62 | 0.31 | 162 | 3.22 | 0.568 | 50.55 | 0.2034 | 0.558 | 40.8667 | 0.01116 | 1.9265 | 0.16387
163 | 3.24 | 0.56 | 10.05 | 0.05025 | 163 | 3.24 | 0.551 | 61.45 | 0 | 163 | 3.24 | 0.572 | 51.7 | 0.2045 | 0.561 | 41.0667 | 0.01122 | 1.9359 | 0.1229
164 | 3.26 | 0.564 | 12 | 0.0441 | 164 | 3.26 | 0.554 | 62.3 | 0.18563 | 164 | 3.26 | 0.578 | 51.7 | 0.3102 | 0.56533 | 42 | 0.011307 | 1.9799 | 0.17998
165 | 3.28 | 0.565 | 12.55 | 0.012275 | 165 | 3.28 | 0.559 | 61.7 | 0.31 | 165 | 3.28 | 0.581 | 51.95 | 0.15548 | 0.56833 | 42.0667 | 0.011367 | 1.983 | 0.1261
166 | 3.3 | 0.57 | 12.85 | 0.0635 | 166 | 3.3 | 0.564 | 61.45 | 0.30787 | 166 | 3.3 | 0.58 | 52.8 | -0.052375 | 0.57133 | 42.3667 | 0.011427 | 1.9972 | 0.12665
167 | 3.32 | 0.574 | 13.7 | 0.0531 | 167 | 3.32 | 0.566 | 62 | 0.12345 | 167 | 3.32 | 0.583 | 53.1 | 0.15885 | 0.57433 | 42.9333 | 0.011487 | 2.0239 | 0.12795
168 | 3.34 | 0.575 | 13.15 | 0.013425 | 168 | 3.34 | 0.569 | 61.7 | 0.18555 | 168 | 3.34 | 0.587 | 53.65 | 0.2135 | 0.577 | 42.8333 | 0.01154 | 2.0192 | 0.11436
169 | 3.36 | 0.576 | 14.25 | 0.0137 | 169 | 3.36 | 0.573 | 61.7 | 0.2468 | 169 | 3.36 | 0.591 | 53.35 | 0.214 | 0.58 | 43.1 | 0.0116 | 2.0318 | 0.1289
170 | 3.38 | 0.581 | 14.5 | 0.071875 | 170 | 3.38 | 0.578 | 62 | 0.30925 | 170 | 3.38 | 0.595 | 53.9 | 0.2145 | 0.58467 | 43.4667 | 0.011693 | 2.049 | 0.20199
171 | 3.4 | 0.586 | 15.35 | 0.074625 | 171 | 3.4 | 0.578 | 61.7 | 0 | 171 | 3.4 | 0.599 | 53.9 | 0.2156 | 0.58767 | 43.65 | 0.011753 | 2.0577 | 0.13068
172 | 3.42 | 0.59 | 16.5 | 0.0637 | 172 | 3.42 | 0.581 | 61.7 | 0.1851 | 172 | 3.42 | 0.602 | 53.65 | 0.16132 | 0.591 | 43.95 | 0.01182 | 2.0718 | 0.146
173 | 3.44 | 0.593 | 17.3 | 0.0507 | 173 | 3.44 | 0.586 | 63.65 | 0.31338 | 173 | 3.44 | 0.606 | 54.75 | 0.2168 | 0.595 | 45.2333 | 0.0119 | 2.1323 | 0.17837
174 | 3.46 | 0.596 | 18.15 | 0.053175 | 174 | 3.46 | 0.588 | 64.25 | 0.1279 | 174 | 3.46 | 0.611 | 54.5 | 0.27313 | 0.59833 | 45.6333 | 0.011967 | 2.1512 | 0.15144
175 | 3.48 | 0.6 | 18.7 | 0.0737 | 175 | 3.48 | 0.592 | 66.2 | 0.2609 | 175 | 3.48 | 0.614 | 54.75 | 0.16387 | 0.602 | 46.55 | 0.01204 | 2.1944 | 0.169
176 | 3.5 | 0.603 | 20.4 | 0.05865 | 176 | 3.5 | 0.597 | 67.05 | 0.33313 | 176 | 3.5 | 0.614 | 54.75 | 0 | 0.60467 | 47.4 | 0.012093 | 2.2345 | 0.12527
177 | 3.52 | 0.607 | 20.95 | 0.0827 | 177 | 3.52 | 0.6 | 68.4 | 0.20317 | 177 | 3.52 | 0.616 | 54.5 | 0.10925 | 0.60767 | 47.95 | 0.012153 | 2.2604 | 0.14303
178 | 3.54 | 0.606 | 22.05 | -0.0215 | 178 | 3.54 | 0.603 | 69.8 | 0.2073 | 178 | 3.54 | 0.621 | 55.6 | 0.27525 | 0.61 | 49.15 | 0.0122 | 2.317 | 0.11328
179 | 3.56 | 0.609 | 23.2 | 0.067875 | 179 | 3.56 | 0.607 | 71.5 | 0.2826 | 179 | 3.56 | 0.626 | 55.05 | 0.27663 | 0.614 | 49.9167 | 0.01228 | 2.3531 | 0.19813
180 | 3.58 | 0.616 | 24.6 | 0.1673 | 180 | 3.58 | 0.609 | 72.6 | 0.1441 | 180 | 3.58 | 0.628 | 55.3 | 0.11035 | 0.61767 | 50.8333 | 0.012353 | 2.3963 | 0.18471
181 | 3.6 | 0.62 | 25.4 | 0.1 | 181 | 3.6 | 0.611 | 74.3 | 0.1469 | 181 | 3.6 | 0.632 | 55.6 | 0.2218 | 0.621 | 51.7667 | 0.01242 | 2.4403 | 0.171
182 | 3.62 | 0.622 | 26.55 | 0.05195 | 182 | 3.62 | 0.614 | 75.15 | 0.22418 | 182 | 3.62 | 0.637 | 55.6 | 0.278 | 0.62433 | 52.4333 | 0.012487 | 2.4717 | 0.17367
183 | 3.64 | 0.627 | 27.65 | 0.1355 | 183 | 3.64 | 0.618 | 76.25 | 0.3028 | 183 | 3.64 | 0.64 | 56.15 | 0.16762 | 0.62833 | 53.35 | 0.012567 | 2.5149 | 0.21157
184 | 3.66 | 0.629 | 28.75 | 0.0564 | 184 | 3.66 | 0.623 | 77.35 | 0.384 | 184 | 3.66 | 0.645 | 56.45 | 0.2815 | 0.63233 | 54.1833 | 0.012647 | 2.5542 | 0.21507
185 | 3.68 | 0.633 | 29.6 | 0.1167 | 185 | 3.68 | 0.626 | 77.9 | 0.23287 | 185 | 3.68 | 0.646 | 57.85 | 0.05715 | 0.635 | 55.1167 | 0.0127 | 2.5982 | 0.14573
186 | 3.7 | 0.637 | 30.75 | 0.1207 | 186 | 3.7 | 0.63 | 79.05 | 0.3139 | 186 | 3.7 | 0.646 | 58.4 | 0 | 0.63767 | 56.0667 | 0.012753 | 2.643 | 0.14824
187 | 3.72 | 0.638 | 32.1 | 0.031425 | 187 | 3.72 | 0.634 | 80.45 | 0.319 | 187 | 3.72 | 0.65 | 58.95 | 0.2347 | 0.64067 | 57.1667 | 0.012813 | 2.6949 | 0.16985
188 | 3.74 | 0.64 | 32.95 | 0.06505 | 188 | 3.74 | 0.637 | 81.25 | 0.24255 | 188 | 3.74 | 0.655 | 60.35 | 0.29825 | 0.644 | 58.1833 | 0.01288 | 2.7428 | 0.19225
189 | 3.76 | 0.644 | 33.8 | 0.1335 | 189 | 3.76 | 0.639 | 82.4 | 0.16365 | 189 | 3.76 | 0.66 | 60.65 | 0.3025 | 0.64767 | 58.95 | 0.012953 | 2.7789 | 0.21474
190 | 3.78 | 0.65 | 34.9 | 0.2061 | 190 | 3.78 | 0.641 | 83.5 | 0.1659 | 190 | 3.78 | 0.661 | 61.45 | 0.06105 | 0.65067 | 59.95 | 0.013013 | 2.8261 | 0.17835
191 | 3.8 | 0.653 | 36.3 | 0.1068 | 191 | 3.8 | 0.645 | 84.35 | 0.3357 | 191 | 3.8 | 0.664 | 61.45 | 0.18435 | 0.654 | 60.7 | 0.01308 | 2.8614 | 0.20108
192 | 3.82 | 0.655 | 36.85 | 0.07315 | 192 | 3.82 | 0.648 | 85.75 | 0.25515 | 192 | 3.82 | 0.671 | 61.45 | 0.43015 | 0.658 | 61.35 | 0.01316 | 2.8921 | 0.2441
193 | 3.84 | 0.66 | 38.25 | 0.18775 | 193 | 3.84 | 0.652 | 86.85 | 0.3452 | 193 | 3.84 | 0.675 | 62 | 0.2469 | 0.66233 | 62.3667 | 0.013247 | 2.94 | 0.26805
194 | 3.86 | 0.664 | 39.1 | 0.1547 | 194 | 3.86 | 0.656 | 87.4 | 0.3485 | 194 | 3.86 | 0.677 | 62.6 | 0.1246 | 0.66567 | 63.0333 | 0.013313 | 2.9714 | 0.209
195 | 3.88 | 0.666 | 39.4 | 0.0785 | 195 | 3.88 | 0.659 | 89.65 | 0.26558 | 195 | 3.88 | 0.679 | 62.85 | 0.12545 | 0.668 | 63.9667 | 0.01336 | 3.0154 | 0.14817
196 | 3.9 | 0.668 | 40.5 | 0.0799 | 196 | 3.9 | 0.664 | 90.5 | 0.45038 | 196 | 3.9 | 0.682 | 63.15 | 0.189 | 0.67133 | 64.7167 | 0.013427 | 3.0508 | 0.21447
197 | 3.92 | 0.671 | 40.5 | 0.1215 | 197 | 3.92 | 0.666 | 91.6 | 0.1821 | 197 | 3.92 | 0.684 | 63.15 | 0.1263 | 0.67367 | 65.0833 | 0.013473 | 3.0681 | 0.15143
198 | 3.94 | 0.674 | 41.35 | 0.12277 | 198 | 3.94 | 0.668 | 92.75 | 0.18435 | 198 | 3.94 | 0.689 | 64 | 0.31787 | 0.677 | 66.0333 | 0.01354 | 3.1128 | 0.21853
199 | 3.96 | 0.678 | 41.9 | 0.1665 | 199 | 3.96 | 0.671 | 93.55 | 0.27945 | 199 | 3.96 | 0.694 | 64 | 0.32 | 0.681 | 66.4833 | 0.01362 | 3.1341 | 0.26503
200 | 3.98 | 0.683 | 42.75 | 0.21163 | 200 | 3.98 | 0.674 | 94.7 | 0.28237 | 200 | 3.98 | 0.696 | 65.4 | 0.1294 | 0.68433 | 67.6167 | 0.013687 | 3.1875 | 0.2235
201 | 4 | 0.686 | 43 | 0.12862 | 201 | 4 | 0.677 | 93.55 | 0.28237 | 201 | 4 | 0.698 | 65.95 | 0.13135 | 0.687 | 67.5 | 0.01374 | 3.182 | 0.18016
202 | 4.02 | 0.689 | 43.6 | 0.1299 | 202 | 4.02 | 0.682 | 92.75 | 0.46575 | 202 | 4.02 | 0.705 | 66.75 | 0.46445 | 0.692 | 67.7 | 0.01384 | 3.1914 | 0.338
203 | 4.04 | 0.694 | 44.7 | 0.22075 | 203 | 4.04 | 0.686 | 94.1 | 0.3737 | 203 | 4.04 | 0.708 | 66.75 | 0.20025 | 0.696 | 68.5167 | 0.01392 | 3.2299 | 0.27243
204 | 4.06 | 0.697 | 43.85 | 0.13282 | 204 | 4.06 | 0.69 | 95.25 | 0.3787 | 204 | 4.06 | 0.71 | 67.05 | 0.1338 | 0.699 | 68.7167 | 0.01398 | 3.2393 | 0.20585
205 | 4.08 | 0.7 | 45.25 | 0.13365 | 205 | 4.08 | 0.693 | 95.8 | 0.28658 | 205 | 4.08 | 0.711 | 68.15 | 0.0676 | 0.70133 | 69.7333 | 0.014027 | 3.2873 | 0.16153
206 | 4.1 | 0.7 | 45.25 | 0 | 206 | 4.1 | 0.696 | 96.1 | 0.28785 | 206 | 4.1 | 0.714 | 68.45 | 0.2049 | 0.70333 | 69.9333 | 0.014067 | 3.2967 | 0.13967
207 | 4.12 | 0.705 | 44.95 | 0.2255 | 207 | 4.12 | 0.7 | 96.65 | 0.3855 | 207 | 4.12 | 0.718 | 68.75 | 0.2744 | 0.70767 | 70.1167 | 0.014153 | 3.3053 | 0.30344
208 | 4.14 | 0.709 | 46.65 | 0.1832 | 208 | 4.14 | 0.701 | 98.05 | 0.09735 | 208 | 4.14 | 0.723 | 69.55 | 0.34575 | 0.711 | 71.4167 | 0.01422 | 3.3666 | 0.23589
209 | 4.16 | 0.712 | 45.55 | 0.1383 | 209 | 4.16 | 0.705 | 98.3 | 0.3927 | 209 | 4.16 | 0.727 | 70.4 | 0.2799 | 0.71467 | 71.4167 | 0.014293 | 3.3666 | 0.26186
210 | 4.18 | 0.717 | 46.95 | 0.23125 | 210 | 4.18 | 0.708 | 98.6 | 0.29535 | 210 | 4.18 | 0.729 | 71.5 | 0.1419 | 0.718 | 72.35 | 0.01436 | 3.4106 | 0.23961
211 | 4.2 | 0.72 | 46.1 | 0.13958 | 211 | 4.2 | 0.712 | 98.6 | 0.3944 | 211 | 4.2 | 0.732 | 71.8 | 0.21495 | 0.72133 | 72.1667 | 0.014427 | 3.402 | 0.24086
212 | 4.22 | 0.723 | 46.95 | 0.13958 | 212 | 4.22 | 0.716 | 100.25 | 0.3977 | 212 | 4.22 | 0.738 | 72.35 | 0.43245 | 0.72567 | 73.1833 | 0.014513 | 3.4499 | 0.31493
213 | 4.24 | 0.727 | 47.5 | 0.1889 | 213 | 4.24 | 0.72 | 99.7 | 0.3999 | 213 | 4.24 | 0.743 | 73.75 | 0.36525 | 0.73 | 73.65 | 0.0146 | 3.4719 | 0.31814
214 | 4.26 | 0.731 | 47.75 | 0.1905 | 214 | 4.26 | 0.723 | 101.1 | 0.3012 | 214 | 4.26 | 0.742 | 73.5 | -0.073625 | 0.732 | 74.1167 | 0.01464 | 3.4939 | 0.14777
215 | 4.28 | 0.731 | 48.05 | 0 | 215 | 4.28 | 0.726 | 100.85 | 0.30292 | 215 | 4.28 | 0.744 | 74.6 | 0.1481 | 0.73367 | 74.5 | 0.014673 | 3.512 | 0.12385
216 | 4.3 | 0.733 | 48.05 | 0.0961 | 216 | 4.3 | 0.729 | 102.2 | 0.30457 | 216 | 4.3 | 0.748 | 75.45 | 0.3001 | 0.73667 | 75.2333 | 0.014733 | 3.5465 | 0.2246
217 | 4.32 | 0.737 | 48.35 | 0.1928 | 217 | 4.32 | 0.733 | 101.95 | 0.4083 | 217 | 4.32 | 0.752 | 75.7 | 0.3023 | 0.74067 | 75.3333 | 0.014813 | 3.5512 | 0.30113
218 | 4.34 | 0.742 | 48.9 | 0.24313 | 218 | 4.34 | 0.733 | 102.8 | 0 | 218 | 4.34 | 0.756 | 76.25 | 0.3039 | 0.74367 | 75.9833 | 0.014873 | 3.5819 | 0.22697
219 | 4.36 | 0.746 | 49.7 | 0.1972 | 219 | 4.36 | 0.737 | 103.6 | 0.4128 | 219 | 4.36 | 0.76 | 77.4 | 0.3073 | 0.74767 | 76.9 | 0.014953 | 3.6251 | 0.30577
220 | 4.38 | 0.75 | 49.45 | 0.1983 | 220 | 4.38 | 0.741 | 103.9 | 0.415 | 220 | 4.38 | 0.763 | 77.65 | 0.23258 | 0.75133 | 77 | 0.015027 | 3.6298 | 0.28215
221 | 4.4 | 0.753 | 50 | 0.14918 | 221 | 4.4 | 0.745 | 103.6 | 0.415 | 221 | 4.4 | 0.767 | 78.25 | 0.3118 | 0.755 | 77.2833 | 0.0151 | 3.6432 | 0.28285
222 | 4.42 | 0.756 | 49.15 | 0.14872 | 222 | 4.42 | 0.749 | 105 | 0.4172 | 222 | 4.42 | 0.772 | 78.5 | 0.39187 | 0.759 | 77.55 | 0.01518 | 3.6557 | 0.30967
223 | 4.44 | 0.759 | 50.55 | 0.14955 | 223 | 4.44 | 0.753 | 105.3 | 0.4206 | 223 | 4.44 | 0.776 | 79.35 | 0.3157 | 0.76267 | 78.4 | 0.015253 | 3.6958 | 0.28591
224 | 4.46 | 0.764 | 50 | 0.25138 | 224 | 4.46 | 0.755 | 105.3 | 0.2106 | 224 | 4.46 | 0.775 | 79.6 | -0.079475 | 0.76467 | 78.3 | 0.015293 | 3.6911 | 0.1567
225 | 4.48 | 0.764 | 51.1 | 0 | 225 | 4.48 | 0.759 | 105.85 | 0.4223 | 225 | 4.48 | 0.777 | 79.9 | 0.1595 | 0.76667 | 78.95 | 0.015333 | 3.7217 | 0.15725
226 | 4.5 | 0.767 | 50.85 | 0.15293 | 226 | 4.5 | 0.763 | 105.85 | 0.4234 | 226 | 4.5 | 0.782 | 80.2 | 0.40025 | 0.77067 | 78.9667 | 0.015413 | 3.7225 | 0.31583
227 | 4.52 | 0.773 | 51.1 | 0.30585 | 227 | 4.52 | 0.763 | 106.95 | 0 | 227 | 4.52 | 0.786 | 81 | 0.3224 | 0.774 | 79.6833 | 0.01548 | 3.7563 | 0.26442
228 | 4.54 | 0.777 | 51.1 | 0.2044 | 228 | 4.54 | 0.767 | 106.95 | 0.4278 | 228 | 4.54 | 0.79 | 81.6 | 0.3252 | 0.778 | 79.8833 | 0.01556 | 3.7657 | 0.31913
229 | 4.56 | 0.779 | 51.7 | 0.1028 | 229 | 4.56 | 0.771 | 108.1 | 0.4301 | 229 | 4.56 | 0.794 | 82.4 | 0.328 | 0.78133 | 80.7333 | 0.015627 | 3.8058 | 0.26769
230 | 4.58 | 0.782 | 52.25 | 0.15593 | 230 | 4.58 | 0.777 | 108.1 | 0.6486 | 230 | 4.58 | 0.796 | 83.25 | 0.16565 | 0.785 | 81.2 | 0.0157 | 3.8278 | 0.29688
231 | 4.6 | 0.786 | 51.1 | 0.2067 | 231 | 4.6 | 0.779 | 108.65 | 0.21675 | 231 | 4.6 | 0.8 | 83.25 | 0.333 | 0.78833 | 81 | 0.015767 | 3.8184 | 0.27033
232 | 4.62 | 0.789 | 51.95 | 0.15457 | 232 | 4.62 | 0.782 | 110.05 | 0.32805 | 232 | 4.62 | 0.804 | 83.55 | 0.3336 | 0.79167 | 81.85 | 0.015833 | 3.8584 | 0.27142
233 | 4.64 | 0.792 | 51.95 | 0.15585 | 233 | 4.64 | 0.786 | 110.6 | 0.4413 | 233 | 4.64 | 0.806 | 84.65 | 0.1682 | 0.79467 | 82.4 | 0.015893 | 3.8844 | 0.24638
234 | 4.66 | 0.795 | 52.5 | 0.15668 | 234 | 4.66 | 0.79 | 110.05 | 0.4413 | 234 | 4.66 | 0.807 | 83.8 | 0.084225 | 0.79733 | 82.1167 | 0.015947 | 3.871 | 0.21936
235 | 4.68 | 0.798 | 51.7 | 0.1563 | 235 | 4.68 | 0.792 | 111.15 | 0.2212 | 235 | 4.68 | 0.811 | 84.95 | 0.3375 | 0.80033 | 82.6 | 0.016007 | 3.8938 | 0.24707
236 | 4.7 | 0.801 | 52.8 | 0.15675 | 236 | 4.7 | 0.794 | 111.45 | 0.2226 | 236 | 4.7 | 0.816 | 85.5 | 0.42612 | 0.80367 | 83.25 | 0.016073 | 3.9244 | 0.27642
237 | 4.72 | 0.806 | 52.5 | 0.26325 | 237 | 4.72 | 0.797 | 112.85 | 0.33645 | 237 | 4.72 | 0.82 | 85.2 | 0.3414 | 0.80767 | 83.5167 | 0.016153 | 3.937 | 0.33353
238 | 4.74 | 0.81 | 53.05 | 0.2111 | 238 | 4.74 | 0.801 | 112.55 | 0.4508 | 238 | 4.74 | 0.823 | 85.75 | 0.25643 | 0.81133 | 83.7833 | 0.016227 | 3.9496 | 0.30672
239 | 4.76 | 0.812 | 52.8 | 0.10585 | 239 | 4.76 | 0.806 | 113.4 | 0.56488 | 239 | 4.76 | 0.828 | 86.6 | 0.43088 | 0.81533 | 84.2667 | 0.016307 | 3.9724 | 0.3361
240 | 4.78 | 0.815 | 53.65 | 0.15967 | 240 | 4.78 | 0.809 | 114.25 | 0.34147 | 240 | 4.78 | 0.831 | 86.9 | 0.26025 | 0.81833 | 84.9333 | 0.016367 | 4.0038 | 0.2538
241 | 4.8 | 0.82 | 53.05 | 0.26675 | 241 | 4.8 | 0.813 | 114.8 | 0.4581 | 241 | 4.8 | 0.834 | 87.7 | 0.2619 | 0.82233 | 85.1833 | 0.016447 | 4.0156 | 0.34023
242 | 4.82 | 0.822 | 53.65 | 0.1067 | 242 | 4.82 | 0.815 | 115.65 | 0.23045 | 242 | 4.82 | 0.838 | 87.7 | 0.3508 | 0.825 | 85.6667 | 0.0165 | 4.0384 | 0.2278
243 | 4.84 | 0.824 | 54.2 | 0.10785 | 243 | 4.84 | 0.82 | 116.2 | 0.57963 | 243 | 4.84 | 0.84 | 88.55 | 0.17625 | 0.828 | 86.3167 | 0.01656 | 4.069 | 0.25798
244 | 4.86 | 0.828 | 54.2 | 0.2168 | 244 | 4.86 | 0.822 | 116.45 | 0.23265 | 244 | 4.86 | 0.841 | 90.25 | 0.0894 | 0.83033 | 86.9667 | 0.016607 | 4.0996 | 0.20216
245 | 4.88 | 0.831 | 53.9 | 0.16215 | 245 | 4.88 | 0.823 | 117.05 | 0.11675 | 245 | 4.88 | 0.845 | 90.5 | 0.3615 | 0.833 | 87.15 | 0.01666 | 4.1083 | 0.23216
246 | 4.9 | 0.835 | 54.2 | 0.2162 | 246 | 4.9 | 0.827 | 117.6 | 0.4693 | 246 | 4.9 | 0.851 | 92.2 | 0.5481 | 0.83767 | 88 | 0.016753 | 4.1484 | 0.40868
247 | 4.92 | 0.839 | 54.45 | 0.2173 | 247 | 4.92 | 0.831 | 119 | 0.4732 | 247 | 4.92 | 0.854 | 93.05 | 0.27787 | 0.84133 | 88.8333 | 0.016827 | 4.1876 | 0.32419
248 | 4.94 | 0.844 | 54.75 | 0.273 | 248 | 4.94 | 0.834 | 119 | 0.357 | 248 | 4.94 | 0.857 | 95.25 | 0.28245 | 0.845 | 89.6667 | 0.0169 | 4.2269 | 0.32725
249 | 4.96 | 0.845 | 54.45 | 0.0546 | 249 | 4.96 | 0.837 | 119 | 0.357 | 249 | 4.96 | 0.861 | 96.1 | 0.3827 | 0.84767 | 89.85 | 0.016953 | 4.2356 | 0.23936
250 | 4.98 | 0.849 | 55.05 | 0.219 | 250 | 4.98 | 0.842 | 119.8 | 0.597 | 250 | 4.98 | 0.864 | 97.2 | 0.28995 | 0.85167 | 90.6833 | 0.017033 | 4.2749 | 0.36107
251 | 5 | 0.852 | 55.6 | 0.16598 | 251 | 5 | 0.845 | 120.65 | 0.36068 | 251 | 5 | 0.867 | 98.9 | 0.29415 | 0.85467 | 91.7167 | 0.017093 | 4.3236 | 0.2736
252 | 5.02 | 0.854 | 55.3 | 0.1109 | 252 | 5.02 | 0.849 | 120.65 | 0.4826 | 252 | 5.02 | 0.872 | 100 | 0.49725 | 0.85833 | 91.9833 | 0.017167 | 4.3361 | 0.33678
253 | 5.04 | 0.858 | 56.15 | 0.2229 | 253 | 5.04 | 0.851 | 120.4 | 0.24105 | 253 | 5.04 | 0.873 | 101.15 | 0.10057 | 0.86067 | 92.5667 | 0.017213 | 4.3636 | 0.21531
254 | 5.06 | 0.861 | 55.6 | 0.16762 | 254 | 5.06 | 0.854 | 120.95 | 0.36202 | 254 | 5.06 | 0.875 | 102.55 | 0.2037 | 0.86333 | 93.0333 | 0.017267 | 4.3856 | 0.24747
255 | 5.08 | 0.865 | 56.15 | 0.2235 | 255 | 5.08 | 0.856 | 121.5 | 0.24245 | 255 | 5.08 | 0.88 | 103.65 | 0.5155 | 0.867 | 93.7667 | 0.01734 | 4.4202 | 0.34247
256 | 5.1 | 0.868 | 55.6 | 0.16762 | 256 | 5.1 | 0.862 | 120.95 | 0.72735 | 256 | 5.1 | 0.885 | 104.75 | 0.521 | 0.87167 | 93.7667 | 0.017433 | 4.4202 | 0.43758
257 | 5.12 | 0.872 | 56.45 | 0.2241 | 257 | 5.12 | 0.864 | 121.8 | 0.24275 | 257 | 5.12 | 0.888 | 105.6 | 0.31552 | 0.87467 | 94.6167 | 0.017493 | 4.4603 | 0.28258
258 | 5.14 | 0.876 | 55.85 | 0.2246 | 258 | 5.14 | 0.868 | 121.5 | 0.4866 | 258 | 5.14 | 0.89 | 107 | 0.2126 | 0.878 | 94.7833 | 0.01756 | 4.4681 | 0.31567
259 | 5.16 | 0.879 | 56.45 | 0.16845 | 259 | 5.16 | 0.872 | 121.5 | 0.486 | 259 | 5.16 | 0.895 | 108.1 | 0.53775 | 0.882 | 95.35 | 0.01764 | 4.4948 | 0.38027
260 | 5.18 | 0.881 | 56.15 | 0.1126 | 260 | 5.18 | 0.876 | 122.35 | 0.4877 | 260 | 5.18 | 0.899 | 109.25 | 0.4347 | 0.88533 | 95.9167 | 0.017707 | 4.5216 | 0.31878
261 | 5.2 | 0.885 | 57 | 0.2263 | 261 | 5.2 | 0.879 | 122.6 | 0.36743 | 261 | 5.2 | 0.9 | 109.5 | 0.10938 | 0.888 | 96.3667 | 0.01776 | 4.5428 | 0.25638
262 | 5.22 | 0.887 | 56.45 | 0.11345 | 262 | 5.22 | 0.882 | 122.05 | 0.36697 | 262 | 5.22 | 0.903 | 111.2 | 0.33105 | 0.89067 | 96.5667 | 0.017813 | 4.5522 | 0.25724
263 | 5.24 | 0.89 | 57.55 | 0.171 | 263 | 5.24 | 0.883 | 122.9 | 0.12248 | 263 | 5.24 | 0.906 | 111.2 | 0.3336 | 0.893 | 97.2167 | 0.01786 | 4.5828 | 0.22608
264 | 5.26 | 0.895 | 57 | 0.28637 | 264 | 5.26 | 0.887 | 123.75 | 0.4933 | 264 | 5.26 | 0.909 | 112.3 | 0.33525 | 0.897 | 97.6833 | 0.01794 | 4.6048 | 0.3898
265 | 5.28 | 0.899 | 57 | 0.228 | 265 | 5.28 | 0.89 | 125.4 | 0.37372 | 265 | 5.28 | 0.914 | 113.15 | 0.56363 | 0.901 | 98.5167 | 0.01802 | 4.6441 | 0.3924
266 | 5.3 | 0.901 | 57.8 | 0.1148 | 266 | 5.3 | 0.894 | 126.25 | 0.5033 | 266 | 5.3 | 0.918 | 114 | 0.4543 | 0.90433 | 99.35 | 0.018087 | 4.6834 | 0.32978
267 | 5.32 | 0.905 | 57.8 | 0.2312 | 267 | 5.32 | 0.898 | 127.65 | 0.5078 | 267 | 5.32 | 0.922 | 114.8 | 0.4576 | 0.90833 | 100.0833 | 0.018167 | 4.718 | 0.39887
268 | 5.34 | 0.909 | 58.1 | 0.2318 | 268 | 5.34 | 0.902 | 127.9 | 0.5111 | 268 | 5.34 | 0.924 | 115.95 | 0.23075 | 0.91167 | 100.65 | 0.018233 | 4.7447 | 0.33456
269 | 5.36 | 0.913 | 58.4 | 0.233 | 269 | 5.36 | 0.905 | 129.6 | 0.38625 | 269 | 5.36 | 0.929 | 116.5 | 0.58113 | 0.91567 | 101.5 | 0.018313 | 4.7848 | 0.4043
270 | 5.38 | 0.913 | 57.8 | 0 | 270 | 5.38 | 0.908 | 131 | 0.3909 | 270 | 5.38 | 0.932 | 117.6 | 0.35115 | 0.91767 | 102.1333 | 0.018353 | 4.8146 | 0.20363
271 | 5.4 | 0.918 | 58.4 | 0.2905 | 271 | 5.4 | 0.91 | 132.4 | 0.2634 | 271 | 5.4 | 0.932 | 117.6 | 0 | 0.92 | 102.8 | 0.0184 | 4.846 | 0.23909
272 | 5.42 | 0.921 | 58.65 | 0.17558 | 272 | 5.42 | 0.913 | 133.8 | 0.3993 | 272 | 5.42 | 0.936 | 119.3 | 0.4738 | 0.92333 | 103.9167 | 0.018467 | 4.8987 | 0.34453
273 | 5.44 | 0.925 | 58.95 | 0.2352 | 273 | 5.44 | 0.917 | 134.35 | 0.5363 | 273 | 5.44 | 0.94 | 119.85 | 0.4783 | 0.92733 | 104.3833 | 0.018547 | 4.9207 | 0.4166
274 | 5.46 | 0.929 | 58.4 | 0.2347 | 274 | 5.46 | 0.921 | 136.05 | 0.5408 | 274 | 5.46 | 0.943 | 120.7 | 0.36083 | 0.931 | 105.05 | 0.01862 | 4.9521 | 0.38396
275 | 5.48 | 0.933 | 59.8 | 0.2364 | 275 | 5.48 | 0.924 | 136.6 | 0.40897 | 275 | 5.48 | 0.947 | 121.25 | 0.4839 | 0.93467 | 105.8833 | 0.018693 | 4.9914 | 0.38671
276 | 5.5 | 0.935 | 59.5 | 0.1193 | 276 | 5.5 | 0.928 | 138.55 | 0.5503 | 276 | 5.5 | 0.951 | 122.65 | 0.4878 | 0.938 | 106.9 | 0.01876 | 5.0393 | 0.35464
277 | 5.52 | 0.938 | 59.5 | 0.1785 | 277 | 5.52 | 0.931 | 139.4 | 0.41692 | 277 | 5.52 | 0.954 | 123.5 | 0.36923 | 0.941 | 107.4667 | 0.01882 | 5.066 | 0.32155
278 | 5.54 | 0.943 | 59.5 | 0.2975 | 278 | 5.54 | 0.934 | 140.2 | 0.4194 | 278 | 5.54 | 0.957 | 124.9 | 0.3726 | 0.94467 | 108.2 | 0.018893 | 5.1006 | 0.39539
279 | 5.56 | 0.945 | 59.8 | 0.1193 | 279 | 5.56 | 0.937 | 141.6 | 0.4227 | 279 | 5.56 | 0.96 | 125.45 | 0.37552 | 0.94733 | 108.95 | 0.018947 | 5.136 | 0.28953
280 | 5.58 | 0.947 | 59.8 | 0.1196 | 280 | 5.58 | 0.94 | 142.75 | 0.42652 | 280 | 5.58 | 0.963 | 126 | 0.37717 | 0.95 | 109.5167 | 0.019 | 5.1627 | 0.29129
281 | 5.6 | 0.951 | 59.8 | 0.2392 | 281 | 5.6 | 0.943 | 144.95 | 0.43155 | 281 | 5.6 | 0.965 | 127.4 | 0.2534 | 0.953 | 110.7167 | 0.01906 | 5.2192 | 0.33035
282 | 5.62 | 0.955 | 59.8 | 0.2392 | 282 | 5.62 | 0.946 | 145.5 | 0.43567 | 282 | 5.62 | 0.969 | 128.5 | 0.5118 | 0.95667 | 111.2667 | 0.019133 | 5.2452 | 0.40697
283 | 5.64 | 0.958 | 60.35 | 0.18022 | 283 | 5.64 | 0.95 | 146.35 | 0.5837 | 283 | 5.64 | 0.975 | 128.8 | 0.7719 | 0.961 | 111.8333 | 0.01922 | 5.2719 | 0.48338
284 | 5.66 | 0.962 | 60.6 | 0.2419 | 284 | 5.66 | 0.954 | 146.9 | 0.5865 | 284 | 5.66 | 0.976 | 129.9 | 0.12935 | 0.964 | 112.4667 | 0.01928 | 5.3017 | 0.33645
285 | 5.68 | 0.965 | 59.5 | 0.18015 | 285 | 5.68 | 0.958 | 148.6 | 0.591 | 285 | 5.68 | 0.98 | 129.9 | 0.5196 | 0.96767 | 112.6667 | 0.019353 | 5.3112 | 0.41274
286 | 5.7 | 0.968 | 60.35 | 0.17977 | 286 | 5.7 | 0.963 | 149.15 | 0.74438 | 286 | 5.7 | 0.985 | 131.85 | 0.65438 | 0.972 | 113.7833 | 0.01944 | 5.3638 | 0.49064
287 | 5.72 | 0.971 | 60.6 | 0.18143 | 287 | 5.72 | 0.965 | 149.7 | 0.29885 | 287 | 5.72 | 0.988 | 132.15 | 0.396 | 0.97467 | 114.15 | 0.019493 | 5.3811 | 0.30391
288 | 5.74 | 0.975 | 60.9 | 0.243 | 288 | 5.74 | 0.967 | 150 | 0.2997 | 288 | 5.74 | 0.99 | 133 | 0.26515 | 0.97733 | 114.6333 | 0.019547 | 5.4039 | 0.30504
289 | 5.76 | 0.976 | 60.6 | 0.06075 | 289 | 5.76 | 0.97 | 150.85 | 0.45127 | 289 | 5.76 | 0.994 | 133 | 0.532 | 0.98 | 114.8167 | 0.0196 | 5.4125 | 0.30593
290 | 5.78 | 0.981 | 60.35 | 0.30238 | 290 | 5.78 | 0.973 | 150 | 0.45127 | 290 | 5.78 | 0.997 | 133.8 | 0.4002 | 0.98367 | 114.7167 | 0.019673 | 5.4078 | 0.42081
291 | 5.8 | 0.985 | 61.45 | 0.2436 | 291 | 5.8 | 0.976 | 151.1 | 0.45165 | 291 | 5.8 | 0.999 | 133.55 | 0.26735 | 0.98667 | 115.3667 | 0.019733 | 5.4384 | 0.34513
292 | 5.82 | 0.989 | 61.2 | 0.2453 | 292 | 5.82 | 0.98 | 151.65 | 0.6055 | 292 | 5.82 | 1.003 | 133.55 | 0.5342 | 0.99067 | 115.4667 | 0.019813 | 5.4432 | 0.46167
293 | 5.84 | 0.992 | 62 | 0.1848 | 293 | 5.84 | 0.984 | 150.25 | 0.6038 | 293 | 5.84 | 1.008 | 133.8 | 0.66838 | 0.99467 | 115.35 | 0.019893 | 5.4377 | 0.46163
294 | 5.86 | 0.995 | 62 | 0.186 | 294 | 5.86 | 0.988 | 151.65 | 0.6038 | 294 | 5.86 | 1.011 | 133.8 | 0.4014 | 0.998 | 115.8167 | 0.01996 | 5.4597 | 0.38528
295 | 5.88 | 0.999 | 61.75 | 0.2475 | 295 | 5.88 | 0.99 | 152.5 | 0.30415 | 295 | 5.88 | 1.013 | 134.1 | 0.2679 | 1.0007 | 116.1167 | 0.020013 | 5.4738 | 0.30924
296 | 5.9 | 1.001 | 62.3 | 0.12405 | 296 | 5.9 | 0.994 | 151.95 | 0.6089 | 296 | 5.9 | 1.018 | 133.8 | 0.66975 | 1.0043 | 116.0167 | 0.020087 | 5.4691 | 0.42558
297 | 5.92 | 1.004 | 61.45 | 0.18563 | 297 | 5.92 | 0.997 | 153.35 | 0.45795 | 297 | 5.92 | 1.022 | 134.65 | 0.5369 | 1.0077 | 116.4833 | 0.020153 | 5.4911 | 0.3875
298 | 5.94 | 1.007 | 62.3 | 0.18562 | 298 | 5.94 | 0.999 | 153.35 | 0.3067 | 298 | 5.94 | 1.023 | 134.35 | 0.1345 | 1.0097 | 116.6667 | 0.020193 | 5.4997 | 0.23315
299 | 5.96 | 1.011 | 62.3 | 0.2492 | 299 | 5.96 | 1.003 | 154.2 | 0.6151 | 299 | 5.96 | 1.026 | 134.1 | 0.40268 | 1.0133 | 116.8667 | 0.020267 | 5.5091 | 0.42814
300 | 5.98 | 1.015 | 62.55 | 0.2497 | 300 | 5.98 | 1.006 | 155.6 | 0.4647 | 300 | 5.98 | 1.03 | 133.8 | 0.5358 | 1.017 | 117.3167 | 0.02034 | 5.5304 | 0.42934
301 | 6 | 1.019 | 62.55 | 0.2502 | 301 | 6 | 1.01 | 155.85 | 0.6229 | 301 | 6 | 1.033 | 134.35 | 0.40222 | 1.0207 | 117.5833 | 0.020413 | 5.5429 | 0.43065
302 | 6.02 | 1.022 | 62.85 | 0.1881 | 302 | 6.02 | 1.014 | 157.8 | 0.6273 | 302 | 6.02 | 1.037 | 134.1 | 0.5369 | 1.0243 | 118.25 | 0.020487 | 5.5744 | 0.43236
303 | 6.04 | 1.025 | 62.3 | 0.18772 | 303 | 6.04 | 1.019 | 158.65 | 0.79112 | 303 | 6.04 | 1.041 | 134.1 | 0.5364 | 1.0283 | 118.35 | 0.020567 | 5.5791 | 0.4732
304 | 6.06 | 1.028 | 63.7 | 0.189 | 304 | 6.06 | 1.022 | 159.75 | 0.4776 | 304 | 6.06 | 1.045 | 135.5 | 0.5392 | 1.0317 | 119.65 | 0.020633 | 5.6404 | 0.39667
305 | 6.08 | 1.031 | 62.85 | 0.18982 | 305 | 6.08 | 1.025 | 160.35 | 0.48015 | 305 | 6.08 | 1.046 | 134.95 | 0.13523 | 1.034 | 119.3833 | 0.02068 | 5.6278 | 0.27887
306 | 6.1 | 1.034 | 62.55 | 0.1881 | 306 | 6.1 | 1.028 | 161.45 | 0.4827 | 306 | 6.1 | 1.05 | 134.65 | 0.5392 | 1.0373 | 119.55 | 0.020747 | 5.6356 | 0.39822
307 | 6.12 | 1.036 | 62.85 | 0.1254 | 307 | 6.12 | 1.032 | 160.6 | 0.6441 | 307 | 6.12 | 1.054 | 134.95 | 0.5392 | 1.0407 | 119.4667 | 0.020813 | 5.6317 | 0.39836
308 | 6.14 | 1.04 | 63.4 | 0.2525 | 308 | 6.14 | 1.034 | 161.45 | 0.32205 | 308 | 6.14 | 1.056 | 135.2 | 0.27015 | 1.0433 | 120.0167 | 0.020867 | 5.6576 | 0.31931
309 | 6.16 | 1.044 | 62.85 | 0.2525 | 309 | 6.16 | 1.035 | 161.75 | 0.1616 | 309 | 6.16 | 1.059 | 135.5 | 0.40605 | 1.046 | 120.0333 | 0.02092 | 5.6584 | 0.32007
310 | 6.18 | 1.048 | 63.15 | 0.252 | 310 | 6.18 | 1.04 | 162.85 | 0.8115 | 310 | 6.18 | 1.064 | 135.2 | 0.67675 | 1.0507 | 120.4 | 0.021013 | 5.6757 | 0.56101
311 | 6.2 | 1.051 | 63.95 | 0.19065 | 311 | 6.2 | 1.044 | 162.3 | 0.6503 | 311 | 6.2 | 1.067 | 135.5 | 0.40605 | 1.054 | 120.5833 | 0.02108 | 5.6844 | 0.40164
312 | 6.22 | 1.055 | 63.7 | 0.2553 | 312 | 6.22 | 1.048 | 162.55 | 0.6497 | 312 | 6.22 | 1.071 | 135.75 | 0.5425 | 1.058 | 120.6667 | 0.02116 | 5.6883 | 0.4825
313 | 6.24 | 1.058 | 63.95 | 0.19148 | 313 | 6.24 | 1.051 | 163.1 | 0.48847 | 313 | 6.24 | 1.075 | 136.9 | 0.5453 | 1.0613 | 121.3167 | 0.021227 | 5.7189 | 0.40331
314 | 6.26 | 1.06 | 63.95 | 0.1279 | 314 | 6.26 | 1.054 | 163.4 | 0.48975 | 314 | 6.26 | 1.078 | 136.35 | 0.40988 | 1.064 | 121.2333 | 0.02128 | 5.715 | 0.3234
315 | 6.28 | 1.063 | 63.95 | 0.19185 | 315 | 6.28 | 1.058 | 162.85 | 0.6525 | 315 | 6.28 | 1.081 | 136.9 | 0.40987 | 1.0673 | 121.2333 | 0.021347 | 5.715 | 0.40411
316 | 6.3 | 1.067 | 63.4 | 0.2547 | 316 | 6.3 | 1.061 | 163.4 | 0.48937 | 316 | 6.3 | 1.084 | 137.75 | 0.41198 | 1.0707 | 121.5167 | 0.021413 | 5.7284 | 0.40458
317 | 6.32 | 1.07 | 63.95 | 0.19103 | 317 | 6.32 | 1.063 | 163.1 | 0.3265 | 317 | 6.32 | 1.086 | 137.75 | 0.2755 | 1.073 | 121.6 | 0.02146 | 5.7323 | 0.28364
318 | 6.34 | 1.076 | 64.25 | 0.3846 | 318 | 6.34 | 1.065 | 163.1 | 0.3262 | 318 | 6.34 | 1.09 | 138.3 | 0.5521 | 1.077 | 121.8833 | 0.02154 | 5.7456 | 0.48697
319 | 6.36 | 1.079 | 63.95 | 0.1923 | 319 | 6.36 | 1.07 | 163.7 | 0.817 | 319 | 6.36 | 1.094 | 139.7 | 0.556 | 1.081 | 122.45 | 0.02162 | 5.7723 | 0.48867
320 | 6.38 | 1.081 | 63.95 | 0.1279 | 320 | 6.38 | 1.075 | 163.7 | 0.8185 | 320 | 6.38 | 1.098 | 141.1 | 0.5616 | 1.0847 | 122.9167 | 0.021693 | 5.7943 | 0.44984
321 | 6.4 | 1.085 | 63.95 | 0.2558 | 321 | 6.4 | 1.078 | 163.4 | 0.49065 | 321 | 6.4 | 1.102 | 142.5 | 0.5672 | 1.0883 | 123.2833 | 0.021767 | 5.8116 | 0.45137
322 | 6.42 | 1.088 | 63.95 | 0.19185 | 322 | 6.42 | 1.081 | 164.5 | 0.49185 | 322 | 6.42 | 1.104 | 143.05 | 0.28555 | 1.091 | 123.8333 | 0.02182 | 5.8376 | 0.32949
323 | 6.44 | 1.09 | 64.55 | 0.1285 | 323 | 6.44 | 1.085 | 164.25 | 0.6575 | 323 | 6.44 | 1.108 | 144.45 | 0.575 | 1.0943 | 124.4167 | 0.021887 | 5.8651 | 0.41375
324 | 6.46 | 1.093 | 65.35 | 0.19485 | 324 | 6.46 | 1.087 | 164.25 | 0.3285 | 324 | 6.46 | 1.112 | 145.55 | 0.58 | 1.0973 | 125.05 | 0.021947 | 5.8949 | 0.3742
325 | 6.48 | 1.096 | 64.8 | 0.19523 | 325 | 6.48 | 1.09 | 165.1 | 0.49403 | 325 | 6.48 | 1.114 | 145.85 | 0.2914 | 1.1 | 125.25 | 0.022 | 5.9043 | 0.33373
326 | 6.5 | 1.1 | 64.55 | 0.2587 | 326 | 6.5 | 1.092 | 164.8 | 0.3299 | 326 | 6.5 | 1.116 | 147.8 | 0.29365 | 1.1027 | 125.7167 | 0.022053 | 5.9263 | 0.33462
327 | 6.52 | 1.104 | 65.65 | 0.2604 | 327 | 6.52 | 1.095 | 164.5 | 0.49395 | 327 | 6.52 | 1.119 | 147.8 | 0.4434 | 1.106 | 125.9833 | 0.02212 | 5.9389 | 0.4195
328 | 6.54 | 1.108 | 65.35 | 0.262 | 328 | 6.54 | 1.099 | 165.1 | 0.6592 | 328 | 6.54 | 1.123 | 149.75 | 0.5951 | 1.11 | 126.7333 | 0.0222 | 5.9743 | 0.50543
329 | 6.56 | 1.112 | 65.65 | 0.262 | 329 | 6.56 | 1.104 | 165.1 | 0.8255 | 329 | 6.56 | 1.127 | 150.6 | 0.6007 | 1.1143 | 127.1167 | 0.022287 | 5.9923 | 0.55001
330 | 6.58 | 1.115 | 64.8 | 0.19567 | 330 | 6.58 | 1.108 | 165.1 | 0.6604 | 330 | 6.58 | 1.132 | 151.15 | 0.75437 | 1.1183 | 127.0167 | 0.022367 | 5.9876 | 0.50827
331 | 6.6 | 1.117 | 65.1 | 0.1299 | 331 | 6.6 | 1.111 | 165.35 | 0.49567 | 331 | 6.6 | 1.134 | 151.7 | 0.30285 | 1.1207 | 127.3833 | 0.022413 | 6.0049 | 0.2968
332 | 6.62 | 1.121 | 65.65 | 0.2615 | 332 | 6.62 | 1.113 | 166.2 | 0.33155 | 332 | 6.62 | 1.137 | 153.65 | 0.45803 | 1.1237 | 128.5 | 0.022473 | 6.0575 | 0.38382
333 | 6.64 | 1.124 | 65.65 | 0.19695 | 333 | 6.64 | 1.118 | 166.45 | 0.83163 | 333 | 6.64 | 1.142 | 154.5 | 0.77037 | 1.128 | 128.8667 | 0.02256 | 6.0748 | 0.55763
334 | 6.66 | 1.126 | 65.1 | 0.13075 | 334 | 6.66 | 1.121 | 166.45 | 0.49935 | 334 | 6.66 | 1.144 | 155.35 | 0.30985 | 1.1303 | 128.9667 | 0.022607 | 6.0795 | 0.30081
335 | 6.68 | 1.13 | 65.65 | 0.2615 | 335 | 6.68 | 1.121 | 167.6 | 0 | 335 | 6.68 | 1.146 | 156.7 | 0.31205 | 1.1323 | 129.9833 | 0.022647 | 6.1275 | 0.25895
336 | 6.7 | 1.135 | 65.35 | 0.3275 | 336 | 6.7 | 1.126 | 167.6 | 0.838 | 336 | 6.7 | 1.15 | 157.55 | 0.6285 | 1.137 | 130.1667 | 0.02274 | 6.1361 | 0.60702
337 | 6.72 | 1.139 | 65.9 | 0.2625 | 337 | 6.72 | 1.13 | 167.3 | 0.6698 | 337 | 6.72 | 1.153 | 158.95 | 0.47475 | 1.1407 | 130.7167 | 0.022813 | 6.162 | 0.47829
338 | 6.74 | 1.141 | 65.65 | 0.13155 | 338 | 6.74 | 1.133 | 168.7 | 0.504 | 338 | 6.74 | 1.157 | 159.8 | 0.6375 | 1.1437 | 131.3833 | 0.022873 | 6.1935 | 0.39315
339 | 6.76 | 1.145 | 66.2 | 0.2637 | 339 | 6.76 | 1.138 | 170.4 | 0.84775 | 339 | 6.76 | 1.161 | 161.2 | 0.642 | 1.148 | 132.6 | 0.02296 | 6.2508 | 0.57196
340 | 6.78 | 1.148 | 65.65 | 0.19777 | 340 | 6.78 | 1.14 | 170.65 | 0.34105 | 340 | 6.78 | 1.165 | 162.85 | 0.6481 | 1.151 | 133.05 | 0.02302 | 6.272 | 0.39848
341 | 6.8 | 1.15 | 66.2 | 0.13185 | 341 | 6.8 | 1.143 | 172.05 | 0.51405 | 341 | 6.8 | 1.167 | 163.45 | 0.3263 | 1.1533 | 133.9 | 0.023067 | 6.3121 | 0.31144
342 | 6.82 | 1.153 | 66.2 | 0.1986 | 342 | 6.82 | 1.147 | 173.75 | 0.6916 | 342 | 6.82 | 1.171 | 165.1 | 0.6571 | 1.157 | 135.0167 | 0.02314 | 6.3647 | 0.49301
343 | 6.84 | 1.157 | 65.35 | 0.2631 | 343 | 6.84 | 1.149 | 172.9 | 0.34665 | 343 | 6.84 | 1.175 | 166.2 | 0.6626 | 1.1603 | 134.8167 | 0.023207 | 6.3553 | 0.44972
344 | 6.86 | 1.16 | 65.9 | 0.19687 | 344 | 6.86 | 1.152 | 174 | 0.52035 | 344 | 6.86 | 1.176 | 167.6 | 0.1669 | 1.1627 | 135.8333 | 0.023253 | 6.4032 | 0.31576
345 | 6.88 | 1.165 | 66.75 | 0.33163 | 345 | 6.88 | 1.156 | 174.3 | 0.6966 | 345 | 6.88 | 1.179 | 168.2 | 0.5037 | 1.1667 | 136.4167 | 0.023333 | 6.4307 | 0.5445
346 | 6.9 | 1.169 | 66.2 | 0.2659 | 346 | 6.9 | 1.16 | 175.95 | 0.7005 | 346 | 6.9 | 1.183 | 169.3 | 0.675 | 1.1707 | 137.15 | 0.023413 | 6.4653 | 0.54713
347 | 6.92 | 1.171 | 65.65 | 0.13185 | 347 | 6.92 | 1.163 | 175.95 | 0.52785 | 347 | 6.92 | 1.188 | 170.4 | 0.84925 | 1.174 | 137.3333 | 0.02348 | 6.474 | 0.45747
348 | 6.94 | 1.175 | 66.2 | 0.2637 | 348 | 6.94 | 1.167 | 176.8 | 0.7055 | 348 | 6.94 | 1.191 | 172.1 | 0.51375 | 1.1777 | 138.3667 | 0.023553 | 6.5227 | 0.50545
349 | 6.96 | 1.178 | 65.35 | 0.19732 | 349 | 6.96 | 1.171 | 177.95 | 0.7095 | 349 | 6.96 | 1.194 | 172.65 | 0.51712 | 1.181 | 138.65 | 0.02362 | 6.536 | 0.46169
350 | 6.98 | 1.181 | 66.2 | 0.19733 | 350 | 6.98 | 1.175 | 179.05 | 0.714 | 350 | 6.98 | 1.198 | 174.3 | 0.6939 | 1.1847 | 139.85 | 0.023693 | 6.5926 | 0.51058
351 | 7 | 1.184 | 66.75 | 0.19942 | 351 | 7 | 1.178 | 179.6 | 0.53797 | 351 | 7 | 1.202 | 175.15 | 0.6989 | 1.188 | 140.5 | 0.02376 | 6.6232 | 0.46725
352 | 7.02 | 1.187 | 66.5 | 0.19988 | 352 | 7.02 | 1.179 | 181 | 0.1803 | 352 | 7.02 | 1.203 | 176.55 | 0.17585 | 1.1897 | 141.35 | 0.023793 | 6.6633 | 0.23488
353 | 7.04 | 1.19 | 66.5 | 0.1995 | 353 | 7.04 | 1.183 | 181.55 | 0.7251 | 353 | 7.04 | 1.206 | 177.95 | 0.53175 | 1.193 | 142 | 0.02386 | 6.6939 | 0.47225
354 | 7.06 | 1.195 | 66.75 | 0.33313 | 354 | 7.06 | 1.185 | 182.1 | 0.36365 | 354 | 7.06 | 1.209 | 178.5 | 0.53468 | 1.1963 | 142.45 | 0.023927 | 6.7152 | 0.47408
355 | 7.08 | 1.199 | 66.5 | 0.2665 | 355 | 7.08 | 1.189 | 183.5 | 0.7312 | 355 | 7.08 | 1.212 | 179.35 | 0.53677 | 1.2 | 143.1167 | 0.024 | 6.7466 | 0.52354
356 | 7.1 | 1.202 | 67.05 | 0.20032 | 356 | 7.1 | 1.194 | 184.05 | 0.91887 | 356 | 7.1 | 1.217 | 180.45 | 0.8995 | 1.2043 | 143.85 | 0.024087 | 6.7812 | 0.62176
357 | 7.12 | 1.204 | 67.05 | 0.1341 | 357 | 7.12 | 1.198 | 185.2 | 0.7385 | 357 | 7.12 | 1.221 | 181.85 | 0.7246 | 1.2077 | 144.7 | 0.024153 | 6.8212 | 0.48092
358 | 7.14 | 1.207 | 67.6 | 0.20198 | 358 | 7.14 | 1.202 | 186.3 | 0.743 | 358 | 7.14 | 1.224 | 182.15 | 0.546 | 1.211 | 145.35 | 0.02422 | 6.8519 | 0.48342
359 | 7.16 | 1.21 | 67.3 | 0.20235 | 359 | 7.16 | 1.205 | 187.15 | 0.56018 | 359 | 7.16 | 1.226 | 183.55 | 0.3657 | 1.2137 | 146 | 0.024273 | 6.8825 | 0.38847
360 | 7.18 | 1.213 | 67.6 | 0.20235 | 360 | 7.18 | 1.208 | 187.45 | 0.5619 | 360 | 7.18 | 1.232 | 184.95 | 1.1055 | 1.2177 | 146.6667 | 0.024353 | 6.9139 | 0.58533
361 | 7.2 | 1.217 | 66.2 | 0.2676 | 361 | 7.2 | 1.209 | 188.25 | 0.18785 | 361 | 7.2 | 1.235 | 185.5 | 0.55568 | 1.2203 | 146.65 | 0.024407 | 6.9131 | 0.39109
362 | 7.22 | 1.221 | 67.05 | 0.2665 | 362 | 7.22 | 1.212 | 189.4 | 0.56647 | 362 | 7.22 | 1.236 | 187.15 | 0.18632 | 1.223 | 147.8667 | 0.02446 | 6.9705 | 0.39269
363 | 7.24 | 1.225 | 68.15 | 0.2704 | 363 | 7.24 | 1.217 | 190.8 | 0.9505 | 363 | 7.24 | 1.239 | 187.75 | 0.56235 | 1.227 | 148.9 | 0.02454 | 7.0192 | 0.59353
364 | 7.26 | 1.229 | 66.75 | 0.2698 | 364 | 7.26 | 1.22 | 191.05 | 0.57277 | 364 | 7.26 | 1.244 | 188 | 0.93937 | 1.231 | 148.6 | 0.02462 | 7.0051 | 0.595
365 | 7.28 | 1.231 | 66.75 | 0.1335 | 365 | 7.28 | 1.222 | 191.9 | 0.38295 | 365 | 7.28 | 1.246 | 189.95 | 0.37795 | 1.233 | 149.5333 | 0.02466 | 7.0491 | 0.29813
366 | 7.3 | 1.235 | 67.6 | 0.2687 | 366 | 7.3 | 1.227 | 193.85 | 0.96438 | 366 | 7.3 | 1.251 | 190.8 | 0.95187 | 1.2377 | 150.75 | 0.024753 | 7.1064 | 0.70066
367 | 7.32 | 1.239 | 67.05 | 0.2693 | 367 | 7.32 | 1.231 | 195.25 | 0.7782 | 367 | 7.32 | 1.255 | 191.9 | 0.7654 | 1.2417 | 151.4 | 0.024833 | 7.1371 | 0.6043
368 | 7.34 | 1.24 | 67.9 | 0.067475 | 368 | 7.34 | 1.235 | 196.65 | 0.7838 | 368 | 7.34 | 1.257 | 193.05 | 0.38495 | 1.244 | 152.5333 | 0.02488 | 7.1905 | 0.35459
369 | 7.36 | 1.244 | 67.9 | 0.2716 | 369 | 7.36 | 1.236 | 197.75 | 0.1972 | 369 | 7.36 | 1.26 | 194.15 | 0.5808 | 1.2467 | 153.2667 | 0.024933 | 7.2251 | 0.40773
370 | 7.38 | 1.247 | 67.3 | 0.2028 | 370 | 7.38 | 1.239 | 199.7 | 0.59618 | 370 | 7.38 | 1.264 | 194.7 | 0.7777 | 1.25 | 153.9 | 0.025 | 7.2549 | 0.51194
371 | 7.4 | 1.251 | 68.15 | 0.2709 | 371 | 7.4 | 1.242 | 200.85 | 0.60082 | 371 | 7.4 | 1.268 | 196.1 | 0.7816 | 1.2537 | 155.0333 | 0.025073 | 7.3083 | 0.56638
372 | 7.42 | 1.255 | 67.9 | 0.2721 | 372 | 7.42 | 1.245 | 203.65 | 0.60675 | 372 | 7.42 | 1.268 | 196.65 | 0 | 1.256 | 156.0667 | 0.02512 | 7.3571 | 0.36295
373 | 7.44 | 1.257 | 68.15 | 0.13605 | 373 | 7.44 | 1.249 | 204.75 | 0.8168 | 373 | 7.44 | 1.271 | 198.35 | 0.5925 | 1.259 | 157.0833 | 0.02518 | 7.405 | 0.46973
374 | 7.46 | 1.261 | 69 | 0.2743 | 374 | 7.46 | 1.253 | 205.85 | 0.8212 | 374 | 7.46 | 1.277 | 199.45 | 1.1934 | 1.2637 | 158.1 | 0.025273 | 7.4529 | 0.73543
375 | 7.48 | 1.264 | 68.7 | 0.20655 | 375 | 7.48 | 1.257 | 207.55 | 0.8268 | 375 | 7.48 | 1.28 | 199.75 | 0.5988 | 1.267 | 158.6667 | 0.02534 | 7.4796 | 0.52794
376 | 7.5 | 1.267 | 68.7 | 0.2061 | 376 | 7.5 | 1.26 | 208.4 | 0.62393 | 376 | 7.5 | 1.284 | 200.85 | 0.8012 | 1.2703 | 159.3167 | 0.025407 | 7.5103 | 0.52997
377 | 7.52 | 1.27 | 68.7 | 0.2061 | 377 | 7.52 | 1.264 | 210.35 | 0.8375 | 377 | 7.52 | 1.289 | 202.25 | 1.0077 | 1.2743 | 160.4333 | 0.025487 | 7.5629 | 0.6395
378 | 7.54 | 1.273 | 69.55 | 0.20737 | 378 | 7.54 | 1.267 | 211.45 | 0.6327 | 378 | 7.54 | 1.291 | 202.8 | 0.40505 | 1.277 | 161.2667 | 0.02554 | 7.6022 | 0.42893
379 | 7.56 | 1.276 | 69.3 | 0.20828 | 379 | 7.56 | 1.268 | 213.15 | 0.2123 | 379 | 7.56 | 1.293 | 203.65 | 0.40645 | 1.279 | 162.0333 | 0.02558 | 7.6383 | 0.3233
380 | 7.58 | 1.28 | 69.3 | 0.2772 | 380 | 7.58 | 1.271 | 214.5 | 0.64147 | 380 | 7.58 | 1.297 | 203.95 | 0.8152 | 1.2827 | 162.5833 | 0.025653 | 7.6643 | 0.59513
381 | 7.6 | 1.285 | 70.1 | 0.3485 | 381 | 7.6 | 1.275 | 215.35 | 0.8597 | 381 | 7.6 | 1.301 | 204.5 | 0.8169 | 1.287 | 163.3167 | 0.02574 | 7.6988 | 0.70612
382 | 7.62 | 1.288 | 70.1 | 0.2103 | 382 | 7.62 | 1.279 | 217.05 | 0.8648 | 382 | 7.62 | 1.303 | 205.9 | 0.4104 | 1.29 | 164.35 | 0.0258 | 7.7475 | 0.4915
383 | 7.64 | 1.29 | 69.85 | 0.13995 | 383 | 7.64 | 1.284 | 218.7 | 1.0894 | 383 | 7.64 | 1.306 | 210.1 | 0.624 | 1.2933 | 166.2167 | 0.025867 | 7.8355 | 0.55094
384 | 7.66 | 1.294 | 70.1 | 0.2799 | 384 | 7.66 | 1.287 | 219.55 | 0.65737 | 384 | 7.66 | 1.312 | 213.45 | 1.2707 | 1.2977 | 167.7 | 0.025953 | 7.9055 | 0.72349
385 | 7.68 | 1.298 | 70.65 | 0.2815 | 385 | 7.68 | 1.289 | 220.95 | 0.4405 | 385 | 7.68 | 1.315 | 216.8 | 0.64537 | 1.3007 | 169.4667 | 0.026013 | 7.9887 | 0.50575
386 | 7.7 | 1.299 | 70.4 | 0.070525 | 386 | 7.7 | 1.293 | 222.05 | 0.886 | 386 | 7.7 | 1.316 | 219 | 0.2179 | 1.3027 | 170.4833 | 0.026053 | 8.0367 | 0.33995
387 | 7.72 | 1.303 | 70.1 | 0.281 | 387 | 7.72 | 1.296 | 222.9 | 0.66743 | 387 | 7.72 | 1.321 | 221.55 | 1.1014 | 1.3067 | 171.5167 | 0.026133 | 8.0854 | 0.684
388 | 7.74 | 1.307 | 70.65 | 0.2815 | 388 | 7.74 | 1.299 | 224.85 | 0.67162 | 388 | 7.74 | 1.324 | 223.75 | 0.66795 | 1.31 | 173.0833 | 0.0262 | 8.1592 | 0.57433
389 | 7.76 | 1.311 | 70.65 | 0.2826 | 389 | 7.76 | 1.301 | 224.6 | 0.44945 | 389 | 7.76 | 1.325 | 226.3 | 0.22502 | 1.3123 | 173.85 | 0.026247 | 8.1954 | 0.40476
390 | 7.78 | 1.314 | 70.4 | 0.21158 | 390 | 7.78 | 1.305 | 225.95 | 0.9011 | 390 | 7.78 | 1.329 | 228.8 | 0.9102 | 1.316 | 175.05 | 0.02632 | 8.2519 | 0.63965
391 | 7.8 | 1.318 | 71.25 | 0.2833 | 391 | 7.8 | 1.308 | 226.8 | 0.67913 | 391 | 7.8 | 1.332 | 231.05 | 0.68978 | 1.3193 | 176.3667 | 0.026387 | 8.314 | 0.58569
392 | 7.82 | 1.321 | 71.5 | 0.21412 | 392 | 7.82 | 1.312 | 227.95 | 0.9095 | 392 | 7.82 | 1.335 | 233.25 | 0.69645 | 1.3227 | 177.5667 | 0.026453 | 8.3706 | 0.58989
393 | 7.84 | 1.324 | 72.05 | 0.21533 | 393 | 7.84 | 1.316 | 229.35 | 0.9146 | 393 | 7.84 | 1.339 | 234.95 | 0.9364 | 1.3263 | 178.7833 | 0.026527 | 8.4279 | 0.65331
394 | 7.86 | 1.327 | 71.5 | 0.21532 | 394 | 7.86 | 1.32 | 230.7 | 0.9201 | 394 | 7.86 | 1.345 | 236.9 | 1.4156 | 1.3307 | 179.7 | 0.026613 | 8.4711 | 0.77671
395 | 7.88 | 1.33 | 72.05 | 0.21533 | 395 | 7.88 | 1.322 | 231.85 | 0.46255 | 395 | 7.88 | 1.348 | 238.3 | 0.7128 | 1.3333 | 180.7333 | 0.026667 | 8.5199 | 0.48058
396 | 7.9 | 1.334 | 72.35 | 0.2888 | 396 | 7.9 | 1.325 | 232.4 | 0.69637 | 396 | 7.9 | 1.349 | 240.25 | 0.23927 | 1.336 | 181.6667 | 0.02672 | 8.5638 | 0.4832
397 | 7.92 | 1.338 | 71.8 | 0.2883 | 397 | 7.92 | 1.328 | 233.5 | 0.69885 | 397 | 7.92 | 1.354 | 240.8 | 1.2026 | 1.34 | 182.0333 | 0.0268 | 8.5811 | 0.7274
398 | 7.94 | 1.341 | 72.05 | 0.21577 | 398 | 7.94 | 1.33 | 234.1 | 0.4676 | 398 | 7.94 | 1.357 | 243.05 | 0.72577 | 1.3427 | 183.0667 | 0.026853 | 8.6298 | 0.4868
399 | 7.96 | 1.344 | 71.8 | 0.21578 | 399 | 7.96 | 1.334 | 234.9 | 0.938 | 399 | 7.96 | 1.358 | 244.45 | 0.24375 | 1.3453 | 183.7167 | 0.026907 | 8.6605 | 0.48904
400 | 7.98 | 1.348 | 72.9 | 0.2894 | 400 | 7.98 | 1.339 | 237.15 | 1.1801 | 400 | 7.98 | 1.362 | 246.4 | 0.9817 | 1.3497 | 185.4833 | 0.026993 | 8.7438 | 0.79993
401 | 8 | 1.352 | 72.65 | 0.2911 | 401 | 8 | 1.343 | 237.45 | 0.9492 | 401 | 8 | 1.366 | 247.8 | 0.9884 | 1.3537 | 185.9667 | 0.027073 | 8.7666 | 0.7429
402 | 8.02 | 1.354 | 72.65 | 0.1453 | 402 | 8.02 | 1.347 | 238.8 | 0.9525 | 402 | 8.02 | 1.37 | 250.3 | 0.9962 | 1.357 | 187.25 | 0.02714 | 8.827 | 0.62203
403 | 8.04 | 1.357 | 71.8 | 0.21667 | 403 | 8.04 | 1.349 | 240.5 | 0.4793 | 403 | 8.04 | 1.372 | 250.6 | 0.5009 | 1.3593 | 187.6333 | 0.027187 | 8.8451 | 0.43736
404 | 8.06 | 1.359 | 73.2 | 0.145 | 404 | 8.06 | 1.352 | 241.05 | 0.72233 | 404 | 8.06 | 1.377 | 252.25 | 1.2571 | 1.3627 | 188.8333 | 0.027253 | 8.9017 | 0.62744
405 | 8.08 | 1.362 | 72.65 | 0.21878 | 405 | 8.08 | 1.355 | 242.75 | 0.7257 | 405 | 8.08 | 1.38 | 253.4 | 0.75847 | 1.3657 | 189.6 | 0.027313 | 8.9378 | 0.56765
406 | 8.1 | 1.367 | 73.45 | 0.36525 | 406 | 8.1 | 1.357 | 243.3 | 0.48605 | 406 | 8.1 | 1.381 | 255.9 | 0.25465 | 1.3683 | 190.8833 | 0.027367 | 8.9983 | 0.50731
407 | 8.12 | 1.371 | 73.45 | 0.2938 | 407 | 8.12 | 1.361 | 244.7 | 0.976 | 407 | 8.12 | 1.385 | 257.85 | 1.0275 | 1.3723 | 192 | 0.027447 | 9.051 | 0.76577
408 | 8.14 | 1.375 | 74.6 | 0.2961 | 408 | 8.14 | 1.364 | 245.8 | 0.73575 | 408 | 8.14 | 1.389 | 259.5 | 1.0347 | 1.376 | 193.3 | 0.02752 | 9.1122 | 0.70638
409 | 8.16 | 1.377 | 74.3 | 0.1489 | 409 | 8.16 | 1.367 | 247.2 | 0.7395 | 409 | 8.16 | 1.39 | 262.3 | 0.2609 | 1.378 | 194.6 | 0.02756 | 9.1735 | 0.3879
410 | 8.18 | 1.381 | 75.7 | 0.3 | 410 | 8.18 | 1.372 | 248.3 | 1.2388 | 410 | 8.18 | 1.395 | 264.55 | 1.3171 | 1.3827 | 196.1833 | 0.027653 | 9.2482 | 0.91183
411 | 8.2 | 1.384 | 75.15 | 0.22627 | 411 | 8.2 | 1.376 | 249.15 | 0.9949 | 411 | 8.2 | 1.4 | 267.05 | 1.329 | 1.3867 | 197.1167 | 0.027733 | 9.2922 | 0.7866
412 | 8.22 | 1.385 | 75.15 | 0.07515 | 412 | 8.22 | 1.378 | 251.1 | 0.50025 | 412 | 8.22 | 1.402 | 269.6 | 0.53665 | 1.3883 | 198.6167 | 0.027767 | 9.3629 | 0.32978
413 | 8.24 | 1.389 | 75.15 | 0.3006 | 413 | 8.24 | 1.382 | 251.4 | 1.005 | 413 | 8.24 | 1.406 | 272.95 | 1.0851 | 1.3923 | 199.8333 | 0.027847 | 9.4202 | 0.7969
414 | 8.26 | 1.393 | 75.15 | 0.3006 | 414 | 8.26 | 1.386 | 252.8 | 1.0084 | 414 | 8.26 | 1.41 | 274.6 | 1.0951 | 1.3963 | 200.85 | 0.027927 | 9.4682 | 0.80137
415 | 8.28 | 1.397 | 75.7 | 0.3017 | 415 | 8.28 | 1.388 | 253.35 | 0.50615 | 415 | 8.28 | 1.413 | 276.85 | 0.82718 | 1.3993 | 201.9667 | 0.027987 | 9.5208 | 0.60423
416 | 8.3 | 1.4 | 76.25 | 0.22792 | 416 | 8.3 | 1.389 | 255.3 | 0.25433 | 416 | 8.3 | 1.416 | 279.1 | 0.83392 | 1.4017 | 203.55 | 0.028033 | 9.5954 | 0.4731
417 | 8.32 | 1.403 | 77.65 | 0.23085 | 417 | 8.32 | 1.394 | 255.85 | 1.2779 | 417 | 8.32 | 1.418 | 281.05 | 0.56015 | 1.405 | 204.85 | 0.0281 | 9.6567 | 0.68067
418 | 8.34 | 1.407 | 77.95 | 0.3112 | 418 | 8.34 | 1.398 | 257.25 | 1.0262 | 418 | 8.34 | 1.42 | 282.7 | 0.56375 | 1.4083 | 205.9667 | 0.028167 | 9.7094 | 0.68469
419 | 8.36 | 1.411 | 78.5 | 0.3129 | 419 | 8.36 | 1.402 | 258.65 | 1.0318 | 419 | 8.36 | 1.425 | 285.8 | 1.4213 | 1.4127 | 207.65 | 0.028253 | 9.7887 | 0.89617
420 | 8.38 | 1.413 | 79.6 | 0.1581 | 420 | 8.38 | 1.405 | 260.05 | 0.77805 | 420 | 8.38 | 1.429 | 288.55 | 1.1487 | 1.4157 | 209.4 | 0.028313 | 9.8712 | 0.62558
421 | 8.4 | 1.416 | 79.35 | 0.23842 | 421 | 8.4 | 1.408 | 261.45 | 0.78225 | 421 | 8.4 | 1.433 | 290.55 | 1.1582 | 1.419 | 210.45 | 0.02838 | 9.9207 | 0.69975
422 | 8.42 | 1.419 | 80.45 | 0.2397 | 422 | 8.42 | 1.411 | 262.55 | 0.786 | 422 | 8.42 | 1.434 | 293.6 | 0.29207 | 1.4213 | 212.2 | 0.028427 | 10.0032 | 0.49309
423 | 8.44 | 1.421 | 81.85 | 0.1623 | 423 | 8.44 | 1.415 | 264.25 | 1.0536 | 423 | 8.44 | 1.438 | 295.85 | 1.1789 | 1.4247 | 213.9833 | 0.028493 | 10.0873 | 0.71031
424 | 8.46 | 1.426 | 81 | 0.40712 | 424 | 8.46 | 1.417 | 264.8 | 0.52905 | 424 | 8.46 | 1.443 | 298.9 | 1.4869 | 1.4287 | 214.9 | 0.028573 | 10.1305 | 0.85777
425 | 8.48 | 1.431 | 82.95 | 0.40988 | 425 | 8.48 | 1.42 | 265.9 | 0.79605 | 425 | 8.48 | 1.445 | 300.3 | 0.5992 | 1.432 | 216.3833 | 0.02864 | 10.2004 | 0.71881
426 | 8.5 | 1.433 | 82.95 | 0.1659 | 426 | 8.5 | 1.423 | 267.9 | 0.8007 | 426 | 8.5 | 1.446 | 302.55 | 0.30142 | 1.434 | 217.8 | 0.02868 | 10.2672 | 0.43418
427 | 8.52 | 1.437 | 83.25 | 0.3324 | 427 | 8.52 | 1.428 | 268.45 | 1.3409 | 427 | 8.52 | 1.45 | 305.35 | 1.2158 | 1.4383 | 219.0167 | 0.028767 | 10.3245 | 0.94644
428 | 8.54 | 1.441 | 81.55 | 0.3296 | 428 | 8.54 | 1.432 | 270.1 | 1.0771 | 428 | 8.54 | 1.455 | 307.3 | 1.5316 | 1.4427 | 219.65 | 0.028853 | 10.3544 | 0.95044
429 | 8.56 | 1.443 | 77.65 | 0.1592 | 429 | 8.56 | 1.435 | 270.95 | 0.81158 | 429 | 8.56 | 1.457 | 309.8 | 0.6171 | 1.445 | 219.4667 | 0.0289 | 10.3458 | 0.5123
430 | 8.58 | 1.445 | 77.4 | 0.15505 | 430 | 8.58 | 1.439 | 273.2 | 1.0883 | 430 | 8.58 | 1.461 | 312.05 | 1.2437 | 1.4483 | 220.8833 | 0.028967 | 10.4125 | 0.73392
431 | 8.6 | 1.449 | 78.75 | 0.3123 | 431 | 8.6 | 1.443 | 273.45 | 1.0933 | 431 | 8.6 | 1.466 | 314.55 | 1.5665 | 1.4527 | 222.25 | 0.029053 | 10.477 | 0.96012
432 | 8.62 | 1.452 | 79.35 | 0.23715 | 432 | 8.62 | 1.445 | 273.45 | 0.5469 | 432 | 8.62 | 1.468 | 317.35 | 0.6319 | 1.455 | 223.3833 | 0.0291 | 10.5304 | 0.51991
433 | 8.64 | 1.456 | 78.2 | 0.3151 | 433 | 8.64 | 1.447 | 274.85 | 0.5483 | 433 | 8.64 | 1.47 | 318.75 | 0.6361 | 1.4577 | 223.9333 | 0.029153 | 10.5563 | 0.59642
434 | 8.66 | 1.461 | 80.45 | 0.39663 | 434 | 8.66 | 1.45 | 275.7 | 0.82582 | 434 | 8.66 | 1.474 | 320.4 | 1.2783 | 1.4617 | 225.5167 | 0.029233 | 10.631 | 0.8989
435 | 8.68 | 1.463 | 79.6 | 0.16005 | 435 | 8.68 | 1.453 | 276.25 | 0.82793 | 435 | 8.68 | 1.476 | 321.8 | 0.6422 | 1.464 | 225.8833 | 0.02928 | 10.6482 | 0.52663
436 | 8.7 | 1.466 | 78.75 | 0.23752 | 436 | 8.7 | 1.457 | 277.35 | 1.1072 | 436 | 8.7 | 1.479 | 325.15 | 0.97043 | 1.4673 | 227.0833 | 0.029347 | 10.7048 | 0.75494
437 | 8.72 | 1.47 | 79.6 | 0.3167 | 437 | 8.72 | 1.463 | 277.95 | 1.6659 | 437 | 8.72 | 1.484 | 327.7 | 1.6321 | 1.4723 | 228.4167 | 0.029447 | 10.7677 | 1.1387
438 | 8.74 | 1.473 | 80.45 | 0.24008 | 438 | 8.74 | 1.466 | 279.9 | 0.83677 | 438 | 8.74 | 1.488 | 329.65 | 1.3147 | 1.4757 | 230 | 0.029513 | 10.8423 | 0.76403
439 | 8.76 | 1.475 | 78.2 | 0.15865 | 439 | 8.76 | 1.467 | 280.45 | 0.28018 | 439 | 8.76 | 1.491 | 332.45 | 0.99315 | 1.4777 | 230.3667 | 0.029553 | 10.8596 | 0.46037
440 | 8.78 | 1.478 | 79.6 | 0.2367 | 440 | 8.78 | 1.472 | 281.55 | 1.405 | 440 | 8.78 | 1.495 | 334.4 | 1.3337 | 1.4817 | 231.85 | 0.029633 | 10.9295 | 0.92443
441 | 8.8 | 1.483 | 80.15 | 0.39938 | 441 | 8.8 | 1.475 | 283.8 | 0.84803 | 441 | 8.8 | 1.499 | 337.2 | 1.3432 | 1.4857 | 233.7167 | 0.029713 | 11.0175 | 0.93113
442 | 8.82 | 1.488 | 78.75 | 0.39725 | 442 | 8.82 | 1.476 | 286.05 | 0.28492 | 442 | 8.82 | 1.501 | 338.85 | 0.67605 | 1.4883 | 234.55 | 0.029767 | 11.0568 | 0.62436
443 | 8.84 | 1.49 | 79.9 | 0.15865 | 443 | 8.84 | 1.479 | 288.25 | 0.86145 | 443 | 8.84 | 1.503 | 340.25 | 0.6791 | 1.4907 | 236.1333 | 0.029813 | 11.1314 | 0.54913
444 | 8.86 | 1.493 | 80.45 | 0.24053 | 444 | 8.86 | 1.483 | 289.65 | 1.1558 | 444 | 8.86 | 1.507 | 342.75 | 1.366 | 1.4943 | 237.6167 | 0.029887 | 11.2014 | 0.86854
445 | 8.88 | 1.497 | 80.15 | 0.3212 | 445 | 8.88 | 1.487 | 291.9 | 1.1631 | 445 | 8.88 | 1.51 | 345 | 1.0316 | 1.498 | 239.0167 | 0.02996 | 11.2674 | 0.87383
446 | 8.9 | 1.5 | 79.9 | 0.24007 | 446 | 8.9 | 1.491 | 295.25 | 1.1743 | 446 | 8.9 | 1.513 | 347.25 | 1.0384 | 1.5013 | 240.8 | 0.030027 | 11.3514 | 0.79969
447 | 8.92 | 1.502 | 80.15 | 0.16005 | 447 | 8.92 | 1.495 | 298.6 | 1.1877 | 447 | 8.92 | 1.517 | 349.2 | 1.3929 | 1.5047 | 242.65 | 0.030093 | 11.4386 | 0.80575
448 | 8.94 | 1.505 | 79.6 | 0.23962 | 448 | 8.94 | 1.499 | 301.4 | 1.2 | 448 | 8.94 | 1.522 | 351.7 | 1.7523 | 1.5087 | 244.2333 | 0.030173 | 11.5133 | 0.97377
449 | 8.96 | 1.509 | 80.45 | 0.3201 | 449 | 8.96 | 1.501 | 305.6 | 0.607 | 449 | 8.96 | 1.525 | 353.65 | 1.058 | 1.5117 | 246.5667 | 0.030233 | 11.6233 | 0.7362
450 | 8.98 | 1.512 | 79.6 | 0.24008 | 450 | 8.98 | 1.504 | 309.2 | 0.9222 | 450 | 8.98 | 1.528 | 355.35 | 1.0635 | 1.5147 | 248.05 | 0.030293 | 11.6932 | 0.74193
451 | 9 | 1.516 | 79.35 | 0.3179 | 451 | 9 | 1.506 | 312.85 | 0.62205 | 451 | 9 | 1.531 | 357.55 | 1.0693 | 1.5177 | 249.9167 | 0.030353 | 11.7812 | 0.74695
452 | 9.02 | 1.52 | 80.15 | 0.319 | 452 | 9.02 | 1.509 | 316.75 | 0.9444 | 452 | 9.02 | 1.533 | 358.7 | 0.71625 | 1.5207 | 251.8667 | 0.030413 | 11.8731 | 0.75267
453 | 9.04 | 1.522 | 80.45 | 0.1606 | 453 | 9.04 | 1.512 | 319.55 | 0.95445 | 453 | 9.04 | 1.535 | 361.2 | 0.7199 | 1.523 | 253.7333 | 0.03046 | 11.9611 | 0.58987
454 | 9.06 | 1.525 | 80.45 | 0.24135 | 454 | 9.06 | 1.517 | 324.3 | 1.6096 | 454 | 9.06 | 1.539 | 364 | 1.4504 | 1.527 | 256.25 | 0.03054 | 12.0797 | 1.02
455 | 9.08 | 1.529 | 80.45 | 0.3218 | 455 | 9.08 | 1.52 | 327.1 | 0.9771 | 455 | 9.08 | 1.543 | 365.95 | 1.4599 | 1.5307 | 257.8333 | 0.030613 | 12.1544 | 0.94249
456 | 9.1 | 1.532 | 80.15 | 0.2409 | 456 | 9.1 | 1.523 | 331 | 0.98715 | 456 | 9.1 | 1.546 | 367.65 | 1.1004 | 1.5337 | 259.6 | 0.030673 | 12.2377 | 0.77615
457 | 9.12 | 1.534 | 81 | 0.16115 | 457 | 9.12 | 1.528 | 335.2 | 1.6655 | 457 | 9.12 | 1.55 | 370.15 | 1.4756 | 1.5373 | 262.1167 | 0.030747 | 12.3563 | 0.95648
458 | 9.14 | 1.538 | 82.15 | 0.3263 | 458 | 9.14 | 1.532 | 338.25 | 1.3469 | 458 | 9.14 | 1.555 | 371.55 | 1.8542 | 1.5417 | 263.9833 | 0.030833 | 12.4443 | 1.1399
459 | 9.16 | 1.542 | 83.25 | 0.3308 | 459 | 9.16 | 1.533 | 342.2 | 0.34022 | 459 | 9.16 | 1.556 | 374.05 | 0.3728 | 1.5437 | 266.5 | 0.030873 | 12.5629 | 0.53048
460 | 9.18 | 1.545 | 83.5 | 0.25012 | 460 | 9.18 | 1.534 | 345.55 | 0.34388 | 460 | 9.18 | 1.558 | 376.3 | 0.75035 | 1.5457 | 268.45 | 0.030913 | 12.6549 | 0.53495
461 | 9.2 | 1.548 | 84.65 | 0.25223 | 461 | 9.2 | 1.539 | 348.35 | 1.7347 | 461 | 9.2 | 1.562 | 377.7 | 1.508 | 1.5497 | 270.2333 | 0.030993 | 12.7389 | 1.0774
462 | 9.22 | 1.552 | 84.9 | 0.3391 | 462 | 9.22 | 1.542 | 352.25 | 1.0509 | 462 | 9.22 | 1.565 | 380.2 | 1.1368 | 1.553 | 272.45 | 0.03106 | 12.8434 | 0.90447
463 | 9.24 | 1.555 | 85.2 | 0.25515 | 463 | 9.24 | 1.546 | 355.6 | 1.4157 | 463 | 9.24 | 1.569 | 381.9 | 1.5242 | 1.5567 | 274.2333 | 0.031133 | 12.9275 | 1.0023
464 | 9.26 | 1.557 | 86.6 | 0.1718 | 464 | 9.26 | 1.551 | 359.8 | 1.7885 | 464 | 9.26 | 1.573 | 383.85 | 1.5315 | 1.5603 | 276.75 | 0.031207 | 13.0461 | 1.0101
465 | 9.28 | 1.561 | 86.3 | 0.3458 | 465 | 9.28 | 1.555 | 363.15 | 1.4459 | 465 | 9.28 | 1.576 | 386.05 | 1.1549 | 1.564 | 278.5 | 0.03128 | 13.1286 | 1.018
466 | 9.3 | 1.565 | 86.6 | 0.3458 | 466 | 9.3 | 1.556 | 366.75 | 0.36495 | 466 | 9.3 | 1.579 | 387.75 | 1.1607 | 1.5667 | 280.3667 | 0.031333 | 13.2166 | 0.74516
467 | 9.32 | 1.567 | 87.15 | 0.17375 | 467 | 9.32 | 1.56 | 370.4 | 1.4743 | 467 | 9.32 | 1.583 | 389.7 | 1.5549 | 1.57 | 282.4167 | 0.0314 | 13.3132 | 0.93797
468 | 9.34 | 1.571 | 88.25 | 0.3508 | 468 | 9.34 | 1.563 | 374.05 | 1.1167 | 468 | 9.34 | 1.586 | 391.95 | 1.1725 | 1.5733 | 284.75 | 0.031467 | 13.4232 | 0.94528
469 | 9.36 | 1.575 | 87.7 | 0.3519 | 469 | 9.36 | 1.563 | 376.25 | 0 | 469 | 9.36 | 1.588 | 393.9 | 0.78585 | 1.5753 | 285.95 | 0.031507 | 13.4798 | 0.5707
470 | 9.38 | 1.579 | 88.25 | 0.3519 | 470 | 9.38 | 1.566 | 379.9 | 1.1342 | 470 | 9.38 | 1.59 | 395.55 | 0.78945 | 1.5783 | 287.9 | 0.031567 | 13.5717 | 0.86078
471 | 9.4 | 1.581 | 89.65 | 0.1779 | 471 | 9.4 | 1.571 | 384.1 | 1.91 | 471 | 9.4 | 1.595 | 398.1 | 1.9841 | 1.5823 | 290.6167 | 0.031647 | 13.6998 | 1.157
472 | 9.42 | 1.584 | 89.1 | 0.26813 | 472 | 9.42 | 1.575 | 387.7 | 1.5436 | 472 | 9.42 | 1.597 | 399.75 | 0.79785 | 1.5853 | 292.1833 | 0.031707 | 13.7737 | 0.8742
473 | 9.44 | 1.587 | 89.65 | 0.26812 | 473 | 9.44 | 1.579 | 390.8 | 1.557 | 473 | 9.44 | 1.601 | 401.7 | 1.6029 | 1.589 | 294.05 | 0.03178 | 13.8616 | 1.0748
474 | 9.46 | 1.59 | 89.95 | 0.2694 | 474 | 9.46 | 1.584 | 394.7 | 1.9638 | 474 | 9.46 | 1.606 | 403.95 | 2.0141 | 1.5933 | 296.2 | 0.031867 | 13.963 | 1.2789
475 | 9.48 | 1.594 | 90.25 | 0.3604 | 475 | 9.48 | 1.587 | 398.6 | 1.1899 | 475 | 9.48 | 1.61 | 405.9 | 1.6197 | 1.597 | 298.25 | 0.03194 | 14.0596 | 1.0898
476 | 9.5 | 1.597 | 91.35 | 0.2724 | 476 | 9.5 | 1.589 | 402.5 | 0.8011 | 476 | 9.5 | 1.611 | 408.15 | 0.40702 | 1.599 | 300.6667 | 0.03198 | 14.1736 | 0.59892
477 | 9.52 | 1.601 | 91.9 | 0.3665 | 477 | 9.52 | 1.591 | 406.15 | 0.80865 | 477 | 9.52 | 1.614 | 409.8 | 1.2269 | 1.602 | 302.6167 | 0.03204 | 14.2655 | 0.90493
478 | 9.54 | 1.606 | 91.9 | 0.4595 | 478 | 9.54 | 1.594 | 409.8 | 1.2239 | 478 | 9.54 | 1.618 | 411.5 | 1.6426 | 1.606 | 304.4 | 0.03212 | 14.3496 | 1.214
479 | 9.56 | 1.61 | 92.2 | 0.3682 | 479 | 9.56 | 1.597 | 412.6 | 1.2336 | 479 | 9.56 | 1.62 | 413.7 | 0.8252 | 1.609 | 306.1667 | 0.03218 | 14.4328 | 0.91585
480 | 9.58 | 1.612 | 92.75 | 0.18495 | 480 | 9.58 | 1.601 | 417.35 | 1.6599 | 480 | 9.58 | 1.623 | 415.4 | 1.2436 | 1.612 | 308.5 | 0.03224 | 14.5428 | 0.922
481 | 9.6 | 1.615 | 92.45 | 0.2778 | 481 | 9.6 | 1.605 | 420.1 | 1.6749 | 481 | 9.6 | 1.628 | 416.8 | 2.0805 | 1.616 | 309.7833 | 0.03232 | 14.6033 | 1.2366
482 | 9.62 | 1.616 | 92.45 | 0.09245 | 482 | 9.62 | 1.609 | 423.75 | 1.6877 | 482 | 9.62 | 1.632 | 418.75 | 1.6711 | 1.619 | 311.65 | 0.03238 | 14.6913 | 0.93215
483 | 9.64 | 1.619 | 93.6 | 0.27907 | 483 | 9.64 | 1.612 | 427.65 | 1.2771 | 483 | 9.64 | 1.633 | 421.55 | 0.42015 | 1.6213 | 314.2667 | 0.032427 | 14.8147 | 0.73024
484 | 9.66 | 1.623 | 93.85 | 0.3749 | 484 | 9.66 | 1.615 | 431.3 | 1.2884 | 484 | 9.66 | 1.638 | 424.05 | 2.114 | 1.6253 | 316.4 | 0.032507 | 14.9152 | 1.2613
485 | 9.68 | 1.627 | 93.85 | 0.3754 | 485 | 9.68 | 1.619 | 434.35 | 1.7313 | 485 | 9.68 | 1.642 | 425.75 | 1.6996 | 1.6293 | 317.9833 | 0.032587 | 14.9899 | 1.2688
486 | 9.7 | 1.631 | 95 | 0.3777 | 486 | 9.7 | 1.62 | 437.45 | 0.4359 | 486 | 9.7 | 1.643 | 427.95 | 0.42685 | 1.6313 | 320.1333 | 0.032627 | 15.0912 | 0.63812
487 | 9.72 | 1.633 | 94.7 | 0.1897 | 487 | 9.72 | 1.622 | 440.5 | 0.87795 | 487 | 9.72 | 1.647 | 430.2 | 1.7163 | 1.634 | 321.8 | 0.03268 | 15.1698 | 0.85591
488 | 9.74 | 1.638 | 95.55 | 0.47562 | 488 | 9.74 | 1.625 | 443.6 | 1.3261 | 488 | 9.74 | 1.65 | 431.6 | 1.2927 | 1.6377 | 323.5833 | 0.032753 | 15.2539 | 1.1832
489 | 9.76 | 1.642 | 95.8 | 0.3827 | 489 | 9.76 | 1.63 | 447.2 | 2.227 | 489 | 9.76 | 1.652 | 433.3 | 0.8649 | 1.6413 | 325.4333 | 0.032827 | 15.3411 | 1.1899
490 | 9.78 | 1.643 | 95.55 | 0.095675 | 490 | 9.78 | 1.634 | 450.55 | 1.7955 | 490 | 9.78 | 1.656 | 436.05 | 1.7387 | 1.6443 | 327.3833 | 0.032887 | 15.433 | 0.97923
491 | 9.8 | 1.646 | 96.1 | 0.28747 | 491 | 9.8 | 1.638 | 454.5 | 1.8101 | 491 | 9.8 | 1.661 | 438 | 2.1851 | 1.6483 | 329.5333 | 0.032967 | 15.5344 | 1.3138
492 | 9.82 | 1.65 | 96.95 | 0.3861 | 492 | 9.82 | 1.642 | 458.1 | 1.8252 | 492 | 9.82 | 1.665 | 439.7 | 1.7554 | 1.6523 | 331.5833 | 0.033047 | 15.631 | 1.3222
493 | 9.84 | 1.652 | 96.65 | 0.1936 | 493 | 9.84 | 1.644 | 461.2 | 0.9193 | 493 | 9.84 | 1.668 | 442.5 | 1.3233 | 1.6547 | 333.45 | 0.033093 | 15.719 | 0.77587
494 | 9.86 | 1.656 | 97.2 | 0.3877 | 494 | 9.86 | 1.647 | 465.4 | 1.3899 | 494 | 9.86 | 1.67 | 443.05 | 0.88555 | 1.6577 | 335.2167 | 0.033153 | 15.8023 | 1.003
495 | 9.88 | 1.661 | 97.5 | 0.48675 | 495 | 9.88 | 1.651 | 468.15 | 1.8671 | 495 | 9.88 | 1.673 | 445 | 1.3321 | 1.6617 | 336.8833 | 0.033233 | 15.8808 | 1.3442
496 | 9.9 | 1.665 | 98.05 | 0.3911 | 496 | 9.9 | 1.652 | 471.5 | 0.46982 | 496 | 9.9 | 1.675 | 446.15 | 0.89115 | 1.664 | 338.5667 | 0.03328 | 15.9602 | 0.78802
497 | 9.92 | 1.667 | 98.05 | 0.1961 | 497 | 9.92 | 1.655 | 476 | 1.4213 | 497 | 9.92 | 1.679 | 448.65 | 1.7896 | 1.667 | 340.9 | 0.03334 | 16.0702 | 1.0192
498 | 9.94 | 1.67 | 98.6 | 0.29497 | 498 | 9.94 | 1.66 | 479.35 | 2.3884 | 498 | 9.94 | 1.683 | 450.6 | 1.7985 | 1.671 | 342.85 | 0.03342 | 16.1621 | 1.3675
499 | 9.96 | 1.673 | 98.35 | 0.29543 | 499 | 9.96 | 1.663 | 482.4 | 1.4426 | 499 | 9.96 | 1.686 | 451.7 | 1.3534 | 1.674 | 344.15 | 0.03348 | 16.2234 | 1.0305
500 | 9.98 | 1.675 | 98.6 | 0.19695 | 500 | 9.98 | 1.667 | 485.5 | 1.9358 | 500 | 9.98 | 1.689 | 454.5 | 1.3593 | 1.677 | 346.2 | 0.03354 | 16.32 | 1.0355
501 | 10 | 1.679 | 99.45 | 0.3961 | 501 | 10 | 1.671 | 488.55 | 1.9481 | 501 | 10 | 1.693 | 456.45 | 1.8219 | 1.681 | 348.15 | 0.03362 | 16.4119 | 1.3887
502 | 10.02 | 1.683 | 98.6 | 0.3961 | 502 | 10.02 | 1.674 | 492.2 | 1.4711 | 502 | 10.02 | 1.697 | 458.7 | 1.8303 | 1.6847 | 349.8333 | 0.033693 | 16.4913 | 1.2796
503 | 10.04 | 1.687 | 99.15 | 0.3955 | 503 | 10.04 | 1.676 | 495.8 | 0.988 | 503 | 10.04 | 1.697 | 460.35 | 0 | 1.6867 | 351.7667 | 0.033733 | 16.5824 | 0.7016
504 | 10.06 | 1.688 | 100 | 0.099575 | 504 | 10.06 | 1.679 | 500 | 1.4937 | 504 | 10.06 | 1.701 | 462.6 | 1.8459 | 1.6893 | 354.2 | 0.033787 | 16.6971 | 0.94129
505 | 10.08 | 1.693 | 100.3 | 0.50075 | 505 | 10.08 | 1.68 | 503.1 | 0.50155 | 505 | 10.08 | 1.704 | 463.7 | 1.3894 | 1.6923 | 355.7 | 0.033847 | 16.7679 | 1.0649
506 | 10.1 | 1.697 | 100.3 | 0.4012 | 506 | 10.1 | 1.683 | 507.3 | 1.5156 | 506 | 10.1 | 1.707 | 465.95 | 1.3945 | 1.6957 | 357.85 | 0.033913 | 16.8692 | 1.1893
507 | 10.12 | 1.699 | 101.1 | 0.2014 | 507 | 10.12 | 1.688 | 511.2 | 2.5462 | 507 | 10.12 | 1.71 | 467.65 | 1.4004 | 1.699 | 359.9833 | 0.03398 | 16.9698 | 1.1964
508 | 10.14 | 1.701 | 100.85 | 0.20195 | 508 | 10.14 | 1.693 | 514 | 2.563 | 508 | 10.14 | 1.716 | 469.6 | 2.8117 | 1.7033 | 361.4833 | 0.034067 | 17.0405 | 1.5632
509 | 10.16 | 1.706 | 101.7 | 0.50637 | 509 | 10.16 | 1.697 | 517.35 | 2.0627 | 509 | 10.16 | 1.72 | 471.55 | 1.8823 | 1.7077 | 363.5333 | 0.034153 | 17.1371 | 1.5709
510 | 10.18 | 1.708 | 101.7 | 0.2034 | 510 | 10.18 | 1.698 | 520.95 | 0.51915 | 510 | 10.18 | 1.722 | 473.8 | 0.94535 | 1.7093 | 365.4833 | 0.034187 | 17.229 | 0.60751
511 | 10.2 | 1.712 | 102.25 | 0.4079 | 511 | 10.2 | 1.702 | 524.6 | 2.0911 | 511 | 10.2 | 1.726 | 475.45 | 1.8985 | 1.7133 | 367.4333 | 0.034267 | 17.321 | 1.4658
512 | 10.22 | 1.716 | 101.95 | 0.4084 | 512 | 10.22 | 1.706 | 529.05 | 2.1073 | 512 | 10.22 | 1.729 | 477.7 | 1.4297 | 1.717 | 369.5667 | 0.03434 | 17.4215 | 1.3512
513 | 10.24 | 1.72 | 103.35 | 0.4106 | 513 | 10.24 | 1.707 | 532.15 | 0.5306 | 513 | 10.24 | 1.73 | 479.65 | 0.47867 | 1.719 | 371.7167 | 0.03438 | 17.5229 | 0.74128
514 | 10.26 | 1.723 | 103.9 | 0.31088 | 514 | 10.26 | 1.71 | 535.5 | 1.6015 | 514 | 10.26 | 1.734 | 481.6 | 1.9225 | 1.7223 | 373.6667 | 0.034447 | 17.6148 | 1.2423
515 | 10.28 | 1.725 | 103.1 | 0.207 | 515 | 10.28 | 1.715 | 539.1 | 2.6865 | 515 | 10.28 | 1.737 | 483.3 | 1.4474 | 1.7257 | 375.1667 | 0.034513 | 17.6855 | 1.2481
516 | 10.3 | 1.73 | 104.2 | 0.51825 | 516 | 10.3 | 1.717 | 542.5 | 1.0816 | 516 | 10.3 | 1.739 | 485.25 | 0.96855 | 1.7287 | 377.3167 | 0.034573 | 17.7869 | 1.1287
517 | 10.32 | 1.732 | 103.65 | 0.20785 | 517 | 10.32 | 1.722 | 545.85 | 2.7209 | 517 | 10.32 | 1.744 | 487.45 | 2.4317 | 1.7327 | 378.9833 | 0.034653 | 17.8654 | 1.5126
518 | 10.34 | 1.734 | 104.45 | 0.2081 | 518 | 10.34 | 1.727 | 549.45 | 2.7383 | 518 | 10.34 | 1.749 | 489.7 | 2.4429 | 1.7367 | 381.2 | 0.034733 | 17.9699 | 1.5204
519 | 10.36 | 1.738 | 105.3 | 0.4195 | 519 | 10.36 | 1.729 | 553.1 | 1.1025 | 519 | 10.36 | 1.751 | 491.4 | 0.9811 | 1.7393 | 383.2667 | 0.034787 | 18.0674 | 1.0193
520 | 10.38 | 1.742 | 104.75 | 0.4201 | 520 | 10.38 | 1.731 | 556.45 | 1.1096 | 520 | 10.38 | 1.754 | 493.6 | 1.4775 | 1.7423 | 384.9333 | 0.034847 | 18.1459 | 1.1523
521 | 10.4 | 1.745 | 105.3 | 0.31508 | 521 | 10.4 | 1.735 | 560.35 | 2.2336 | 521 | 10.4 | 1.757 | 495 | 1.4829 | 1.7457 | 386.8833 | 0.034913 | 18.2379 | 1.2864
522 | 10.42 | 1.749 | 106.15 | 0.4229 | 522 | 10.42 | 1.738 | 563.7 | 1.6861 | 522 | 10.42 | 1.76 | 496.4 | 1.4871 | 1.749 | 388.75 | 0.03498 | 18.3259 | 1.2927
523 | 10.44 | 1.753 | 105.6 | 0.4235 | 523 | 10.44 | 1.738 | 567.35 | 0 | 523 | 10.44 | 1.762 | 497.55 | 0.99395 | 1.751 | 390.1667 | 0.03502 | 18.3926 | 0.77892
524 | 10.46 | 1.755 | 106.7 | 0.2123 | 524 | 10.46 | 1.742 | 570.7 | 2.2761 | 524 | 10.46 | 1.766 | 499.5 | 1.9941 | 1.7543 | 392.3 | 0.035087 | 18.4932 | 1.3041
525 | 10.48 | 1.758 | 106.7 | 0.3201 | 525 | 10.48 | 1.747 | 574.6 | 2.8633 | 525 | 10.48 | 1.77 | 501.45 | 2.0019 | 1.7583 | 394.25 | 0.035167 | 18.5851 | 1.5731
526 | 10.5 | 1.761 | 106.7 | 0.3201 | 526 | 10.5 | 1.751 | 578.8 | 2.3068 | 526 | 10.5 | 1.774 | 503.1 | 2.0091 | 1.762 | 396.2 | 0.03524 | 18.677 | 1.4492
527 | 10.52 | 1.763 | 107.55 | 0.21425 | 527 | 10.52 | 1.754 | 582.4 | 1.7418 | 527 | 10.52 | 1.777 | 505.05 | 1.5122 | 1.7647 | 398.3333 | 0.035293 | 18.7776 | 1.0594
528 | 10.54 | 1.767 | 108.1 | 0.4313 | 528 | 10.54 | 1.758 | 585.75 | 2.3363 | 528 | 10.54 | 1.78 | 507 | 1.5181 | 1.7683 | 400.2833 | 0.035367 | 18.8695 | 1.4641
529 | 10.56 | 1.772 | 108.1 | 0.5405 | 529 | 10.56 | 1.761 | 589.15 | 1.7623 | 529 | 10.56 | 1.783 | 508.15 | 1.5227 | 1.772 | 401.8 | 0.03544 | 18.941 | 1.4705
530 | 10.58 | 1.775 | 109.2 | 0.32595 | 530 | 10.58 | 1.762 | 592.75 | 0.59095 | 530 | 10.58 | 1.785 | 510.1 | 1.0183 | 1.774 | 404.0167 | 0.03548 | 19.0455 | 0.80582
531 | 10.6 | 1.778 | 109.2 | 0.3276 | 531 | 10.6 | 1.765 | 596.4 | 1.7837 | 531 | 10.6 | 1.788 | 512.05 | 1.5332 | 1.777 | 405.8833 | 0.03554 | 19.1335 | 1.2148
532 | 10.62 | 1.781 | 110.05 | 0.32887 | 532 | 10.62 | 1.769 | 600.3 | 2.3934 | 532 | 10.62 | 1.792 | 513.75 | 2.0516 | 1.7807 | 408.0333 | 0.035613 | 19.2349 | 1.4922
533 | 10.64 | 1.784 | 110.05 | 0.33015 | 533 | 10.64 | 1.771 | 603.95 | 1.2043 | 533 | 10.64 | 1.795 | 515.95 | 1.5445 | 1.7833 | 409.9833 | 0.035667 | 19.3268 | 1.0907
534 | 10.66 | 1.787 | 110.9 | 0.33142 | 534 | 10.66 | 1.774 | 607.85 | 1.8177 | 534 | 10.66 | 1.799 | 519.05 | 2.07 | 1.7867 | 412.6 | 0.035733 | 19.4502 | 1.371
535 | 10.68 | 1.79 | 111.45 | 0.33353 | 535 | 10.68 | 1.78 | 610.65 | 3.6555 | 535 | 10.68 | 1.804 | 520.15 | 2.598 | 1.7913 | 414.0833 | 0.035827 | 19.5201 | 1.9289
536 | 10.7 | 1.794 | 112 | 0.4469 | 536 | 10.7 | 1.783 | 615.65 | 1.8394 | 536 | 10.7 | 1.807 | 522.1 | 1.5634 | 1.7947 | 416.5833 | 0.035893 | 19.6379 | 1.3844
537 | 10.72 | 1.797 | 112.3 | 0.33645 | 537 | 10.72 | 1.785 | 619.3 | 1.2349 | 537 | 10.72 | 1.809 | 524.05 | 1.0461 | 1.797 | 418.55 | 0.03594 | 19.7306 | 0.97432
538 | 10.74 | 1.801 | 113.4 | 0.4514 | 538 | 10.74 | 1.79 | 622.65 | 3.1049 | 538 | 10.74 | 1.813 | 526 | 2.1001 | 1.8013 | 420.6833 | 0.036027 | 19.8312 | 1.8183
539 | 10.76 | 1.805 | 113.95 | 0.4547 | 539 | 10.76 | 1.792 | 627.1 | 1.2497 | 539 | 10.76 | 1.817 | 527.7 | 2.1074 | 1.8047 | 422.9167 | 0.036093 | 19.9365 | 1.406
540 | 10.78 | 1.808 | 114.25 | 0.3423 | 540 | 10.78 | 1.793 | 629.65 | 0.62837 | 540 | 10.78 | 1.818 | 531.6 | 0.52965 | 1.8063 | 425.1667 | 0.036127 | 20.0425 | 0.70674
541 | 10.8 | 1.81 | 114.8 | 0.22905 | 541 | 10.8 | 1.797 | 634.1 | 2.5275 | 541 | 10.8 | 1.821 | 534.1 | 1.5985 | 1.8093 | 427.6667 | 0.036187 | 20.1604 | 1.2792
542 | 10.82 | 1.813 | 115.35 | 0.34522 | 542 | 10.82 | 1.801 | 638.55 | 2.5453 | 542 | 10.82 | 1.826 | 536.9 | 2.6775 | 1.8133 | 430.2667 | 0.036267 | 20.283 | 1.7159
543 | 10.84 | 1.816 | 115.65 | 0.3465 | 543 | 10.84 | 1.804 | 641.35 | 1.9199 | 543 | 10.84 | 1.828 | 539.7 | 1.0766 | 1.816 | 432.2333 | 0.03632 | 20.3757 | 1.15
544 | 10.86 | 1.819 | 115.95 | 0.3474 | 544 | 10.86 | 1.808 | 645.3 | 2.5733 | 544 | 10.86 | 1.833 | 543.05 | 2.7069 | 1.82 | 434.7667 | 0.0364 | 20.4951 | 1.734
545 | 10.88 | 1.823 | 116.5 | 0.4649 | 545 | 10.88 | 1.812 | 649.2 | 2.589 | 545 | 10.88 | 1.837 | 545 | 2.1761 | 1.824 | 436.9 | 0.03648 | 20.5957 | 1.7433
546 | 10.9 | 1.827 | 117.6 | 0.4682 | 546 | 10.9 | 1.815 | 653.4 | 1.9539 | 546 | 10.9 | 1.838 | 547.25 | 0.54613 | 1.8267 | 439.4167 | 0.036533 | 20.7143 | 1.1684
547 | 10.92 | 1.831 | 118.15 | 0.4715 | 547 | 10.92 | 1.817 | 656.45 | 1.3098 | 547 | 10.92 | 1.841 | 549.75 | 1.6455 | 1.8297 | 441.45 | 0.036593 | 20.8102 | 1.3213
548 | 10.94 | 1.833 | 118.7 | 0.23685 | 548 | 10.94 | 1.82 | 660.1 | 1.9748 | 548 | 10.94 | 1.844 | 553.1 | 1.6543 | 1.8323 | 443.9667 | 0.036647 | 20.9288 | 1.1806
549 | 10.96 | 1.837 | 119 | 0.4754 | 549 | 10.96 | 1.823 | 662.85 | 1.9844 | 549 | 10.96 | 1.846 | 554.8 | 1.1079 | 1.8353 | 445.55 | 0.036707 | 21.0034 | 1.3343
550 | 10.98 | 1.84 | 120.4 | 0.3591 | 550 | 10.98 | 1.824 | 666.8 | 0.66483 | 550 | 10.98 | 1.849 | 557.3 | 1.6681 | 1.8377 | 448.1667 | 0.036753 | 21.1268 | 1.0427
551 | 11 | 1.842 | 120.95 | 0.24135 | 551 | 11 | 1.828 | 670.7 | 2.675 | 551 | 11 | 1.854 | 560.65 | 2.7949 | 1.8413 | 450.7667 | 0.036827 | 21.2493 | 1.648
552 | 11.02 | 1.846 | 121.8 | 0.4855 | 552 | 11.02 | 1.833 | 674.05 | 3.3619 | 552 | 11.02 | 1.858 | 563.45 | 2.2482 | 1.8457 | 453.1 | 0.036913 | 21.3593 | 1.9584
553 | 11.04 | 1.849 | 122.35 | 0.36622 | 553 | 11.04 | 1.836 | 679.1 | 2.0297 | 553 | 11.04 | 1.86 | 566.8 | 1.1302 | 1.8483 | 456.0833 | 0.036967 | 21.5 | 1.2122
554 | 11.06 | 1.851 | 122.05 | 0.2444 | 554 | 11.06 | 1.84 | 683 | 2.7242 | 554 | 11.06 | 1.864 | 570.45 | 2.2745 | 1.8517 | 458.5 | 0.037033 | 21.6139 | 1.5243
555 | 11.08 | 1.856 | 122.65 | 0.61175 | 555 | 11.08 | 1.844 | 688.85 | 2.7437 | 555 | 11.08 | 1.867 | 573.25 | 1.7155 | 1.8557 | 461.5833 | 0.037113 | 21.7592 | 1.8402
556 | 11.1 | 1.861 | 123.45 | 0.61525 | 556 | 11.1 | 1.846 | 693.05 | 1.3819 | 556 | 11.1 | 1.87 | 575.45 | 1.7231 | 1.859 | 463.9833 | 0.03718 | 21.8724 | 1.5426
557 | 11.12 | 1.864 | 123.75 | 0.3708 | 557 | 11.12 | 1.849 | 697.5 | 2.0858 | 557 | 11.12 | 1.873 | 578.55 | 1.731 | 1.862 | 466.6 | 0.03724 | 21.9957 | 1.3959
558 | 11.14 | 1.866 | 123.75 | 0.2475 | 558 | 11.14 | 1.85 | 701.15 | 0.69933 | 558 | 11.14 | 1.875 | 580.2 | 1.1587 | 1.8637 | 468.3667 | 0.037273 | 22.079 | 0.77914
559 | 11.16 | 1.869 | 122.9 | 0.36997 | 559 | 11.16 | 1.854 | 705.6 | 2.8135 | 559 | 11.16 | 1.879 | 583.55 | 2.3275 | 1.8673 | 470.6833 | 0.037347 | 22.1882 | 1.7216
560 | 11.18 | 1.872 | 124.85 | 0.37163 | 560 | 11.18 | 1.856 | 710.35 | 1.416 | 560 | 11.18 | 1.883 | 585.5 | 2.3381 | 1.8703 | 473.5667 | 0.037407 | 22.3241 | 1.4164
561 | 11.2 | 1.874 | 125.45 | 0.2503 | 561 | 11.2 | 1.86 | 713.45 | 2.8476 | 561 | 11.2 | 1.887 | 588.6 | 2.3482 | 1.8737 | 475.8333 | 0.037473 | 22.431 | 1.5823
562 | 11.22 | 1.878 | 126 | 0.5029 | 562 | 11.22 | 1.864 | 717.65 | 2.8622 | 562 | 11.22 | 1.891 | 591.4 | 2.36 | 1.8777 | 478.35 | 0.037553 | 22.5496 | 1.9084
563 | 11.24 | 1.882 | 126 | 0.504 | 563 | 11.24 | 1.867 | 721.8 | 2.1592 | 563 | 11.24 | 1.893 | 593.9 | 1.1853 | 1.8807 | 480.5667 | 0.037613 | 22.6541 | 1.4384
564 | 11.26 | 1.887 | 126.8 | 0.632 | 564 | 11.26 | 1.869 | 726.55 | 1.4484 | 564 | 11.26 | 1.895 | 597.25 | 1.1911 | 1.8837 | 483.5333 | 0.037673 | 22.794 | 1.4462
565 | 11.28 | 1.889 | 126.55 | 0.25335 | 565 | 11.28 | 1.872 | 730.2 | 2.1851 | 565 | 11.28 | 1.898 | 599.5 | 1.7951 | 1.8863 | 485.4167 | 0.037727 | 22.8828 | 1.2919
566 | 11.3 | 1.892 | 127.65 | 0.3813 | 566 | 11.3 | 1.874 | 733.85 | 1.4641 | 566 | 11.3 | 1.901 | 601.7 | 1.8018 | 1.889 | 487.7333 | 0.03778 | 22.992 | 1.2975
567 | 11.32 | 1.895 | 127.65 | 0.38295 | 567 | 11.32 | 1.875 | 738.6 | 0.73622 | 567 | 11.32 | 1.904 | 605.05 | 1.8101 | 1.8913 | 490.4333 | 0.037827 | 23.1192 | 1.1412
568 | 11.34 | 1.897 | 127.65 | 0.2553 | 568 | 11.34 | 1.878 | 743.6 | 2.2233 | 568 | 11.34 | 1.908 | 606.75 | 2.4236 | 1.8943 | 492.6667 | 0.037887 | 23.2245 | 1.4747
569 | 11.36 | 1.901 | 129.6 | 0.5145 | 569 | 11.36 | 1.881 | 746.95 | 2.2358 | 569 | 11.36 | 1.912 | 610.1 | 2.4337 | 1.898 | 495.55 | 0.03796 | 23.3605 | 1.8117
570 | 11.38 | 1.904 | 129.35 | 0.38842 | 570 | 11.38 | 1.885 | 751.45 | 2.9968 | 570 | 11.38 | 1.915 | 613.45 | 1.8353 | 1.9013 | 498.0833 | 0.038027 | 23.4799 | 1.6561
571 | 11.4 | 1.907 | 129.6 | 0.38843 | 571 | 11.4 | 1.888 | 755.6 | 2.2606 | 571 | 11.4 | 1.919 | 616.8 | 2.4605 | 1.9047 | 500.6667 | 0.038093 | 23.6017 | 1.6646
572 | 11.42 | 1.912 | 130.75 | 0.65087 | 572 | 11.42 | 1.892 | 760.35 | 3.0319 | 572 | 11.42 | 1.922 | 618.75 | 1.8533 | 1.9087 | 503.2833 | 0.038173 | 23.725 | 2.0079
573 | 11.44 | 1.916 | 131 | 0.5235 | 573 | 11.44 | 1.894 | 764.3 | 1.5247 | 573 | 11.44 | 1.925 | 620.7 | 1.8592 | 1.9117 | 505.3333 | 0.038233 | 23.8216 | 1.5129
574 | 11.46 | 1.919 | 130.75 | 0.39263 | 574 | 11.46 | 1.896 | 768.2 | 1.5325 | 574 | 11.46 | 1.927 | 622.1 | 1.2428 | 1.914 | 507.0167 | 0.03828 | 23.901 | 1.1811
575 | 11.48 | 1.922 | 131.85 | 0.3939 | 575 | 11.48 | 1.899 | 772.95 | 2.3117 | 575 | 11.48 | 1.93 | 624.35 | 1.8697 | 1.917 | 509.7167 | 0.03834 | 24.0283 | 1.5251
576 | 11.5 | 1.925 | 131.85 | 0.39555 | 576 | 11.5 | 1.901 | 777.15 | 1.5501 | 576 | 11.5 | 1.932 | 625.75 | 1.2501 | 1.9193 | 511.5833 | 0.038387 | 24.1163 | 1.1915
577 | 11.52 | 1.928 | 132.7 | 0.39682 | 577 | 11.52 | 1.904 | 781.9 | 2.3386 | 577 | 11.52 | 1.937 | 628.25 | 3.135 | 1.923 | 514.2833 | 0.03846 | 24.2435 | 1.8808
578 | 11.54 | 1.93 | 132.95 | 0.26565 | 578 | 11.54 | 1.907 | 786.05 | 2.3519 | 578 | 11.54 | 1.941 | 630.75 | 2.518 | 1.926 | 516.5833 | 0.03852 | 24.352 | 1.5463
579 | 11.56 | 1.933 | 132.95 | 0.39885 | 579 | 11.56 | 1.911 | 789.7 | 3.1515 | 579 | 11.56 | 1.945 | 633.55 | 2.5286 | 1.9297 | 518.7333 | 0.038593 | 24.4533 | 1.8981
580 | 11.58 | 1.937 | 132.7 | 0.5313 | 580 | 11.58 | 1.914 | 793.9 | 2.3754 | 580 | 11.58 | 1.947 | 636.1 | 1.2696 | 1.9327 | 520.9 | 0.038653 | 24.5555 | 1.5595
581 | 11.6 | 1.941 | 131.85 | 0.5291 | 581 | 11.6 | 1.918 | 798.65 | 3.1851 | 581 | 11.6 | 1.951 | 637.75 | 2.5477 | 1.9367 | 522.75 | 0.038733 | 24.6427 | 2.0873
582 | 11.62 | 1.945 | 132.95 | 0.5296 | 582 | 11.62 | 1.92 | 802.25 | 1.6009 | 582 | 11.62 | 1.954 | 640.55 | 1.9174 | 1.9397 | 525.25 | 0.038793 | 24.7605 | 1.572
583 | 11.64 | 1.949 | 133.55 | 0.533 | 583 | 11.64 | 1.923 | 806.75 | 2.4135 | 583 | 11.64 | 1.956 | 642.5 | 1.2831 | 1.9427 | 527.6 | 0.038853 | 24.8713 | 1.5793
584 | 11.66 | 1.951 | 133.25 | 0.2668 | 584 | 11.66 | 1.926 | 811.2 | 2.4269 | 584 | 11.66 | 1.959 | 645.3 | 1.9317 | 1.9453 | 529.9167 | 0.038907 | 24.9805 | 1.41
585 | 11.68 | 1.953 | 132.7 | 0.26595 | 585 | 11.68 | 1.928 | 815.95 | 1.6272 | 585 | 11.68 | 1.962 | 647.8 | 1.9396 | 1.9477 | 532.15 | 0.038953 | 25.0858 | 1.2391
586 | 11.7 | 1.957 | 133.25 | 0.5319 | 586 | 11.7 | 1.93 | 819.85 | 1.6358 | 586 | 11.7 | 1.965 | 650.35 | 1.9472 | 1.9507 | 534.4833 | 0.039013 | 25.1958 | 1.6
587 | 11.72 | 1.96 | 132.95 | 0.3993 | 587 | 11.72 | 1.933 | 824.05 | 2.4659 | 587 | 11.72 | 1.97 | 653.4 | 3.2594 | 1.9543 | 536.8 | 0.039087 | 25.305 | 1.964
588 | 11.74 | 1.962 | 132.95 | 0.2659 | 588 | 11.74 | 1.937 | 827.4 | 3.3029 | 588 | 11.74 | 1.974 | 654.8 | 2.6164 | 1.9577 | 538.3833 | 0.039153 | 25.3796 | 1.792
589 | 11.76 | 1.967 | 134.65 | 0.669 | 589 | 11.76 | 1.942 | 831.3 | 4.1467 | 589 | 11.76 | 1.977 | 657.05 | 1.9678 | 1.962 | 541 | 0.03924 | 25.503 | 2.3387
590 | 11.78 | 1.972 | 135.5 | 0.67537 | 590 | 11.78 | 1.942 | 836.05 | 0 | 590 | 11.78 | 1.98 | 659.25 | 1.9744 | 1.9647 | 543.6 | 0.039293 | 25.6255 | 1.4461
591 | 11.8 | 1.974 | 135.75 | 0.27125 | 591 | 11.8 | 1.946 | 840.25 | 3.3526 | 591 | 11.8 | 1.983 | 660.95 | 1.9803 | 1.9677 | 545.65 | 0.039353 | 25.7222 | 1.6339
592 | 11.82 | 1.978 | 137.15 | 0.5458 | 592 | 11.82 | 1.949 | 844.15 | 2.5266 | 592 | 11.82 | 1.985 | 662.35 | 1.3233 | 1.9707 | 547.8833 | 0.039413 | 25.8275 | 1.6403
593 | 11.84 | 1.981 | 136.9 | 0.41108 | 593 | 11.84 | 1.951 | 847.8 | 1.692 | 593 | 11.84 | 1.987 | 664.85 | 1.3272 | 1.973 | 549.85 | 0.03946 | 25.9202 | 1.2807
594 | 11.86 | 1.983 | 137.45 | 0.27435 | 594 | 11.86 | 1.952 | 850.6 | 0.8492 | 594 | 11.86 | 1.99 | 667.95 | 1.9992 | 1.975 | 552 | 0.0395 | 26.0215 | 1.1018
595 | 11.88 | 1.985 | 137.7 | 0.27515 | 595 | 11.88 | 1.955 | 853.95 | 2.5568 | 595 | 11.88 | 1.994 | 670.7 | 2.6773 | 1.978 | 554.1167 | 0.03956 | 26.1213 | 1.6592
596 | 11.9 | 1.989 | 138.55 | 0.5525 | 596 | 11.9 | 1.958 | 858.4 | 2.5685 | 596 | 11.9 | 1.996 | 672.4 | 1.3431 | 1.981 | 556.45 | 0.03962 | 26.2313 | 1.6658
597 | 11.92 | 1.992 | 138.85 | 0.4161 | 597 | 11.92 | 1.96 | 860.65 | 1.719 | 597 | 11.92 | 1.999 | 674.9 | 2.021 | 1.9837 | 558.1333 | 0.039673 | 26.3107 | 1.4861
598 | 11.94 | 1.995 | 138.3 | 0.41573 | 598 | 11.94 | 1.964 | 864 | 3.4493 | 598 | 11.94 | 2.003 | 678 | 2.7058 | 1.9873 | 560.1 | 0.039747 | 26.4034 | 2.0501
599 | 11.96 | 2 | 139.95 | 0.69562 | 599 | 11.96 | 1.967 | 868.75 | 2.5991 | 599 | 11.96 | 2.006 | 680.2 | 2.0373 | 1.991 | 562.9667 | 0.03982 | 26.5385 | 2.059
600 | 11.98 | 2.005 | 139.95 | 0.69975 | 600 | 11.98 | 1.969 | 872.65 | 1.7414 | 600 | 11.98 | 2.008 | 682.75 | 1.363 | 1.994 | 565.1167 | 0.03988 | 26.6399 | 1.6921
601 | 12 | 2.008 | 139.95 | 0.41985 | 601 | 12 | 1.97 | 875.75 | 0.8742 | 601 | 12 | 2.011 | 684.7 | 2.0512 | 1.9963 | 566.8 | 0.039927 | 26.7192 | 1.3206
602 | 12.02 | 2.009 | 140.25 | 0.1401 | 602 | 12.02 | 1.974 | 878.55 | 3.5086 | 602 | 12.02 | 2.014 | 688.3 | 2.0595 | 1.999 | 569.0333 | 0.03998 | 26.8245 | 1.5144
603 | 12.04 | 2.013 | 140.8 | 0.5621 | 603 | 12.04 | 1.974 | 880.75 | 0 | 603 | 12.04 | 2.017 | 690.3 | 2.0679 | 2.0013 | 570.6167 | 0.040027 | 26.8991 | 1.3296
604 | 12.06 | 2.015 | 140.8 | 0.2816 | 604 | 12.06 | 1.976 | 883.3 | 1.764 | 604 | 12.06 | 2.02 | 692.8 | 2.0747 | 2.0037 | 572.3 | 0.040073 | 26.9785 | 1.3334
605 | 12.08 | 2.019 | 141.65 | 0.5649 | 605 | 12.08 | 1.978 | 886.05 | 1.7693 | 605 | 12.08 | 2.024 | 695 | 2.7756 | 2.007 | 574.2333 | 0.04014 | 27.0696 | 1.9109
606 | 12.1 | 2.023 | 141.35 | 0.566 | 606 | 12.1 | 1.982 | 889.15 | 3.5504 | 606 | 12.1 | 2.027 | 697 | 2.088 | 2.0107 | 575.8333 | 0.040213 | 27.145 | 2.1085
607 | 12.12 | 2.028 | 141.65 | 0.7075 | 607 | 12.12 | 1.983 | 891.95 | 0.89055 | 607 | 12.12 | 2.028 | 699.75 | 0.69837 | 2.013 | 577.7833 | 0.04026 | 27.237 | 1.3459
608 | 12.14 | 2.03 | 142.2 | 0.28385 | 608 | 12.14 | 1.986 | 894.45 | 2.6796 | 608 | 12.14 | 2.032 | 702.3 | 2.8041 | 2.016 | 579.65 | 0.04032 | 27.325 | 1.7362
609 | 12.16 | 2.033 | 142.75 | 0.42743 | 609 | 12.16 | 1.989 | 896.4 | 2.6863 | 609 | 12.16 | 2.036 | 703.7 | 2.812 | 2.0193 | 580.95 | 0.040387 | 27.3862 | 1.9343
610 | 12.18 | 2.037 | 143 | 0.5715 | 610 | 12.18 | 1.989 | 896.7 | 0 | 610 | 12.18 | 2.037 | 707.05 | 0.70537 | 2.021 | 582.25 | 0.04042 | 27.4475 | 0.96933
611 | 12.2 | 2.04 | 143 | 0.429 | 611 | 12.2 | 1.988 | 895.3 | -0.896 | 611 | 12.2 | 2.04 | 708.7 | 2.1236 | 2.0227 | 582.3333 | 0.040453 | 27.4515 | 0.97049
612 | 12.22 | 2.041 | 143 | 0.143 | 612 | 12.22 | 1.99 | 893.6 | 1.7889 | 612 | 12.22 | 2.043 | 710.95 | 2.1295 | 2.0247 | 582.5167 | 0.040493 | 27.4601 | 1.1649
613 | 12.24 | 2.045 | 143.3 | 0.5726 | 613 | 12.24 | 1.99 | 891.1 | 0 | 613 | 12.24 | 2.046 | 713.2 | 2.1362 | 2.027 | 582.5333 | 0.04054 | 27.4609 | 1.3592
614 | 12.26 | 2.048 | 143.3 | 0.4299 | 614 | 12.26 | 1.99 | 888.85 | 0 | 614 | 12.26 | 2.05 | 715.95 | 2.8583 | 2.0293 | 582.7 | 0.040587 | 27.4687 | 1.3594
615 | 12.28 | 2.051 | 144.15 | 0.43118 | 615 | 12.28 | 1.991 | 888.3 | 0.88858 | 615 | 12.28 | 2.054 | 718.5 | 2.8689 | 2.032 | 583.65 | 0.04064 | 27.5135 | 1.5551
616 | 12.3 | 2.056 | 143.85 | 0.72 | 616 | 12.3 | 1.991 | 886.05 | 0 | 616 | 12.3 | 2.057 | 721 | 2.1593 | 2.0347 | 583.6333 | 0.040693 | 27.5127 | 1.5564
617 | 12.32 | 2.06 | 144.4 | 0.5765 | 617 | 12.32 | 1.991 | 885.5 | 0 | 617 | 12.32 | 2.059 | 723.8 | 1.4448 | 2.0367 | 584.5667 | 0.040733 | 27.5567 | 1.1682
618 | 12.34 | 2.064 | 144.4 | 0.5776 | 618 | 12.34 | 1.991 | 884.1 | 0 | 618 | 12.34 | 2.062 | 726.3 | 2.1751 | 2.039 | 584.9333 | 0.04078 | 27.574 | 1.3644
619 | 12.36 | 2.066 | 145 | 0.2894 | 619 | 12.36 | 1.991 | 883.3 | 0 | 619 | 12.36 | 2.064 | 728.25 | 1.4546 | 2.0403 | 585.5167 | 0.040807 | 27.6015 | 0.7803
620 | 12.38 | 2.069 | 144.7 | 0.43455 | 620 | 12.38 | 1.991 | 882.15 | 0 | 620 | 12.38 | 2.067 | 730.2 | 2.1877 | 2.0423 | 585.6833 | 0.040847 | 27.6094 | 1.1712
621 | 12.4 | 2.071 | 143.85 | 0.28855 | 621 | 12.4 | 1.991 | 881.9 | 0 | 621 | 12.4 | 2.07 | 731.35 | 2.1923 | 2.044 | 585.7 | 0.04088 | 27.6102 | 0.97615
622 | 12.42 | 2.074 | 144.7 | 0.43282 | 622 | 12.42 | 1.991 | 882.45 | 0 | 622 | 12.42 | 2.074 | 733.3 | 2.9293 | 2.0463 | 586.8167 | 0.040927 | 27.6628 | 1.3679
623 | 12.44 | 2.077 | 144.7 | 0.4341 | 623 | 12.44 | 1.992 | 883.3 | 0.88287 | 623 | 12.44 | 2.077 | 736.35 | 2.2045 | 2.0487 | 588.1167 | 0.040973 | 27.7241 | 1.3708
624 | 12.46 | 2.083 | 144.7 | 0.8682 | 624 | 12.46 | 1.992 | 882.45 | 0 | 624 | 12.46 | 2.081 | 739.15 | 2.951 | 2.052 | 588.7667 | 0.04104 | 27.7547 | 1.9615
625 | 12.48 | 2.087 | 145.25 | 0.5799 | 625 | 12.48 | 1.993 | 883.55 | 0.883 | 625 | 12.48 | 2.082 | 741.1 | 0.74012 | 2.054 | 589.9667 | 0.04108 | 27.8113 | 1.1787
626 | 12.5 | 2.089 | 145.25 | 0.2905 | 626 | 12.5 | 1.993 | 884.7 | 0 | 626 | 12.5 | 2.087 | 743.35 | 3.7111 | 2.0563 | 591.1 | 0.041127 | 27.8647 | 1.3779
627 | 12.52 | 2.092 | 145.25 | 0.43575 | 627 | 12.52 | 1.993 | 885.8 | 0 | 627 | 12.52 | 2.088 | 746.15 | 0.74475 | 2.0577 | 592.4 | 0.041153 | 27.926 | 0.789
628 | 12.54 | 2.096 | 145 | 0.5805 | 628 | 12.54 | 1.993 | 887.75 | 0 | 628 | 12.54 | 2.09 | 748.1 | 1.4942 | 2.0597 | 593.6167 | 0.041193 | 27.9834 | 1.186
629 | 12.56 | 2.097 | 145.55 | 0.14527 | 629 | 12.56 | 1.994 | 890.55 | 0.88915 | 629 | 12.56 | 2.094 | 750.9 | 2.998 | 2.0617 | 595.6667 | 0.041233 | 28.08 | 1.1893
630 | 12.58 | 2.101 | 146.4 | 0.5839 | 630 | 12.58 | 1.994 | 893.9 | 0 | 630 | 12.58 | 2.096 | 753.15 | 1.5041 | 2.0637 | 597.8167 | 0.041273 | 28.1813 | 1.1935
631 | 12.6 | 2.104 | 145.55 | 0.43793 | 631 | 12.6 | 1.996 | 898.65 | 1.7926 | 631 | 12.6 | 2.1 | 756.2 | 3.0187 | 2.0667 | 600.1333 | 0.041333 | 28.2906 | 1.7969
632 | 12.62 | 2.107 | 145.25 | 0.4362 | 632 | 12.62 | 1.997 | 903.95 | 0.9013 | 632 | 12.62 | 2.103 | 757.9 | 2.2712 | 2.069 | 602.3667 | 0.04138 | 28.3958 | 1.4029
633 | 12.64 | 2.112 | 146.4 | 0.72912 | 633 | 12.64 | 2 | 907.85 | 2.7177 | 633 | 12.64 | 2.107 | 760.95 | 3.0377 | 2.073 | 605.0667 | 0.04146 | 28.5231 | 2.4149
634 | 12.66 | 2.116 | 146.1 | 0.585 | 634 | 12.66 | 2.001 | 910.4 | 0.90912 | 634 | 12.66 | 2.11 | 764 | 2.2874 | 2.0757 | 606.8333 | 0.041513 | 28.6064 | 1.6159
635 | 12.68 | 2.118 | 146.65 | 0.29275 | 635 | 12.68 | 2.002 | 914.55 | 0.91247 | 635 | 12.68 | 2.114 | 766 | 3.06 | 2.078 | 609.0667 | 0.04156 | 28.7117 | 1.4185
636 | 12.7 | 2.121 | 147.2 | 0.44078 | 636 | 12.7 | 2.005 | 919.05 | 2.7504 | 636 | 12.7 | 2.115 | 767.1 | 0.76655 | 2.0803 | 611.1167 | 0.041607 | 28.8083 | 1.4235
637 | 12.72 | 2.125 | 147.75 | 0.5899 | 637 | 12.72 | 2.006 | 921.85 | 0.92045 | 637 | 12.72 | 2.117 | 769.05 | 1.5361 | 2.0827 | 612.8833 | 0.041653 | 28.8916 | 1.428
638 | 12.74 | 2.127 | 150.3 | 0.29805 | 638 | 12.74 | 2.007 | 926 | 0.92393 | 638 | 12.74 | 2.12 | 772.1 | 2.3117 | 2.0847 | 616.1333 | 0.041693 | 29.0448 | 1.229
639 | 12.76 | 2.131 | 150 | 0.6006 | 639 | 12.76 | 2.009 | 929.95 | 1.8559 | 639 | 12.76 | 2.123 | 773.8 | 2.3189 | 2.0877 | 617.9167 | 0.041753 | 29.1289 | 1.8511
640 | 12.78 | 2.134 | 151.7 | 0.45255 | 640 | 12.78 | 2.011 | 933.3 | 1.8633 | 640 | 12.78 | 2.126 | 775.75 | 2.3243 | 2.0903 | 620.25 | 0.041807 | 29.2389 | 1.6509
641 | 12.8 | 2.137 | 151.95 | 0.45548 | 641 | 12.8 | 2.013 | 936.35 | 1.8696 | 641 | 12.8 | 2.129 | 778.55 | 2.3315 | 2.093 | 622.2833 | 0.04186 | 29.3347 | 1.6567
642 | 12.82 | 2.141 | 152.8 | 0.6095 | 642 | 12.82 | 2.017 | 939.7 | 3.7521 | 642 | 12.82 | 2.132 | 779.95 | 2.3378 | 2.0967 | 624.15 | 0.041933 | 29.4227 | 2.2851
643 | 12.84 | 2.145 | 153.1 | 0.6118 | 643 | 12.84 | 2.019 | 943.6 | 1.8833 | 643 | 12.84 | 2.136 | 782.45 | 3.1248 | 2.1 | 626.3833 | 0.042 | 29.528 | 2.0842
644 | 12.86 | 2.147 | 153.9 | 0.307 | 644 | 12.86 | 2.021 | 946.95 | 1.8905 | 644 | 12.86 | 2.138 | 784.4 | 1.5668 | 2.102 | 628.4167 | 0.04204 | 29.6238 | 1.2548
645 | 12.88 | 2.15 | 155.05 | 0.46343 | 645 | 12.88 | 2.023 | 950.9 | 1.8979 | 645 | 12.88 | 2.141 | 786.1 | 2.3558 | 2.1047 | 630.6833 | 0.042093 | 29.7307 | 1.6788
646 | 12.9 | 2.154 | 155.85 | 0.6218 | 646 | 12.9 | 2.025 | 954.5 | 1.9054 | 646 | 12.9 | 2.142 | 787.75 | 0.78692 | 2.107 | 632.7 | 0.04214 | 29.8258 | 1.4739
647 | 12.92 | 2.156 | 155.6 | 0.31145 | 647 | 12.92 | 2.027 | 958.4 | 1.9129 | 647 | 12.92 | 2.145 | 790.55 | 2.3675 | 2.1093 | 634.85 | 0.042187 | 29.9271 | 1.4788
648 | 12.94 | 2.159 | 157 | 0.4689 | 648 | 12.94 | 2.029 | 961.8 | 1.9202 | 648 | 12.94 | 2.149 | 793.05 | 3.1672 | 2.1123 | 637.2833 | 0.042247 | 30.0418 | 1.9082
649 | 12.96 | 2.163 | 156.7 | 0.6274 | 649 | 12.96 | 2.032 | 965.95 | 2.8916 | 649 | 12.96 | 2.152 | 795.05 | 2.3822 | 2.1157 | 639.2333 | 0.042313 | 30.1337 | 2.1275
650 | 12.98 | 2.168 | 158.1 | 0.787 | 650 | 12.98 | 2.036 | 969.6 | 3.8711 | 650 | 12.98 | 2.154 | 797 | 1.592 | 2.1193 | 641.5667 | 0.042387 | 30.2437 | 2.3481
651 | 13 | 2.172 | 158.65 | 0.6335 | 651 | 13 | 2.038 | 973.5 | 1.9431 | 651 | 13 | 2.158 | 799.2 | 3.1924 | 2.1227 | 643.7833 | 0.042453 | 30.3482 | 2.1423
652 | 13.02 | 2.175 | 158.95 | 0.4764 | 652 | 13.02 | 2.041 | 977.7 | 2.9268 | 652 | 13.02 | 2.16 | 800.05 | 1.5993 | 2.1253 | 645.5667 | 0.042507 | 30.4323 | 1.7191
653 | 13.04 | 2.177 | 159.5 | 0.31845 | 653 | 13.04 | 2.043 | 981.9 | 1.9596 | 653 | 13.04 | 2.162 | 802 | 1.602 | 2.1273 | 647.8 | 0.042547 | 30.5376 | 1.2934
654 | 13.06 | 2.181 | 160.35 | 0.6397 | 654 | 13.06 | 2.046 | 986.1 | 2.952 | 654 | 13.06 | 2.164 | 803.95 | 1.606 | 2.1303 | 650.1333 | 0.042607 | 30.6476 | 1.9469
655 | 13.08 | 2.183 | 161.2 | 0.32155 | 655 | 13.08 | 2.047 | 990.25 | 0.98818 | 655 | 13.08 | 2.167 | 804.55 | 2.4127 | 2.1323 | 652 | 0.042647 | 30.7356 | 1.3021
656 | 13.1 | 2.186 | 161.45 | 0.48398 | 656 | 13.1 | 2.05 | 993.05 | 2.9749 | 656 | 13.1 | 2.169 | 807.9 | 1.6125 | 2.135 | 654.1333 | 0.0427 | 30.8361 | 1.7415
657 | 13.12 | 2.189 | 162 | 0.48518 | 657 | 13.12 | 2.052 | 996.7 | 1.9898 | 657 | 13.12 | 2.172 | 809 | 2.4254 | 2.1377 | 655.9 | 0.042753 | 30.9194 | 1.7467
658 | 13.14 | 2.192 | 163.4 | 0.4881 | 658 | 13.14 | 2.055 | 1000.6 | 2.996 | 658 | 13.14 | 2.176 | 811.5 | 3.241 | 2.141 | 658.5 | 0.04282 | 31.042 | 2.1907
659 | 13.16 | 2.196 | 162.85 | 0.6525 | 659 | 13.16 | 2.059 | 1003.95 | 4.0091 | 659 | 13.16 | 2.179 | 813.2 | 2.437 | 2.1447 | 660 | 0.042893 | 31.1127 | 2.4173
660 | 13.18 | 2.2 | 164.8 | 0.6553 | 660 | 13.18 | 2.061 | 1007.3 | 2.0112 | 660 | 13.18 | 2.18 | 813.75 | 0.81348 | 2.147 | 661.95 | 0.04294 | 31.2046 | 1.5423
661 | 13.2 | 2.204 | 165.65 | 0.6609 | 661 | 13.2 | 2.064 | 1012.6 | 3.0299 | 661 | 13.2 | 2.181 | 814.85 | 0.8143 | 2.1497 | 664.3667 | 0.042993 | 31.3185 | 1.7684
662 | 13.22 | 2.205 | 166.75 | 0.1662 | 662 | 13.22 | 2.068 | 1015.95 | 4.0571 | 662 | 13.22 | 2.184 | 816.8 | 2.4475 | 2.1523 | 666.5 | 0.043047 | 31.4191 | 1.7745
663 | 13.24 | 2.209 | 167.6 | 0.6687 | 663 | 13.24 | 2.069 | 1020.45 | 1.0182 | 663 | 13.24 | 2.185 | 817.65 | 0.81722 | 2.1543 | 668.5667 | 0.043087 | 31.5165 | 1.3351
664 | 13.26 | 2.213 | 168.15 | 0.6715 | 664 | 13.26 | 2.071 | 1023.8 | 2.0443 | 664 | 13.26 | 2.187 | 821 | 1.6386 | 2.157 | 670.9833 | 0.04314 | 31.6305 | 1.7861
665 | 13.28 | 2.214 | 169.55 | 0.16885 | 665 | 13.28 | 2.073 | 1028.25 | 2.052 | 665 | 13.28 | 2.191 | 822.4 | 3.2868 | 2.1593 | 673.4 | 0.043187 | 31.7444 | 1.5684
666 | 13.3 | 2.218 | 170.4 | 0.6799 | 666 | 13.3 | 2.076 | 1031.9 | 3.0902 | 666 | 13.3 | 2.193 | 824.1 | 1.6465 | 2.1623 | 675.4667 | 0.043247 | 31.8418 | 2.0233
667 | 13.32 | 2.223 | 171.5 | 0.85475 | 667 | 13.32 | 2.079 | 1036.9 | 3.1032 | 667 | 13.32 | 2.195 | 825.75 | 1.6498 | 2.1657 | 678.05 | 0.043313 | 31.9636 | 2.2559
668 | 13.34 | 2.227 | 172.35 | 0.6877 | 668 | 13.34 | 2.082 | 1040 | 3.1153 | 668 | 13.34 | 2.198 | 826.6 | 2.4785 | 2.169 | 679.65 | 0.04338 | 32.039 | 2.2628
669 | 13.36 | 2.23 | 173.2 | 0.51833 | 669 | 13.36 | 2.086 | 1044.2 | 4.1684 | 669 | 13.36 | 2.2 | 828.25 | 1.6549 | 2.172 | 681.8833 | 0.04344 | 32.1443 | 2.0423
670 | 13.38 | 2.233 | 174.3 | 0.52125 | 670 | 13.38 | 2.089 | 1048.95 | 3.1397 | 670 | 13.38 | 2.202 | 827.7 | 1.6559 | 2.1747 | 683.65 | 0.043493 | 32.2276 | 1.8207
671 | 13.4 | 2.236 | 175.15 | 0.52418 | 671 | 13.4 | 2.091 | 1052.85 | 2.1018 | 671 | 13.4 | 2.203 | 828 | 0.82785 | 2.1767 | 685.3333 | 0.043533 | 32.3069 | 1.369
672 | 13.42 | 2.238 | 176 | 0.35115 | 672 | 13.42 | 2.094 | 1057.3 | 3.1652 | 672 | 13.42 | 2.204 | 827.45 | 0.82773 | 2.1787 | 686.9167 | 0.043573 | 32.3816 | 1.3722
673 | 13.44 | 2.241 | 176.8 | 0.5292 | 673 | 13.44 | 2.096 | 1060.65 | 2.118 | 673 | 13.44 | 2.206 | 827.45 | 1.6549 | 2.181 | 688.3 | 0.04362 | 32.4468 | 1.6044
674 | 13.46 | 2.245 | 177.65 | 0.7089 | 674 | 13.46 | 2.098 | 1064 | 2.1246 | 674 | 13.46 | 2.207 | 828.25 | 0.82785 | 2.1833 | 689.9667 | 0.043667 | 32.5253 | 1.608
675 | 13.48 | 2.248 | 177.95 | 0.5334 | 675 | 13.48 | 2.101 | 1068.5 | 3.1988 | 675 | 13.48 | 2.209 | 827.7 | 1.656 | 2.186 | 691.3833 | 0.04372 | 32.5921 | 1.8418
676 | 13.5 | 2.252 | 178.8 | 0.7135 | 676 | 13.5 | 2.105 | 1071.85 | 4.2807 | 676 | 13.5 | 2.21 | 825.5 | 0.8266 | 2.189 | 692.05 | 0.04378 | 32.6235 | 2.0752
677 | 13.52 | 2.257 | 179.9 | 0.89675 | 677 | 13.52 | 2.108 | 1075.2 | 3.2206 | 677 | 13.52 | 2.21 | 824.65 | 0 | 2.1917 | 693.25 | 0.043833 | 32.6801 | 1.8471
678 | 13.54 | 2.26 | 181.55 | 0.54217 | 678 | 13.54 | 2.111 | 1080.5 | 3.2336 | 678 | 13.54 | 2.21 | 823.5 | 0 | 2.1937 | 695.1833 | 0.043873 | 32.7713 | 1.3884
679 | 13.56 | 2.261 | 181.55 | 0.18155 | 679 | 13.56 | 2.114 | 1084.95 | 3.2482 | 679 | 13.56 | 2.21 | 822.95 | 0 | 2.195 | 696.4833 | 0.0439 | 32.8325 | 0.92778
680 | 13.58 | 2.264 | 183.25 | 0.5472 | 680 | 13.58 | 2.117 | 1088.9 | 3.2608 | 680 | 13.58 | 2.211 | 821.3 | 0.82212 | 2.1973 | 697.8167 | 0.043947 | 32.8954 | 1.6267
681 | 13.6 | 2.269 | 182.95 | 0.9155 | 681 | 13.6 | 2.119 | 1092.5 | 2.1814 | 681 | 13.6 | 2.211 | 821.85 | 0 | 2.1997 | 699.1 | 0.043993 | 32.9559 | 1.6297
682 | 13.62 | 2.27 | 184.35 | 0.18365 | 682 | 13.62 | 2.122 | 1096.15 | 3.283 | 682 | 13.62 | 2.212 | 821.55 | 0.8217 | 2.2013 | 700.6833 | 0.044027 | 33.0305 | 1.1665
683 | 13.64 | 2.273 | 185.5 | 0.55478 | 683 | 13.64 | 2.124 | 1101.15 | 2.1973 | 683 | 13.64 | 2.213 | 821.85 | 0.8217 | 2.2033 | 702.8333 | 0.044067 | 33.1319 | 1.4035
684 | 13.66 | 2.278 | 185.75 | 0.92812 | 684 | 13.66 | 2.127 | 1105.65 | 3.3102 | 684 | 13.66 | 2.213 | 823.25 | 0 | 2.206 | 704.8833 | 0.04412 | 33.2285 | 1.877
685 | 13.68 | 2.281 | 186.3 | 0.55808 | 685 | 13.68 | 2.13 | 1109.85 | 3.3233 | 685 | 13.68 | 2.214 | 824.1 | 0.82367 | 2.2083 | 706.75 | 0.044167 | 33.3165 | 1.6469
686 | 13.7 | 2.285 | 188 | 0.7486 | 686 | 13.7 | 2.135 | 1114.3 | 5.5604 | 686 | 13.7 | 2.215 | 823.8 | 0.82395 | 2.2117 | 708.7 | 0.044233 | 33.4084 | 2.3591
687 | 13.72 | 2.288 | 188.55 | 0.56482 | 687 | 13.72 | 2.138 | 1118.2 | 3.3488 | 687 | 13.72 | 2.214 | 823.8 | -0.8238 | 2.2133 | 710.1833 | 0.044267 | 33.4784 | 1.1824
688 | 13.74 | 2.291 | 189.95 | 0.56775 | 688 | 13.74 | 2.14 | 1122.1 | 2.2403 | 688 | 13.74 | 2.215 | 825.5 | 0.82465 | 2.2153 | 712.5167 | 0.044307 | 33.5884 | 1.4227
689 | 13.76 | 2.295 | 190.8 | 0.7615 | 689 | 13.76 | 2.143 | 1125.75 | 3.3718 | 689 | 13.76 | 2.216 | 827.45 | 0.82648 | 2.218 | 714.6667 | 0.04436 | 33.6897 | 1.9029
690 | 13.78 | 2.296 | 191.65 | 0.19122 | 690 | 13.78 | 2.145 | 1129.65 | 2.2554 | 690 | 13.78 | 2.217 | 830.5 | 0.82897 | 2.2193 | 717.2667 | 0.044387 | 33.8123 | 0.95462
691 | 13.8 | 2.3 | 191.65 | 0.7666 | 691 | 13.8 | 2.147 | 1133 | 2.2626 | 691 | 13.8 | 2.217 | 830.25 | 0 | 2.2213 | 718.3 | 0.044427 | 33.861 | 1.4356
692 | 13.82 | 2.304 | 192.75 | 0.7688 | 692 | 13.82 | 2.15 | 1136.95 | 3.4049 | 692 | 13.82 | 2.219 | 833.3 | 1.6635 | 2.2243 | 721 | 0.044487 | 33.9883 | 2.159
693 | 13.84 | 2.307 | 194.4 | 0.58073 | 693 | 13.84 | 2.154 | 1141.7 | 4.5573 | 693 | 13.84 | 2.221 | 835.55 | 1.6689 | 2.2273 | 723.8833 | 0.044547 | 34.1242 | 2.1673
694 | 13.86 | 2.312 | 194.15 | 0.97137 | 694 | 13.86 | 2.157 | 1145.3 | 3.4305 | 694 | 13.86 | 2.222 | 838.35 | 0.83695 | 2.2303 | 725.9333 | 0.044607 | 34.2208 | 2.1747
695 | 13.88 | 2.316 | 195 | 0.7783 | 695 | 13.88 | 2.16 | 1150.35 | 3.4435 | 695 | 13.88 | 2.222 | 841.1 | 0 | 2.2327 | 728.8167 | 0.044653 | 34.3567 | 1.6972
696 | 13.9 | 2.318 | 196.65 | 0.39165 | 696 | 13.9 | 2.165 | 1153.95 | 5.7607 | 696 | 13.9 | 2.224 | 843.65 | 1.6848 | 2.2357 | 731.4167 | 0.044713 | 34.4793 | 2.1904
697 | 13.92 | 2.321 | 197.8 | 0.59168 | 697 | 13.92 | 2.167 | 1158.15 | 2.3121 | 697 | 13.92 | 2.226 | 845.85 | 1.6895 | 2.238 | 733.9333 | 0.04476 | 34.5979 | 1.7096
698 | 13.94 | 2.324 | 198.35 | 0.59422 | 698 | 13.94 | 2.169 | 1162.65 | 2.3208 | 698 | 13.94 | 2.227 | 848.65 | 0.84725 | 2.24 | 736.55 | 0.0448 | 34.7213 | 1.4705
699 | 13.96 | 2.327 | 198.6 | 0.59543 | 699 | 13.96 | 2.172 | 1166.25 | 3.4934 | 699 | 13.96 | 2.229 | 850.05 | 1.6987 | 2.2427 | 738.3 | 0.044853 | 34.8038 | 1.9665
700 | 13.98 | 2.331 | 200 | 0.7972 | 700 | 13.98 | 2.176 | 1170.15 | 4.6728 | 700 | 13.98 | 2.231 | 852.3 | 1.7023 | 2.246 | 740.8167 | 0.04492 | 34.9224 | 2.4652
701 | 14 | 2.334 | 200.55 | 0.60083 | 701 | 14 | 2.177 | 1174.9 | 1.1725 | 701 | 14 | 2.235 | 853.4 | 3.4114 | 2.2487 | 742.95 | 0.044973 | 35.023 | 1.9784
702 | 14.02 | 2.337 | 202.5 | 0.60458 | 702 | 14.02 | 2.18 | 1179.1 | 3.531 | 702 | 14.02 | 2.237 | 856.75 | 1.7102 | 2.2513 | 746.1167 | 0.045027 | 35.1723 | 1.9854
703 | 14.04 | 2.341 | 201.7 | 0.8084 | 703 | 14.04 | 2.185 | 1182.75 | 5.9046 | 703 | 14.04 | 2.24 | 858.45 | 2.5728 | 2.2553 | 747.6333 | 0.045107 | 35.2438 | 2.9875
704 | 14.06 | 2.345 | 203.1 | 0.8096 | 704 | 14.06 | 2.189 | 1186.65 | 4.7388 | 704 | 14.06 | 2.241 | 861.8 | 0.86012 | 2.2583 | 750.5167 | 0.045167 | 35.3797 | 2.2472
705 | 14.08 | 2.348 | 203.9 | 0.6105 | 705 | 14.08 | 2.191 | 1191.1 | 2.3777 | 705 | 14.08 | 2.244 | 864.05 | 2.5888 | 2.261 | 753.0167 | 0.04522 | 35.4975 | 2.0047
706 | 14.1 | 2.351 | 205.05 | 0.61343 | 706 | 14.1 | 2.195 | 1195.3 | 4.7728 | 706 | 14.1 | 2.245 | 865.45 | 0.86475 | 2.2637 | 755.2667 | 0.045273 | 35.6036 | 2.011
707 | 14.12 | 2.354 | 204.75 | 0.6147 | 707 | 14.12 | 2.197 | 1198.4 | 2.3937 | 707 | 14.12 | 2.247 | 867.95 | 1.7334 | 2.266 | 757.0333 | 0.04532 | 35.6869 | 1.7643
708 | 14.14 | 2.356 | 206.15 | 0.4109 | 708 | 14.14 | 2.198 | 1203.4 | 1.2009 | 708 | 14.14 | 2.25 | 869.35 | 2.606 | 2.268 | 759.6333 | 0.04536 | 35.8095 | 1.5167
709 | 14.16 | 2.359 | 206.7 | 0.61928 | 709 | 14.16 | 2.202 | 1207.9 | 4.8226 | 709 | 14.16 | 2.252 | 871.85 | 1.7412 | 2.271 | 762.15 | 0.04542 | 35.9281 | 2.2827
710 | 14.18 | 2.363 | 207.55 | 0.8285 | 710 | 14.18 | 2.204 | 1212.05 | 2.42 | 710 | 14.18 | 2.256 | 874.65 | 3.493 | 2.2743 | 764.75 | 0.045487 | 36.0507 | 2.5448
711 | 14.2 | 2.367 | 208.1 | 0.8313 | 711 | 14.2 | 2.208 | 1216.8 | 4.8577 | 711 | 14.2 | 2.259 | 876.3 | 2.6264 | 2.278 | 767.0667 | 0.04556 | 36.1599 | 2.8083
712 | 14.22 | 2.371 | 208.65 | 0.8335 | 712 | 14.22 | 2.21 | 1220.15 | 2.4369 | 712 | 14.22 | 2.263 | 879.65 | 3.5119 | 2.2813 | 769.4833 | 0.045627 | 36.2738 | 2.5609
713 | 14.24 | 2.374 | 210.35 | 0.6285 | 713 | 14.24 | 2.216 | 1223.8 | 7.3319 | 713 | 14.24 | 2.266 | 881.35 | 2.6415 | 2.2853 | 771.8333 | 0.045707 | 36.3846 | 3.0826
714 | 14.26 | 2.376 | 211.2 | 0.42155 | 714 | 14.26 | 2.219 | 1228.85 | 3.679 | 714 | 14.26 | 2.266 | 883.6 | 0 | 2.287 | 774.55 | 0.04574 | 36.5126 | 1.2887
715 | 14.28 | 2.38 | 211.2 | 0.8448 | 715 | 14.28 | 2.221 | 1232.45 | 2.4613 | 715 | 14.28 | 2.268 | 886.1 | 1.7697 | 2.2897 | 776.5833 | 0.045793 | 36.6085 | 2.0682
716 | 14.3 | 2.382 | 212.6 | 0.4238 | 716 | 14.3 | 2.223 | 1236.95 | 2.4694 | 716 | 14.3 | 2.27 | 887.2 | 1.7733 | 2.2917 | 778.9167 | 0.045833 | 36.7185 | 1.5555
717 | 14.32 | 2.386 | 213.15 | 0.8515 | 717 | 14.32 | 2.227 | 1241.7 | 4.9573 | 717 | 14.32 | 2.272 | 889.45 | 1.7766 | 2.295 | 781.4333 | 0.0459 | 36.8371 | 2.6006
718 | 14.34 | 2.389 | 214.25 | 0.6411 | 718 | 14.34 | 2.23 | 1245.6 | 3.731 | 718 | 14.34 | 2.275 | 891.95 | 2.6721 | 2.298 | 783.9333 | 0.04596 | 36.955 | 2.3481
719 | 14.36 | 2.394 | 214.8 | 1.0726 | 719 | 14.36 | 2.233 | 1249.8 | 3.7431 | 719 | 14.36 | 2.279 | 894.2 | 3.5723 | 2.302 | 786.2667 | 0.04604 | 37.065 | 3.1404
720 | 14.38 | 2.398 | 216.2 | 0.862 | 720 | 14.38 | 2.236 | 1252.85 | 3.754 | 720 | 14.38 | 2.283 | 897 | 3.5824 | 2.3057 | 788.6833 | 0.046113 | 37.1789 | 2.8874
721 | 14.4 | 2.401 | 216.75 | 0.64942 | 721 | 14.4 | 2.24 | 1257.35 | 5.0204 | 721 | 14.4 | 2.286 | 899.8 | 2.6952 | 2.309 | 791.3 | 0.04618 | 37.3022 | 2.6333
722 | 14.42 | 2.403 | 217.9 | 0.43465 | 722 | 14.42 | 2.244 | 1260.95 | 5.0366 | 722 | 14.42 | 2.288 | 901.2 | 1.801 | 2.3117 | 793.35 | 0.046233 | 37.3989 | 2.1129
723 | 14.44 | 2.406 | 219 | 0.65535 | 723 | 14.44 | 2.247 | 1265.45 | 3.7896 | 723 | 14.44 | 2.29 | 902.85 | 1.8041 | 2.3143 | 795.7667 | 0.046287 | 37.5128 | 2.1188
724 | 14.46 | 2.409 | 219.55 | 0.65782 | 724 | 14.46 | 2.25 | 1269.05 | 3.8018 | 724 | 14.46 | 2.292 | 905.35 | 1.8082 | 2.317 | 797.9833 | 0.04634 | 37.6173 | 2.125
725 | 14.48 | 2.412 | 219.85 | 0.6591 | 725 | 14.48 | 2.253 | 1273.8 | 3.8143 | 725 | 14.48 | 2.294 | 909.3 | 1.8147 | 2.3197 | 800.9833 | 0.046393 | 37.7587 | 2.132
726 | 14.5 | 2.415 | 221.5 | 0.66203 | 726 | 14.5 | 2.256 | 1277.45 | 3.8269 | 726 | 14.5 | 2.298 | 911.5 | 3.6416 | 2.323 | 803.4833 | 0.04646 | 37.8766 | 2.6741
727 | 14.52 | 2.419 | 222.1 | 0.8872 | 727 | 14.52 | 2.259 | 1281.9 | 3.839 | 727 | 14.52 | 2.299 | 914.3 | 0.9129 | 2.3257 | 806.1 | 0.046513 | 37.9999 | 2.1461
728 | 14.54 | 2.422 | 222.9 | 0.6675 | 728 | 14.54 | 2.262 | 1285.8 | 3.8516 | 728 | 14.54 | 2.304 | 917.1 | 4.5785 | 2.3293 | 808.6 | 0.046587 | 38.1178 | 2.9603
729 | 14.56 | 2.426 | 223.75 | 0.8933 | 729 | 14.56 | 2.266 | 1288.9 | 5.1494 | 729 | 14.56 | 2.308 | 919.35 | 3.6729 | 2.3333 | 810.6667 | 0.046667 | 38.2152 | 3.2385
730 | 14.58 | 2.43 | 225.45 | 0.8984 | 730 | 14.58 | 2.269 | 1293.1 | 3.873 | 730 | 14.58 | 2.312 | 922.7 | 3.6841 | 2.337 | 813.75 | 0.04674 | 38.3605 | 2.9781
731 | 14.6 | 2.434 | 226.55 | 0.904 | 731 | 14.6 | 2.273 | 1297.55 | 5.1813 | 731 | 14.6 | 2.313 | 924.65 | 0.92368 | 2.34 | 816.25 | 0.0468 | 38.4784 | 2.445
732 | 14.62 | 2.435 | 227.1 | 0.22682 | 732 | 14.62 | 2.277 | 1302.3 | 5.1997 | 732 | 14.62 | 2.316 | 927.15 | 2.7777 | 2.3427 | 818.85 | 0.046853 | 38.601 | 2.1801
733 | 14.64 | 2.439 | 228.2 | 0.9106 | 733 | 14.64 | 2.28 | 1306.75 | 3.9136 | 733 | 14.64 | 2.318 | 929.95 | 1.8571 | 2.3457 | 821.6333 | 0.046913 | 38.7322 | 2.4607
734 | 14.66 | 2.441 | 228.8 | 0.457 | 734 | 14.66 | 2.284 | 1310.95 | 5.2354 | 734 | 14.66 | 2.319 | 932.2 | 0.93107 | 2.348 | 823.9833 | 0.04696 | 38.8429 | 1.9199
735 | 14.68 | 2.444 | 230.75 | 0.68933 | 735 | 14.68 | 2.287 | 1314.05 | 3.9375 | 735 | 14.68 | 2.322 | 935 | 2.8008 | 2.351 | 826.6 | 0.04702 | 38.9663 | 2.4759
736 | 14.7 | 2.449 | 231 | 1.1544 | 736 | 14.7 | 2.288 | 1317.95 | 1.316 | 736 | 14.7 | 2.327 | 938.6 | 4.684 | 2.3547 | 829.1833 | 0.047093 | 39.0881 | 3.0356
737 | 14.72 | 2.453 | 232.4 | 0.9268 | 737 | 14.72 | 2.292 | 1321.55 | 5.279 | 737 | 14.72 | 2.33 | 941.15 | 2.8196 | 2.3583 | 831.7 | 0.047167 | 39.2067 | 3.045
738 | 14.74 | 2.456 | 233.25 | 0.69848 | 738 | 14.74 | 2.296 | 1325.5 | 5.2941 | 738 | 14.74 | 2.332 | 943.9 | 1.885 | 2.3613 | 834.2167 | 0.047227 | 39.3254 | 2.4989
739 | 14.76 | 2.458 | 235.5 | 0.46875 | 739 | 14.76 | 2.3 | 1330.25 | 5.3115 | 739 | 14.76 | 2.336 | 946.15 | 3.7801 | 2.3647 | 837.3 | 0.047293 | 39.4707 | 2.7859
740 | 14.78 | 2.462 | 235.5 | 0.942 | 740 | 14.78 | 2.304 | 1333.6 | 5.3277 | 740 | 14.78 | 2.34 | 948.4 | 3.7891 | 2.3687 | 839.1667 | 0.047373 | 39.5587 | 3.3529
741 | 14.8 | 2.465 | 236.6 | 0.70815 | 741 | 14.8 | 2.308 | 1337.8 | 5.3428 | 741 | 14.8 | 2.342 | 952 | 1.9004 | 2.3717 | 842.1333 | 0.047433 | 39.6985 | 2.522
742 | 14.82 | 2.467 | 237.45 | 0.47405 | 742 | 14.82 | 2.311 | 1341.7 | 4.0193 | 742 | 14.82 | 2.344 | 954.8 | 1.9068 | 2.374 | 844.65 | 0.04748 | 39.8172 | 1.9679
743 | 14.84 | 2.471 | 238.55 | 0.952 | 743 | 14.84 | 2.314 | 1345.9 | 4.0314 | 743 | 14.84 | 2.347 | 958.15 | 2.8694 | 2.3773 | 847.5333 | 0.047547 | 39.9531 | 2.8203
744 | 14.86 | 2.475 | 240.5 | 0.9581 | 744 | 14.86 | 2.318 | 1349.5 | 5.3908 | 744 | 14.86 | 2.349 | 960.95 | 1.9191 | 2.3807 | 850.3167 | 0.047613 | 40.0843 | 2.8298
745 | 14.88 | 2.478 | 240.8 | 0.72195 | 745 | 14.88 | 2.318 | 1352.85 | 0 | 745 | 14.88 | 2.353 | 963.75 | 3.8494 | 2.383 | 852.4667 | 0.04766 | 40.1857 | 1.9866
746 | 14.9 | 2.481 | 241.9 | 0.72405 | 746 | 14.9 | 2.322 | 1357.05 | 5.4198 | 746 | 14.9 | 2.357 | 966.55 | 3.8606 | 2.3867 | 855.1667 | 0.047733 | 40.3129 | 3.1307
747 | 14.92 | 2.486 | 243.3 | 1.213 | 747 | 14.92 | 2.327 | 1361.8 | 6.7971 | 747 | 14.92 | 2.36 | 967.95 | 2.9017 | 2.391 | 857.6833 | 0.04782 | 40.4316 | 3.7112
748 | 14.94 | 2.49 | 244.15 | 0.9749 | 748 | 14.94 | 2.331 | 1366 | 5.4556 | 748 | 14.94 | 2.363 | 971.6 | 2.9093 | 2.3947 | 860.5833 | 0.047893 | 40.5683 | 3.1502
749 | 14.96 | 2.493 | 245.25 | 0.7341 | 749 | 14.96 | 2.334 | 1369.35 | 4.103 | 749 | 14.96 | 2.367 | 973.25 | 3.8897 | 2.398 | 862.6167 | 0.04796 | 40.6641 | 2.872
750 | 14.98 | 2.495 | 246.4 | 0.49165 | 750 | 14.98 | 2.338 | 1373.55 | 5.4858 | 750 | 14.98 | 2.369 | 976.6 | 1.9499 | 2.4007 | 865.5167 | 0.048013 | 40.8008 | 2.3042
751 | 15 | 2.498 | 246.95 | 0.74003 | 751 | 15 | 2.341 | 1377.15 | 4.1261 | 751 | 15 | 2.371 | 979.1 | 1.9557 | 2.4033 | 867.7333 | 0.048067 | 40.9053 | 2.311
752 | 15.02 | 2.501 | 248.6 | 0.74332 | 752 | 15.02 | 2.344 | 1381.1 | 4.1374 | 752 | 15.02 | 2.373 | 982.45 | 1.9616 | 2.406 | 870.7167 | 0.04812 | 41.046 | 2.3179
753 | 15.04 | 2.503 | 249.2 | 0.4978 | 753 | 15.04 | 2.348 | 1384.45 | 5.5311 | 753 | 15.04 | 2.376 | 984.15 | 2.9499 | 2.409 | 872.6 | 0.04818 | 41.1348 | 2.615
754 | 15.06 | 2.508 | 250.55 | 1.2494 | 754 | 15.06 | 2.349 | 1388.05 | 1.3863 | 754 | 15.06 | 2.379 | 987.2 | 2.957 | 2.412 | 875.2667 | 0.04824 | 41.2605 | 2.6218
755 | 15.08 | 2.513 | 251.4 | 1.2549 | 755 | 15.08 | 2.352 | 1391.95 | 4.17 | 755 | 15.08 | 2.383 | 990 | 3.9544 | 2.416 | 877.7833 | 0.04832 | 41.3791 | 3.5061
756 | 15.1 | 2.517 | 252.55 | 1.0079 | 756 | 15.1 | 2.357 | 1396.45 | 6.971 | 756 | 15.1 | 2.387 | 992.8 | 3.9656 | 2.4203 | 880.6 | 0.048407 | 41.5119 | 3.8098
757 | 15.12 | 2.518 | 253.9 | 0.25322 | 757 | 15.12 | 2.361 | 1400.05 | 5.593 | 757 | 15.12 | 2.39 | 995.05 | 2.9818 | 2.423 | 883 | 0.04846 | 41.625 | 2.3515
758 | 15.14 | 2.521 | 255.3 | 0.7638 | 758 | 15.14 | 2.364 | 1404 | 4.2061 | 758 | 15.14 | 2.391 | 998.65 | 0.99685 | 2.4253 | 885.9833 | 0.048507 | 41.7657 | 2.0638
759 | 15.16 | 2.525 | 255.9 | 1.0224 | 759 | 15.16 | 2.367 | 1408.75 | 4.2191 | 759 | 15.16 | 2.395 | 1001.75 | 4.0008 | 2.429 | 888.8 | 0.04858 | 41.8984 | 3.2538
760 | 15.18 | 2.526 | 257.85 | 0.25687 | 760 | 15.18 | 2.371 | 1411.8 | 5.6411 | 760 | 15.18 | 2.399 | 1004.55 | 4.0126 | 2.432 | 891.4 | 0.04864 | 42.021 | 2.6703
761 | 15.2 | 2.531 | 258.65 | 1.2913 | 761 | 15.2 | 2.374 | 1415.15 | 4.2404 | 761 | 15.2 | 2.399 | 1007.6 | 0 | 2.4347 | 893.8 | 0.048693 | 42.1341 | 2.3803
762 | 15.22 | 2.535 | 260.35 | 1.038 | 762 | 15.22 | 2.376 | 1419.35 | 2.8345 | 762 | 15.22 | 2.403 | 1009.85 | 4.0349 | 2.438 | 896.5167 | 0.04876 | 42.2622 | 2.9839
763 | 15.24 | 2.538 | 260.9 | 0.78187 | 763 | 15.24 | 2.38 | 1423.25 | 5.6852 | 763 | 15.24 | 2.408 | 1012.35 | 5.0555 | 2.442 | 898.8333 | 0.04884 | 42.3714 | 3.5907
764 | 15.26 | 2.542 | 262.3 | 1.0464 | 764 | 15.26 | 2.383 | 1426.9 | 4.2752 | 764 | 15.26 | 2.411 | 1014.3 | 3.04 | 2.4453 | 901.1667 | 0.048907 | 42.4814 | 3
765 | 15.28 | 2.545 | 263.15 | 0.78818 | 765 | 15.28 | 2.387 | 1431.9 | 5.7176 | 765 | 15.28 | 2.414 | 1017.1 | 3.0471 | 2.4487 | 904.05 | 0.048973 | 42.6173 | 3.0087
766 | 15.3 | 2.548 | 265.1 | 0.79238 | 766 | 15.3 | 2.391 | 1434.7 | 5.7332 | 766 | 15.3 | 2.417 | 1019.65 | 3.0551 | 2.452 | 906.4833 | 0.04904 | 42.732 | 3.0176
767 | 15.32 | 2.551 | 265.95 | 0.79658 | 767 | 15.32 | 2.395 | 1438.35 | 5.7461 | 767 | 15.32 | 2.421 | 1023.55 | 4.0864 | 2.4557 | 909.2833 | 0.049113 | 42.864 | 3.3289
768 | 15.34 | 2.553 | 267.05 | 0.533 | 768 | 15.34 | 2.398 | 1441.95 | 4.3205 | 768 | 15.34 | 2.422 | 1025.75 | 1.0247 | 2.4577 | 911.5833 | 0.049153 | 42.9725 | 1.8209
769 | 15.36 | 2.557 | 268.45 | 1.071 | 769 | 15.36 | 2.402 | 1445.6 | 5.7751 | 769 | 15.36 | 2.426 | 1027.45 | 4.1064 | 2.4617 | 913.8333 | 0.049233 | 43.0785 | 3.6508
770 | 15.38 | 2.561 | 269.3 | 1.0755 | 770 | 15.38 | 2.404 | 1448.7 | 2.8943 | 770 | 15.38 | 2.428 | 1030.5 | 2.0579 | 2.4643 | 916.1667 | 0.049287 | 43.1885 | 2.44
771 | 15.4 | 2.564 | 270.7 | 0.81 | 771 | 15.4 | 2.406 | 1452.05 | 2.9008 | 771 | 15.4 | 2.431 | 1032.75 | 3.0949 | 2.467 | 918.5 | 0.04934 | 43.2985 | 2.4462
772 | 15.42 | 2.568 | 271.5 | 1.0844 | 772 | 15.42 | 2.41 | 1456.2 | 5.8165 | 772 | 15.42 | 2.434 | 1036.1 | 3.1033 | 2.4707 | 921.2667 | 0.049413 | 43.4289 | 3.3729
773 | 15.44 | 2.571 | 272.65 | 0.81623 | 773 | 15.44 | 2.413 | 1460.4 | 4.3749 | 773 | 15.44 | 2.44 | 1039.2 | 6.2259 | 2.4747 | 924.0833 | 0.049493 | 43.5617 | 3.6907
774 | 15.46 | 2.575 | 273.75 | 1.0928 | 774 | 15.46 | 2.416 | 1463.5 | 4.3859 | 774 | 15.46 | 2.443 | 1041.95 | 3.1217 | 2.478 | 926.4 | 0.04956 | 43.6709 | 3.0841
775 | 15.48 | 2.578 | 275.45 | 0.8238 | 775 | 15.48 | 2.421 | 1467.4 | 7.3272 | 775 | 15.48 | 2.444 | 1044.2 | 1.0431 | 2.481 | 929.0167 | 0.04962 | 43.7943 | 2.7831
776 | 15.5 | 2.58 | 276.55 | 0.552 | 776 | 15.5 | 2.425 | 1470.75 | 5.8763 | 776 | 15.5 | 2.449 | 1047 | 5.228 | 2.4847 | 931.4333 | 0.049693 | 43.9082 | 3.4108
777 | 15.52 | 2.582 | 277.95 | 0.5545 | 777 | 15.52 | 2.428 | 1475.2 | 4.4189 | 777 | 15.52 | 2.451 | 1049.5 | 2.0965 | 2.487 | 934.2167 | 0.04974 | 44.0394 | 2.1766
778 | 15.54 | 2.586 | 279.05 | 1.114 | 778 | 15.54 | 2.431 | 1478.55 | 4.4306 | 778 | 15.54 | 2.454 | 1052.3 | 3.1527 | 2.4903 | 936.6333 | 0.049807 | 44.1533 | 3.1181
779 | 15.56 | 2.589 | 280.45 | 0.83925 | 779 | 15.56 | 2.434 | 1483.05 | 4.4424 | 779 | 15.56 | 2.455 | 1054.55 | 1.0534 | 2.4927 | 939.35 | 0.049853 | 44.2814 | 2.1886
780 | 15.58 | 2.594 | 282.15 | 1.4065 | 780 | 15.58 | 2.436 | 1486.1 | 2.9691 | 780 | 15.58 | 2.458 | 1057.05 | 3.1674 | 2.496 | 941.7667 | 0.04992 | 44.3953 | 3.1352
781 | 15.6 | 2.597 | 283.55 | 0.84855 | 781 | 15.6 | 2.44 | 1490.3 | 5.9528 | 781 | 15.6 | 2.463 | 1059.55 | 5.2915 | 2.5 | 944.4667 | 0.05 | 44.5226 | 3.7725
782 | 15.62 | 2.6 | 284.1 | 0.85148 | 782 | 15.62 | 2.443 | 1493.1 | 4.4751 | 782 | 15.62 | 2.467 | 1062.65 | 4.2444 | 2.5033 | 946.6167 | 0.050067 | 44.6239 | 3.1518
783 | 15.64 | 2.603 | 286.35 | 0.85568 | 783 | 15.64 | 2.447 | 1496.45 | 5.9791 | 783 | 15.64 | 2.469 | 1064.6 | 2.1272 | 2.5063 | 949.1333 | 0.050127 | 44.7426 | 2.8436
784 | 15.66 | 2.606 | 287.15 | 0.86025 | 784 | 15.66 | 2.452 | 1500.35 | 7.492 | 784 | 15.66 | 2.474 | 1067.4 | 5.33 | 2.5107 | 951.6333 | 0.050213 | 44.8604 | 4.1183
785 | 15.68 | 2.609 | 288.55 | 0.86355 | 785 | 15.68 | 2.454 | 1502.6 | 3.003 | 785 | 15.68 | 2.476 | 1069.9 | 2.1373 | 2.513 | 953.6833 | 0.05026 | 44.9571 | 2.2229
786 | 15.7 | 2.612 | 289.95 | 0.86775 | 786 | 15.7 | 2.458 | 1507.6 | 6.0204 | 786 | 15.7 | 2.479 | 1072.15 | 3.2131 | 2.5163 | 956.5667 | 0.050327 | 45.093 | 3.1838
787 | 15.72 | 2.616 | 291.1 | 1.1621 | 787 | 15.72 | 2.462 | 1510.7 | 6.0366 | 787 | 15.72 | 2.482 | 1074.65 | 3.2202 | 2.52 | 958.8167 | 0.0504 | 45.1991 | 3.5115
788 | 15.74 | 2.619 | 292.2 | 0.87495 | 788 | 15.74 | 2.464 | 1514.3 | 3.025 | 788 | 15.74 | 2.483 | 1077.15 | 1.0759 | 2.522 | 961.2167 | 0.05044 | 45.3122 | 1.92
789 | 15.76 | 2.624 | 293.6 | 1.4645 | 789 | 15.76 | 2.467 | 1517.4 | 4.5476 | 789 | 15.76 | 2.486 | 1080.8 | 3.2369 | 2.5257 | 963.9333 | 0.050513 | 45.4403 | 3.5294
790 | 15.78 | 2.627 | 295.25 | 0.88327 | 790 | 15.78 | 2.469 | 1521.05 | 3.0384 | 790 | 15.78 | 2.491 | 1083.9 | 5.4117 | 2.529 | 966.7333 | 0.05058 | 45.5722 | 3.2178
791 | 15.8 | 2.63 | 296.95 | 0.8883 | 791 | 15.8 | 2.472 | 1524.95 | 4.569 | 791 | 15.8 | 2.494 | 1086.65 | 3.2558 | 2.532 | 969.5167 | 0.05064 | 45.7035 | 2.9044
792 | 15.82 | 2.632 | 297.5 | 0.59445 | 792 | 15.82 | 2.476 | 1528.3 | 6.1065 | 792 | 15.82 | 2.498 | 1088.9 | 4.3511 | 2.5353 | 971.5667 | 0.050707 | 45.8001 | 3.2351
793 | 15.84 | 2.635 | 299.2 | 0.89505 | 793 | 15.84 | 2.481 | 1532.2 | 7.6512 | 793 | 15.84 | 2.502 | 1091.7 | 4.3612 | 2.5393 | 974.3667 | 0.050787 | 45.9321 | 3.8919
794 | 15.86 | 2.638 | 300.3 | 0.89925 | 794 | 15.86 | 2.485 | 1536.1 | 6.1366 | 794 | 15.86 | 2.504 | 1094.2 | 2.1859 | 2.5423 | 976.8667 | 0.050847 | 46.0499 | 2.9269
795 | 15.88 | 2.641 | 301.95 | 0.90338 | 795 | 15.88 | 2.488 | 1540.3 | 4.6146 | 795 | 15.88 | 2.508 | 1096.75 | 4.3819 | 2.5457 | 979.6667 | 0.050913 | 46.1819 | 3.2609
796 | 15.9 | 2.645 | 303.65 | 1.2112 | 796 | 15.9 | 2.491 | 1543.1 | 4.6251 | 796 | 15.9 | 2.511 | 1099.5 | 3.2944 | 2.549 | 982.0833 | 0.05098 | 46.2959 | 3.2696
797 | 15.92 | 2.65 | 304.75 | 1.521 | 797 | 15.92 | 2.494 | 1546.45 | 4.6343 | 797 | 15.92 | 2.512 | 1101.45 | 1.1005 | 2.552 | 984.2167 | 0.05104 | 46.3964 | 2.9495
798 | 15.94 | 2.653 | 305.6 | 0.91553 | 798 | 15.94 | 2.497 | 1549.25 | 4.6435 | 798 | 15.94 | 2.515 | 1105.4 | 3.3103 | 2.555 | 986.75 | 0.0511 | 46.5158 | 2.9565
799 | 15.96 | 2.656 | 308.4 | 0.921 | 799 | 15.96 | 2.499 | 1552.6 | 3.1019 | 799 | 15.96 | 2.519 | 1107.35 | 4.4255 | 2.558 | 989.45 | 0.05116 | 46.6431 | 2.9643
800 | 15.98 | 2.659 | 309.25 | 0.92647 | 800 | 15.98 | 2.503 | 1555.65 | 6.2165 | 800 | 15.98 | 2.523 | 1110.4 | 4.4355 | 2.5617 | 991.7667 | 0.051233 | 46.7523 | 3.6322
801 | 16 | 2.662 | 310.9 | 0.93023 | 801 | 16 | 2.507 | 1559.6 | 6.2305 | 801 | 16 | 2.526 | 1112.35 | 3.3341 | 2.565 | 994.2833 | 0.0513 | 46.871 | 3.3101
802 | 16.02 | 2.664 | 312.3 | 0.6232 | 802 | 16.02 | 2.511 | 1563.2 | 6.2456 | 802 | 16.02 | 2.529 | 1115.15 | 3.3413 | 2.568 | 996.8833 | 0.05136 | 46.9935 | 2.9868
803 | 16.04 | 2.667 | 313.45 | 0.93862 | 803 | 16.04 | 2.514 | 1566.85 | 4.6951 | 803 | 16.04 | 2.532 | 1117.7 | 3.3493 | 2.571 | 999.3333 | 0.05142 | 47.109 | 2.9943
804 | 16.06 | 2.671 | 315.1 | 1.2571 | 804 | 16.06 | 2.517 | 1570.2 | 4.7056 | 804 | 16.06 | 2.535 | 1120.2 | 3.3569 | 2.5743 | 1001.8333 | 0.051487 | 47.2269 | 3.3353
805 | 16.08 | 2.674 | 317.05 | 0.94823 | 805 | 16.08 | 2.521 | 1573.25 | 6.2869 | 805 | 16.08 | 2.537 | 1123.25 | 2.2434 | 2.5773 | 1004.5167 | 0.051547 | 47.3534 | 3.0095
806 | 16.1 | 2.678 | 317.6 | 1.2693 | 806 | 16.1 | 2.524 | 1576.05 | 4.724 | 806 | 16.1 | 2.54 | 1125.8 | 3.3736 | 2.5807 | 1006.4833 | 0.051613 | 47.4461 | 3.3517
807 | 16.12 | 2.682 | 320.4 | 1.276 | 807 | 16.12 | 2.526 | 1579.7 | 3.1557 | 807 | 16.12 | 2.544 | 1129.15 | 4.5099 | 2.584 | 1009.75 | 0.05168 | 47.6001 | 3.3604
808 | 16.14 | 2.686 | 321.8 | 1.2844 | 808 | 16.14 | 2.529 | 1583.6 | 4.745 | 808 | 16.14 | 2.548 | 1131.65 | 4.5216 | 2.5877 | 1012.35 | 0.051753 | 47.7226 | 3.7072
809 | 16.16 | 2.687 | 323.75 | 0.32277 | 809 | 16.16 | 2.532 | 1586.7 | 4.7555 | 809 | 16.16 | 2.551 | 1133.3 | 3.3974 | 2.59 | 1014.5833 | 0.0518 | 47.8279 | 2.3648
810 | 16.18 | 2.69 | 324.6 | 0.97253 | 810 | 16.18 | 2.535 | 1590.3 | 4.7655 | 810 | 16.18 | 2.555 | 1136.65 | 4.5399 | 2.5933 | 1017.1833 | 0.051867 | 47.9505 | 3.3863
811 | 16.2 | 2.694 | 326.55 | 1.3023 | 811 | 16.2 | 2.54 | 1593.1 | 7.9585 | 811 | 16.2 | 2.558 | 1139.2 | 3.4138 | 2.5973 | 1019.6167 | 0.051947 | 48.0652 | 4.0736
812 | 16.22 | 2.697 | 327.95 | 0.98175 | 812 | 16.22 | 2.545 | 1596.75 | 7.9746 | 812 | 16.22 | 2.561 | 1142 | 3.4218 | 2.601 | 1022.2333 | 0.05202 | 48.1885 | 3.7434
813 | 16.24 | 2.699 | 329.35 | 0.6573 | 813 | 16.24 | 2.548 | 1599.8 | 4.7948 | 813 | 16.24 | 2.564 | 1143.95 | 3.4289 | 2.6037 | 1024.3667 | 0.052073 | 48.2891 | 2.7288
814 | 16.26 | 2.705 | 331 | 1.9811 | 814 | 16.26 | 2.549 | 1603.45 | 1.6016 | 814 | 16.26 | 2.567 | 1146.75 | 3.4361 | 2.607 | 1027.0667 | 0.05214 | 48.4164 | 3.4191
815 | 16.28 | 2.708 | 332.7 | 0.99555 | 815 | 16.28 | 2.553 | 1606.25 | 6.4194 | 815 | 16.28 | 2.569 | 1149.5 | 2.2962 | 2.61 | 1029.4833 | 0.0522 | 48.5303 | 3.0848
816 | 16.3 | 2.711 | 334.4 | 1.0006 | 816 | 16.3 | 2.556 | 1608.45 | 4.8221 | 816 | 16.3 | 2.573 | 1152.05 | 4.6031 | 2.6133 | 1031.6333 | 0.052267 | 48.6317 | 3.4352
817 | 16.32 | 2.714 | 336.35 | 1.0061 | 817 | 16.32 | 2.559 | 1612.1 | 4.8308 | 817 | 16.32 | 2.577 | 1154.85 | 4.6138 | 2.6167 | 1034.4333 | 0.052333 | 48.7637 | 3.4434
818 | 16.34 | 2.718 | 337.45 | 1.3476 | 818 | 16.34 | 2.562 | 1615.45 | 4.8413 | 818 | 16.34 | 2.58 | 1156.8 | 3.4675 | 2.62 | 1036.5667 | 0.0524 | 48.8642 | 3.4517
819 | 16.36 | 2.721 | 339.4 | 1.0153 | 819 | 16.36 | 2.566 | 1618.8 | 6.4685 | 819 | 16.36 | 2.584 | 1159.3 | 4.6322 | 2.6237 | 1039.1667 | 0.052473 | 48.9868 | 3.8055
820 | 16.38 | 2.722 | 340.5 | 0.33995 | 820 | 16.38 | 2.57 | 1621.3 | 6.4802 | 820 | 16.38 | 2.587 | 1162.1 | 3.4821 | 2.6263 | 1041.3 | 0.052527 | 49.0874 | 2.774
821 | 16.4 | 2.726 | 342.5 | 1.366 | 821 | 16.4 | 2.573 | 1624.4 | 4.8686 | 821 | 16.4 | 2.59 | 1164.9 | 3.4905 | 2.6297 | 1043.9333 | 0.052593 | 49.2115 | 3.4754
822 | 16.42 | 2.73 | 343.85 | 1.3727 | 822 | 16.42 | 2.576 | 1627.75 | 4.8782 | 822 | 16.42 | 2.591 | 1167.95 | 1.1664 | 2.6323 | 1046.5167 | 0.052647 | 49.3333 | 2.7873
823 | 16.44 | 2.732 | 345 | 0.68885 | 823 | 16.44 | 2.58 | 1631.1 | 6.5177 | 823 | 16.44 | 2.594 | 1170.2 | 3.5072 | 2.6353 | 1048.7667 | 0.052707 | 49.4393 | 3.1429
824 | 16.46 | 2.737 | 348.05 | 1.7326 | 824 | 16.46 | 2.583 | 1634.15 | 4.8979 | 824 | 16.46 | 2.598 | 1171.85 | 4.6841 | 2.6393 | 1051.35 | 0.052787 | 49.5611 | 4.2002
825 | 16.48 | 2.742 | 350.6 | 1.7466 | 825 | 16.48 | 2.585 | 1637.25 | 3.2714 | 825 | 16.48 | 2.602 | 1174.1 | 4.6919 | 2.643 | 1053.9833 | 0.05286 | 49.6853 | 3.8598
826 | 16.5 | 2.744 | 351.15 | 0.70175 | 826 | 16.5 | 2.589 | 1640.3 | 6.5551 | 826 | 16.5 | 2.605 | 1176.6 | 3.5261 | 2.646 | 1056.0167 | 0.05292 | 49.7811 | 3.165
827 | 16.52 | 2.746 | 352.8 | 0.70395 | 827 | 16.52 | 2.591 | 1643.1 | 3.2834 | 827 | 16.52 | 2.61 | 1179.4 | 5.89 | 2.649 | 1058.4333 | 0.05298 | 49.895 | 3.1717
828 | 16.54 | 2.749 | 354.5 | 1.061 | 828 | 16.54 | 2.596 | 1645.9 | 8.2225 | 828 | 16.54 | 2.613 | 1181.65 | 3.5416 | 2.6527 | 1060.6833 | 0.053053 | 50.0011 | 3.885
829 | 16.56 | 2.752 | 356.45 | 1.0664 | 829 | 16.56 | 2.6 | 1649.25 | 6.5903 | 829 | 16.56 | 2.616 | 1185 | 3.55 | 2.656 | 1063.5667 | 0.05312 | 50.137 | 3.5404
830 | 16.58 | 2.756 | 357.85 | 1.4286 | 830 | 16.58 | 2.603 | 1651.75 | 4.9515 | 830 | 16.58 | 2.619 | 1187.8 | 3.5592 | 2.6593 | 1065.8 | 0.053187 | 50.2423 | 3.5489
831 | 16.6 | 2.759 | 359.5 | 1.076 | 831 | 16.6 | 2.606 | 1654.85 | 4.9599 | 831 | 16.6 | 2.621 | 1188.9 | 2.3767 | 2.662 | 1067.75 | 0.05324 | 50.3342 | 2.8447
832 | 16.62 | 2.763 | 361.45 | 1.4419 | 832 | 16.62 | 2.609 | 1657.9 | 4.9691 | 832 | 16.62 | 2.623 | 1192.25 | 2.3812 | 2.665 | 1070.5333 | 0.0533 | 50.4654 | 3.2074
833 | 16.64 | 2.767 | 363.15 | 1.4492 | 833 | 16.64 | 2.612 | 1661 | 4.9784 | 833 | 16.64 | 2.626 | 1193.4 | 3.5785 | 2.6683 | 1072.5167 | 0.053367 | 50.5589 | 3.5717
834 | 16.66 | 2.77 | 365.1 | 1.0924 | 834 | 16.66 | 2.614 | 1663.8 | 3.3248 | 834 | 16.66 | 2.63 | 1196.15 | 4.7791 | 2.6713 | 1075.0167 | 0.053427 | 50.6768 | 3.2213
835 | 16.68 | 2.773 | 366.2 | 1.097 | 835 | 16.68 | 2.618 | 1666 | 6.6596 | 835 | 16.68 | 2.634 | 1198.4 | 4.7891 | 2.675 | 1076.8667 | 0.0535 | 50.764 | 3.9451
836 | 16.7 | 2.777 | 367.35 | 1.4671 | 836 | 16.7 | 2.621 | 1669.1 | 5.0027 | 836 | 16.7 | 2.637 | 1200.35 | 3.5981 | 2.6783 | 1078.9333 | 0.053567 | 50.8614 | 3.593
837 | 16.72 | 2.779 | 369.55 | 0.7369 | 837 | 16.72 | 2.625 | 1671.3 | 6.6808 | 837 | 16.72 | 2.641 | 1204.25 | 4.8092 | 2.6817 | 1081.7 | 0.053633 | 50.9918 | 3.6011
838 | 16.74 | 2.782 | 372.1 | 1.1125 | 838 | 16.74 | 2.628 | 1674.95 | 5.0194 | 838 | 16.74 | 2.646 | 1205.95 | 6.0255 | 2.6853 | 1084.3333 | 0.053707 | 51.116 | 3.9711
839 | 16.76 | 2.784 | 373.75 | 0.74585 | 839 | 16.76 | 2.633 | 1677.75 | 8.3817 | 839 | 16.76 | 2.648 | 1209 | 2.415 | 2.6883 | 1086.8333 | 0.053767 | 51.2338 | 3.2567
840 | 16.78 | 2.789 | 375.7 | 1.8736 | 840 | 16.78 | 2.636 | 1681.1 | 5.0383 | 840 | 16.78 | 2.65 | 1210.4 | 2.4194 | 2.6917 | 1089.0667 | 0.053833 | 51.3391 | 3.6265
841 | 16.8 | 2.793 | 377.1 | 1.5056 | 841 | 16.8 | 2.639 | 1683.9 | 5.0475 | 841 | 16.8 | 2.652 | 1211.25 | 2.4217 | 2.6947 | 1090.75 | 0.053893 | 51.4184 | 3.2697
842 | 16.82 | 2.797 | 379.05 | 1.5123 | 842 | 16.82 | 2.643 | 1686.7 | 6.7412 | 842 | 16.82 | 2.656 | 1215.15 | 4.8528 | 2.6987 | 1093.6333 | 0.053973 | 51.5544 | 4.3688
843 | 16.84 | 2.799 | 381.3 | 0.76035 | 843 | 16.84 | 2.645 | 1689.75 | 3.3765 | 843 | 16.84 | 2.66 | 1216.3 | 4.8629 | 2.7013 | 1095.7833 | 0.054027 | 51.6557 | 2.9192
844 | 16.86 | 2.802 | 383 | 1.1465 | 844 | 16.86 | 2.648 | 1692.25 | 5.073 | 844 | 16.86 | 2.664 | 1218.8 | 4.8702 | 2.7047 | 1098.0167 | 0.054093 | 51.761 | 3.6563
845 | 16.88 | 2.806 | 384.4 | 1.5348 | 845 | 16.88 | 2.651 | 1695.05 | 5.0809 | 845 | 16.88 | 2.666 | 1221.05 | 2.4398 | 2.7077 | 1100.1667 | 0.054153 | 51.8624 | 3.2973
846 | 16.9 | 2.807 | 387.15 | 0.38577 | 846 | 16.9 | 2.656 | 1697 | 8.4801 | 846 | 16.9 | 2.671 | 1223 | 6.1101 | 2.7113 | 1102.3833 | 0.054227 | 51.9668 | 4.038
847 | 16.92 | 2.811 | 388.55 | 1.5514 | 847 | 16.92 | 2.66 | 1699.55 | 6.7931 | 847 | 16.92 | 2.674 | 1224.65 | 3.6715 | 2.715 | 1104.25 | 0.0543 | 52.0548 | 4.0455
848 | 16.94 | 2.815 | 389.95 | 1.557 | 848 | 16.94 | 2.662 | 1702.35 | 3.4019 | 848 | 16.94 | 2.677 | 1226.9 | 3.6773 | 2.718 | 1106.4 | 0.05436 | 52.1562 | 3.316
849 | 16.96 | 2.819 | 391.9 | 1.5637 | 849 | 16.96 | 2.665 | 1705.7 | 5.1121 | 849 | 16.96 | 2.68 | 1228.6 | 3.6833 | 2.7213 | 1108.7333 | 0.054427 | 52.2662 | 3.6919
850 | 16.98 | 2.822 | 394.45 | 1.1795 | 850 | 16.98 | 2.669 | 1708.45 | 6.8283 | 850 | 16.98 | 2.681 | 1230.8 | 1.2297 | 2.724 | 1111.2333 | 0.05448 | 52.384 | 2.96
851 | 17 | 2.826 | 395.55 | 1.58 | 851 | 17 | 2.671 | 1710.45 | 3.4189 | 851 | 17 | 2.685 | 1233.35 | 4.9283 | 2.7273 | 1113.1167 | 0.054547 | 52.4728 | 3.7073
852 | 17.02 | 2.829 | 397.5 | 1.1896 | 852 | 17.02 | 2.674 | 1713.8 | 5.1364 | 852 | 17.02 | 2.688 | 1235 | 3.7025 | 2.7303 | 1115.4333 | 0.054607 | 52.582 | 3.3428
853 | 17.04 | 2.83 | 399.2 | 0.39835 | 853 | 17.04 | 2.677 | 1716 | 5.1447 | 853 | 17.04 | 2.692 | 1238.65 | 4.9473 | 2.733 | 1117.95 | 0.05466 | 52.7007 | 2.9778
854 | 17.06 | 2.834 | 401.4 | 1.6012 | 854 | 17.06 | 2.68 | 1718.55 | 5.1518 | 854 | 17.06 | 2.697 | 1240.05 | 6.1967 | 2.737 | 1120 | 0.05474 | 52.7973 | 4.4759
855 | 17.08 | 2.837 | 403.4 | 1.2072 | 855 | 17.08 | 2.685 | 1721.6 | 8.6004 | 855 | 17.08 | 2.7 | 1242.55 | 3.7239 | 2.7407 | 1122.5167 | 0.054813 | 52.9159 | 4.1113
856 | 17.1 | 2.84 | 405.05 | 1.2127 | 856 | 17.1 | 2.689 | 1723.85 | 6.8909 | 856 | 17.1 | 2.703 | 1244.2 | 3.7301 | 2.744 | 1124.3667 | 0.05488 | 53.0032 | 3.7448
857 | 17.12 | 2.843 | 407.55 | 1.2189 | 857 | 17.12 | 2.691 | 1727.2 | 3.451 | 857 | 17.12 | 2.706 | 1245.9 | 3.7352 | 2.7467 | 1126.8833 | 0.054933 | 53.1218 | 3.0017
858 | 17.14 | 2.848 | 408.95 | 2.0412 | 858 | 17.14 | 2.694 | 1729.4 | 5.1849 | 858 | 17.14 | 2.708 | 1247 | 2.4929 | 2.75 | 1128.45 | 0.055 | 53.1956 | 3.7589
859 | 17.16 | 2.852 | 411.5 | 1.6409 | 859 | 17.16 | 2.698 | 1733.05 | 6.9249 | 859 | 17.16 | 2.711 | 1249.8 | 3.7452 | 2.7537 | 1131.45 | 0.055073 | 53.3371 | 4.1431
860 | 17.18 | 2.855 | 413.15 | 1.237 | 860 | 17.18 | 2.702 | 1734.75 | 6.9356 | 860 | 17.18 | 2.715 | 1251.75 | 5.0031 | 2.7573 | 1133.2167 | 0.055147 | 53.4203 | 4.1519
861 | 17.2 | 2.858 | 415.65 | 1.2432 | 861 | 17.2 | 2.703 | 1736.95 | 1.7358 | 861 | 17.2 | 2.718 | 1253.7 | 3.7582 | 2.7597 | 1135.4333 | 0.055193 | 53.5248 | 2.6468
862 | 17.22 | 2.861 | 416.25 | 1.2479 | 862 | 17.22 | 2.707 | 1739.5 | 6.9529 | 862 | 17.22 | 2.721 | 1254.55 | 3.7624 | 2.763 | 1136.7667 | 0.05526 | 53.5877 | 3.787
863 | 17.24 | 2.862 | 418.45 | 0.41735 | 863 | 17.24 | 2.711 | 1741.7 | 6.9624 | 863 | 17.24 | 2.726 | 1256.8 | 6.2784 | 2.7663 | 1138.9833 | 0.055327 | 53.6922 | 3.7929
864 | 17.26 | 2.866 | 420.4 | 1.6777 | 864 | 17.26 | 2.715 | 1744.5 | 6.9724 | 864 | 17.26 | 2.73 | 1257.9 | 5.0294 | 2.7703 | 1140.9333 | 0.055407 | 53.7841 | 4.5598
865 | 17.28 | 2.87 | 422.95 | 1.6867 | 865 | 17.28 | 2.718 | 1747 | 5.2373 | 865 | 17.28 | 2.732 | 1259.6 | 2.5175 | 2.7733 | 1143.1833 | 0.055467 | 53.8902 | 3.4262
866 | 17.3 | 2.874 | 424.05 | 1.694 | 866 | 17.3 | 2.722 | 1749.8 | 6.9936 | 866 | 17.3 | 2.735 | 1261.55 | 3.7817 | 2.777 | 1145.1333 | 0.05554 | 53.9821 | 4.1952
867 | 17.32 | 2.877 | 426 | 1.2751 | 867 | 17.32 | 2.725 | 1751.75 | 5.2523 | 867 | 17.32 | 2.739 | 1262.65 | 5.0484 | 2.7803 | 1146.8 | 0.055607 | 54.0607 | 3.8199
868 | 17.34 | 2.881 | 428.5 | 1.709 | 868 | 17.34 | 2.729 | 1754 | 7.0115 | 868 | 17.34 | 2.741 | 1265.15 | 2.5278 | 2.7837 | 1149.2167 | 0.055673 | 54.1746 | 3.8267
869 | 17.36 | 2.884 | 429.9 | 1.2876 | 869 | 17.36 | 2.731 | 1757.1 | 3.5111 | 869 | 17.36 | 2.743 | 1267.4 | 2.5325 | 2.786 | 1151.4667 | 0.05572 | 54.2807 | 2.6841
870 | 17.38 | 2.885 | 431.85 | 0.43087 | 870 | 17.38 | 2.734 | 1759.3 | 5.2746 | 870 | 17.38 | 2.748 | 1269.35 | 6.3419 | 2.789 | 1153.5 | 0.05578 | 54.3765 | 3.4575
871 | 17.4 | 2.889 | 433.55 | 1.7308 | 871 | 17.4 | 2.737 | 1761.25 | 5.2808 | 871 | 17.4 | 2.752 | 1270.5 | 5.0797 | 2.7927 | 1155.1 | 0.055853 | 54.4519 | 4.2324
872 | 17.42 | 2.891 | 436.05 | 0.8696 | 872 | 17.42 | 2.74 | 1764.6 | 5.2888 | 872 | 17.42 | 2.756 | 1273 | 5.087 | 2.7957 | 1157.8833 | 0.055913 | 54.5831 | 3.4695
873 | 17.44 | 2.894 | 437.45 | 1.3103 | 873 | 17.44 | 2.744 | 1766.85 | 7.0629 | 873 | 17.44 | 2.759 | 1274.65 | 3.8215 | 2.799 | 1159.65 | 0.05598 | 54.6664 | 3.8626
874 | 17.46 | 2.898 | 439.7 | 1.7543 | 874 | 17.46 | 2.749 | 1769.65 | 8.8412 | 874 | 17.46 | 2.762 | 1275.5 | 3.8252 | 2.803 | 1161.6167 | 0.05606 | 54.7591 | 4.6425
875 | 17.48 | 2.903 | 441.35 | 2.2026 | 875 | 17.48 | 2.752 | 1771.6 | 5.3119 | 875 | 17.48 | 2.764 | 1276.6 | 2.5521 | 2.8063 | 1163.1833 | 0.056127 | 54.833 | 3.8747
876 | 17.5 | 2.906 | 443.6 | 1.3274 | 876 | 17.5 | 2.755 | 1773.85 | 5.3182 | 876 | 17.5 | 2.766 | 1278.85 | 2.5555 | 2.809 | 1165.4333 | 0.05618 | 54.9391 | 3.1048
877 | 17.52 | 2.91 | 445.85 | 1.7789 | 877 | 17.52 | 2.759 | 1776.9 | 7.1015 | 877 | 17.52 | 2.771 | 1280.25 | 6.3977 | 2.8133 | 1167.6667 | 0.056267 | 55.0443 | 5.055
878 | 17.54 | 2.912 | 447.5 | 0.89335 | 878 | 17.54 | 2.761 | 1778.05 | 3.555 | 878 | 17.54 | 2.773 | 1282.2 | 2.5625 | 2.8153 | 1169.25 | 0.056307 | 55.119 | 2.3369
879 | 17.56 | 2.916 | 449.2 | 1.7934 | 879 | 17.56 | 2.763 | 1779.7 | 3.5577 | 879 | 17.56 | 2.777 | 1283.6 | 5.1316 | 2.8187 | 1170.8333 | 0.056373 | 55.1936 | 3.9001
880 | 17.58 | 2.918 | 451.15 | 0.90035 | 880 | 17.58 | 2.766 | 1782.8 | 5.3438 | 880 | 17.58 | 2.781 | 1283.9 | 5.135 | 2.8217 | 1172.6167 | 0.056433 | 55.2777 | 3.5152
881 | 17.6 | 2.922 | 453.4 | 1.8091 | 881 | 17.6 | 2.77 | 1785.3 | 7.1362 | 881 | 17.6 | 2.785 | 1285.85 | 5.1395 | 2.8257 | 1174.85 | 0.056513 | 55.383 | 4.6949
882 | 17.62 | 2.925 | 455.35 | 1.3631 | 882 | 17.62 | 2.774 | 1787.55 | 7.1457 | 882 | 17.62 | 2.787 | 1286.7 | 2.5725 | 2.8287 | 1176.5333 | 0.056573 | 55.4623 | 3.5271
883 | 17.64 | 2.928 | 457 | 1.3685 | 883 | 17.64 | 2.779 | 1789.75 | 8.9432 | 883 | 17.64 | 2.789 | 1288.35 | 2.5751 | 2.832 | 1178.3667 | 0.05664 | 55.5487 | 3.9248
884 | 17.66 | 2.933 | 459.5 | 2.2912 | 884 | 17.66 | 2.782 | 1791.7 | 5.3722 | 884 | 17.66 | 2.793 | 1290.85 | 5.1584 | 2.836 | 1180.6833 | 0.05672 | 55.6579 | 4.7181
885 | 17.68 | 2.937 | 460.9 | 1.8408 | 885 | 17.68 | 2.783 | 1793.95 | 1.7928 | 885 | 17.68 | 2.797 | 1292.55 | 5.1668 | 2.839 | 1182.4667 | 0.05678 | 55.742 | 3.5447
886 | 17.7 | 2.939 | 463.15 | 0.92405 | 886 | 17.7 | 2.788 | 1796.2 | 8.9754 | 886 | 17.7 | 2.798 | 1293.95 | 1.2932 | 2.8417 | 1184.4333 | 0.056833 | 55.8347 | 3.1559
887 | 17.72 | 2.941 | 465.4 | 0.92855 | 887 | 17.72 | 2.79 | 1799.25 | 3.5955 | 887 | 17.72 | 2.803 | 1295.6 | 6.4739 | 2.8447 | 1186.75 | 0.056893 | 55.9439 | 3.5568
888 | 17.74 | 2.946 | 467.65 | 2.3326 | 888 | 17.74 | 2.793 | 1801.5 | 5.4011 | 888 | 17.74 | 2.807 | 1296.45 | 5.1841 | 2.8487 | 1188.5333 | 0.056973 | 56.028 | 4.7506
889 | 17.76 | 2.949 | 469 | 1.405 | 889 | 17.76 | 2.797 | 1803.45 | 7.2099 | 889 | 17.76 | 2.811 | 1297.6 | 5.1881 | 2.8523 | 1190.0167 | 0.057047 | 56.0979 | 4.3607
890 | 17.78 | 2.95 | 471 | 0.47 | 890 | 17.78 | 2.8 | 1805.95 | 5.4141 | 890 | 17.78 | 2.815 | 1300.35 | 5.1959 | 2.855 | 1192.4333 | 0.0571 | 56.2118 | 3.1766
891 | 17.8 | 2.954 | 473.75 | 1.8895 | 891 | 17.8 | 2.803 | 1807.35 | 5.42 | 891 | 17.8 | 2.818 | 1301.5 | 3.9028 | 2.8583 | 1194.2 | 0.057167 | 56.2951 | 3.9777
892 | 17.82 | 2.959 | 475.15 | 2.3722 | 892 | 17.82 | 2.808 | 1809.3 | 9.0416 | 892 | 17.82 | 2.821 | 1303.45 | 3.9074 | 2.8627 | 1195.9667 | 0.057253 | 56.3784 | 5.1787
893 | 17.84 | 2.962 | 477.95 | 1.4297 | 893 | 17.84 | 2.811 | 1811 | 5.4305 | 893 | 17.84 | 2.823 | 1304.85 | 2.6083 | 2.8653 | 1197.9333 | 0.057307 | 56.4711 | 3.1919
894 | 17.86 | 2.965 | 480.5 | 1.4377 | 894 | 17.86 | 2.814 | 1813.5 | 5.4368 | 894 | 17.86 | 2.825 | 1305.7 | 2.6106 | 2.868 | 1199.9 | 0.05736 | 56.5638 | 3.1971
895 | 17.88 | 2.969 | 482.15 | 1.9253 | 895 | 17.88 | 2.817 | 1815.2 | 5.4431 | 895 | 17.88 | 2.829 | 1307.65 | 5.2267 | 2.8717 | 1201.6667 | 0.057433 | 56.6471 | 4.4029
896 | 17.9 | 2.971 | 484.1 | 0.96625 | 896 | 17.9 | 2.821 | 1817.4 | 7.2652 | 896 | 17.9 | 2.833 | 1308.45 | 5.2322 | 2.875 | 1203.3167 | 0.0575 | 56.7249 | 4.0083
897 | 17.92 | 2.972 | 485.5 | 0.4848 | 897 | 17.92 | 2.823 | 1819.35 | 3.6367 | 897 | 17.92 | 2.837 | 1310.45 | 5.2378 | 2.8773 | 1205.1 | 0.057547 | 56.809 | 2.8098
898 | 17.94 | 2.977 | 488.3 | 2.4345 | 898 | 17.94 | 2.826 | 1821.9 | 5.4619 | 898 | 17.94 | 2.842 | 1311.8 | 6.5556 | 2.8817 | 1207.3333 | 0.057633 | 56.9142 | 5.2269
899 | 17.96 | 2.979 | 490.25 | 0.97855 | 899 | 17.96 | 2.83 | 1823 | 7.2898 | 899 | 17.96 | 2.843 | 1314.35 | 1.3131 | 2.884 | 1209.2 | 0.05768 | 57.0022 | 2.8193
900 | 17.98 | 2.982 | 492.5 | 1.4741 | 900 | 17.98 | 2.834 | 1824.95 | 7.2959 | 900 | 17.98 | 2.847 | 1316.55 | 5.2618 | 2.8877 | 1211.3333 | 0.057753 | 57.1028 | 4.4376
901 | 18 | 2.987 | 494.15 | 2.4666 | 901 | 18 | 2.838 | 1827.45 | 7.3048 | 901 | 18 | 2.85 | 1317.95 | 3.9518 | 2.8917 | 1213.1833 | 0.057833 | 57.19 | 4.849
902 | 18.02 | 2.993 | 496.95 | 2.9733 | 902 | 18.02 | 2.84 | 1829.45 | 3.6569 | 902 | 18.02 | 2.853 | 1319.9 | 3.9568 | 2.8953 | 1215.4333 | 0.057907 | 57.2961 | 4.4525
903 | 18.04 | 2.993 | 499.45 | 0 | 903 | 18.04 | 2.843 | 1831.1 | 5.4908 | 903 | 18.04 | 2.854 | 1321.3 | 1.3206 | 2.8967 | 1217.2833 | 0.057933 | 57.3833 | 1.6218
904 | 18.06 | 2.995 | 501.45 | 1.0009 | 904 | 18.06 | 2.847 | 1832.8 | 7.3278 | 904 | 18.06 | 2.858 | 1323 | 5.2886 | 2.9 | 1219.0833 | 0.058 | 57.4681 | 4.0606
905 | 18.08 | 3 | 503.95 | 2.5135 | 905 | 18.08 | 2.848 | 1835.55 | 1.8342 | 905 | 18.08 | 2.861 | 1324.4 | 3.9711 | 2.903 | 1221.3 | 0.05806 | 57.5726 | 3.6606
906 | 18.1 | 3.003 | 505.35 | 1.514 | 906 | 18.1 | 2.852 | 1837.55 | 7.3462 | 906 | 18.1 | 2.866 | 1325.8 | 6.6255 | 2.907 | 1222.9 | 0.05814 | 57.6481 | 4.8884
907 | 18.12 | 3.004 | 507.85 | 0.5066 | 907 | 18.12 | 2.857 | 1839.75 | 9.1933 | 907 | 18.12 | 2.871 | 1328.3 | 6.6352 | 2.9107 | 1225.3 | 0.058213 | 57.7612 | 4.4884
908 | 18.14 | 3.009 | 510.35 | 2.5455 | 908 | 18.14 | 2.859 | 1840.9 | 3.6806 | 908 | 18.14 | 2.875 | 1330.25 | 5.3171 | 2.9143 | 1227.1667 | 0.058287 | 57.8492 | 4.4962
909 | 18.16 | 3.013 | 512.05 | 2.0448 | 909 | 18.16 | 2.863 | 1842.85 | 7.3675 | 909 | 18.16 | 2.877 | 1331.1 | 2.6613 | 2.9177 | 1228.6667 | 0.058353 | 57.9199 | 4.0931
910 | 18.18 | 3.016 | 513.45 | 1.5383 | 910 | 18.18 | 2.868 | 1844.8 | 9.2191 | 910 | 18.18 | 2.88 | 1332.5 | 3.9954 | 2.9213 | 1230.25 | 0.058427 | 57.9945 | 4.508
911 | 18.2 | 3.02 | 515.65 | 2.0582 | 911 | 18.2 | 2.87 | 1847.05 | 3.6919 | 911 | 18.2 | 2.882 | 1334.15 | 2.6667 | 2.924 | 1232.2833 | 0.05848 | 58.0904 | 3.2834
912 | 18.22 | 3.024 | 517.65 | 2.0666 | 912 | 18.22 | 2.873 | 1849 | 5.5441 | 912 | 18.22 | 2.884 | 1335.85 | 2.67 | 2.927 | 1234.1667 | 0.05854 | 58.1792 | 3.6997
913 | 18.24 | 3.026 | 519.85 | 1.0375 | 913 | 18.24 | 2.878 | 1850.95 | 9.2499 | 913 | 18.24 | 2.888 | 1337.5 | 5.3467 | 2.9307 | 1236.1 | 0.058613 | 58.2703 | 4.5288
914 | 18.26 | 3.027 | 522.1 | 0.52098 | 914 | 18.26 | 2.881 | 1852.05 | 5.5545 | 914 | 18.26 | 2.892 | 1340.3 | 5.3556 | 2.9333 | 1238.15 | 0.058667 | 58.367 | 3.299
915 | 18.28 | 3.031 | 523.2 | 2.0906 | 915 | 18.28 | 2.881 | 1854 | 0 | 915 | 18.28 | 2.896 | 1342.25 | 5.3651 | 2.936 | 1239.8167 | 0.05872 | 58.4455 | 3.304
916 | 18.3 | 3.034 | 525.75 | 1.5734 | 916 | 18.3 | 2.884 | 1856.25 | 5.5654 | 916 | 18.3 | 2.9 | 1343.95 | 5.3724 | 2.9393 | 1241.9833 | 0.058787 | 58.5477 | 4.1363
917 | 18.32 | 3.037 | 527.15 | 1.5794 | 917 | 18.32 | 2.889 | 1857.65 | 9.2847 | 917 | 18.32 | 2.903 | 1347 | 4.0364 | 2.943 | 1243.9333 | 0.05886 | 58.6396 | 4.5575
918 | 18.34 | 3.041 | 529.65 | 2.1136 | 918 | 18.34 | 2.893 | 1859.3 | 7.4339 | 918 | 18.34 | 2.907 | 1348.4 | 5.3908 | 2.947 | 1245.7833 | 0.05894 | 58.7268 | 4.9794
919 | 18.36 | 3.047 | 532.15 | 3.1854 | 919 | 18.36 | 2.896 | 1862.1 | 5.5821 | 919 | 18.36 | 2.909 | 1350.95 | 2.6993 | 2.9507 | 1248.4 | 0.059013 | 58.8501 | 4.5727
920 | 18.38 | 3.049 | 533.85 | 1.066 | 920 | 18.38 | 2.901 | 1864.05 | 9.3154 | 920 | 18.38 | 2.911 | 1353.45 | 2.7044 | 2.9537 | 1250.45 | 0.059073 | 58.9468 | 3.7483
921 | 18.4 | 3.051 | 536.9 | 1.0708 | 921 | 18.4 | 2.903 | 1865.75 | 3.7298 | 921 | 18.4 | 2.914 | 1354.55 | 4.062 | 2.956 | 1252.4 | 0.05912 | 59.0387 | 2.92
922 | 18.42 | 3.054 | 538.3 | 1.6128 | 922 | 18.42 | 2.907 | 1868.25 | 7.468 | 922 | 18.42 | 2.917 | 1357.9 | 4.0687 | 2.9593 | 1254.8167 | 0.059187 | 59.1526 | 4.1787
923 | 18.44 | 3.058 | 540.8 | 2.1582 | 923 | 18.44 | 2.91 | 1869.1 | 5.606 | 923 | 18.44 | 2.921 | 1360.15 | 5.4361 | 2.963 | 1256.6833 | 0.05926 | 59.2406 | 4.6044
924 | 18.46 | 3.06 | 542.5 | 1.0833 | 924 | 18.46 | 2.912 | 1870.2 | 3.7393 | 924 | 18.46 | 2.926 | 1362.65 | 6.807 | 2.966 | 1258.45 | 0.05932 | 59.3239 | 3.7727
925 | 18.48 | 3.063 | 545.55 | 1.6321 | 925 | 18.48 | 2.914 | 1872.15 | 3.7424 | 925 | 18.48 | 2.929 | 1364.05 | 4.09 | 2.9687 | 1260.5833 | 0.059373 | 59.4245 | 3.3587
926 | 18.5 | 3.068 | 546.7 | 2.7306 | 926 | 18.5 | 2.918 | 1873.85 | 7.492 | 926 | 18.5 | 2.932 | 1367.15 | 4.0968 | 2.9727 | 1262.5667 | 0.059453 | 59.518 | 5.0463
927 | 18.52 | 3.071 | 549.45 | 1.6442 | 927 | 18.52 | 2.923 | 1876.65 | 9.3762 | 927 | 18.52 | 2.935 | 1369.35 | 4.1048 | 2.9763 | 1265.15 | 0.059527 | 59.6397 | 4.6341
928 | 18.54 | 3.074 | 550.85 | 1.6504 | 928 | 18.54 | 2.926 | 1877.75 | 5.6316 | 928 | 18.54 | 2.938 | 1371.6 | 4.1114 | 2.9793 | 1266.7333 | 0.059587 | 59.7144 | 3.7978
929 | 18.56 | 3.079 | 553.4 | 2.7606 | 929 | 18.56 | 2.929 | 1879.7 | 5.6362 | 929 | 18.56 | 2.94 | 1374.4 | 2.746 | 2.9827 | 1269.1667 | 0.059653 | 59.8291 | 4.2265
930 | 18.58 | 3.081 | 554.8 | 1.1082 | 930 | 18.58 | 2.932 | 1880.85 | 5.6408 | 930 | 18.58 | 2.943 | 1376.35 | 4.1261 | 2.9853 | 1270.6667 | 0.059707 | 59.8998 | 3.3864
931 | 18.6 | 3.083 | 557 | 1.1118 | 931 | 18.6 | 2.935 | 1882.5 | 5.645 | 931 | 18.6 | 2.947 | 1379.15 | 5.511 | 2.9883 | 1272.8833 | 0.059767 | 60.0043 | 3.8153
932 | 18.62 | 3.086 | 558.7 | 1.6735 | 932 | 18.62 | 2.938 | 1883.35 | 5.6488 | 932 | 18.62 | 2.951 | 1381.65 | 5.5216 | 2.9917 | 1274.5667 | 0.059833 | 60.0836 | 4.2458
933 | 18.64 | 3.088 | 560.95 | 1.1197 | 933 | 18.64 | 2.941 | 1885.6 | 5.6534 | 933 | 18.64 | 2.954 | 1384.45 | 4.1492 | 2.9943 | 1277 | 0.059887 | 60.1984 | 3.4021
934 | 18.66 | 3.092 | 562.9 | 2.2477 | 934 | 18.66 | 2.945 | 1888.1 | 7.5474 | 934 | 18.66 | 2.958 | 1387.25 | 5.5434 | 2.9983 | 1279.4167 | 0.059967 | 60.3123 | 5.1128
935 | 18.68 | 3.097 | 565.1 | 2.82 | 935 | 18.68 | 2.948 | 1889.5 | 5.6664 | 935 | 18.68 | 2.961 | 1389.75 | 4.1655 | 3.002 | 1281.45 | 0.06004 | 60.4081 | 4.6949
936 | 18.7 | 3.101 | 567.65 | 2.2655 | 936 | 18.7 | 2.952 | 1891.15 | 7.5613 | 936 | 18.7 | 2.964 | 1392.85 | 4.1739 | 3.0057 | 1283.8833 | 0.060113 | 60.5228 | 4.7031
937 | 18.72 | 3.104 | 569.6 | 1.7059 | 937 | 18.72 | 2.956 | 1893.7 | 7.5697 | 937 | 18.72 | 2.967 | 1394.8 | 4.1815 | 3.009 | 1286.0333 | 0.06018 | 60.6242 | 4.2832
938 | 18.74 | 3.106 | 572.1 | 1.1417 | 938 | 18.74 | 2.96 | 1894.8 | 7.577 | 938 | 18.74 | 2.97 | 1397 | 4.1877 | 3.012 | 1287.9667 | 0.06024 | 60.7153 | 3.861
939 | 18.76 | 3.11 | 574.05 | 2.2923 | 939 | 18.76 | 2.961 | 1895.9 | 1.8953 | 939 | 18.76 | 2.972 | 1400.4 | 2.7974 | 3.0143 | 1290.1167 | 0.060287 | 60.8167 | 3.0078
940 | 18.78 | 3.112 | 575.45 | 1.1495 | 940 | 18.78 | 2.965 | 1898.15 | 7.5881 | 940 | 18.78 | 2.977 | 1403.15 | 7.0089 | 3.018 | 1292.25 | 0.06036 | 60.9172 | 4.7343
941 | 18.8 | 3.115 | 577.7 | 1.7297 | 941 | 18.8 | 2.968 | 1898.45 | 5.6949 | 941 | 18.8 | 2.98 | 1405.4 | 4.2128 | 3.021 | 1293.85 | 0.06042 | 60.9927 | 3.8792
942 | 18.82 | 3.119 | 580.5 | 2.3164 | 942 | 18.82 | 2.97 | 1900.65 | 3.7991 | 942 | 18.82 | 2.984 | 1407.9 | 5.6266 | 3.0243 | 1296.35 | 0.060487 | 61.1105 | 4.317
943 | 18.84 | 3.122 | 582.45 | 1.7444 | 943 | 18.84 | 2.974 | 1902.35 | 7.606 | 943 | 18.84 | 2.988 | 1410.45 | 5.6367 | 3.028 | 1298.4167 | 0.06056 | 61.2079 | 4.7571
944 | 18.86 | 3.124 | 584.65 | 1.1671 | 944 | 18.86 | 2.978 | 1903.75 | 7.6122 | 944 | 18.86 | 2.991 | 1412.95 | 4.2351 | 3.031 | 1300.45 | 0.06062 | 61.3038 | 3.8983
945 | 18.88 | 3.129 | 587.2 | 2.9296 | 945 | 18.88 | 2.981 | 1905.15 | 5.7133 | 945 | 18.88 | 2.994 | 1415.2 | 4.2422 | 3.0347 | 1302.5167 | 0.060693 | 61.4012 | 4.7721
946 | 18.9 | 3.133 | 589.4 | 2.3532 | 946 | 18.9 | 2.985 | 1906.8 | 7.6239 | 946 | 18.9 | 2.997 | 1417.95 | 4.2497 | 3.0383 | 1304.7167 | 0.060767 | 61.5049 | 4.7799
947 | 18.92 | 3.134 | 591.65 | 0.59052 | 947 | 18.92 | 2.989 | 1907.9 | 7.6294 | 947 | 18.92 | 2.998 | 1421.05 | 1.4195 | 3.0403 | 1306.8667 | 0.060807 | 61.6063 | 2.6116
948 | 18.94 | 3.138 | 593.9 | 2.3711 | 948 | 18.94 | 2.992 | 1909.9 | 5.7267 | 948 | 18.94 | 3.002 | 1423.55 | 5.6892 | 3.044 | 1309.1167 | 0.06088 | 61.7124 | 4.796
949 | 18.96 | 3.142 | 596.4 | 2.3806 | 949 | 18.96 | 2.994 | 1910.7 | 3.8206 | 949 | 18.96 | 3.006 | 1426.35 | 5.6998 | 3.0473 | 1311.15 | 0.060947 | 61.8082 | 4.3671
950 | 18.98 | 3.143 | 597.5 | 0.59695 | 950 | 18.98 | 2.997 | 1912.4 | 5.7346 | 950 | 18.98 | 3.01 | 1429.45 | 5.7116 | 3.05 | 1313.1167 | 0.061 | 61.9009 | 3.499
951 | 19 | 3.146 | 601.7 | 1.7988 | 951 | 19 | 3 | 1914.35 | 5.7401 | 951 | 19 | 3.014 | 1432.2 | 5.7233 | 3.0533 | 1316.0833 | 0.061067 | 62.0408 | 4.382
952 | 19.02 | 3.151 | 603.1 | 3.012 | 952 | 19.02 | 3.003 | 1916.05 | 5.7456 | 952 | 19.02 | 3.017 | 1434.45 | 4.3 | 3.057 | 1317.8667 | 0.06114 | 62.1248 | 4.8289
953 | 19.04 | 3.155 | 605.05 | 2.4163 | 953 | 19.04 | 3.007 | 1917.15 | 7.6664 | 953 | 19.04 | 3.02 | 1437.8 | 4.3084 | 3.0607 | 1320 | 0.061213 | 62.2254 | 4.8361
954 | 19.06 | 3.157 | 608.15 | 1.2132 | 954 | 19.06 | 3.011 | 1918.55 | 7.6714 | 954 | 19.06 | 3.023 | 1440.3 | 4.3172 | 3.0637 | 1322.3333 | 0.061273 | 62.3354 | 3.9635
955 | 19.08 | 3.16 | 610.1 | 1.8274 | 955 | 19.08 | 3.015 | 1920.2 | 7.6775 | 955 | 19.08 | 3.026 | 1442.3 | 4.3239 | 3.067 | 1324.2 | 0.06134 | 62.4234 | 4.4109
956 | 19.1 | 3.164 | 612.9 | 2.446 | 956 | 19.1 | 3.018 | 1921.6 | 5.7627 | 956 | 19.1 | 3.029 | 1445.05 | 4.331 | 3.0703 | 1326.5167 | 0.061407 | 62.5326 | 4.4179
957 | 19.12 | 3.166 | 614.85 | 1.2277 | 957 | 19.12 | 3.021 | 1922.15 | 5.7656 | 957 | 19.12 | 3.032 | 1448.15 | 4.3398 | 3.073 | 1328.3833 | 0.06146 | 62.6206 | 3.5399
958 | 19.14 | 3.169 | 617.1 | 1.8479 | 958 | 19.14 | 3.024 | 1923.85 | 5.769 | 958 | 19.14 | 3.036 | 1449.25 | 5.7948 | 3.0763 | 1330.0667 | 0.061527 | 62.6999 | 4.4307
959 | 19.16 | 3.173 | 619.6 | 2.4734 | 959 | 19.16 | 3.026 | 1925.5 | 3.8493 | 959 | 19.16 | 3.04 | 1452.6 | 5.8037 | 3.0797 | 1332.5667 | 0.061593 | 62.8178 | 4.4377
960 | 19.18 | 3.175 | 621.85 | 1.2414 | 960 | 19.18 | 3.029 | 1926.35 | 5.7778 | 960 | 19.18 | 3.043 | 1455.15 | 4.3616 | 3.0823 | 1334.45 | 0.061647 | 62.9066 | 3.556
961 | 19.2 | 3.178 | 624.6 | 1.8697 | 961 | 19.2 | 3.033 | 1928.05 | 7.7088 | 961 | 19.2 | 3.046 | 1457.1 | 4.3684 | 3.0857 | 1336.5833 | 0.061713 | 63.0071 | 4.4517
962 | 19.22 | 3.183 | 627.7 | 3.1307 | 962 | 19.22 | 3.036 | 1929.15 | 5.7858 | 962 | 19.22 | 3.05 | 1460.15 | 5.8345 | 3.0897 | 1339 | 0.061793 | 63.1211 | 5.3512
963 | 19.24 | 3.188 | 629.35 | 3.1426 | 963 | 19.24 | 3.04 | 1930.85 | 7.72 | 963 | 19.24 | 3.052 | 1463.25 | 2.9234 | 3.0933 | 1341.15 | 0.061867 | 63.2224 | 4.9136
964 | 19.26 | 3.188 | 631.6 | 0 | 964 | 19.26 | 3.045 | 1931.95 | 9.657 | 964 | 19.26 | 3.054 | 1465.45 | 2.9287 | 3.0957 | 1343 | 0.061913 | 63.3096 | 3.1315
965 | 19.28 | 3.191 | 634.1 | 1.8985 | 965 | 19.28 | 3.047 | 1933.05 | 3.865 | 965 | 19.28 | 3.057 | 1468 | 4.4002 | 3.0983 | 1345.05 | 0.061967 | 63.4063 | 3.5841
966 | 19.3 | 3.196 | 636.65 | 3.1769 | 966 | 19.3 | 3.05 | 1935 | 5.8021 | 966 | 19.3 | 3.061 | 1470.5 | 5.877 | 3.1023 | 1347.3833 | 0.062047 | 63.5163 | 5.3849
967 | 19.32 | 3.197 | 638.85 | 0.63775 | 967 | 19.32 | 3.055 | 1936.15 | 9.6779 | 967 | 19.32 | 3.065 | 1473.3 | 5.8876 | 3.1057 | 1349.4333 | 0.062113 | 63.6129 | 4.4947
968 | 19.34 | 3.199 | 641.4 | 1.2802 | 968 | 19.34 | 3.057 | 1937.55 | 3.8737 | 968 | 19.34 | 3.07 | 1475.8 | 7.3727 | 3.1087 | 1351.5833 | 0.062173 | 63.7142 | 4.0515
969 | 19.36 | 3.205 | 643.9 | 3.8559 | 969 | 19.36 | 3.059 | 1938.95 | 3.8765 | 969 | 19.36 | 3.072 | 1478.05 | 2.9539 | 3.112 | 1353.6333 | 0.06224 | 63.8109 | 4.5087
970 | 19.38 | 3.208 | 646.15 | 1.9351 | 970 | 19.38 | 3.063 | 1940.35 | 7.7586 | 970 | 19.38 | 3.076 | 1481.1 | 5.9183 | 3.1157 | 1355.8667 | 0.062313 | 63.9162 | 4.9674
971 | 19.4 | 3.21 | 648.9 | 1.295 | 971 | 19.4 | 3.067 | 1940.6 | 7.7619 | 971 | 19.4 | 3.079 | 1483.9 | 4.4475 | 3.1187 | 1357.8 | 0.062373 | 64.0073 | 4.0705
972 | 19.42 | 3.215 | 651.7 | 3.2515 | 972 | 19.42 | 3.07 | 1942 | 5.8239 | 972 | 19.42 | 3.08 | 1486.4 | 1.4851 | 3.1217 | 1360.0333 | 0.062433 | 64.1126 | 4.0768
973 | 19.44 | 3.219 | 654.5 | 2.6124 | 973 | 19.44 | 3.074 | 1943.7 | 7.7714 | 973 | 19.44 | 3.083 | 1488.65 | 4.4626 | 3.1253 | 1362.2833 | 0.062507 | 64.2187 | 4.9909
974 | 19.46 | 3.219 | 656.2 | 0 | 974 | 19.46 | 3.077 | 1945.35 | 5.8336 | 974 | 19.46 | 3.087 | 1489.75 | 5.9568 | 3.1277 | 1363.7667 | 0.062553 | 64.2886 | 3.1804
975 | 19.48 | 3.222 | 658.7 | 1.9724 | 975 | 19.48 | 3.08 | 1945.9 | 5.8369 | 975 | 19.48 | 3.091 | 1493.4 | 5.9663 | 3.131 | 1366 | 0.06262 | 64.3939 | 4.5496
976 | 19.5 | 3.226 | 661.5 | 2.6404 | 976 | 19.5 | 3.083 | 1947.3 | 5.8398 | 976 | 19.5 | 3.095 | 1495.9 | 5.9786 | 3.1347 | 1368.2333 | 0.062693 | 64.4991 | 5.0128
977 | 19.52 | 3.228 | 663.15 | 1.3247 | 977 | 19.52 | 3.086 | 1947.85 | 5.8427 | 977 | 19.52 | 3.098 | 1497.85 | 4.4906 | 3.1373 | 1369.6167 | 0.062747 | 64.5643 | 3.6505
978 | 19.54 | 3.231 | 666.25 | 1.9941 | 978 | 19.54 | 3.088 | 1948.45 | 3.8963 | 978 | 19.54 | 3.101 | 1500.65 | 4.4978 | 3.14 | 1371.7833 | 0.0628 | 64.6665 | 3.6552
979 | 19.56 | 3.237 | 669.05 | 4.0059 | 979 | 19.56 | 3.092 | 1950.65 | 7.7982 | 979 | 19.56 | 3.106 | 1503.2 | 7.5096 | 3.145 | 1374.3 | 0.0629 | 64.7851 | 6.8652
980 | 19.58 | 3.24 | 670.7 | 2.0096 | 980 | 19.58 | 3.096 | 1951.8 | 7.8049 | 980 | 19.58 | 3.109 | 1505.7 | 4.5134 | 3.1483 | 1376.0667 | 0.062967 | 64.8684 | 4.5839
981 | 19.6 | 3.242 | 673.8 | 1.3445 | 981 | 19.6 | 3.101 | 1953.2 | 9.7625 | 981 | 19.6 | 3.111 | 1507.35 | 3.0131 | 3.1513 | 1378.1167 | 0.063027 | 64.965 | 4.1313
982 | 19.62 | 3.244 | 676.3 | 1.3501 | 982 | 19.62 | 3.104 | 1954.85 | 5.8621 | 982 | 19.62 | 3.111 | 1510.15 | 0 | 3.153 | 1380.4333 | 0.06306 | 65.0743 | 2.2988
983 | 19.64 | 3.249 | 677.95 | 3.3856 | 983 | 19.64 | 3.106 | 1955.7 | 3.9105 | 983 | 19.64 | 3.115 | 1512.4 | 6.0451 | 3.1567 | 1382.0167 | 0.063133 | 65.1489 | 5.0645
984 | 19.66 | 3.251 | 680.5 | 1.3584 | 984 | 19.66 | 3.111 | 1957.1 | 9.782 | 984 | 19.66 | 3.121 | 1515.75 | 9.0844 | 3.161 | 1384.45 | 0.06322 | 65.2636 | 5.994
985 | 19.68 | 3.251 | 683 | 0 | 985 | 19.68 | 3.114 | 1957.95 | 5.8726 | 985 | 19.68 | 3.124 | 1517.15 | 4.5494 | 3.163 | 1386.0333 | 0.06326 | 65.3382 | 2.7705
986 | 19.7 | 3.256 | 685.5 | 3.4212 | 986 | 19.7 | 3.115 | 1959.05 | 1.9585 | 986 | 19.7 | 3.127 | 1520.5 | 4.5565 | 3.166 | 1388.35 | 0.06332 | 65.4474 | 4.1616
987 | 19.72 | 3.261 | 688.05 | 3.4339 | 987 | 19.72 | 3.119 | 1959.3 | 7.8367 | 987 | 19.72 | 3.133 | 1523 | 9.1305 | 3.171 | 1390.1167 | 0.06342 | 65.5307 | 6.9462
988 | 19.74 | 3.263 | 690.55 | 1.3786 | 988 | 19.74 | 3.122 | 1960.7 | 5.88 | 988 | 19.74 | 3.135 | 1523.85 | 3.0468 | 3.1733 | 1391.7 | 0.063467 | 65.6054 | 3.2455
989 | 19.76 | 3.267 | 693.05 | 2.7672 | 989 | 19.76 | 3.125 | 1961.55 | 5.8834 | 989 | 19.76 | 3.137 | 1526.1 | 3.05 | 3.1763 | 1393.5667 | 0.063527 | 65.6934 | 4.1779
990 | 19.78 | 3.271 | 695.85 | 2.7778 | 990 | 19.78 | 3.13 | 1962.95 | 9.8112 | 990 | 19.78 | 3.139 | 1527.75 | 3.0538 | 3.18 | 1395.5167 | 0.0636 | 65.7853 | 5.1133
991 | 19.8 | 3.271 | 697.8 | 0 | 991 | 19.8 | 3.134 | 1964.35 | 7.8546 | 991 | 19.8 | 3.142 | 1530 | 4.5866 | 3.1823 | 1397.3833 | 0.063647 | 65.8733 | 3.2584
992 | 19.82 | 3.273 | 699.5 | 1.3973 | 992 | 19.82 | 3.136 | 1964.9 | 3.9293 | 992 | 19.82 | 3.145 | 1532.8 | 4.5942 | 3.1847 | 1399.0667 | 0.063693 | 65.9526 | 3.2625
993 | 19.84 | 3.277 | 702.55 | 2.8041 | 993 | 19.84 | 3.138 | 1966.05 | 3.9309 | 993 | 19.84 | 3.15 | 1536.15 | 7.6724 | 3.1883 | 1401.5833 | 0.063767 | 66.0713 | 5.1345
994 | 19.86 | 3.278 | 704.25 | 0.7034 | 994 | 19.86 | 3.143 | 1966.3 | 9.8309 | 994 | 19.86 | 3.153 | 1537.8 | 4.6109 | 3.1913 | 1402.7833 | 0.063827 | 66.1278 | 4.2066
995 | 19.88 | 3.281 | 706.45 | 2.1161 | 995 | 19.88 | 3.145 | 1967.7 | 3.934 | 995 | 19.88 | 3.157 | 1538.95 | 6.1535 | 3.1943 | 1404.3667 | 0.063887 | 66.2025 | 4.2107
996 | 19.9 | 3.287 | 709.25 | 4.2471 | 996 | 19.9 | 3.147 | 1969.1 | 3.9368 | 996 | 19.9 | 3.16 | 1542 | 4.6214 | 3.198 | 1406.7833 | 0.06396 | 66.3164 | 5.1538
997 | 19.92 | 3.29 | 711.5 | 2.1311 | 997 | 19.92 | 3.151 | 1970.2 | 7.8786 | 997 | 19.92 | 3.164 | 1544.25 | 6.1725 | 3.2017 | 1408.65 | 0.064033 | 66.4044 | 5.1616
998 | 19.94 | 3.291 | 714 | 0.71275 | 998 | 19.94 | 3.156 | 1971.35 | 9.8539 | 998 | 19.94 | 3.168 | 1546.75 | 6.182 | 3.205 | 1410.7 | 0.0641 | 66.501 | 4.6989
999 | 19.96 | 3.292 | 716.5 | 0.71525 | 999 | 19.96 | 3.159 | 1972.15 | 5.9152 | 999 | 19.96 | 3.168 | 1549 | 0 | 3.2063 | 1412.55 | 0.064127 | 66.5882 | 1.8822
1000 | 19.98 | 3.296 | 718.5 | 2.87 | 1000 | 19.98 | 3.162 | 1973.85 | 5.919 | 1000 | 19.98 | 3.171 | 1550.4 | 4.6491 | 3.2097 | 1414.25 | 0.064193 | 66.6684 | 4.7113
1001 | 20 | 3.298 | 721.25 | 1.4398 | 1001 | 20 | 3.167 | 1973.55 | 9.8685 | 1001 | 20 | 3.175 | 1553.2 | 6.2072 | 3.2133 | 1416 | 0.064267 | 66.7509 | 5.1888
1002 | 20.02 | 3.301 | 723.8 | 2.1676 | 1002 | 20.02 | 3.169 | 1974.95 | 3.9485 | 1002 | 20.02 | 3.178 | 1556.25 | 4.6642 | 3.216 | 1418.3333 | 0.06432 | 66.8609 | 3.7791
1003 | 20.04 | 3.304 | 726.3 | 2.1751 | 1003 | 20.04 | 3.171 | 1975.55 | 3.9505 | 1003 | 20.04 | 3.183 | 1557.35 | 7.784 | 3.2193 | 1419.7333 | 0.064387 | 66.9269 | 4.7301
1004 | 20.06 | 3.308 | 728.55 | 2.9097 | 1004 | 20.06 | 3.175 | 1976.35 | 7.9038 | 1004 | 20.06 | 3.188 | 1559.9 | 7.7931 | 3.2237 | 1421.6 | 0.064473 | 67.0149 | 6.1562
1005 | 20.08 | 3.311 | 731.05 | 2.1894 | 1005 | 20.08 | 3.178 | 1977.5 | 5.9308 | 1005 | 20.08 | 3.19 | 1561.85 | 3.1217 | 3.2263 | 1423.4667 | 0.064527 | 67.1029 | 3.7934
1006 | 20.1 | 3.314 | 732.45 | 2.1953 | 1006 | 20.1 | 3.182 | 1977.75 | 7.9105 | 1006 | 20.1 | 3.192 | 1564.35 | 3.1262 | 3.2293 | 1424.85 | 0.064587 | 67.1681 | 4.2725
1007 | 20.12 | 3.317 | 734.4 | 2.2003 | 1007 | 20.12 | 3.186 | 1980 | 7.9155 | 1007 | 20.12 | 3.196 | 1566.3 | 6.2613 | 3.233 | 1426.9 | 0.06466 | 67.2647 | 5.2282
1008 | 20.14 | 3.317 | 737.2 | 0 | 1008 | 20.14 | 3.191 | 1979.45 | 9.8986 | 1008 | 20.14 | 3.198 | 1568.25 | 3.1345 | 3.2353 | 1428.3 | 0.064707 | 67.3307 | 3.3311
1009 | 20.16 | 3.32 | 738.6 | 2.2137 | 1009 | 20.16 | 3.192 | 1980.55 | 1.98 | 1009 | 20.16 | 3.201 | 1570.2 | 4.7077 | 3.2377 | 1429.7833 | 0.064753 | 67.4006 | 3.3344
1010 | 20.18 | 3.322 | 739.15 | 1.4778 | 1010 | 20.18 | 3.194 | 1981.65 | 3.9622 | 1010 | 20.18 | 3.204 | 1572.45 | 4.714 | 3.24 | 1431.0833 | 0.0648 | 67.4619 | 3.3377
1011 | 20.2 | 3.324 | 741.65 | 1.4808 | 1011 | 20.2 | 3.2 | 1982.5 | 11.8925 | 1011 | 20.2 | 3.209 | 1574.4 | 7.8671 | 3.2443 | 1432.85 | 0.064887 | 67.5452 | 6.2052
1012 | 20.22 | 3.327 | 744.75 | 2.2296 | 1012 | 20.22 | 3.203 | 1983.9 | 5.9496 | 1012 | 20.22 | 3.212 | 1576.9 | 4.727 | 3.2473 | 1435.1833 | 0.064947 | 67.6552 | 4.3021
1013 | 20.24 | 3.33 | 745.6 | 2.2355 | 1013 | 20.24 | 3.204 | 1984.2 | 1.9841 | 1013 | 20.24 | 3.215 | 1578.9 | 4.7337 | 3.2497 | 1436.2333 | 0.064993 | 67.7047 | 3.35
1014 | 20.26 | 3.333 | 747.25 | 2.2393 | 1014 | 20.26 | 3.208 | 1985.85 | 7.9401 | 1014 | 20.26 | 3.219 | 1580.85 | 6.3195 | 3.2533 | 1437.9833 | 0.065067 | 67.7872 | 5.2694
1015 | 20.28 | 3.335 | 750.3 | 1.4975 | 1015 | 20.28 | 3.214 | 1986.15 | 11.916 | 1015 | 20.28 | 3.223 | 1583.05 | 6.3278 | 3.2573 | 1439.8333 | 0.065147 | 67.8744 | 5.7556
1016 | 20.3 | 3.336 | 752.85 | 0.75157 | 1016 | 20.3 | 3.216 | 1987 | 3.9732 | 1016 | 20.3 | 3.224 | 1585 | 1.584 | 3.2587 | 1441.6167 | 0.065173 | 67.9585 | 1.921
1017 | 20.32 | 3.339 | 755.35 | 2.2623 | 1017 | 20.32 | 3.219 | 1988.1 | 5.9626 | 1017 | 20.32 | 3.228 | 1587.25 | 6.3445 | 3.262 | 1443.5667 | 0.06524 | 68.0504 | 4.8086
1018 | 20.34 | 3.342 | 757.6 | 2.2694 | 1018 | 20.34 | 3.223 | 1988.4 | 7.953 | 1018 | 20.34 | 3.232 | 1589.5 | 6.3535 | 3.2657 | 1445.1667 | 0.065313 | 68.1258 | 5.296
1019 | 20.36 | 3.343 | 760.4 | 0.759 | 1019 | 20.36 | 3.225 | 1990.05 | 3.9785 | 1019 | 20.36 | 3.233 | 1591.75 | 1.5906 | 3.267 | 1447.4 | 0.06534 | 68.2311 | 1.9284
1020 | 20.38 | 3.347 | 762.6 | 3.046 | 1020 | 20.38 | 3.228 | 1989.75 | 5.9697 | 1020 | 20.38 | 3.238 | 1593.7 | 7.9636 | 3.271 | 1448.6833 | 0.06542 | 68.2916 | 5.7922
1021 | 20.4 | 3.35 | 764.85 | 2.2912 | 1021 | 20.4 | 3.232 | 1990.6 | 7.9607 | 1021 | 20.4 | 3.243 | 1595.1 | 7.972 | 3.275 | 1450.1833 | 0.0655 | 68.3623 | 5.7977
1022 | 20.42 | 3.352 | 768.5 | 1.5333 | 1022 | 20.42 | 3.234 | 1991.15 | 3.9817 | 1022 | 20.42 | 3.246 | 1597.6 | 4.7891 | 3.2773 | 1452.4167 | 0.065547 | 68.4676 | 3.3864
1023 | 20.44 | 3.355 | 769.9 | 2.3076 | 1023 | 20.44 | 3.237 | 1992.55 | 5.9756 | 1023 | 20.44 | 3.248 | 1599.55 | 3.1972 | 3.28 | 1454 | 0.0656 | 68.5422 | 3.8752
1024 | 20.46 | 3.358 | 772.4 | 2.3135 | 1024 | 20.46 | 3.242 | 1992.85 | 9.9635 | 1024 | 20.46 | 3.251 | 1600.95 | 4.8007 | 3.2837 | 1455.4 | 0.065673 | 68.6082 | 5.3339
1025 | 20.48 | 3.359 | 774.05 | 0.77322 | 1025 | 20.48 | 3.246 | 1993.4 | 7.9725 | 1025 | 20.48 | 3.255 | 1602.6 | 6.4071 | 3.2867 | 1456.6833 | 0.065733 | 68.6687 | 4.3681
1026 | 20.5 | 3.361 | 774.9 | 1.549 | 1026 | 20.5 | 3.25 | 1993.95 | 7.9747 | 1026 | 20.5 | 3.256 | 1604.6 | 1.6036 | 3.289 | 1457.8167 | 0.06578 | 68.7221 | 3.4003
1027 | 20.52 | 3.364 | 776.3 | 2.3268 | 1027 | 20.52 | 3.251 | 1995.1 | 1.9945 | 1027 | 20.52 | 3.26 | 1606.25 | 6.4217 | 3.2917 | 1459.2167 | 0.065833 | 68.7881 | 3.8894
1028 | 20.54 | 3.364 | 777.7 | 0 | 1028 | 20.54 | 3.256 | 1995.9 | 9.9775 | 1028 | 20.54 | 3.264 | 1609.05 | 6.4306 | 3.2947 | 1460.8833 | 0.065893 | 68.8667 | 4.3802
1029 | 20.56 | 3.367 | 777.7 | 2.3331 | 1029 | 20.56 | 3.259 | 1997.05 | 5.9894 | 1029 | 20.56 | 3.267 | 1609.6 | 4.828 | 3.2977 | 1461.45 | 0.065953 | 68.8934 | 4.3835
1030 | 20.58 | 3.37 | 779.1 | 2.3352 | 1030 | 20.58 | 3.26 | 1997.6 | 1.9973 | 1030 | 20.58 | 3.27 | 1612.7 | 4.8335 | 3.3 | 1463.1333 | 0.066 | 68.9728 | 3.412
1031 | 20.6 | 3.371 | 779.95 | 0.77952 | 1031 | 20.6 | 3.265 | 1997.85 | 9.9886 | 1031 | 20.6 | 3.274 | 1614.1 | 6.4536 | 3.3033 | 1463.9667 | 0.066067 | 69.0121 | 4.8785
1032 | 20.62 | 3.372 | 781.9 | 0.78092 | 1032 | 20.62 | 3.269 | 1998.7 | 7.9931 | 1032 | 20.62 | 3.278 | 1615.75 | 6.4597 | 3.3063 | 1465.45 | 0.066127 | 69.082 | 4.3941
1033 | 20.64 | 3.375 | 781.9 | 2.3457 | 1033 | 20.64 | 3.272 | 1999.55 | 5.9974 | 1033 | 20.64 | 3.279 | 1618.25 | 1.617 | 3.3087 | 1466.5667 | 0.066173 | 69.1346 | 3.4207
1034 | 20.66 | 3.374 | 780.5 | -0.7812 | 1034 | 20.66 | 3.276 | 2000.1 | 7.9993 | 1034 | 20.66 | 3.283 | 1619.4 | 6.4753 | 3.311 | 1466.6667 | 0.06622 | 69.1393 | 3.4221
1035 | 20.68 | 3.374 | 778.55 | 0 | 1035 | 20.68 | 3.28 | 2000.4 | 8.001 | 1035 | 20.68 | 3.286 | 1621.35 | 4.8611 | 3.3133 | 1466.7667 | 0.066267 | 69.144 | 3.4223
1036 | 20.7 | 3.376 | 776.85 | 1.5554 | 1036 | 20.7 | 3.282 | 2001.25 | 4.0017 | 1036 | 20.7 | 3.288 | 1623 | 3.2443 | 3.3153 | 1467.0333 | 0.066307 | 69.1566 | 2.9338
1037 | 20.72 | 3.376 | 776.6 | 0 | 1037 | 20.72 | 3.285 | 2001.8 | 6.0046 | 1037 | 20.72 | 3.293 | 1624.95 | 8.1199 | 3.318 | 1467.7833 | 0.06636 | 69.192 | 3.9131
1038 | 20.74 | 3.376 | 776.3 | 0 | 1038 | 20.74 | 3.288 | 2002.6 | 6.0066 | 1038 | 20.74 | 3.297 | 1626.95 | 6.5038 | 3.3203 | 1468.6167 | 0.066407 | 69.2313 | 3.4258
1039 | 20.76 | 3.377 | 776.85 | 0.77657 | 1039 | 20.76 | 3.291 | 2002.05 | 6.007 | 1039 | 20.76 | 3.301 | 1628.05 | 6.51 | 3.323 | 1468.9833 | 0.06646 | 69.2485 | 3.9168
1040 | 20.78 | 3.378 | 777.4 | 0.77713 | 1040 | 20.78 | 3.294 | 2002.6 | 6.007 | 1040 | 20.78 | 3.302 | 1630.3 | 1.6292 | 3.3247 | 1470.1 | 0.066493 | 69.3012 | 2.4492
1041 | 20.8 | 3.378 | 777.15 | 0 | 1041 | 20.8 | 3.298 | 2003.75 | 8.0127 | 1041 | 20.8 | 3.306 | 1632.25 | 6.5251 | 3.3273 | 1471.05 | 0.066547 | 69.346 | 3.9215
1042 | 20.82 | 3.378 | 778.25 | 0 | 1042 | 20.82 | 3.302 | 2003.75 | 8.015 | 1042 | 20.82 | 3.31 | 1633.65 | 6.5318 | 3.33 | 1471.8833 | 0.0666 | 69.3852 | 3.9239
1043 | 20.84 | 3.378 | 778.8 | 0 | 1043 | 20.84 | 3.305 | 2004.6 | 6.0125 | 1043 | 20.84 | 3.311 | 1634.75 | 1.6342 | 3.3313 | 1472.7167 | 0.066627 | 69.4245 | 1.9631
1044 | 20.86 | 3.381 | 778.8 | 2.3364 | 1044 | 20.86 | 3.308 | 2005.7 | 6.0154 | 1044 | 20.86 | 3.314 | 1636.4 | 4.9067 | 3.3343 | 1473.6333 | 0.066687 | 69.4677 | 4.4195
1045 | 20.88 | 3.378 | 779.95 | -2.3381 | 1045 | 20.88 | 3.312 | 2006 | 8.0234 | 1045 | 20.88 | 3.319 | 1638.4 | 8.187 | 3.3363 | 1474.7833 | 0.066727 | 69.522 | 2.9484
1046 | 20.9 | 3.379 | 780.75 | 0.78035 | 1046 | 20.9 | 3.315 | 2007.1 | 6.0197 | 1046 | 20.9 | 3.322 | 1640.05 | 4.9177 | 3.3387 | 1475.9667 | 0.066773 | 69.5777 | 3.4425
1047 | 20.92 | 3.382 | 782.15 | 2.3444 | 1047 | 20.92 | 3.318 | 2007.95 | 6.0226 | 1047 | 20.92 | 3.326 | 1642 | 6.5641 | 3.342 | 1477.3667 | 0.06684 | 69.6437 | 4.9222
1048 | 20.94 | 3.383 | 783.85 | 0.783 | 1048 | 20.94 | 3.321 | 2008.2 | 6.0242 | 1048 | 20.94 | 3.331 | 1644.8 | 8.217 | 3.345 | 1478.95 | 0.0669 | 69.7184 | 4.4345
1049 | 20.96 | 3.383 | 784.7 | 0 | 1049 | 20.96 | 3.324 | 2007.95 | 6.0242 | 1049 | 20.96 | 3.334 | 1645.35 | 4.9352 | 3.347 | 1479.3333 | 0.06694 | 69.7364 | 2.9583
1050 | 20.98 | 3.384 | 786.9 | 0.7858 | 1050 | 20.98 | 3.328 | 2008.75 | 8.0334 | 1050 | 20.98 | 3.336 | 1647.6 | 3.2929 | 3.3493 | 1481.0833 | 0.066987 | 69.8189 | 3.4538
1051 | 21 | 3.385 | 789.45 | 0.78817 | 1051 | 21 | 3.333 | 2009.35 | 10.0453 | 1051 | 21 | 3.34 | 1649 | 6.5932 | 3.3527 | 1482.6 | 0.067053 | 69.8904 | 4.9395
1052 | 21.02 | 3.386 | 792.5 | 0.79098 | 1052 | 21.02 | 3.336 | 2009.35 | 6.028 | 1052 | 21.02 | 3.342 | 1649.25 | 3.2983 | 3.3547 | 1483.7 | 0.067093 | 69.9423 | 2.9663
1053 | 21.04 | 3.388 | 794.45 | 1.5869 | 1053 | 21.04 | 3.337 | 2009.6 | 2.0095 | 1053 | 21.04 | 3.343 | 1651.5 | 1.6504 | 3.356 | 1485.1833 | 0.06712 | 70.0122 | 1.9793
1054 | 21.06 | 3.39 | 797.55 | 1.592 | 1054 | 21.06 | 3.342 | 2011.55 | 10.0529 | 1054 | 21.06 | 3.348 | 1653.45 | 8.2624 | 3.36 | 1487.5167 | 0.0672 | 70.1222 | 5.9454
1055 | 21.08 | 3.391 | 799.5 | 0.79852 | 1055 | 21.08 | 3.346 | 2010.7 | 8.0445 | 1055 | 21.08 | 3.351 | 1654.6 | 4.9621 | 3.3627 | 1488.2667 | 0.067253 | 70.1576 | 3.9677
1056 | 21.1 | 3.394 | 802 | 2.4023 | 1056 | 21.1 | 3.346 | 2011 | 0 | 1056 | 21.1 | 3.355 | 1656.55 | 6.6223 | 3.365 | 1489.85 | 0.0673 | 70.2322 | 3.4745
1057 | 21.12 | 3.398 | 804.25 | 3.2125 | 1057 | 21.12 | 3.35 | 2011.3 | 8.0446 | 1057 | 21.12 | 3.36 | 1657.95 | 8.2862 | 3.3693 | 1491.1667 | 0.067387 | 70.2943 | 6.4589
1058 | 21.14 | 3.399 | 806.2 | 0.80522 | 1058 | 21.14 | 3.355 | 2011.3 | 10.0565 | 1058 | 21.14 | 3.363 | 1659.6 | 4.9763 | 3.3723 | 1492.3667 | 0.067447 | 70.3508 | 4.4753
1059 | 21.16 | 3.4 | 808.7 | 0.80745 | 1059 | 21.16 | 3.357 | 2012.4 | 4.0237 | 1059 | 21.16 | 3.365 | 1660.75 | 3.3204 | 3.374 | 1493.95 | 0.06748 | 70.4255 | 2.4886
1060 | 21.18 | 3.402 | 811.8 | 1.6205 | 1060 | 21.18 | 3.36 | 2013.8 | 6.0393 | 1060 | 21.18 | 3.367 | 1661.55 | 3.3223 | 3.3763 | 1495.7167 | 0.067527 | 70.5088 | 3.4879
1061 | 21.2 | 3.406 | 813.45 | 3.2505 | 1061 | 21.2 | 3.365 | 2013.8 | 10.069 | 1061 | 21.2 | 3.37 | 1663.8 | 4.988 | 3.3803 | 1497.0167 | 0.067607 | 70.57 | 5.9855
1062 | 21.22 | 3.406 | 815.7 | 0 | 1062 | 21.22 | 3.369 | 2013.8 | 8.0552 | 1062 | 21.22 | 3.373 | 1664.9 | 4.9931 | 3.3827 | 1498.1333 | 0.067653 | 70.6227 | 3.4943
1063 | 21.24 | 3.409 | 819.05 | 2.4521 | 1063 | 21.24 | 3.372 | 2014.35 | 6.0422 | 1063 | 21.24 | 3.377 | 1666.85 | 6.6635 | 3.386 | 1500.0833 | 0.06772 | 70.7146 | 4.997
1064 | 21.26 | 3.412 | 820.7 | 2.4596 | 1064 | 21.26 | 3.374 | 2014.65 | 4.029 | 1064 | 21.26 | 3.381 | 1668 | 6.6697 | 3.389 | 1501.1167 | 0.06778 | 70.7633 | 4.5018
1065 | 21.28 | 3.415 | 823.5 | 2.4663 | 1065 | 21.28 | 3.378 | 2013.8 | 8.0569 | 1065 | 21.28 | 3.385 | 1670.5 | 6.677 | 3.3927 | 1502.6 | 0.067853 | 70.8332 | 5.5068
1066 | 21.3 | 3.417 | 826.05 | 1.6495 | 1066 | 21.3 | 3.38 | 2014.1 | 4.0279 | 1066 | 21.3 | 3.387 | 1670.8 | 3.3413 | 3.3947 | 1503.65 | 0.067893 | 70.8827 | 3.0062
1067 | 21.32 | 3.42 | 829.4 | 2.4832 | 1067 | 21.32 | 3.383 | 2015.45 | 6.0443 | 1067 | 21.32 | 3.391 | 1672.2 | 6.686 | 3.398 | 1505.6833 | 0.06796 | 70.9786 | 5.0156
1068 | 21.34 | 3.423 | 831.6 | 2.4915 | 1068 | 21.34 | 3.389 | 2015.75 | 12.0936 | 1068 | 21.34 | 3.395 | 1673.3 | 6.691 | 3.4023 | 1506.8833 | 0.068047 | 71.0352 | 6.5272
1069 | 21.36 | 3.424 | 833.85 | 0.83272 | 1069 | 21.36 | 3.392 | 2015.75 | 6.0473 | 1069 | 21.36 | 3.397 | 1674.7 | 3.348 | 3.4043 | 1508.1 | 0.068087 | 71.0925 | 3.015
1070 | 21.38 | 3.427 | 836.35 | 2.5053 | 1070 | 21.38 | 3.395 | 2016.3 | 6.0481 | 1070 | 21.38 | 3.399 | 1676.1 | 3.3508 | 3.407 | 1509.5833 | 0.06814 | 71.1624 | 4.0236
1071 | 21.4 | 3.429 | 838.05 | 1.6744 | 1071 | 21.4 | 3.399 | 2016.3 | 8.0652 | 1071 | 21.4 | 3.404 | 1678.05 | 8.3854 | 3.4107 | 1510.8 | 0.068213 | 71.2198 | 5.5374
1072 | 21.42 | 3.432 | 841.4 | 2.5192 | 1072 | 21.42 | 3.403 | 2016.05 | 8.0647 | 1072 | 21.42 | 3.407 | 1678.9 | 5.0354 | 3.414 | 1512.1167 | 0.06828 | 71.2819 | 5.0382
1073 | 21.44 | 3.434 | 844.2 | 1.6856 | 1073 | 21.44 | 3.405 | 2017.45 | 4.0335 | 1073 | 21.44 | 3.41 | 1679.7 | 5.0379 | 3.4163 | 1513.7833 | 0.068327 | 71.3604 | 3.5302
1074 | 21.46 | 3.438 | 846.7 | 3.3818 | 1074 | 21.46 | 3.407 | 2016.85 | 4.0343 | 1074 | 21.46 | 3.414 | 1680.85 | 6.7211 | 3.4197 | 1514.8 | 0.068393 | 71.4084 | 5.0476
1075 | 21.48 | 3.441 | 849.2 | 2.5438 | 1075 | 21.48 | 3.411 | 2017.45 | 8.0686 | 1075 | 21.48 | 3.418 | 1682.25 | 6.7262 | 3.4233 | 1516.3 | 0.068467 | 71.4791 | 5.557
1076 | 21.5 | 3.442 | 852 | 0.8506 | 1076 | 21.5 | 3.414 | 2018.55 | 6.054 | 1076 | 21.5 | 3.42 | 1683.65 | 3.3659 | 3.4253 | 1518.0667 | 0.068507 | 71.5623 | 3.0344
1077 | 21.52 | 3.446 | 853.95 | 3.4119 | 1077 | 21.52 | 3.417 | 2018.25 | 6.0552 | 1077 | 21.52 | 3.423 | 1685.3 | 5.0534 | 3.4287 | 1519.1667 | 0.068573 | 71.6142 | 5.0621
1078 | 21.54 | 3.448 | 856.2 | 1.7101 | 1078 | 21.54 | 3.423 | 2018.85 | 12.1113 | 1078 | 21.54 | 3.427 | 1686.15 | 6.7429 | 3.4327 | 1520.4 | 0.068653 | 71.6723 | 6.0791
1079 | 21.56 | 3.45 | 858.7 | 1.7149 | 1079 | 21.56 | 3.427 | 2018.55 | 8.0748 | 1079 | 21.56 | 3.428 | 1687.55 | 1.6868 | 3.435 | 1521.6 | 0.0687 | 71.7289 | 3.549
1080 | 21.58 | 3.452 | 862.05 | 1.7207 | 1080 | 21.58 | 3.428 | 2018.85 | 2.0187 | 1080 | 21.58 | 3.432 | 1689.2 | 6.7535 | 3.4373 | 1523.3667 | 0.068747 | 71.8122 | 3.5525
1081 | 21.6 | 3.455 | 865.15 | 2.5908 | 1081 | 21.6 | 3.431 | 2019.1 | 6.0569 | 1081 | 21.6 | 3.437 | 1690.05 | 8.4481 | 3.441 | 1524.7667 | 0.06882 | 71.8782 | 5.5882
1082 | 21.62 | 3.459 | 867.95 | 3.4662 | 1082 | 21.62 | 3.436 | 2018.85 | 10.0949 | 1082 | 21.62 | 3.441 | 1690.9 | 6.7619 | 3.4453 | 1525.9 | 0.068907 | 71.9316 | 6.6098
1083 | 21.64 | 3.462 | 870.45 | 2.6076 | 1083 | 21.64 | 3.437 | 2018.85 | 2.0188 | 1083 | 21.64 | 3.443 | 1692 | 3.3829 | 3.4473 | 1527.1 | 0.068947 | 71.9882 | 3.053
1084 | 21.66 | 3.466 | 874.35 | 3.4896 | 1084 | 21.66 | 3.44 | 2019.4 | 6.0574 | 1084 | 21.66 | 3.446 | 1693.95 | 5.0789 | 3.4507 | 1529.2333 | 0.069013 | 72.0888 | 5.0939
1085 | 21.68 | 3.468 | 876.3 | 1.7506 | 1085 | 21.68 | 3.446 | 2019.4 | 12.1164 | 1085 | 21.68 | 3.451 | 1693.95 | 8.4697 | 3.455 | 1529.8833 | 0.0691 | 72.1194 | 6.6281
1086 | 21.7 | 3.469 | 878.8 | 0.87755 | 1086 | 21.7 | 3.448 | 2018.85 | 4.0382 | 1086 | 21.7 | 3.452 | 1695.35 | 1.6946 | 3.4563 | 1531 | 0.069127 | 72.172 | 2.0406
1087 | 21.72 | 3.472 | 881.6 | 2.6406 | 1087 | 21.72 | 3.45 | 2019.65 | 4.0385 | 1087 | 21.72 | 3.455 | 1696.5 | 5.0878 | 3.459 | 1532.5833 | 0.06918 | 72.2467 | 4.0848
1088 | 21.74 | 3.474 | 883.55 | 1.7652 | 1088 | 21.74 | 3.455 | 2019.1 | 10.0969 | 1088 | 21.74 | 3.459 | 1696.5 | 6.786 | 3.4627 | 1533.05 | 0.069253 | 72.2687 | 5.6203
1089 | 21.76 | 3.477 | 886.95 | 2.6557 | 1089 | 21.76 | 3.459 | 2019.1 | 8.0764 | 1089 | 21.76 | 3.462 | 1698.15 | 5.092 | 3.466 | 1534.7333 | 0.06932 | 72.348 | 5.113
1090 | 21.78 | 3.48 | 889.15 | 2.6642 | 1090 | 21.78 | 3.461 | 2019.65 | 4.0387 | 1090 | 21.78 | 3.465 | 1699.3 | 5.0962 | 3.4687 | 1536.0333 | 0.069373 | 72.4093 | 4.0944
1091 | 21.8 | 3.483 | 891.95 | 2.6717 | 1091 | 21.8 | 3.464 | 2019.95 | 6.0594 | 1091 | 21.8 | 3.47 | 1699.55 | 8.4971 | 3.4723 | 1537.15 | 0.069447 | 72.4619 | 5.6342
1092 | 21.82 | 3.486 | 895.05 | 2.6805 | 1092 | 21.82 | 3.468 | 2020.2 | 8.0803 | 1092 | 21.82 | 3.473 | 1701.5 | 5.1016 | 3.4757 | 1538.9167 | 0.069513 | 72.5452 | 5.1268
1093 | 21.84 | 3.488 | 897.55 | 1.7926 | 1093 | 21.84 | 3.47 | 2019.95 | 4.0402 | 1093 | 21.84 | 3.476 | 1702.35 | 5.1058 | 3.478 | 1539.95 | 0.06956 | 72.5939 | 3.592
1094 | 21.86 | 3.491 | 900.05 | 2.6964 | 1094 | 21.86 | 3.473 | 2020.2 | 6.0602 | 1094 | 21.86 | 3.479 | 1702.9 | 5.1079 | 3.481 | 1541.05 | 0.06962 | 72.6458 | 4.6215
1095 | 21.88 | 3.493 | 903.7 | 1.8037 | 1095 | 21.88 | 3.478 | 2019.95 | 10.1004 | 1095 | 21.88 | 3.483 | 1704.3 | 6.8144 | 3.4847 | 1542.65 | 0.069693 | 72.7212 | 5.6535
1096 | 21.9 | 3.496 | 905.9 | 2.7144 | 1096 | 21.9 | 3.482 | 2019.95 | 8.0798 | 1096 | 21.9 | 3.485 | 1704.6 | 3.4089 | 3.4877 | 1543.4833 | 0.069753 | 72.7605 | 4.6292
1097 | 21.92 | 3.499 | 909.25 | 2.7227 | 1097 | 21.92 | 3.485 | 2020.5 | 6.0607 | 1097 | 21.92 | 3.487 | 1706 | 3.4106 | 3.4903 | 1545.25 | 0.069807 | 72.8438 | 4.1183
1098 | 21.94 | 3.501 | 912.9 | 1.8221 | 1098 | 21.94 | 3.488 | 2019.95 | 6.0607 | 1098 | 21.94 | 3.493 | 1706.55 | 10.2376 | 3.494 | 1546.4667 | 0.06988 | 72.9011 | 5.6681
1099 | 21.96 | 3.505 | 915.15 | 3.6561 | 1099 | 21.96 | 3.491 | 2019.4 | 6.059 | 1099 | 21.96 | 3.497 | 1707.1 | 6.8273 | 3.4977 | 1547.2167 | 0.069953 | 72.9365 | 5.6718
1100 | 21.98 | 3.509 | 918.2 | 3.6667 | 1100 | 21.98 | 3.493 | 2019.4 | 4.0388 | 1100 | 21.98 | 3.5 | 1708.5 | 5.1234 | 3.5007 | 1548.7 | 0.070013 | 73.0064 | 4.6439
1101 | 22 | 3.512 | 921 | 2.7588 | 1101 | 22 | 3.497 | 2019.4 | 8.0776 | 1101 | 22 | 3.502 | 1709.35 | 3.4178 | 3.5037 | 1549.9167 | 0.070073 | 73.0638 | 4.6479
1102 | 22.02 | 3.514 | 924.1 | 1.8451 | 1102 | 22.02 | 3.5 | 2019.4 | 6.0582 | 1102 | 22.02 | 3.506 | 1709.9 | 6.8385 | 3.5067 | 1551.1333 | 0.070133 | 73.1211 | 4.6516
1103 | 22.04 | 3.517 | 926.6 | 2.7761 | 1103 | 22.04 | 3.504 | 2018.85 | 8.0765 | 1103 | 22.04 | 3.509 | 1711 | 5.1314 | 3.51 | 1552.15 | 0.0702 | 73.1691 | 5.1721
1104 | 22.06 | 3.519 | 929.65 | 1.8563 | 1104 | 22.06 | 3.507 | 2018.85 | 6.0566 | 1104 | 22.06 | 3.511 | 1711.55 | 3.4226 | 3.5123 | 1553.35 | 0.070247 | 73.2256 | 3.6231
1105 | 22.08 | 3.521 | 932.2 | 1.8618 | 1105 | 22.08 | 3.511 | 2018.55 | 8.0748 | 1105 | 22.08 | 3.514 | 1711.85 | 5.1351 | 3.5153 | 1554.2 | 0.070307 | 73.2657 | 4.6613
1106 | 22.1 | 3.523 | 934.7 | 1.8669 | 1106 | 22.1 | 3.515 | 2018.85 | 8.0748 | 1106 | 22.1 | 3.518 | 1711.85 | 6.8474 | 3.5187 | 1555.1333 | 0.070373 | 73.3097 | 5.1822
1107 | 22.12 | 3.527 | 937.75 | 3.7449 | 1107 | 22.12 | 3.517 | 2018.55 | 4.0374 | 1107 | 22.12 | 3.521 | 1713.25 | 5.1377 | 3.5217 | 1556.5167 | 0.070433 | 73.3749 | 4.6675
1108 | 22.14 | 3.532 | 941.1 | 4.6971 | 1108 | 22.14 | 3.52 | 2018.55 | 6.0557 | 1108 | 22.14 | 3.526 | 1713.8 | 8.5676 | 3.526 | 1557.8167 | 0.07052 | 73.4362 | 6.7477
1109 | 22.16 | 3.534 | 943.05 | 1.8841 | 1109 | 22.16 | 3.523 | 2019.1 | 6.0565 | 1109 | 22.16 | 3.531 | 1715.2 | 8.5725 | 3.5293 | 1559.1167 | 0.070587 | 73.4975 | 5.1949
1110 | 22.18 | 3.537 | 947 | 2.8351 | 1110 | 22.18 | 3.526 | 2017.7 | 6.0552 | 1110 | 22.18 | 3.532 | 1715.2 | 1.7152 | 3.5317 | 1559.9667 | 0.070633 | 73.5375 | 3.6389
1111 | 22.2 | 3.541 | 949.2 | 3.7924 | 1111 | 22.2 | 3.529 | 2018.55 | 6.0544 | 1111 | 22.2 | 3.534 | 1716.3 | 3.4315 | 3.5347 | 1561.35 | 0.070693 | 73.6027 | 4.682
1112 | 22.22 | 3.542 | 952.55 | 0.95087 | 1112 | 22.22 | 3.535 | 2017.45 | 12.108 | 1112 | 22.22 | 3.539 | 1716.3 | 8.5815 | 3.5387 | 1562.1 | 0.070773 | 73.6381 | 6.2469
1113 | 22.24 | 3.545 | 955.65 | 2.8623 | 1113 | 22.24 | 3.538 | 2017.45 | 6.0523 | 1113 | 22.24 | 3.54 | 1716.3 | 1.7163 | 3.541 | 1563.1333 | 0.07082 | 73.6868 | 3.6461
1114 | 22.26 | 3.547 | 957.9 | 1.9136 | 1114 | 22.26 | 3.541 | 2017.7 | 6.0527 | 1114 | 22.26 | 3.542 | 1716.6 | 3.4329 | 3.5433 | 1564.0667 | 0.070867 | 73.7308 | 3.6484
1115 | 22.28 | 3.55 | 961.5 | 2.8791 | 1115 | 22.28 | 3.545 | 2017.45 | 8.0703 | 1115 | 22.28 | 3.549 | 1717.15 | 12.0181 | 3.548 | 1565.3667 | 0.07096 | 73.7921 | 7.302
1116 | 22.3 | 3.554 | 964.05 | 3.8511 | 1116 | 22.3 | 3.549 | 2017.15 | 8.0692 | 1116 | 22.3 | 3.551 | 1717.7 | 3.4349 | 3.5513 | 1566.3 | 0.071027 | 73.8361 | 5.2194
1117 | 22.32 | 3.557 | 967.1 | 2.8967 | 1117 | 22.32 | 3.55 | 2016.85 | 2.017 | 1117 | 22.32 | 3.555 | 1717.7 | 6.8708 | 3.554 | 1567.2167 | 0.07108 | 73.8793 | 4.178
1118 | 22.34 | 3.561 | 969.9 | 3.874 | 1118 | 22.34 | 3.553 | 2015.75 | 6.0489 | 1118 | 22.34 | 3.559 | 1717.7 | 6.8708 | 3.5577 | 1567.7833 | 0.071153 | 73.906 | 5.7475
1119 | 22.36 | 3.564 | 972.7 | 2.9139 | 1119 | 22.36 | 3.556 | 2015.45 | 6.0468 | 1119 | 22.36 | 3.563 | 1718 | 6.8714 | 3.561 | 1568.7167 | 0.07122 | 73.95 | 5.2275
1120 | 22.38 | 3.566 | 975.5 | 1.9482 | 1120 | 22.38 | 3.559 | 2015.45 | 6.0464 | 1120 | 22.38 | 3.565 | 1718 | 3.436 | 3.5633 | 1569.65 | 0.071267 | 73.994 | 3.6614
1121 | 22.4 | 3.57 | 978.55 | 3.9081 | 1121 | 22.4 | 3.564 | 2014.65 | 10.0752 | 1121 | 22.4 | 3.568 | 1718.25 | 5.1544 | 3.5673 | 1570.4833 | 0.071347 | 74.0333 | 6.2803
1122 | 22.42 | 3.572 | 980.5 | 1.9591 | 1122 | 22.42 | 3.568 | 2014.9 | 8.0591 | 1122 | 22.42 | 3.57 | 1717.7 | 3.4359 | 3.57 | 1571.0333 | 0.0714 | 74.0592 | 4.1887
1123 | 22.44 | 3.573 | 983.6 | 0.98205 | 1123 | 22.44 | 3.573 | 2014.65 | 10.0739 | 1123 | 22.44 | 3.573 | 1718 | 5.1536 | 3.573 | 1572.0833 | 0.07146 | 74.1087 | 4.7147
1124 | 22.46 | 3.577 | 986.35 | 3.9399 | 1124 | 22.46 | 3.574 | 2014.35 | 2.0145 | 1124 | 22.46 | 3.577 | 1719.4 | 6.8748 | 3.576 | 1573.3667 | 0.07152 | 74.1692 | 4.7182
1125 | 22.48 | 3.581 | 989.45 | 3.9516 | 1125 | 22.48 | 3.577 | 2013.5 | 6.0418 | 1125 | 22.48 | 3.582 | 1719.1 | 8.5962 | 3.58 | 1574.0167 | 0.0716 | 74.1999 | 6.2948
1126 | 22.5 | 3.583 | 993.1 | 1.9826 | 1126 | 22.5 | 3.581 | 2012.95 | 8.0529 | 1126 | 22.5 | 3.586 | 1719.65 | 6.8775 | 3.5833 | 1575.2333 | 0.071667 | 74.2572 | 5.2488
1127 | 22.52 | 3.586 | 995.6 | 2.983 | 1127 | 22.52 | 3.583 | 2012.1 | 4.0251 | 1127 | 22.52 | 3.587 | 1719.65 | 1.7197 | 3.5853 | 1575.7833 | 0.071707 | 74.2831 | 3.151
1128 | 22.54 | 3.591 | 998.95 | 4.9864 | 1128 | 22.54 | 3.586 | 2012.1 | 6.0363 | 1128 | 22.54 | 3.591 | 1718.85 | 6.877 | 3.5893 | 1576.6333 | 0.071787 | 74.3232 | 6.3048
1129 | 22.56 | 3.592 | 1002 | 1.0005 | 1129 | 22.56 | 3.591 | 2011.3 | 10.0585 | 1129 | 22.56 | 3.595 | 1718.85 | 6.8754 | 3.5927 | 1577.3833 | 0.071853 | 74.3586 | 5.2567
1130 | 22.58 | 3.595 | 1004.55 | 3.0098 | 1130 | 22.58 | 3.593 | 2010.7 | 4.022 | 1130 | 22.58 | 3.596 | 1718 | 1.7184 | 3.5947 | 1577.75 | 0.071893 | 74.3758 | 3.1551
1131 | 22.6 | 3.598 | 1007.9 | 3.0187 | 1131 | 22.6 | 3.598 | 2011 | 10.0542 | 1131 | 22.6 | 3.6 | 1718.25 | 6.8725 | 3.5987 | 1579.05 | 0.071973 | 74.4371 | 6.3136
1132 | 22.62 | 3.6 | 1009.85 | 2.0178 | 1132 | 22.62 | 3.602 | 2009.6 | 8.0412 | 1132 | 22.62 | 3.604 | 1718.25 | 6.873 | 3.602 | 1579.2333 | 0.07204 | 74.4458 | 5.2638
1133 | 22.64 | 3.604 | 1012.9 | 4.0455 | 1133 | 22.64 | 3.604 | 2009.6 | 4.0192 | 1133 | 22.64 | 3.607 | 1717.45 | 5.1536 | 3.605 | 1579.9833 | 0.0721 | 74.4811 | 4.7388
1134 | 22.66 | 3.609 | 1016.25 | 5.0729 | 1134 | 22.66 | 3.607 | 2008.5 | 6.0272 | 1134 | 22.66 | 3.61 | 1717.7 | 5.1527 | 3.6087 | 1580.8167 | 0.072173 | 74.5204 | 5.7948
1135 | 22.68 | 3.612 | 1019.9 | 3.0542 | 1135 | 22.68 | 3.61 | 2007.65 | 6.0242 | 1135 | 22.68 | 3.615 | 1716.05 | 8.5844 | 3.6123 | 1581.2 | 0.072247 | 74.5385 | 5.797
1136 | 22.7 | 3.613 | 1022.4 | 1.0211 | 1136 | 22.7 | 3.613 | 2005.4 | 6.0196 | 1136 | 22.7 | 3.618 | 1716.3 | 5.1485 | 3.6147 | 1581.3667 | 0.072293 | 74.5463 | 3.6897
1137 | 22.72 | 3.617 | 1024.9 | 4.0946 | 1137 | 22.72 | 3.616 | 2005.7 | 6.0167 | 1137 | 22.72 | 3.619 | 1715.5 | 1.7159 | 3.6173 | 1582.0333 | 0.072347 | 74.5778 | 4.2179
1138 | 22.74 | 3.62 | 1028 | 3.0794 | 1138 | 22.74 | 3.619 | 2006 | 6.0176 | 1138 | 22.74 | 3.623 | 1714.35 | 6.8597 | 3.6207 | 1582.7833 | 0.072413 | 74.6131 | 5.2747
1139 | 22.76 | 3.623 | 1029.95 | 3.0869 | 1139 | 22.76 | 3.625 | 2004.85 | 12.0325 | 1139 | 22.76 | 3.627 | 1713.25 | 6.8552 | 3.625 | 1582.6833 | 0.0725 | 74.6084 | 6.8585
1140 | 22.78 | 3.623 | 1033.3 | 0 | 1140 | 22.78 | 3.628 | 2004 | 6.0133 | 1140 | 22.78 | 3.629 | 1712.95 | 3.4262 | 3.6267 | 1583.4167 | 0.072533 | 74.643 | 2.6384
1141 | 22.8 | 3.627 | 1036.65 | 4.1399 | 1141 | 22.8 | 3.631 | 2003.45 | 6.0112 | 1141 | 22.8 | 3.633 | 1712.15 | 6.8502 | 3.6303 | 1584.0833 | 0.072607 | 74.6744 | 5.8071
1142 | 22.82 | 3.632 | 1039.75 | 5.191 | 1142 | 22.82 | 3.634 | 2002.35 | 6.0087 | 1142 | 22.82 | 3.638 | 1711.85 | 8.56 | 3.6347 | 1584.65 | 0.072693 | 74.7011 | 6.8656
1143 | 22.84 | 3.635 | 1042.8 | 3.1238 | 1143 | 22.84 | 3.637 | 2001.5 | 6.0058 | 1143 | 22.84 | 3.641 | 1710.75 | 5.1339 | 3.6377 | 1585.0167 | 0.072753 | 74.7184 | 4.7545
1144 | 22.86 | 3.638 | 1045.6 | 3.1326 | 1144 | 22.86 | 3.64 | 2000.65 | 6.0032 | 1144 | 22.86 | 3.644 | 1709.9 | 5.131 | 3.6407 | 1585.3833 | 0.072813 | 74.7357 | 4.7556
1145 | 22.88 | 3.643 | 1048.4 | 5.235 | 1145 | 22.88 | 3.643 | 1999.85 | 6.0007 | 1145 | 22.88 | 3.649 | 1709.6 | 8.5487 | 3.645 | 1585.95 | 0.0729 | 74.7624 | 6.8712
1146 | 22.9 | 3.645 | 1051.45 | 2.0999 | 1146 | 22.9 | 3.646 | 1998.45 | 5.9975 | 1146 | 22.9 | 3.652 | 1707.95 | 5.1263 | 3.6477 | 1585.95 | 0.072953 | 74.7624 | 4.2292
1147 | 22.92 | 3.646 | 1054.25 | 1.0528 | 1147 | 22.92 | 3.65 | 1998.15 | 7.9932 | 1147 | 22.92 | 3.653 | 1707.4 | 1.7077 | 3.6497 | 1586.6 | 0.072993 | 74.793 | 3.1726
1148 | 22.94 | 3.65 | 1057.05 | 4.2226 | 1148 | 22.94 | 3.654 | 1996.5 | 7.9893 | 1148 | 22.94 | 3.657 | 1706.55 | 6.8279 | 3.6537 | 1586.7 | 0.073073 | 74.7978 | 6.3466
1149 | 22.96 | 3.652 | 1060.7 | 2.1178 | 1149 | 22.96 | 3.659 | 1995.9 | 9.981 | 1149 | 22.96 | 3.66 | 1704.85 | 5.1171 | 3.657 | 1587.15 | 0.07314 | 74.819 | 5.2898
1150 | 22.98 | 3.655 | 1062.9 | 3.1854 | 1150 | 22.98 | 3.661 | 1994.5 | 3.9904 | 1150 | 22.98 | 3.663 | 1704.85 | 5.1145 | 3.6597 | 1587.4167 | 0.073193 | 74.8315 | 4.2328
1151 | 23 | 3.66 | 1066 | 5.3223 | 1151 | 23 | 3.663 | 1993.95 | 3.9884 | 1151 | 23 | 3.668 | 1704.05 | 8.5223 | 3.6637 | 1588 | 0.073273 | 74.859 | 6.3508
1152 | 23.02 | 3.663 | 1069.05 | 3.2026 | 1152 | 23.02 | 3.667 | 1992.3 | 7.9725 | 1152 | 23.02 | 3.672 | 1702.65 | 6.8134 | 3.6673 | 1588 | 0.073347 | 74.859 | 5.8227
1153 | 23.04 | 3.666 | 1072.15 | 3.2118 | 1153 | 23.04 | 3.67 | 1991.75 | 5.9761 | 1153 | 23.04 | 3.675 | 1702.05 | 5.107 | 3.6703 | 1588.65 | 0.073407 | 74.8897 | 4.765
1154 | 23.06 | 3.669 | 1075.2 | 3.221 | 1154 | 23.06 | 3.672 | 1990.9 | 3.9827 | 1154 | 23.06 | 3.677 | 1701.5 | 3.4036 | 3.6727 | 1589.2 | 0.073453 | 74.9156 | 3.7075
1155 | 23.08 | 3.672 | 1077.15 | 3.2285 | 1155 | 23.08 | 3.676 | 1989.75 | 7.9613 | 1155 | 23.08 | 3.68 | 1699.85 | 5.102 | 3.676 | 1588.9167 | 0.07352 | 74.9023 | 5.2969
1156 | 23.1 | 3.675 | 1080.25 | 3.2361 | 1156 | 23.1 | 3.681 | 1988.65 | 9.946 | 1156 | 23.1 | 3.683 | 1698.7 | 5.0978 | 3.6797 | 1589.2 | 0.073593 | 74.9156 | 5.8265
1157 | 23.12 | 3.677 | 1083.3 | 2.1636 | 1157 | 23.12 | 3.684 | 1987.8 | 5.9647 | 1157 | 23.12 | 3.684 | 1697.9 | 1.6983 | 3.6817 | 1589.6667 | 0.073633 | 74.9376 | 3.1789
1158 | 23.14 | 3.68 | 1086.65 | 3.2549 | 1158 | 23.14 | 3.687 | 1986.4 | 5.9613 | 1158 | 23.14 | 3.689 | 1697.3 | 8.488 | 3.6853 | 1590.1167 | 0.073707 | 74.9588 | 5.8296
1159 | 23.16 | 3.683 | 1090 | 3.265 | 1159 | 23.16 | 3.691 | 1985.6 | 7.944 | 1159 | 23.16 | 3.695 | 1697.05 | 10.183 | 3.6897 | 1590.8833 | 0.073793 | 74.995 | 6.8922
1160 | 23.18 | 3.686 | 1092.55 | 3.2738 | 1160 | 23.18 | 3.694 | 1983.35 | 5.9534 | 1160 | 23.18 | 3.697 | 1696.2 | 3.3933 | 3.6923 | 1590.7 | 0.073847 | 74.9863 | 4.2421
1161 | 23.2 | 3.691 | 1096.15 | 5.4717 | 1161 | 23.2 | 3.696 | 1982.8 | 3.9662 | 1161 | 23.2 | 3.7 | 1695.65 | 5.0878 | 3.6957 | 1591.5333 | 0.073913 | 75.0256 | 5.3037
1162 | 23.22 | 3.694 | 1098.95 | 3.2927 | 1162 | 23.22 | 3.7 | 1980.55 | 7.9267 | 1162 | 23.22 | 3.704 | 1695.1 | 6.7815 | 3.6993 | 1591.5333 | 0.073987 | 75.0256 | 5.8356
1163 | 23.24 | 3.697 | 1102 | 3.3014 | 1163 | 23.24 | 3.703 | 1979.45 | 5.94 | 1163 | 23.24 | 3.708 | 1693.95 | 6.7781 | 3.7027 | 1591.8 | 0.074053 | 75.0382 | 5.3056
1164 | 23.26 | 3.7 | 1105.1 | 3.3107 | 1164 | 23.26 | 3.706 | 1977.75 | 5.9358 | 1164 | 23.26 | 3.709 | 1693.15 | 1.6935 | 3.705 | 1592 | 0.0741 | 75.0476 | 3.7144
1165 | 23.28 | 3.702 | 1107.35 | 2.2124 | 1165 | 23.28 | 3.711 | 1976.9 | 9.8866 | 1165 | 23.28 | 3.713 | 1692.85 | 6.772 | 3.7087 | 1592.3667 | 0.074173 | 75.0649 | 5.838
1166 | 23.3 | 3.704 | 1110.4 | 2.2178 | 1166 | 23.3 | 3.715 | 1974.7 | 7.9032 | 1166 | 23.3 | 3.716 | 1692 | 5.0773 | 3.7117 | 1592.3667 | 0.074233 | 75.0649 | 4.7771
1167 | 23.32 | 3.709 | 1113.5 | 5.5597 | 1167 | 23.32 | 3.718 | 1973.55 | 5.9224 | 1167 | 23.32 | 3.718 | 1692 | 3.384 | 3.715 | 1593.0167 | 0.0743 | 75.0955 | 5.309
1168 | 23.34 | 3.712 | 1116 | 3.3443 | 1168 | 23.34 | 3.721 | 1971.6 | 5.9177 | 1168 | 23.34 | 3.723 | 1691.2 | 8.458 | 3.7187 | 1592.9333 | 0.074373 | 75.0916 | 5.8409
1169 | 23.36 | 3.715 | 1118.5 | 3.3517 | 1169 | 23.36 | 3.725 | 1970.2 | 7.8836 | 1169 | 23.36 | 3.727 | 1690.35 | 6.7631 | 3.7223 | 1593.0167 | 0.074447 | 75.0955 | 5.8409
1170 | 23.38 | 3.718 | 1122.15 | 3.361 | 1170 | 23.38 | 3.727 | 1969.4 | 3.9396 | 1170 | 23.38 | 3.73 | 1689.5 | 5.0698 | 3.725 | 1593.6833 | 0.0745 | 75.127 | 4.2489
1171 | 23.4 | 3.721 | 1124.95 | 3.3707 | 1171 | 23.4 | 3.729 | 1967.15 | 3.9366 | 1171 | 23.4 | 3.732 | 1689.8 | 3.3793 | 3.7273 | 1593.9667 | 0.074547 | 75.1403 | 3.7189
1172 | 23.42 | 3.724 | 1128 | 3.3794 | 1172 | 23.42 | 3.732 | 1965.75 | 5.8994 | 1172 | 23.42 | 3.736 | 1688.4 | 6.7564 | 3.7307 | 1594.05 | 0.074613 | 75.1442 | 5.3134
1173 | 23.44 | 3.727 | 1130.25 | 3.3874 | 1173 | 23.44 | 3.737 | 1963.8 | 9.8239 | 1173 | 23.44 | 3.74 | 1688.1 | 6.753 | 3.7347 | 1594.05 | 0.074693 | 75.1442 | 6.3762
1174 | 23.46 | 3.729 | 1133.85 | 2.2641 | 1174 | 23.46 | 3.741 | 1961.55 | 7.8507 | 1174 | 23.46 | 3.74 | 1687.8 | 0 | 3.7367 | 1594.4 | 0.074733 | 75.1607 | 3.1884
1175 | 23.48 | 3.732 | 1136.4 | 3.4054 | 1175 | 23.48 | 3.745 | 1960.7 | 7.8445 | 1175 | 23.48 | 3.745 | 1687.25 | 8.4376 | 3.7407 | 1594.7833 | 0.074813 | 75.1788 | 6.3784
1176 | 23.5 | 3.736 | 1140 | 4.5528 | 1176 | 23.5 | 3.749 | 1959.05 | 7.8395 | 1176 | 23.5 | 3.75 | 1687 | 8.4356 | 3.745 | 1595.35 | 0.0749 | 75.2055 | 6.912
1177 | 23.52 | 3.74 | 1142.8 | 4.5656 | 1177 | 23.52 | 3.751 | 1956.8 | 3.9158 | 1177 | 23.52 | 3.754 | 1686.15 | 6.7463 | 3.7483 | 1595.25 | 0.074967 | 75.2008 | 5.3177
1178 | 23.54 | 3.744 | 1146.15 | 4.5779 | 1178 | 23.54 | 3.754 | 1955.4 | 5.8683 | 1178 | 23.54 | 3.756 | 1685.6 | 3.3717 | 3.7513 | 1595.7167 | 0.075027 | 75.2228 | 4.7864
1179 | 23.56 | 3.746 | 1148.65 | 2.2948 | 1179 | 23.56 | 3.758 | 1953.2 | 7.8172 | 1179 | 23.56 | 3.762 | 1685.3 | 10.1127 | 3.7553 | 1595.7167 | 0.075107 | 75.2228 | 6.3829
1180 | 23.58 | 3.749 | 1152.85 | 3.4523 | 1180 | 23.58 | 3.759 | 1950.65 | 1.9519 | 1180 | 23.58 | 3.763 | 1685.05 | 1.6852 | 3.757 | 1596.1833 | 0.07514 | 75.2448 | 2.6599
1181 | 23.6 | 3.752 | 1154.8 | 3.4615 | 1181 | 23.6 | 3.762 | 1949.25 | 5.8499 | 1181 | 23.6 | 3.765 | 1684.45 | 3.3695 | 3.7597 | 1596.1667 | 0.075193 | 75.244 | 4.2565
1182 | 23.62 | 3.754 | 1158.45 | 2.3133 | 1182 | 23.62 | 3.767 | 1946.2 | 9.7386 | 1182 | 23.62 | 3.769 | 1683.9 | 6.7367 | 3.7633 | 1596.1833 | 0.075267 | 75.2448 | 5.8526
1183 | 23.64 | 3.757 | 1161.25 | 3.4796 | 1183 | 23.64 | 3.772 | 1944.8 | 9.7275 | 1183 | 23.64 | 3.772 | 1683.35 | 5.0509 | 3.767 | 1596.4667 | 0.07534 | 75.2582 | 5.8532
1184 | 23.66 | 3.761 | 1163.75 | 4.65 | 1184 | 23.66 | 3.774 | 1943.1 | 3.8879 | 1184 | 23.66 | 3.775 | 1682.25 | 5.0484 | 3.77 | 1596.3667 | 0.0754 | 75.2534 | 4.7893
1185 | 23.68 | 3.764 | 1166.85 | 3.4959 | 1185 | 23.68 | 3.777 | 1940.6 | 5.8256 | 1185 | 23.68 | 3.779 | 1681.95 | 6.7284 | 3.7733 | 1596.4667 | 0.075467 | 75.2582 | 5.3214
1186 | 23.7 | 3.768 | 1169.65 | 4.673 | 1186 | 23.7 | 3.781 | 1938.1 | 7.7574 | 1186 | 23.7 | 3.784 | 1681.4 | 8.4084 | 3.7777 | 1596.3833 | 0.075553 | 75.2542 | 6.9178
1187 | 23.72 | 3.772 | 1173 | 4.6853 | 1187 | 23.72 | 3.783 | 1937.25 | 3.8753 | 1187 | 23.72 | 3.786 | 1680.55 | 3.362 | 3.7803 | 1596.9333 | 0.075607 | 75.2802 | 4.2578
1188 | 23.74 | 3.774 | 1176.35 | 2.3494 | 1188 | 23.74 | 3.786 | 1934.45 | 5.8076 | 1188 | 23.74 | 3.789 | 1680.55 | 5.0417 | 3.783 | 1597.1167 | 0.07566 | 75.2888 | 4.2587
1189 | 23.76 | 3.777 | 1179.1 | 3.5332 | 1189 | 23.76 | 3.79 | 1931.95 | 7.7328 | 1189 | 23.76 | 3.793 | 1680.3 | 6.7217 | 3.7867 | 1597.1167 | 0.075733 | 75.2888 | 5.8561
1190 | 23.78 | 3.779 | 1182.2 | 2.3613 | 1190 | 23.78 | 3.793 | 1929.15 | 5.7917 | 1190 | 23.78 | 3.798 | 1678.6 | 8.3972 | 3.79 | 1596.65 | 0.0758 | 75.2668 | 5.3229
1191 | 23.8 | 3.782 | 1185.85 | 3.5521 | 1191 | 23.8 | 3.796 | 1927.5 | 5.785 | 1191 | 23.8 | 3.797 | 1678.05 | -1.6783 | 3.7917 | 1597.1333 | 0.075833 | 75.2896 | 2.6615
1192 | 23.82 | 3.786 | 1188.9 | 4.7495 | 1192 | 23.82 | 3.802 | 1924.7 | 11.5566 | 1192 | 23.82 | 3.802 | 1676.95 | 8.3875 | 3.7967 | 1596.85 | 0.075933 | 75.2762 | 7.985
1193 | 23.84 | 3.789 | 1191.15 | 3.5701 | 1193 | 23.84 | 3.805 | 1922.15 | 5.7703 | 1193 | 23.84 | 3.806 | 1675.8 | 6.7055 | 3.8 | 1596.3667 | 0.076 | 75.2534 | 5.322
1194 | 23.86 | 3.793 | 1194.5 | 4.7713 | 1194 | 23.86 | 3.807 | 1919.4 | 3.8415 | 1194 | 23.86 | 3.808 | 1675.8 | 3.3516 | 3.8027 | 1596.5667 | 0.076053 | 75.2629 | 4.2572
1195 | 23.88 | 3.798 | 1197.3 | 5.9795 | 1195 | 23.88 | 3.811 | 1917.15 | 7.6731 | 1195 | 23.88 | 3.813 | 1674.7 | 8.3763 | 3.8073 | 1596.3833 | 0.076147 | 75.2542 | 7.4502
1196 | 23.9 | 3.801 | 1200.65 | 3.5969 | 1196 | 23.9 | 3.815 | 1914.05 | 7.6624 | 1196 | 23.9 | 3.818 | 1673 | 8.3692 | 3.8113 | 1595.9 | 0.076227 | 75.2314 | 6.3846
1197 | 23.92 | 3.804 | 1204.55 | 3.6078 | 1197 | 23.92 | 3.817 | 1910.45 | 3.8245 | 1197 | 23.92 | 3.821 | 1672.45 | 5.0182 | 3.814 | 1595.8167 | 0.07628 | 75.2275 | 4.2556
1198 | 23.94 | 3.807 | 1205.95 | 3.6158 | 1198 | 23.94 | 3.819 | 1908.2 | 3.8186 | 1198 | 23.94 | 3.822 | 1671.35 | 1.6719 | 3.816 | 1595.1667 | 0.07632 | 75.1969 | 3.191
1199 | 23.96 | 3.809 | 1209.55 | 2.4155 | 1199 | 23.96 | 3.823 | 1904.85 | 7.6261 | 1199 | 23.96 | 3.826 | 1669.95 | 6.6826 | 3.8193 | 1594.7833 | 0.076387 | 75.1788 | 5.3166
1200 | 23.98 | 3.811 | 1211.25 | 2.4208 | 1200 | 23.98 | 3.826 | 1902.35 | 5.7108 | 1200 | 23.98 | 3.828 | 1668.55 | 3.3385 | 3.8217 | 1594.05 | 0.076433 | 75.1442 | 3.7203
1201 | 24 | 3.813 | 1214.6 | 2.4259 | 1201 | 24 | 3.831 | 1899.8 | 9.5054 | 1201 | 24 | 3.831 | 1668 | 5.0048 | 3.825 | 1594.1333 | 0.0765 | 75.1482 | 5.3136
1202 | 24.02 | 3.817 | 1217.4 | 4.864 | 1202 | 24.02 | 3.833 | 1897.6 | 3.7974 | 1202 | 24.02 | 3.835 | 1666.85 | 6.6697 | 3.8283 | 1593.95 | 0.076567 | 75.1395 | 5.3135
1203 | 24.04 | 3.821 | 1220.2 | 4.8752 | 1203 | 24.04 | 3.837 | 1893.95 | 7.5831 | 1203 | 24.04 | 3.84 | 1665.5 | 8.3309 | 3.8327 | 1593.2167 | 0.076653 | 75.105 | 6.9055
1204 | 24.06 | 3.825 | 1223.55 | 4.8875 | 1204 | 24.06 | 3.841 | 1891.15 | 7.5702 | 1204 | 24.06 | 3.842 | 1664.9 | 3.3304 | 3.836 | 1593.2 | 0.07672 | 75.1042 | 5.3107
1205 | 24.08 | 3.828 | 1226.6 | 3.6752 | 1205 | 24.08 | 3.843 | 1887.55 | 3.7787 | 1205 | 24.08 | 3.845 | 1663.8 | 4.9931 | 3.8387 | 1592.65 | 0.076773 | 75.0782 | 4.2478
1206 | 24.1 | 3.832 | 1229.95 | 4.9131 | 1206 | 24.1 | 3.846 | 1883.05 | 5.6559 | 1206 | 24.1 | 3.849 | 1662.4 | 6.6524 | 3.8423 | 1591.8 | 0.076847 | 75.0382 | 5.8382
1207 | 24.12 | 3.835 | 1233.05 | 3.6945 | 1207 | 24.12 | 3.849 | 1880 | 5.6446 | 1207 | 24.12 | 3.853 | 1660.75 | 6.6463 | 3.8457 | 1591.2667 | 0.076913 | 75.013 | 5.3051
1208 | 24.14 | 3.837 | 1236.1 | 2.4692 | 1208 | 24.14 | 3.853 | 1877.5 | 7.515 | 1208 | 24.14 | 3.854 | 1659.6 | 1.6602 | 3.848 | 1591.0667 | 0.07696 | 75.0036 | 3.7127
1209 | 24.16 | 3.84 | 1238.05 | 3.7112 | 1209 | 24.16 | 3.858 | 1873.55 | 9.3776 | 1209 | 24.16 | 3.858 | 1657.95 | 6.6351 | 3.852 | 1589.85 | 0.07704 | 74.9462 | 6.3618
1210 | 24.18 | 3.843 | 1241.4 | 3.7192 | 1210 | 24.18 | 3.862 | 1869.65 | 7.4864 | 1210 | 24.18 | 3.861 | 1655.7 | 4.9705 | 3.8553 | 1588.9167 | 0.077107 | 74.9023 | 5.2979
1211 | 24.2 | 3.847 | 1244.2 | 4.9712 | 1211 | 24.2 | 3.864 | 1866 | 3.7356 | 1211 | 24.2 | 3.864 | 1654.85 | 4.9658 | 3.8583 | 1588.35 | 0.077167 | 74.8755 | 4.7659
1212 | 24.22 | 3.851 | 1246.7 | 4.9818 | 1212 | 24.22 | 3.868 | 1861.55 | 7.4551 | 1212 | 24.22 | 3.87 | 1653.45 | 9.9249 | 3.863 | 1587.2333 | 0.07726 | 74.8229 | 7.4097
1213 | 24.24 | 3.854 | 1250.1 | 3.7452 | 1213 | 24.24 | 3.872 | 1857.9 | 7.4389 | 1213 | 24.24 | 3.874 | 1651.8 | 6.6105 | 3.8667 | 1586.6 | 0.077333 | 74.793 | 5.8187
1214 | 24.26 | 3.858 | 1252.85 | 5.0059 | 1214 | 24.26 | 3.874 | 1853.45 | 3.7114 | 1214 | 24.26 | 3.876 | 1650.1 | 3.3019 | 3.8693 | 1585.4667 | 0.077387 | 74.7396 | 4.2294
1215 | 24.28 | 3.862 | 1255.65 | 5.017 | 1215 | 24.28 | 3.876 | 1850.1 | 3.7035 | 1215 | 24.28 | 3.879 | 1648.7 | 4.9482 | 3.8723 | 1584.8167 | 0.077447 | 74.709 | 4.7554
1216 | 24.3 | 3.864 | 1257.9 | 2.5135 | 1216 | 24.3 | 3.88 | 1845.05 | 7.3903 | 1216 | 24.3 | 3.883 | 1646.5 | 6.5904 | 3.8757 | 1583.15 | 0.077513 | 74.6304 | 5.2799
1217 | 24.32 | 3.865 | 1260.4 | 1.2592 | 1217 | 24.32 | 3.883 | 1841.45 | 5.5298 | 1217 | 24.32 | 3.885 | 1644.55 | 3.291 | 3.8777 | 1582.1333 | 0.077553 | 74.5825 | 3.1653
1218 | 24.34 | 3.867 | 1262.65 | 2.523 | 1218 | 24.34 | 3.887 | 1837.55 | 7.358 | 1218 | 24.34 | 3.888 | 1643.95 | 4.9328 | 3.8807 | 1581.3833 | 0.077613 | 74.5471 | 4.7453
1219 | 24.36 | 3.872 | 1265.7 | 6.3209 | 1219 | 24.36 | 3.892 | 1833.05 | 9.1765 | 1219 | 24.36 | 3.893 | 1642 | 8.2149 | 3.8857 | 1580.25 | 0.077713 | 74.4937 | 7.9041
1220 | 24.38 | 3.876 | 1269.05 | 5.0695 | 1220 | 24.38 | 3.895 | 1828.3 | 5.492 | 1220 | 24.38 | 3.896 | 1640.05 | 4.9231 | 3.889 | 1579.1333 | 0.07778 | 74.4411 | 5.2656
1221 | 24.4 | 3.878 | 1271.05 | 2.5401 | 1221 | 24.4 | 3.898 | 1823.55 | 5.4778 | 1221 | 24.4 | 3.899 | 1638.65 | 4.9181 | 3.8917 | 1577.75 | 0.077833 | 74.3758 | 4.2092
1222 | 24.42 | 3.882 | 1274.65 | 5.0914 | 1222 | 24.42 | 3.901 | 1819.1 | 5.464 | 1222 | 24.42 | 3.904 | 1637 | 8.1891 | 3.8957 | 1576.9167 | 0.077913 | 74.3366 | 6.3093
1223 | 24.44 | 3.885 | 1278 | 3.829 | 1223 | 24.44 | 3.905 | 1814.05 | 7.2663 | 1223 | 24.44 | 3.908 | 1634.75 | 6.5435 | 3.8993 | 1575.6 | 0.077987 | 74.2745 | 5.7796
1224 | 24.46 | 3.888 | 1280.25 | 3.8374 | 1224 | 24.46 | 3.906 | 1809.05 | 1.8116 | 1224 | 24.46 | 3.91 | 1631.7 | 3.2665 | 3.9013 | 1573.6667 | 0.078027 | 74.1834 | 3.1493
1225 | 24.48 | 3.891 | 1282.75 | 3.8445 | 1225 | 24.48 | 3.91 | 1804.55 | 7.2272 | 1225 | 24.48 | 3.912 | 1630.85 | 3.2625 | 3.9043 | 1572.7167 | 0.078087 | 74.1386 | 4.7196
1226 | 24.5 | 3.894 | 1285.55 | 3.8525 | 1226 | 24.5 | 3.914 | 1799.55 | 7.2082 | 1226 | 24.5 | 3.915 | 1627.75 | 4.8879 | 3.9077 | 1570.95 | 0.078153 | 74.0553 | 5.2394
1227 | 24.52 | 3.896 | 1288.35 | 2.5739 | 1227 | 24.52 | 3.917 | 1793.95 | 5.3902 | 1227 | 24.52 | 3.918 | 1625.8 | 4.8803 | 3.9103 | 1569.3667 | 0.078207 | 73.9807 | 4.1871
1228 | 24.54 | 3.9 | 1291.4 | 5.1595 | 1228 | 24.54 | 3.921 | 1788.35 | 7.1646 | 1228 | 24.54 | 3.922 | 1622.75 | 6.4971 | 3.9143 | 1567.5 | 0.078287 | 73.8927 | 6.2737
1229 | 24.56 | 3.904 | 1293.95 | 5.1707 | 1229 | 24.56 | 3.925 | 1783.35 | 7.1434 | 1229 | 24.56 | 3.926 | 1620.5 | 6.4865 | 3.9183 | 1565.9333 | 0.078367 | 73.8188 | 6.2669
1230 | 24.58 | 3.908 | 1296.45 | 5.1808 | 1230 | 24.58 | 3.928 | 1778.05 | 5.3421 | 1230 | 24.58 | 3.931 | 1618.85 | 8.0984 | 3.9223 | 1564.45 | 0.078447 | 73.7489 | 6.2608
1231 | 24.6 | 3.911 | 1299.25 | 3.8936 | 1231 | 24.6 | 3.93 | 1773 | 3.5511 | 1231 | 24.6 | 3.933 | 1616.05 | 3.2349 | 3.9247 | 1562.7667 | 0.078493 | 73.6695 | 3.6484
1232 | 24.62 | 3.914 | 1302.05 | 3.902 | 1232 | 24.62 | 3.933 | 1766.85 | 5.3098 | 1232 | 24.62 | 3.936 | 1613.5 | 4.8443 | 3.9277 | 1560.8 | 0.078553 | 73.5768 | 4.6853
1233 | 24.64 | 3.917 | 1304.85 | 3.9103 | 1233 | 24.64 | 3.937 | 1761.25 | 7.0562 | 1233 | 24.64 | 3.94 | 1611 | 6.449 | 3.9313 | 1559.0333 | 0.078627 | 73.4935 | 5.7197
1234 | 24.66 | 3.919 | 1307.6 | 2.6125 | 1234 | 24.66 | 3.94 | 1755.4 | 5.275 | 1234 | 24.66 | 3.943 | 1608.5 | 4.8293 | 3.934 | 1557.1667 | 0.07868 | 73.4055 | 4.1549
1235 | 24.68 | 3.922 | 1310.15 | 3.9266 | 1235 | 24.68 | 3.944 | 1749.25 | 7.0093 | 1235 | 24.68 | 3.944 | 1605.7 | 1.6071 | 3.9367 | 1555.0333 | 0.078733 | 73.305 | 4.1496
1236 | 24.7 | 3.926 | 1312.65 | 5.2456 | 1236 | 24.7 | 3.948 | 1742.55 | 6.9836 | 1236 | 24.7 | 3.949 | 1604.3 | 8.025 | 3.941 | 1553.1667 | 0.07882 | 73.217 | 6.7344
1237 | 24.72 | 3.929 | 1316 | 3.943 | 1237 | 24.72 | 3.951 | 1736.15 | 5.2181 | 1237 | 24.72 | 3.953 | 1601.25 | 6.4111 | 3.9443 | 1551.1333 | 0.078887 | 73.1211 | 5.1738
1238 | 24.74 | 3.932 | 1318.5 | 3.9518 | 1238 | 24.74 | 3.954 | 1729.7 | 5.1988 | 1238 | 24.74 | 3.955 | 1598.45 | 3.1997 | 3.947 | 1548.8833 | 0.07894 | 73.0151 | 4.1334
1239 | 24.76 | 3.936 | 1321.05 | 5.2791 | 1239 | 24.76 | 3.958 | 1722.45 | 6.9043 | 1239 | 24.76 | 3.96 | 1597.05 | 7.9887 | 3.9513 | 1546.85 | 0.079027 | 72.9192 | 6.7074
1240 | 24.78 | 3.94 | 1324.65 | 5.2914 | 1240 | 24.78 | 3.962 | 1714.9 | 6.8747 | 1240 | 24.78 | 3.964 | 1593.95 | 6.382 | 3.9553 | 1544.5 | 0.079107 | 72.8084 | 6.1827
1241 | 24.8 | 3.943 | 1326.6 | 3.9769 | 1241 | 24.8 | 3.962 | 1708.2 | 0 | 1241 | 24.8 | 3.966 | 1591.75 | 3.1857 | 3.957 | 1542.1833 | 0.07914 | 72.6992 | 2.5722
1242 | 24.82 | 3.945 | 1329.95 | 2.6565 | 1242 | 24.82 | 3.967 | 1699.8 | 8.52 | 1242 | 24.82 | 3.969 | 1588.95 | 4.771 | 3.9603 | 1539.5667 | 0.079207 | 72.5759 | 5.1362
1243 | 24.84 | 3.949 | 1331.65 | 5.3232 | 1243 | 24.84 | 3.971 | 1692.25 | 6.7841 | 1243 | 24.84 | 3.974 | 1585.85 | 7.937 | 3.9647 | 1536.5833 | 0.079293 | 72.4352 | 6.665
1244 | 24.86 | 3.951 | 1334.7 | 2.6664 | 1244 | 24.86 | 3.974 | 1683.35 | 5.0634 | 1244 | 24.86 | 3.976 | 1583.9 | 3.1697 | 3.967 | 1533.9833 | 0.07934 | 72.3127 | 3.5823
1245 | 24.88 | 3.955 | 1337.25 | 5.3439 | 1245 | 24.88 | 3.978 | 1675.5 | 6.7177 | 1245 | 24.88 | 3.978 | 1580.85 | 3.1648 | 3.9703 | 1531.2 | 0.079407 | 72.1815 | 5.1086
1246 | 24.9 | 3.958 | 1340.05 | 4.016 | 1246 | 24.9 | 3.982 | 1666.55 | 6.6841 | 1246 | 24.9 | 3.983 | 1577.75 | 7.8965 | 3.9743 | 1528.1167 | 0.079487 | 72.0361 | 6.1186
1247 | 24.92 | 3.962 | 1342.25 | 5.3646 | 1247 | 24.92 | 3.985 | 1657.65 | 4.9863 | 1247 | 24.92 | 3.988 | 1574.4 | 7.8804 | 3.9783 | 1524.7667 | 0.079567 | 71.8782 | 6.1058
1248 | 24.94 | 3.966 | 1345.05 | 5.3746 | 1248 | 24.94 | 3.988 | 1648.7 | 4.9595 | 1248 | 24.94 | 3.99 | 1572.15 | 3.1466 | 3.9813 | 1521.9667 | 0.079627 | 71.7462 | 4.5701
1249 | 24.96 | 3.969 | 1347.3 | 4.0385 | 1249 | 24.96 | 3.99 | 1638.1 | 3.2868 | 1249 | 24.96 | 3.994 | 1569.4 | 6.2831 | 3.9843 | 1518.2667 | 0.079687 | 71.5718 | 4.5603
1250 | 24.98 | 3.971 | 1350.1 | 2.6974 | 1250 | 24.98 | 3.994 | 1627.2 | 6.5306 | 1250 | 24.98 | 3.997 | 1565.45 | 4.7023 | 3.9873 | 1514.25 | 0.079747 | 71.3824 | 4.5488
1251 | 25 | 3.974 | 1352.3 | 4.0536 | 1251 | 25 | 3.998 | 1616.55 | 6.4875 | 1251 | 25 | 3.999 | 1562.95 | 3.1284 | 3.9903 | 1510.6 | 0.079807 | 71.2104 | 4.5373
1252 | 25.02 | 3.976 | 1354.55 | 2.7068 | 1252 | 25.02 | 4.002 | 1603.7 | 6.4405 | 1252 | 25.02 | 4.002 | 1560.15 | 4.6846 | 3.9933 | 1506.1333 | 0.079867 | 70.9998 | 4.5251
1253 | 25.04 | 3.979 | 1357.35 | 4.0679 | 1253 | 25.04 | 4.005 | 1590.85 | 4.7918 | 1253 | 25.04 | 4.006 | 1557.1 | 6.2345 | 3.9967 | 1501.7667 | 0.079933 | 70.794 | 5.0132
1254 | 25.06 | 3.982 | 1360.7 | 4.0771 | 1254 | 25.06 | 4.009 | 1576.35 | 6.3344 | 1254 | 25.06 | 4.008 | 1553.75 | 3.1108 | 3.9997 | 1496.9333 | 0.079993 | 70.5661 | 4.4981
1255 | 25.08 | 3.988 | 1362.95 | 8.1709 | 1255 | 25.08 | 4.012 | 1560.7 | 4.7056 | 1255 | 25.08 | 4.012 | 1550.4 | 6.2083 | 4.004 | 1491.35 | 0.08008 | 70.3029 | 6.4746
1256 | 25.1 | 3.99 | 1365.75 | 2.7287 | 1256 | 25.1 | 4.016 | 1542.25 | 6.2059 | 1256 | 25.1 | 4.017 | 1547.6 | 7.745 | 4.0077 | 1485.2 | 0.080153 | 70.013 | 5.457
1257 | 25.12 | 3.994 | 1368.25 | 5.468 | 1257 | 25.12 | 4.021 | 1519.35 | 7.654 | 1257 | 25.12 | 4.021 | 1543.7 | 6.1826 | 4.012 | 1477.1 | 0.08024 | 69.6312 | 6.4183
1258 | 25.14 | 3.998 | 1371.3 | 5.4791 | 1258 | 25.14 | 4.022 | 1489.75 | 1.5046 | 1258 | 25.14 | 4.023 | 1540.6 | 3.0843 | 4.0143 | 1467.2167 | 0.080287 | 69.1653 | 3.435
1259 | 25.16 | 4 | 1373.55 | 2.7448 | 1259 | 25.16 | 4.026 | 1448.4 | 5.8763 | 1259 | 25.16 | 4.026 | 1537 | 4.6164 | 4.0173 | 1452.9833 | 0.080347 | 68.4943 | 4.3803
1260 | 25.18 | 4.002 | 1376.35 | 2.7499 | 1260 | 25.18 | 4.03 | 1398.4 | 5.6936 | 1260 | 25.18 | 4.03 | 1533.05 | 6.1401 | 4.0207 | 1435.9333 | 0.080413 | 67.6905 | 4.8149
1261 | 25.2 | 4.006 | 1378.85 | 5.5104 | 1261 | 25.2 | 4.034 | 1342.55 | 5.4819 | 1261 | 25.2 | 4.032 | 1528.6 | 3.0616 | 4.024 | 1416.6667 | 0.08048 | 66.7823 | 4.7543
1262 | 25.22 | 4.009 | 1380.8 | 4.1395 | 1262 | 25.22 | 4.039 | 1197.25 | 6.3495 | 1262 | 25.22 | 4.035 | 1524.95 | 4.5803 | 4.0277 | 1367.6667 | 0.080553 | 64.4724 | 5.1046
1263 | 25.24 | 4.012 | 1383.6 | 4.1466 | 1263 | 25.24 | 4.086 | 434.95 | 38.3567 | 1263 | 25.24 | 4.039 | 1521.35 | 6.0926 | 4.0457 | 1113.3 | 0.080913 | 52.4815 | 22.3287
1264 | 25.26 | 4.016 | 1386.1 | 5.5394 | Počet údajů: 1263 |  |  |  |  | 1264 | 25.26 | 4.043 | 1516.6 | 6.0759
1265 | 25.28 | 4.019 | 1388.65 | 4.1621 | *** |  |  |  |  | 1265 | 25.28 | 4.047 | 1512.65 | 6.0585
1266 | 25.3 | 4.022 | 1392 | 4.171 | [5 empty] | 1266 | 25.3 | 4.05 | 1508.5 | 4.5317
1267 | 25.32 | 4.026 | 1393.65 | 5.5713 | [5 empty] | 1267 | 25.32 | 4.055 | 1504.85 | 7.5334
1268 | 25.34 | 4.029 | 1397 | 4.186 | [5 empty] | 1268 | 25.34 | 4.057 | 1500.95 | 3.0058
1269 | 25.36 | 4.03 | 1399.8 | 1.3984 | [5 empty] | 1269 | 25.36 | 4.059 | 1495.65 | 2.9966
1270 | 25.38 | 4.035 | 1401.2 | 7.0025 | [5 empty] | 1270 | 25.38 | 4.062 | 1491.45 | 4.4807
1271 | 25.4 | 4.038 | 1404.55 | 4.2086 | [5 empty] | 1271 | 25.4 | 4.066 | 1487.25 | 5.9574
1272 | 25.42 | 4.041 | 1406.8 | 4.217 | [5 empty] | 1272 | 25.42 | 4.069 | 1483.6 | 4.4563
1273 | 25.44 | 4.045 | 1408.75 | 5.6311 | [5 empty] | 1273 | 25.44 | 4.075 | 1479.45 | 8.8892
1274 | 25.46 | 4.049 | 1412.1 | 5.6417 | [5 empty] | 1274 | 25.46 | 4.079 | 1474.1 | 5.9071
1275 | 25.48 | 4.052 | 1414.35 | 4.2397 | [5 empty] | 1275 | 25.48 | 4.08 | 1471.05 | 1.4726
1276 | 25.5 | 4.055 | 1416.85 | 4.2468 | [5 empty] | 1276 | 25.5 | 4.084 | 1466.3 | 5.8747
1277 | 25.52 | 4.057 | 1419.35 | 2.8362 | [5 empty] | 1277 | 25.52 | 4.088 | 1461.85 | 5.8563
1278 | 25.54 | 4.06 | 1421.3 | 4.261 | [5 empty] | 1278 | 25.54 | 4.09 | 1457.1 | 2.9189
1279 | 25.56 | 4.064 | 1423.85 | 5.6903 | [5 empty] | 1279 | 25.56 | 4.093 | 1452.05 | 4.3637
1280 | 25.58 | 4.067 | 1426.05 | 4.2749 | [5 empty] | 1280 | 25.58 | 4.097 | 1447.05 | 5.7982
1281 | 25.6 | 4.071 | 1429.15 | 5.7104 | [5 empty] | 1281 | 25.6 | 4.1 | 1442.85 | 4.3348
1282 | 25.62 | 4.075 | 1431.95 | 5.7222 | [5 empty] | 1282 | 25.62 | 4.104 | 1438.1 | 5.7619
1283 | 25.64 | 4.077 | 1434.75 | 2.8667 | [5 empty] | 1283 | 25.64 | 4.108 | 1433.05 | 5.7423
1284 | 25.66 | 4.08 | 1436.95 | 4.3076 | [5 empty] | 1284 | 25.66 | 4.112 | 1428.3 | 5.7227
1285 | 25.68 | 4.084 | 1439.75 | 5.7534 | [5 empty] | 1285 | 25.68 | 4.114 | 1423.85 | 2.8521
1286 | 25.7 | 4.086 | 1442 | 2.8818 | [5 empty] | 1286 | 25.7 | 4.117 | 1418.25 | 4.2632
1287 | 25.72 | 4.089 | 1444.2 | 4.3293 | [5 empty] | 1287 | 25.72 | 4.121 | 1413.8 | 5.6641
1288 | 25.74 | 4.093 | 1447.3 | 5.783 | [5 empty] | 1288 | 25.74 | 4.123 | 1408.2 | 2.822
1289 | 25.76 | 4.097 | 1449.25 | 5.7931 | [5 empty] | 1289 | 25.76 | 4.127 | 1402.6 | 5.6216
1290 | 25.78 | 4.1 | 1452.3 | 4.3523 | [5 empty] | 1290 | 25.78 | 4.132 | 1397.85 | 7.0011
1291 | 25.8 | 4.104 | 1454.85 | 5.8143 | [5 empty] | 1291 | 25.8 | 4.136 | 1391.7 | 5.5791
1292 | 25.82 | 4.108 | 1456.8 | 5.8233 | [5 empty] | 1292 | 25.82 | 4.139 | 1386.15 | 4.1668
1293 | 25.84 | 4.109 | 1459.85 | 1.4583 | [5 empty] | 1293 | 25.84 | 4.143 | 1379.4 | 5.5311
1294 | 25.86 | 4.112 | 1461.55 | 4.3821 | [5 empty] | 1294 | 25.86 | 4.146 | 1374.1 | 4.1303
1295 | 25.88 | 4.115 | 1463.8 | 4.388 | [5 empty] | 1295 | 25.88 | 4.148 | 1368.25 | 2.7423
1296 | 25.9 | 4.117 | 1465.75 | 2.9295 | [5 empty] | 1296 | 25.9 | 4.151 | 1362.65 | 4.0964
1297 | 25.92 | 4.121 | 1468.25 | 5.868 | [5 empty] | 1297 | 25.92 | 4.154 | 1356.25 | 4.0784
1298 | 25.94 | 4.125 | 1470.2 | 5.8769 | [5 empty] | 1298 | 25.94 | 4.157 | 1350.1 | 4.0595
1299 | 25.96 | 4.13 | 1473 | 7.358 | [5 empty] | 1299 | 25.96 | 4.162 | 1343.65 | 6.7344
1300 | 25.98 | 4.133 | 1475.5 | 4.4228 | [5 empty] | 1300 | 25.98 | 4.166 | 1337.5 | 5.3623
1301 | 26 | 4.136 | 1477.75 | 4.4299 | [5 empty] | 1301 | 26 | 4.17 | 1331.1 | 5.3372
1302 | 26.02 | 4.138 | 1481.1 | 2.9588 | [5 empty] | 1302 | 26.02 | 4.172 | 1323.3 | 2.6544
1303 | 26.04 | 4.14 | 1483.05 | 2.9641 | [5 empty] | 1303 | 26.04 | 4.176 | 1317.15 | 5.2809
1304 | 26.06 | 4.143 | 1484.75 | 4.4517 | [5 empty] | 1304 | 26.06 | 4.18 | 1309.05 | 5.2524
1305 | 26.08 | 4.147 | 1487.8 | 5.9451 | [5 empty] | 1305 | 26.08 | 4.181 | 1300.95 | 1.305
1306 | 26.1 | 4.152 | 1490.3 | 7.4452 | [5 empty] | 1306 | 26.1 | 4.184 | 1292.85 | 3.8907
1307 | 26.12 | 4.155 | 1492 | 4.4735 | [5 empty] | 1307 | 26.12 | 4.19 | 1284.45 | 7.7319
1308 | 26.14 | 4.157 | 1493.95 | 2.9859 | [5 empty] | 1308 | 26.14 | 4.193 | 1275.5 | 3.8399
1309 | 26.16 | 4.162 | 1497 | 7.4774 | [5 empty] | 1309 | 26.16 | 4.197 | 1267.4 | 5.0858
1310 | 26.18 | 4.166 | 1499 | 5.992 | [5 empty] | 1310 | 26.18 | 4.201 | 1257.05 | 5.0489
1311 | 26.2 | 4.168 | 1500.95 | 2.9999 | [5 empty] | 1311 | 26.2 | 4.204 | 1246.2 | 3.7549
1312 | 26.22 | 4.17 | 1502.9 | 3.0038 | [5 empty] | 1312 | 26.22 | 4.207 | 1236.1 | 3.7235
1313 | 26.24 | 4.172 | 1505.4 | 3.0083 | [5 empty] | 1313 | 26.24 | 4.211 | 1224.4 | 4.921
1314 | 26.26 | 4.176 | 1507.65 | 6.0261 | [5 empty] | 1314 | 26.26 | 4.213 | 1212.65 | 2.437
1315 | 26.28 | 4.18 | 1510.15 | 6.0356 | [5 empty] | 1315 | 26.28 | 4.216 | 1200.1 | 3.6191
1316 | 26.3 | 4.184 | 1512.1 | 6.0445 | [5 empty] | 1316 | 26.3 | 4.221 | 1185.85 | 5.9649
1317 | 26.32 | 4.187 | 1514.05 | 4.5392 | [5 empty] | 1317 | 26.32 | 4.225 | 1170.45 | 4.7126
1318 | 26.34 | 4.191 | 1517.4 | 6.0629 | [5 empty] | 1318 | 26.34 | 4.229 | 1154.85 | 4.6506
1319 | 26.36 | 4.194 | 1519.1 | 4.5548 | [5 empty] | 1319 | 26.36 | 4.232 | 1138.05 | 3.4394
1320 | 26.38 | 4.196 | 1521.05 | 3.0401 | [5 empty] | 1320 | 26.38 | 4.237 | 1120.2 | 5.6456
1321 | 26.4 | 4.199 | 1523.3 | 4.5665 | [5 empty] | 1321 | 26.4 | 4.241 | 1100.1 | 4.4406
1322 | 26.42 | 4.202 | 1525.8 | 4.5737 | [5 empty] | 1322 | 26.42 | 4.243 | 1078.55 | 2.1787
1323 | 26.44 | 4.206 | 1528.05 | 6.1077 | [5 empty] | 1323 | 26.44 | 4.246 | 1051.2 | 3.1946
1324 | 26.46 | 4.209 | 1530.8 | 4.5883 | [5 empty] | 1324 | 26.46 | 4.251 | 1018.25 | 5.1736
1325 | 26.48 | 4.214 | 1532.5 | 7.6583 | [5 empty] | 1325 | 26.48 | 4.255 | 983.3 | 4.0031
1326 | 26.5 | 4.218 | 1534.75 | 6.1345 | [5 empty] | 1326 | 26.5 | 4.26 | 949.25 | 4.8314
1327 | 26.52 | 4.22 | 1536.7 | 3.0714 | [5 empty] | 1327 | 26.52 | 4.265 | 913.2 | 4.6561
1328 | 26.54 | 4.222 | 1538.35 | 3.0751 | [5 empty] | 1328 | 26.54 | 4.268 | 870.15 | 2.675
1329 | 26.56 | 4.225 | 1541.15 | 4.6192 | [5 empty] | 1329 | 26.56 | 4.272 | 820.15 | 3.3806
1330 | 26.58 | 4.228 | 1542.55 | 4.6256 | [5 empty] | 1330 | 26.58 | 4.279 | 750.6 | 5.4976
1331 | 26.6 | 4.231 | 1545.05 | 4.6314 | [5 empty] | 1331 | 26.6 | 4.289 | 434.95 | 5.9277
1332 | 26.62 | 4.235 | 1547 | 6.1841 | [5 empty] | Počet údajů: 1331
1333 | 26.64 | 4.239 | 1549.8 | 6.1936 | [5 empty] | ***
1334 | 26.66 | 4.242 | 1552.05 | 4.6528
1335 | 26.68 | 4.246 | 1553.75 | 6.2116
1336 | 26.7 | 4.249 | 1556.25 | 4.665
1337 | 26.72 | 4.252 | 1557.65 | 4.6709
1338 | 26.74 | 4.254 | 1561.25 | 3.1189
1339 | 26.76 | 4.257 | 1562.95 | 4.6863
1340 | 26.78 | 4.261 | 1564.9 | 6.2557
1341 | 26.8 | 4.265 | 1567.15 | 6.2641
1342 | 26.82 | 4.269 | 1569.1 | 6.2725
1343 | 26.84 | 4.272 | 1570.75 | 4.7098
1344 | 26.86 | 4.275 | 1573 | 4.7156
1345 | 26.88 | 4.278 | 1575.5 | 4.7227
1346 | 26.9 | 4.281 | 1576.9 | 4.7286
1347 | 26.92 | 4.284 | 1578.85 | 4.7336
1348 | 26.94 | 4.286 | 1581.65 | 3.1605
1349 | 26.96 | 4.29 | 1583.35 | 6.33
1350 | 26.98 | 4.294 | 1585.85 | 6.3384
1351 | 27 | 4.298 | 1586.7 | 6.3451
1352 | 27.02 | 4.301 | 1589.75 | 4.7647
1353 | 27.04 | 4.306 | 1591.7 | 7.9536
1354 | 27.06 | 4.307 | 1595.05 | 1.5934
1355 | 27.08 | 4.31 | 1596.2 | 4.7869
1356 | 27.1 | 4.313 | 1597.85 | 4.7911
1357 | 27.12 | 4.316 | 1599 | 4.7953
1358 | 27.14 | 4.32 | 1601.8 | 6.4016
1359 | 27.16 | 4.325 | 1603.45 | 8.0131
1360 | 27.18 | 4.328 | 1605.7 | 4.8137
1361 | 27.2 | 4.329 | 1608.5 | 1.6071
1362 | 27.22 | 4.334 | 1609.6 | 8.0452
1363 | 27.24 | 4.337 | 1612.1 | 4.8326
1364 | 27.26 | 4.338 | 1613.5 | 1.6128
1365 | 27.28 | 4.341 | 1615.45 | 4.8434
1366 | 27.3 | 4.346 | 1617.4 | 8.0821
1367 | 27.32 | 4.349 | 1619.35 | 4.8551
1368 | 27.34 | 4.352 | 1621.9 | 4.8619
1369 | 27.36 | 4.358 | 1624.4 | 9.7389
1370 | 27.38 | 4.361 | 1626.1 | 4.8758
1371 | 27.4 | 4.363 | 1628.3 | 3.2544
1372 | 27.42 | 4.366 | 1629.7 | 4.887
1373 | 27.44 | 4.368 | 1630.25 | 3.26
1374 | 27.46 | 4.371 | 1632.8 | 4.8946
1375 | 27.48 | 4.375 | 1634.75 | 6.5351
1376 | 27.5 | 4.379 | 1636.7 | 6.5429
1377 | 27.52 | 4.383 | 1638.1 | 6.5496
1378 | 27.54 | 4.385 | 1641.15 | 3.2792
1379 | 27.56 | 4.388 | 1642 | 4.9247
1380 | 27.58 | 4.393 | 1644.25 | 8.2156
1381 | 27.6 | 4.394 | 1645.65 | 1.645
1382 | 27.62 | 4.397 | 1647.6 | 4.9399
1383 | 27.64 | 4.402 | 1649.55 | 8.2429
1384 | 27.66 | 4.404 | 1651.5 | 3.301
1385 | 27.68 | 4.408 | 1653.45 | 6.6099
1386 | 27.7 | 4.413 | 1655.15 | 8.2715
1387 | 27.72 | 4.415 | 1657.65 | 3.3128
1388 | 27.74 | 4.418 | 1659.6 | 4.9759
1389 | 27.76 | 4.423 | 1660.7 | 8.3007
1390 | 27.78 | 4.425 | 1661.85 | 3.3225
1391 | 27.8 | 4.427 | 1663.5 | 3.3253
1392 | 27.82 | 4.431 | 1665.2 | 6.6574
1393 | 27.84 | 4.435 | 1667.15 | 6.6647
1394 | 27.86 | 4.438 | 1668.8 | 5.0039
1395 | 27.88 | 4.442 | 1671.35 | 6.6803
1396 | 27.9 | 4.446 | 1673 | 6.6887
1397 | 27.92 | 4.448 | 1674.7 | 3.3477
1398 | 27.94 | 4.45 | 1676.1 | 3.3508
1399 | 27.96 | 4.453 | 1678.3 | 5.0316
1400 | 27.98 | 4.456 | 1679.15 | 5.0362
1401 | 28 | 4.46 | 1681.65 | 6.7216
1402 | 28.02 | 4.465 | 1683.9 | 8.4139
1403 | 28.04 | 4.469 | 1685.85 | 6.7395
1404 | 28.06 | 4.471 | 1687.25 | 3.3731
1405 | 28.08 | 4.474 | 1689.2 | 5.0647
1406 | 28.1 | 4.477 | 1690.05 | 5.0689
1407 | 28.12 | 4.48 | 1692.55 | 5.0739
1408 | 28.14 | 4.483 | 1693.7 | 5.0794
1409 | 28.16 | 4.486 | 1695.35 | 5.0836
1410 | 28.18 | 4.491 | 1697.05 | 8.481
1411 | 28.2 | 4.493 | 1698.45 | 3.3955
1412 | 28.22 | 4.497 | 1700.4 | 6.7977
1413 | 28.24 | 4.501 | 1701.8 | 6.8044
1414 | 28.26 | 4.504 | 1704 | 5.1087
1415 | 28.28 | 4.505 | 1705.7 | 1.7049
1416 | 28.3 | 4.509 | 1706.8 | 6.825
1417 | 28.32 | 4.512 | 1708.2 | 5.1225
1418 | 28.34 | 4.515 | 1710.7 | 5.1284
1419 | 28.36 | 4.52 | 1711.55 | 8.5556
1420 | 28.38 | 4.524 | 1712.7 | 6.8485
1421 | 28.4 | 4.526 | 1714.65 | 3.4273
1422 | 28.42 | 4.529 | 1716.05 | 5.1461
1423 | 28.44 | 4.533 | 1718 | 6.8681
1424 | 28.46 | 4.537 | 1718.8 | 6.8736
1425 | 28.48 | 4.538 | 1720.5 | 1.7197
1426 | 28.5 | 4.542 | 1721.35 | 6.8837
1427 | 28.52 | 4.546 | 1723.3 | 6.8893
1428 | 28.54 | 4.548 | 1724.4 | 3.4477
1429 | 28.56 | 4.552 | 1726.1 | 6.901
1430 | 28.58 | 4.556 | 1727.5 | 6.9072
1431 | 28.6 | 4.56 | 1729.45 | 6.9139
1432 | 28.62 | 4.562 | 1730.55 | 3.46
1433 | 28.64 | 4.565 | 1731.65 | 5.1933
1434 | 28.66 | 4.567 | 1733.05 | 3.4647
1435 | 28.68 | 4.571 | 1734.45 | 6.935
1436 | 28.7 | 4.575 | 1735 | 6.9389
1437 | 28.72 | 4.58 | 1737.25 | 8.6806
1438 | 28.74 | 4.583 | 1738.65 | 5.2139
1439 | 28.76 | 4.585 | 1740.05 | 3.4787
1440 | 28.78 | 4.589 | 1741.15 | 6.9624
1441 | 28.8 | 4.592 | 1742.55 | 5.2255
1442 | 28.82 | 4.593 | 1743.7 | 1.7431
1443 | 28.84 | 4.597 | 1743.95 | 6.9753
1444 | 28.86 | 4.601 | 1745.9 | 6.9797
1445 | 28.88 | 4.604 | 1747.05 | 5.2394
1446 | 28.9 | 4.609 | 1749.25 | 8.7407
1447 | 28.92 | 4.613 | 1749.55 | 6.9976
1448 | 28.94 | 4.615 | 1751.8 | 3.5013
1449 | 28.96 | 4.618 | 1752.9 | 5.2571
1450 | 28.98 | 4.622 | 1753.75 | 7.0133
1451 | 29 | 4.624 | 1754.3 | 3.508
1452 | 29.02 | 4.626 | 1755.95 | 3.5103
1453 | 29.04 | 4.631 | 1757.35 | 8.7832
1454 | 29.06 | 4.635 | 1758.2 | 7.0311
1455 | 29.08 | 4.638 | 1759.05 | 5.2759
1456 | 29.1 | 4.641 | 1760.7 | 5.2796
1457 | 29.12 | 4.645 | 1762.7 | 7.0468
1458 | 29.14 | 4.647 | 1762.4 | 3.5251
1459 | 29.16 | 4.65 | 1763.5 | 5.2889
1460 | 29.18 | 4.654 | 1764.65 | 7.0563
1461 | 29.2 | 4.656 | 1765.75 | 3.5304
1462 | 29.22 | 4.66 | 1767.15 | 7.0658
1463 | 29.24 | 4.665 | 1768.55 | 8.8392
1464 | 29.26 | 4.668 | 1769.65 | 5.3073
1465 | 29.28 | 4.67 | 1770.5 | 3.5401
1466 | 29.3 | 4.674 | 1772.2 | 7.0854
1467 | 29.32 | 4.678 | 1772.2 | 7.0888
1468 | 29.34 | 4.679 | 1773.3 | 1.7728
1469 | 29.36 | 4.683 | 1774.4 | 7.0954
1470 | 29.38 | 4.687 | 1775.8 | 7.1004
1471 | 29.4 | 4.691 | 1776.35 | 7.1043
1472 | 29.42 | 4.694 | 1778.05 | 5.3316
1473 | 29.44 | 4.697 | 1778.9 | 5.3354
1474 | 29.46 | 4.702 | 1780.55 | 8.8986
1475 | 29.48 | 4.704 | 1780.85 | 3.5614
1476 | 29.5 | 4.705 | 1781.1 | 1.781
1477 | 29.52 | 4.709 | 1782.25 | 7.1267
1478 | 29.54 | 4.712 | 1783.65 | 5.3489
1479 | 29.56 | 4.716 | 1785.05 | 7.1374
1480 | 29.58 | 4.721 | 1785.6 | 8.9266
1481 | 29.6 | 4.724 | 1786.7 | 5.3585
1482 | 29.62 | 4.727 | 1788.1 | 5.3622
1483 | 29.64 | 4.73 | 1789.5 | 5.3664
1484 | 29.66 | 4.734 | 1789.5 | 7.158
1485 | 29.68 | 4.736 | 1790.6 | 3.5801
1486 | 29.7 | 4.738 | 1790.6 | 3.5812
1487 | 29.72 | 4.743 | 1792.55 | 8.9579
1488 | 29.74 | 4.746 | 1793.15 | 5.3786
1489 | 29.76 | 4.749 | 1793.7 | 5.3803
1490 | 29.78 | 4.754 | 1795.1 | 8.972
1491 | 29.8 | 4.758 | 1795.1 | 7.1804
1492 | 29.82 | 4.759 | 1796.5 | 1.7958
1493 | 29.84 | 4.762 | 1797.05 | 5.3903
1494 | 29.86 | 4.764 | 1798.15 | 3.5952
1495 | 29.88 | 4.768 | 1799 | 7.1943
1496 | 29.9 | 4.772 | 1799.85 | 7.1977
1497 | 29.92 | 4.777 | 1800.1 | 8.9999
1498 | 29.94 | 4.779 | 1802.05 | 3.6021
1499 | 29.96 | 4.782 | 1802.05 | 5.4062
1500 | 29.98 | 4.786 | 1802.35 | 7.2088
1501 | 30 | 4.789 | 1804.3 | 5.41
1502 | 30.02 | 4.792 | 1803.75 | 5.4121
1503 | 30.04 | 4.794 | 1805.4 | 3.6091
1504 | 30.06 | 4.798 | 1806 | 7.2228
1505 | 30.08 | 4.802 | 1806.25 | 7.2245
1506 | 30.1 | 4.805 | 1806.8 | 5.4196
1507 | 30.12 | 4.809 | 1807.95 | 7.2295
1508 | 30.14 | 4.812 | 1808.2 | 5.4242
1509 | 30.16 | 4.814 | 1809.9 | 3.6181
1510 | 30.18 | 4.818 | 1810.45 | 7.2407
1511 | 30.2 | 4.821 | 1810.75 | 5.4318
1512 | 30.22 | 4.824 | 1811.3 | 5.4331
1513 | 30.24 | 4.828 | 1812.7 | 7.248
1514 | 30.26 | 4.832 | 1812.95 | 7.2513
1515 | 30.28 | 4.835 | 1812.7 | 5.4385
1516 | 30.3 | 4.837 | 1814.35 | 3.627
1517 | 30.32 | 4.841 | 1815.2 | 7.2591
1518 | 30.34 | 4.845 | 1815.5 | 7.2614
1519 | 30.36 | 4.846 | 1816.3 | 1.8159
1520 | 30.38 | 4.851 | 1816.6 | 9.0822
1521 | 30.4 | 4.855 | 1816.85 | 7.2669
1522 | 30.42 | 4.857 | 1817.7 | 3.6345
1523 | 30.44 | 4.861 | 1817.7 | 7.2708
1524 | 30.46 | 4.865 | 1818.85 | 7.2731
1525 | 30.48 | 4.868 | 1819.65 | 5.4578
1526 | 30.5 | 4.872 | 1820.2 | 7.2797
1527 | 30.52 | 4.874 | 1820.8 | 3.641
1528 | 30.54 | 4.878 | 1821.35 | 7.2843
1529 | 30.56 | 4.879 | 1821.05 | 1.8212
1530 | 30.58 | 4.883 | 1821.6 | 7.2853
1531 | 30.6 | 4.887 | 1822.45 | 7.2881
1532 | 30.62 | 4.891 | 1822.75 | 7.2904
1533 | 30.64 | 4.895 | 1824.15 | 7.2938
1534 | 30.66 | 4.897 | 1823.85 | 3.648
1535 | 30.68 | 4.901 | 1825.25 | 7.2982
1536 | 30.7 | 4.902 | 1824.95 | 1.8251
1537 | 30.72 | 4.905 | 1824.95 | 5.4749
1538 | 30.74 | 4.909 | 1825.8 | 7.3015
1539 | 30.76 | 4.913 | 1825.55 | 7.3027
1540 | 30.78 | 4.917 | 1826.35 | 7.3038
1541 | 30.8 | 4.922 | 1826.95 | 9.1332
1542 | 30.82 | 4.923 | 1827.5 | 1.8272
1543 | 30.84 | 4.927 | 1828.6 | 7.3122
1544 | 30.86 | 4.931 | 1828.6 | 7.3144
1545 | 30.88 | 4.933 | 1828.6 | 3.6572
1546 | 30.9 | 4.935 | 1828.35 | 3.6569
1547 | 30.92 | 4.939 | 1829.45 | 7.3156
1548 | 30.94 | 4.943 | 1829.45 | 7.3178
1549 | 30.96 | 4.947 | 1830.3 | 7.3195
1550 | 30.98 | 4.95 | 1830 | 5.4905
1551 | 31 | 4.955 | 1831.1 | 9.1527
1552 | 31.02 | 4.958 | 1831.1 | 5.4933
1553 | 31.04 | 4.959 | 1830.55 | 1.8308
1554 | 31.06 | 4.963 | 1831.1 | 7.3233
1555 | 31.08 | 4.965 | 1830.55 | 3.6616
1556 | 31.1 | 4.968 | 1831.95 | 5.4938
1557 | 31.12 | 4.973 | 1831.7 | 9.1591
1558 | 31.14 | 4.977 | 1832.8 | 7.329
1559 | 31.16 | 4.98 | 1832.5 | 5.498
1560 | 31.18 | 4.984 | 1832.25 | 7.3295
1561 | 31.2 | 4.987 | 1833.05 | 5.498
1562 | 31.22 | 4.99 | 1832.5 | 5.4983
1563 | 31.24 | 4.991 | 1833.05 | 1.8328
1564 | 31.26 | 4.995 | 1833.05 | 7.3322
1565 | 31.28 | 5 | 1834.2 | 9.1681
1566 | 31.3 | 5.003 | 1833.9 | 5.5022
1567 | 31.32 | 5.006 | 1833.9 | 5.5017
1568 | 31.34 | 5.011 | 1834.2 | 9.1702
1569 | 31.36 | 5.014 | 1833.65 | 5.5018
1570 | 31.38 | 5.015 | 1833.9 | 1.8338
1571 | 31.4 | 5.019 | 1833.65 | 7.3351
1572 | 31.42 | 5.022 | 1833.35 | 5.5005
1573 | 31.44 | 5.025 | 1834.45 | 5.5017
1574 | 31.46 | 5.029 | 1834.45 | 7.3378
1575 | 31.48 | 5.033 | 1834.45 | 7.3378
1576 | 31.5 | 5.036 | 1834.75 | 5.5038
1577 | 31.52 | 5.04 | 1835.05 | 7.3396
1578 | 31.54 | 5.043 | 1834.2 | 5.5039
1579 | 31.56 | 5.046 | 1835.05 | 5.5039
1580 | 31.58 | 5.048 | 1834.2 | 3.6692
1581 | 31.6 | 5.051 | 1834.75 | 5.5034
1582 | 31.62 | 5.055 | 1834.2 | 7.3379
1583 | 31.64 | 5.059 | 1833.9 | 7.3362
1584 | 31.66 | 5.063 | 1834.2 | 7.3362
1585 | 31.68 | 5.065 | 1833.9 | 3.6681
1586 | 31.7 | 5.068 | 1833.9 | 5.5017
1587 | 31.72 | 5.072 | 1834.45 | 7.3367
1588 | 31.74 | 5.073 | 1833.05 | 1.8338
1589 | 31.76 | 5.077 | 1833.35 | 7.3328
1590 | 31.78 | 5.08 | 1833.9 | 5.5009
1591 | 31.8 | 5.086 | 1833.65 | 11.0027
1592 | 31.82 | 5.088 | 1833.35 | 3.667
1593 | 31.84 | 5.091 | 1833.05 | 5.4996
1594 | 31.86 | 5.095 | 1833.65 | 7.3334
1595 | 31.88 | 5.099 | 1833.35 | 7.334
1596 | 31.9 | 5.101 | 1832.8 | 3.6661
1597 | 31.92 | 5.104 | 1832.5 | 5.498
1598 | 31.94 | 5.108 | 1831.95 | 7.3289
1599 | 31.96 | 5.111 | 1832.25 | 5.4963
1600 | 31.98 | 5.115 | 1831.95 | 7.3284
1601 | 32 | 5.119 | 1831.1 | 7.3261
1602 | 32.02 | 5.122 | 1830.85 | 5.4929
1603 | 32.04 | 5.125 | 1831.1 | 5.4929
1604 | 32.06 | 5.128 | 1831.1 | 5.4933
1605 | 32.08 | 5.131 | 1830 | 5.4917
1606 | 32.1 | 5.133 | 1829.15 | 3.6591
1607 | 32.12 | 5.136 | 1830 | 5.4887
1608 | 32.14 | 5.141 | 1828.9 | 9.1472
1609 | 32.16 | 5.145 | 1828.9 | 7.3156
1610 | 32.18 | 5.148 | 1828.6 | 5.4863
1611 | 32.2 | 5.151 | 1828.05 | 5.485
1612 | 32.22 | 5.155 | 1827.5 | 7.3111
1613 | 32.24 | 5.157 | 1828.05 | 3.6555
1614 | 32.26 | 5.16 | 1826.35 | 5.4816
1615 | 32.28 | 5.164 | 1825.8 | 7.3043
1616 | 32.3 | 5.168 | 1824.95 | 7.3015
1617 | 32.32 | 5.171 | 1825.25 | 5.4753
1618 | 32.34 | 5.176 | 1824.15 | 9.1235
1619 | 32.36 | 5.179 | 1823.85 | 5.472
1620 | 32.38 | 5.181 | 1823 | 3.6468
1621 | 32.4 | 5.185 | 1823.6 | 7.2932
1622 | 32.42 | 5.188 | 1822.45 | 5.4691
1623 | 32.44 | 5.19 | 1821.6 | 3.6441
1624 | 32.46 | 5.194 | 1820.8 | 7.2848
1625 | 32.48 | 5.197 | 1820.5 | 5.462
1626 | 32.5 | 5.201 | 1819.1 | 7.2792
1627 | 32.52 | 5.205 | 1818.85 | 7.2759
1628 | 32.54 | 5.208 | 1818.85 | 5.4566
1629 | 32.56 | 5.212 | 1818.55 | 7.2748
1630 | 32.58 | 5.215 | 1817.45 | 5.454
1631 | 32.6 | 5.217 | 1816.6 | 3.634
1632 | 32.62 | 5.22 | 1814.65 | 5.4469
1633 | 32.64 | 5.223 | 1813.8 | 5.4427
1634 | 32.66 | 5.226 | 1813.8 | 5.4414
1635 | 32.68 | 5.231 | 1812.4 | 9.0655
1636 | 32.7 | 5.235 | 1810.75 | 7.2463
1637 | 32.72 | 5.237 | 1810.75 | 3.6215
1638 | 32.74 | 5.242 | 1809.6 | 9.0509
1639 | 32.76 | 5.244 | 1808.2 | 3.6178
1640 | 32.78 | 5.246 | 1807.1 | 3.6153
1641 | 32.8 | 5.249 | 1806.8 | 5.4208
1642 | 32.82 | 5.254 | 1805.15 | 9.0299
1643 | 32.84 | 5.257 | 1804.6 | 5.4146
1644 | 32.86 | 5.261 | 1803.75 | 7.2167
1645 | 32.88 | 5.265 | 1801.5 | 7.2105
1646 | 32.9 | 5.268 | 1801.25 | 5.4041
1647 | 32.92 | 5.271 | 1799.25 | 5.4008
1648 | 32.94 | 5.273 | 1796.75 | 3.596
1649 | 32.96 | 5.276 | 1796.2 | 5.3894
1650 | 32.98 | 5.28 | 1795.35 | 7.1831
1651 | 33 | 5.284 | 1794.25 | 7.1792
1652 | 33.02 | 5.288 | 1791.75 | 7.172
1653 | 33.04 | 5.29 | 1790.6 | 3.5823
1654 | 33.06 | 5.294 | 1789.2 | 7.1596
1655 | 33.08 | 5.298 | 1788.1 | 7.1546
1656 | 33.1 | 5.3 | 1786.4 | 3.5745
1657 | 33.12 | 5.303 | 1785.3 | 5.3576
1658 | 33.14 | 5.306 | 1782.8 | 5.3522
1659 | 33.16 | 5.31 | 1781.4 | 7.1284
1660 | 33.18 | 5.314 | 1780.3 | 7.1234
1661 | 33.2 | 5.317 | 1778.05 | 5.3375
1662 | 33.22 | 5.321 | 1776.1 | 7.1083
1663 | 33.24 | 5.324 | 1774.7 | 5.3262
1664 | 33.26 | 5.328 | 1772.45 | 7.0943
1665 | 33.28 | 5.33 | 1770.5 | 3.5429
1666 | 33.3 | 5.332 | 1768 | 3.5385
1667 | 33.32 | 5.336 | 1765.75 | 7.0675
1668 | 33.34 | 5.34 | 1764.35 | 7.0602
1669 | 33.36 | 5.344 | 1761.55 | 7.0518
1670 | 33.38 | 5.348 | 1760.15 | 7.0434
1671 | 33.4 | 5.352 | 1757.65 | 7.0356
1672 | 33.42 | 5.354 | 1755.4 | 3.513
1673 | 33.44 | 5.358 | 1752.6 | 7.016
1674 | 33.46 | 5.36 | 1750.4 | 3.503
1675 | 33.48 | 5.362 | 1746.5 | 3.4969
1676 | 33.5 | 5.367 | 1744.5 | 8.7275
1677 | 33.52 | 5.371 | 1742 | 6.973
1678 | 33.54 | 5.375 | 1738.95 | 6.9619
1679 | 33.56 | 5.378 | 1735.3 | 5.2114
1680 | 33.58 | 5.381 | 1731.95 | 5.2009
1681 | 33.6 | 5.385 | 1729.15 | 6.9222
1682 | 33.62 | 5.387 | 1725.8 | 3.4549
1683 | 33.64 | 5.389 | 1721.05 | 3.4469
1684 | 33.66 | 5.394 | 1717.45 | 8.5962
1685 | 33.68 | 5.397 | 1714.05 | 5.1473
1686 | 33.7 | 5.4 | 1709.3 | 5.135
1687 | 33.72 | 5.404 | 1705.15 | 6.8289
1688 | 33.74 | 5.408 | 1700.65 | 6.8116
1689 | 33.76 | 5.412 | 1695.35 | 6.792
1690 | 33.78 | 5.415 | 1690.05 | 5.0781
1691 | 33.8 | 5.417 | 1683.05 | 3.3731
1692 | 33.82 | 5.42 | 1676.35 | 5.0391
1693 | 33.84 | 5.424 | 1668.8 | 6.6903
1694 | 33.86 | 5.428 | 1660.15 | 6.6579
1695 | 33.88 | 5.433 | 1651.2 | 8.2784
1696 | 33.9 | 5.436 | 1639.75 | 4.9364
1697 | 33.92 | 5.439 | 1622.45 | 4.8933
1698 | 33.94 | 5.444 | 1585.3 | 8.0194
1699 | 33.96 | 5.448 | 1550.65 | 6.2719
1700 | 33.98 | 5.449 | 1520.5 | 1.5356
1701 | 34 | 5.453 | 1489.75 | 6.0205
1702 | 34.02 | 5.457 | 1459.05 | 5.8976
1703 | 34.04 | 5.462 | 1428.6 | 7.2191
1704 | 34.06 | 5.467 | 1397.85 | 7.0661
1705 | 34.08 | 5.471 | 1365.45 | 5.5266
1706 | 34.1 | 5.475 | 1318.8 | 5.3685
1707 | 34.12 | 5.48 | 1260.4 | 6.448
1708 | 34.14 | 5.484 | 1235.55 | 4.9919
1709 | 34.16 | 5.488 | 1222.15 | 4.9154
1710 | 34.18 | 5.491 | 1210.95 | 3.6496
1711 | 34.2 | 5.495 | 1203.45 | 4.8288
1712 | 34.22 | 5.5 | 1196.45 | 5.9997
1713 | 34.24 | 5.504 | 1190 | 4.7729
1714 | 34.26 | 5.508 | 1183.6 | 4.7472
1715 | 34.28 | 5.512 | 1174.65 | 4.7165
1716 | 34.3 | 5.515 | 1166.55 | 3.5118
1717 | 34.32 | 5.516 | 1160.95 | 1.1638
1718 | 34.34 | 5.521 | 1154.25 | 5.788
1719 | 34.36 | 5.524 | 1150.35 | 3.4569
1720 | 34.38 | 5.528 | 1147 | 4.5947
1721 | 34.4 | 5.533 | 1142.8 | 5.7245
1722 | 34.42 | 5.537 | 1138.6 | 4.5628
1723 | 34.44 | 5.541 | 1135.25 | 4.5477
1724 | 34.46 | 5.545 | 1131.1 | 4.5327
1725 | 34.48 | 5.547 | 1127.7 | 2.2588
1726 | 34.5 | 5.548 | 1124.1 | 1.1259
1727 | 34.52 | 5.551 | 1120.75 | 3.3673
1728 | 34.54 | 5.555 | 1117.95 | 4.4774
1729 | 34.56 | 5.56 | 1115.45 | 5.5835
1730 | 34.58 | 5.563 | 1111.8 | 3.3409
1731 | 34.6 | 5.567 | 1108.15 | 4.4399
1732 | 34.62 | 5.571 | 1104.8 | 4.4259
1733 | 34.64 | 5.574 | 1100.05 | 3.3073
1734 | 34.66 | 5.576 | 1093.35 | 2.1934
1735 | 34.68 | 5.579 | 1085.25 | 3.2679
1736 | 34.7 | 5.582 | 1076.9 | 3.2432
1737 | 34.72 | 5.587 | 1070.2 | 5.3677
1738 | 34.74 | 5.591 | 1064.3 | 4.269
1739 | 34.76 | 5.595 | 1059.85 | 4.2483
1740 | 34.78 | 5.6 | 1056.5 | 5.2909
1741 | 34.8 | 5.603 | 1053.4 | 3.1649
1742 | 34.82 | 5.606 | 1051.45 | 3.1573
1743 | 34.84 | 5.61 | 1048.4 | 4.1997
1744 | 34.86 | 5.611 | 1045.6 | 1.047
1745 | 34.88 | 5.615 | 1042.8 | 4.1768
1746 | 34.9 | 5.619 | 1041.4 | 4.1684
1747 | 34.92 | 5.622 | 1038.35 | 3.1196
1748 | 34.94 | 5.626 | 1036.4 | 4.1495
1749 | 34.96 | 5.631 | 1034.15 | 5.1764
1750 | 34.98 | 5.633 | 1031.65 | 2.0658
1751 | 35 | 5.636 | 1029.1 | 3.0911
1752 | 35.02 | 5.641 | 1026.9 | 5.14
1753 | 35.04 | 5.642 | 1023.8 | 1.0254
1754 | 35.06 | 5.645 | 1020.45 | 3.0664
1755 | 35.08 | 5.651 | 1016.55 | 6.111
1756 | 35.1 | 5.654 | 1013.45 | 3.045
1757 | 35.12 | 5.657 | 1009.55 | 3.0345
1758 | 35.14 | 5.662 | 1007.9 | 5.0436
1759 | 35.16 | 5.665 | 1004.55 | 3.0187
1760 | 35.18 | 5.666 | 1001.75 | 1.0032
1761 | 35.2 | 5.67 | 999.5 | 4.0025
1762 | 35.22 | 5.674 | 997 | 3.993
1763 | 35.24 | 5.677 | 995.3 | 2.9884
1764 | 35.26 | 5.68 | 991.4 | 2.9801
1765 | 35.28 | 5.685 | 989.45 | 4.9521
1766 | 35.3 | 5.69 | 987.5 | 4.9424
1767 | 35.32 | 5.692 | 984.15 | 1.9716
1768 | 35.34 | 5.694 | 981.9 | 1.966
1769 | 35.36 | 5.698 | 978.25 | 3.9203
1770 | 35.38 | 5.701 | 974.1 | 2.9285
1771 | 35.4 | 5.705 | 970.45 | 3.8891
1772 | 35.42 | 5.709 | 967.95 | 3.8768
1773 | 35.44 | 5.712 | 964.3 | 2.8984
1774 | 35.46 | 5.716 | 961.8 | 3.8522
1775 | 35.48 | 5.72 | 959.85 | 3.8433
1776 | 35.5 | 5.725 | 956.75 | 4.7915
1777 | 35.52 | 5.726 | 954.55 | 0.95565
1778 | 35.54 | 5.728 | 952.3 | 1.9068
1779 | 35.56 | 5.732 | 949.2 | 3.803
1780 | 35.58 | 5.735 | 947.55 | 2.8451
1781 | 35.6 | 5.738 | 946.45 | 2.841
1782 | 35.62 | 5.743 | 944.45 | 4.7272
1783 | 35.64 | 5.748 | 941.1 | 4.7139
1784 | 35.66 | 5.749 | 939.45 | 0.94027
1785 | 35.68 | 5.753 | 937.5 | 3.7539
1786 | 35.7 | 5.757 | 934.95 | 3.7449
1787 | 35.72 | 5.759 | 932.75 | 1.8677
1788 | 35.74 | 5.761 | 931.05 | 1.8638
1789 | 35.76 | 5.767 | 929.65 | 5.5821
1790 | 35.78 | 5.77 | 927.7 | 2.786
1791 | 35.8 | 5.774 | 925.2 | 3.7058
1792 | 35.82 | 5.779 | 923.8 | 4.6225
1793 | 35.84 | 5.782 | 921.85 | 2.7685
1794 | 35.86 | 5.784 | 919.35 | 1.8412
1795 | 35.88 | 5.787 | 917.65 | 2.7555
1796 | 35.9 | 5.79 | 915.7 | 2.75
1797 | 35.92 | 5.793 | 913.75 | 2.7442
1798 | 35.94 | 5.796 | 913.2 | 2.7404
1799 | 35.96 | 5.801 | 910.95 | 4.5604
1800 | 35.98 | 5.805 | 908.7 | 3.6393
1801 | 36 | 5.809 | 907.05 | 3.6315
1802 | 36.02 | 5.812 | 904.25 | 2.717
1803 | 36.04 | 5.816 | 900.35 | 3.6092
1804 | 36.06 | 5.818 | 896.15 | 1.7965
1805 | 36.08 | 5.82 | 893.05 | 1.7892
1806 | 36.1 | 5.825 | 891.95 | 4.4625
1807 | 36.12 | 5.828 | 890.3 | 2.6734
1808 | 36.14 | 5.833 | 888.3 | 4.4465
1809 | 36.16 | 5.837 | 886.1 | 3.5488
1810 | 36.18 | 5.84 | 883 | 2.6537
1811 | 36.2 | 5.842 | 878.8 | 1.7618
1812 | 36.22 | 5.845 | 875.2 | 2.631
1813 | 36.24 | 5.849 | 871.3 | 3.493
1814 | 36.26 | 5.851 | 866.8 | 1.7381
1815 | 36.28 | 5.855 | 862.9 | 3.4594
1816 | 36.3 | 5.86 | 857.05 | 4.2999
1817 | 36.32 | 5.864 | 850.6 | 3.4153
1818 | 36.34 | 5.868 | 844.75 | 3.3907
1819 | 36.36 | 5.872 | 838.6 | 3.3667
1820 | 36.38 | 5.874 | 834.95 | 1.6735
1821 | 36.4 | 5.877 | 829.95 | 2.4974
1822 | 36.42 | 5.88 | 824.05 | 2.481
1823 | 36.44 | 5.883 | 818.75 | 2.4642
1824 | 36.46 | 5.888 | 814 | 4.0819
1825 | 36.48 | 5.892 | 808.7 | 3.2454
1826 | 36.5 | 5.897 | 802.85 | 4.0289
1827 | 36.52 | 5.901 | 798.1 | 3.2019
1828 | 36.54 | 5.902 | 794.45 | 0.79628
1829 | 36.56 | 5.906 | 788.05 | 3.165
1830 | 36.58 | 5.91 | 782.75 | 3.1416
1831 | 36.6 | 5.911 | 777.4 | 0.78007
1832 | 36.62 | 5.915 | 772.65 | 3.1001
1833 | 36.64 | 5.92 | 767.35 | 3.85
1834 | 36.66 | 5.923 | 762.35 | 2.2946
1835 | 36.68 | 5.928 | 756.45 | 3.797
1836 | 36.7 | 5.933 | 750.9 | 3.7684
1837 | 36.72 | 5.937 | 745.6 | 2.993
1838 | 36.74 | 5.937 | 739.45 | 0
1839 | 36.76 | 5.942 | 732.15 | 3.679
Počet údajů: 1839
***

## Vzorek_1B,2B,3B_svar
Natřený SVAR po 30 dnech v komoře
Vzorek č. 1B |  |  |  |  | Vzorek č. 2B |  |  |  |  | Vzorek č. 3B |  |  |  |  | Průměr
č. | t[s] | s[mm] | F[N] | Plocha pod křivkou - Přetvárná práce | č. | t[s] | s[mm] | F[N] | Plocha pod křivkou - Přetvárná práce | č. | t[s] | s[mm] | F[N] | Plocha pod křivkou - Přetvárná práce | Prodloužení ∆L [mm] | Síla F [N] | Poměrné Prodloužení ∆L/L0 [-] | Napětí R [MPa] | Plocha pod křivkou - Přetvárná práce
0 | 0 | 0 | 0 |  | 0 | 0 | 0 | 0 |  | 0 | 0 | 0 | 0 |  | 0 | 0 | 0 | 0 |  | Výsledné hodnoty
1 | 0 | 0.031 | 19.25 | 0.29838 | 1 | 0 | 0.017 | 67.6 | 0.5746 | 1 | 0 | 0.04 | 15.9 | 0.318 | 0.029333 | 34.25 | 0.00058667 | 1.6146 | 0.50233 | Průřez zkušební tyče před trhací zkouškou: |  |  |  | B [mm] | t [mm] | S0 [mm2] | S0 = B*a
2 | 0.02 | 0.029 | 20.4 | -0.03965 | 2 | 0.02 | 0.025 | 69.8 | 0.5496 | 2 | 0.02 | 0.052 | 15.65 | 0.1893 | 0.035333 | 35.2833 | 0.00070667 | 1.6633 | 0.2086 | Pozor: Jedná se nosný průřez svaru. |  |  |  | 20 | 1.5 | 21.2132
3 | 0.04 | 0.038 | 22.6 | 0.1935 | 3 | 0.04 | 0.02 | 72.6 | -0.356 | 3 | 0.04 | 0.053 | 15.9 | 0.015775 | 0.037 | 37.0333 | 0.00074 | 1.7458 | 0.060264
4 | 0.06 | 0.039 | 22.6 | 0.0226 | 4 | 0.06 | 0.019 | 76.25 | -0.074425 | 4 | 0.06 | 0.052 | 16.5 | -0.0162 | 0.036667 | 38.45 | 0.00073333 | 1.8126 | -0.012581 | Průřez zkušební tyče po trhací zkoušce: |  |  |  |  | Vzorek č.1B | Vzorek č.2B | Vzorek č.3B
5 | 0.08 | 0.035 | 24.85 | -0.0949 | 5 | 0.08 | 0.029 | 78.5 | 0.77375 | 5 | 0.08 | 0.061 | 16.5 | 0.1485 | 0.041667 | 39.95 | 0.00083333 | 1.8833 | 0.196 | Tento parametr do výpočtu nezahrnujeme.
6 | 0.1 | 0.045 | 25.95 | 0.254 | 6 | 0.1 | 0.03 | 81.3 | 0.0799 | 6 | 0.1 | 0.067 | 15.9 | 0.0972 | 0.047333 | 41.05 | 0.00094667 | 1.9351 | 0.2295
7 | 0.12 | 0.052 | 27.65 | 0.1876 | 7 | 0.12 | 0.03 | 82.95 | 0 | 7 | 0.12 | 0.066 | 15.9 | -0.0159 | 0.049333 | 42.1667 | 0.00098667 | 1.9878 | 0.083217
8 | 0.14 | 0.045 | 27.65 | -0.19355 | 8 | 0.14 | 0.039 | 84.65 | 0.7542 | 8 | 0.14 | 0.072 | 16.2 | 0.0963 | 0.052 | 42.8333 | 0.00104 | 2.0192 | 0.11333 | Původní délka zkušební tyče: |  | L0 [mm] | 50
9 | 0.16 | 0.048 | 30.15 | 0.0867 | 9 | 0.16 | 0.043 | 86.3 | 0.3419 | 9 | 0.16 | 0.081 | 16.5 | 0.14715 | 0.057333 | 44.3167 | 0.0011467 | 2.0891 | 0.2324
10 | 0.18 | 0.06 | 30.7 | 0.3651 | 10 | 0.18 | 0.043 | 87.4 | 0 | 10 | 0.18 | 0.083 | 16.2 | 0.0327 | 0.062 | 44.7667 | 0.00124 | 2.1103 | 0.20786 | Délka zkušební tyče po přetržení: |  | Lu [mm] | 56.008 | 6.008 | 7.604 | 5.85 | 4.57
11 | 0.2 | 0.061 | 32.1 | 0.0314 | 11 | 0.2 | 0.048 | 88.55 | 0.43988 | 11 | 0.2 | 0.08 | 16.5 | -0.04905 | 0.063 | 45.7167 | 0.00126 | 2.1551 | 0.045242
12 | 0.22 | 0.061 | 32.95 | 0 | 12 | 0.22 | 0.052 | 89.65 | 0.3564 | 12 | 0.22 | 0.084 | 16.2 | 0.0654 | 0.065667 | 46.2667 | 0.0013133 | 2.181 | 0.12264 | Pevnost v tahu: | Max. Síla Fm [N] | 2109.4333 |  |  | 2311.85 | 2068.55 | 1947.9
13 | 0.24 | 0.067 | 33.8 | 0.20025 | 13 | 0.24 | 0.054 | 91.05 | 0.1807 | 13 | 0.24 | 0.089 | 15.9 | 0.08025 | 0.07 | 46.9167 | 0.0014 | 2.2117 | 0.2019 |  | Napětí Rm [MPa] | 99.4396 |  |  | 108.9817 | 97.5124 | 91.8249
14 | 0.26 | 0.071 | 35.75 | 0.1391 | 14 | 0.26 | 0.053 | 91.6 | -0.091325 | 14 | 0.26 | 0.092 | 15.9 | 0.0477 | 0.072 | 47.75 | 0.00144 | 2.251 | 0.094667
15 | 0.28 | 0.07 | 36.3 | -0.036025 | 15 | 0.28 | 0.059 | 92.45 | 0.55215 | 15 | 0.28 | 0.093 | 16.2 | 0.01605 | 0.074 | 48.3167 | 0.00148 | 2.2777 | 0.096067 |  |  |  |  | 2283.2
16 | 0.3 | 0.07 | 37.4 | 0 | 16 | 0.3 | 0.064 | 93 | 0.46363 | 16 | 0.3 | 0.098 | 16.5 | 0.08175 | 0.077333 | 48.9667 | 0.0015467 | 2.3083 | 0.16214 |  |  |  |  | 107.6311
17 | 0.32 | 0.074 | 38 | 0.1508 | 17 | 0.32 | 0.065 | 94.4 | 0.0937 | 17 | 0.32 | 0.102 | 15.9 | 0.0648 | 0.080333 | 49.4333 | 0.0016067 | 2.3303 | 0.1476
18 | 0.34 | 0.075 | 38.55 | 0.038275 | 18 | 0.34 | 0.067 | 94.4 | 0.1888 | 18 | 0.34 | 0.102 | 16.5 | 0 | 0.081333 | 49.8167 | 0.0016267 | 2.3484 | 0.049625
19 | 0.36 | 0.075 | 40.5 | 0 | 19 | 0.36 | 0.072 | 94.95 | 0.47337 | 19 | 0.36 | 0.108 | 16.5 | 0.099 | 0.085 | 50.65 | 0.0017 | 2.3877 | 0.18419
20 | 0.38 | 0.08 | 40.75 | 0.20312 | 20 | 0.38 | 0.075 | 94.7 | 0.28447 | 20 | 0.38 | 0.112 | 15.9 | 0.0648 | 0.089 | 50.45 | 0.00178 | 2.3782 | 0.2022
21 | 0.4 | 0.083 | 41.35 | 0.12315 | 21 | 0.4 | 0.075 | 95.5 | 0 | 21 | 0.4 | 0.111 | 16.5 | -0.0162 | 0.089667 | 51.1167 | 0.0017933 | 2.4097 | 0.033856 | Plocha pod křivkou - Přetvárná práce: |  | 5553.0624 |  |  | 7492.9173 | 4144.3172 | 5021.9527
22 | 0.42 | 0.084 | 42.45 | 0.0419 | 22 | 0.42 | 0.08 | 96.35 | 0.47963 | 22 | 0.42 | 0.115 | 13.4 | 0.0598 | 0.093 | 50.7333 | 0.00186 | 2.3916 | 0.16975 | Tato hodnota bude upravena z důvodu záporných hodnot v celkovém součtu |  |  |  | 2888.8706
23 | 0.44 | 0.085 | 39.1 | 0.040775 | 23 | 0.44 | 0.084 | 94.4 | 0.3815 | 23 | 0.44 | 0.123 | 10.35 | 0.095 | 0.097333 | 47.95 | 0.0019467 | 2.2604 | 0.21381
24 | 0.46 | 0.093 | 36.6 | 0.3028 | 24 | 0.46 | 0.086 | 87.15 | 0.18155 | 24 | 0.46 | 0.126 | 12.55 | 0.03435 | 0.10167 | 45.4333 | 0.0020333 | 2.1417 | 0.20233 | Jednotky práce [N.mm], na [J] nutno převést!
25 | 0.48 | 0.094 | 39.65 | 0.038125 | 25 | 0.48 | 0.09 | 92.45 | 0.3592 | 25 | 0.48 | 0.128 | 15.1 | 0.02765 | 0.104 | 49.0667 | 0.00208 | 2.313 | 0.11025
26 | 0.5 | 0.099 | 42.45 | 0.20525 | 26 | 0.5 | 0.096 | 93.3 | 0.55725 | 26 | 0.5 | 0.13 | 15.1 | 0.0302 | 0.10833 | 50.2833 | 0.0021667 | 2.3704 | 0.21526
27 | 0.52 | 0.102 | 43.85 | 0.12945 | 27 | 0.52 | 0.095 | 95.25 | -0.094275 | 27 | 0.52 | 0.131 | 16.5 | 0.0158 | 0.10933 | 51.8667 | 0.0021867 | 2.445 | 0.051075
28 | 0.54 | 0.102 | 45.8 | 0 | 28 | 0.54 | 0.097 | 96.65 | 0.1919 | 28 | 0.54 | 0.138 | 15.65 | 0.11253 | 0.11233 | 52.7 | 0.0022467 | 2.4843 | 0.15685
29 | 0.56 | 0.106 | 46.9 | 0.1854 | 29 | 0.56 | 0.106 | 96.65 | 0.86985 | 29 | 0.56 | 0.143 | 15.65 | 0.07825 | 0.11833 | 53.0667 | 0.0023667 | 2.5016 | 0.3173
30 | 0.58 | 0.115 | 46.9 | 0.4221 | 30 | 0.58 | 0.106 | 95.25 | 0 | 30 | 0.58 | 0.139 | 15.9 | -0.0631 | 0.12 | 52.6833 | 0.0024 | 2.4835 | 0.088125
31 | 0.6 | 0.111 | 48.05 | -0.1899 | 31 | 0.6 | 0.103 | 96.35 | -0.2874 | 31 | 0.6 | 0.144 | 15.9 | 0.0795 | 0.11933 | 53.4333 | 0.0023867 | 2.5189 | -0.035372
32 | 0.62 | 0.112 | 46.9 | 0.047475 | 32 | 0.62 | 0.111 | 96.9 | 0.773 | 32 | 0.62 | 0.151 | 15.65 | 0.11042 | 0.12467 | 53.15 | 0.0024933 | 2.5055 | 0.28422
33 | 0.64 | 0.119 | 48.3 | 0.3332 | 33 | 0.64 | 0.118 | 96.35 | 0.67637 | 33 | 0.64 | 0.153 | 16.2 | 0.03185 | 0.13 | 53.6167 | 0.0026 | 2.5275 | 0.28471
34 | 0.66 | 0.123 | 48.3 | 0.1932 | 34 | 0.66 | 0.116 | 96.9 | -0.19325 | 34 | 0.66 | 0.156 | 15.65 | 0.047775 | 0.13167 | 53.6167 | 0.0026333 | 2.5275 | 0.089361
35 | 0.68 | 0.123 | 48.3 | 0 | 35 | 0.68 | 0.121 | 97.5 | 0.486 | 35 | 0.68 | 0.161 | 15.9 | 0.078875 | 0.135 | 53.9 | 0.0027 | 2.5409 | 0.17919
36 | 0.7 | 0.129 | 46.9 | 0.2856 | 36 | 0.7 | 0.133 | 98.05 | 1.1733 | 36 | 0.7 | 0.166 | 15.35 | 0.078125 | 0.14267 | 53.4333 | 0.0028533 | 2.5189 | 0.41144
37 | 0.72 | 0.134 | 47.75 | 0.23663 | 37 | 0.72 | 0.135 | 97.5 | 0.19555 | 37 | 0.72 | 0.169 | 15.9 | 0.046875 | 0.146 | 53.7167 | 0.00292 | 2.5322 | 0.17858
38 | 0.74 | 0.137 | 47.2 | 0.14242 | 38 | 0.74 | 0.131 | 97.5 | -0.39 | 38 | 0.74 | 0.173 | 16.5 | 0.0648 | 0.147 | 53.7333 | 0.00294 | 2.533 | 0.053725
39 | 0.76 | 0.14 | 47.75 | 0.14242 | 39 | 0.76 | 0.137 | 96.65 | 0.58245 | 39 | 0.76 | 0.177 | 15.9 | 0.0648 | 0.15133 | 53.4333 | 0.0030267 | 2.5189 | 0.23219
40 | 0.78 | 0.147 | 47.5 | 0.33337 | 40 | 0.78 | 0.143 | 98.05 | 0.5841 | 40 | 0.78 | 0.179 | 15.9 | 0.0318 | 0.15633 | 53.8167 | 0.0031267 | 2.5369 | 0.26812
41 | 0.8 | 0.148 | 47.5 | 0.0475 | 41 | 0.8 | 0.143 | 98.05 | 0 | 41 | 0.8 | 0.181 | 15.9 | 0.0318 | 0.15733 | 53.8167 | 0.0031467 | 2.5369 | 0.053817
42 | 0.82 | 0.149 | 47.75 | 0.047625 | 42 | 0.82 | 0.146 | 98.3 | 0.29452 | 42 | 0.82 | 0.184 | 15.9 | 0.0477 | 0.15967 | 53.9833 | 0.0031933 | 2.5448 | 0.12577
43 | 0.84 | 0.153 | 47.5 | 0.1905 | 43 | 0.84 | 0.152 | 98.3 | 0.5898 | 43 | 0.84 | 0.188 | 15.9 | 0.0636 | 0.16433 | 53.9 | 0.0032867 | 2.5409 | 0.25173
44 | 0.86 | 0.156 | 47.2 | 0.14205 | 44 | 0.86 | 0.154 | 98.6 | 0.1969 | 44 | 0.86 | 0.188 | 15.65 | 0 | 0.166 | 53.8167 | 0.00332 | 2.5369 | 0.089764
45 | 0.88 | 0.156 | 46.9 | 0 | 45 | 0.88 | 0.156 | 98.05 | 0.19665 | 45 | 0.88 | 0.189 | 15.65 | 0.01565 | 0.167 | 53.5333 | 0.00334 | 2.5236 | 0.053675
46 | 0.9 | 0.161 | 47.75 | 0.23663 | 46 | 0.9 | 0.163 | 99.15 | 0.6902 | 46 | 0.9 | 0.194 | 16.2 | 0.079625 | 0.17267 | 54.3667 | 0.0034533 | 2.5629 | 0.30572
47 | 0.92 | 0.167 | 48.05 | 0.2874 | 47 | 0.92 | 0.167 | 98.05 | 0.3944 | 47 | 0.92 | 0.195 | 15.1 | 0.01565 | 0.17633 | 53.7333 | 0.0035267 | 2.533 | 0.19818
48 | 0.94 | 0.17 | 47.2 | 0.14288 | 48 | 0.94 | 0.169 | 98.6 | 0.19665 | 48 | 0.94 | 0.197 | 15.35 | 0.03045 | 0.17867 | 53.7167 | 0.0035733 | 2.5322 | 0.12536
49 | 0.96 | 0.174 | 48.3 | 0.191 | 49 | 0.96 | 0.172 | 98.6 | 0.2958 | 49 | 0.96 | 0.2 | 15.65 | 0.0465 | 0.182 | 54.1833 | 0.00364 | 2.5542 | 0.17983
50 | 0.98 | 0.179 | 46.9 | 0.238 | 50 | 0.98 | 0.178 | 99.45 | 0.59415 | 50 | 0.98 | 0.204 | 15.9 | 0.0631 | 0.187 | 54.0833 | 0.00374 | 2.5495 | 0.27067
51 | 1 | 0.184 | 47.5 | 0.236 | 51 | 1 | 0.179 | 98.6 | 0.099025 | 51 | 1 | 0.206 | 15.65 | 0.03155 | 0.18967 | 53.9167 | 0.0037933 | 2.5417 | 0.144
52 | 1.02 | 0.184 | 47.5 | 0 | 52 | 1.02 | 0.179 | 100 | 0 | 52 | 1.02 | 0.209 | 15.9 | 0.047325 | 0.19067 | 54.4667 | 0.0038133 | 2.5676 | 0.054192
53 | 1.04 | 0.188 | 47.5 | 0.19 | 53 | 1.04 | 0.185 | 104.75 | 0.61425 | 53 | 1.04 | 0.211 | 15.1 | 0.031 | 0.19467 | 55.7833 | 0.0038933 | 2.6297 | 0.2205
54 | 1.06 | 0.192 | 46.65 | 0.1883 | 54 | 1.06 | 0.189 | 107.8 | 0.4251 | 54 | 1.06 | 0.213 | 16.2 | 0.0313 | 0.198 | 56.8833 | 0.00396 | 2.6815 | 0.18778
55 | 1.08 | 0.192 | 47.75 | 0 | 55 | 1.08 | 0.192 | 110.9 | 0.32805 | 55 | 1.08 | 0.216 | 16.2 | 0.0486 | 0.2 | 58.2833 | 0.004 | 2.7475 | 0.11517
56 | 1.1 | 0.197 | 46.9 | 0.23663 | 56 | 1.1 | 0.195 | 113.7 | 0.3369 | 56 | 1.1 | 0.22 | 15.35 | 0.0631 | 0.204 | 58.65 | 0.00408 | 2.7648 | 0.23387
57 | 1.12 | 0.201 | 47.2 | 0.1882 | 57 | 1.12 | 0.202 | 117.3 | 0.8085 | 57 | 1.12 | 0.225 | 15.65 | 0.0775 | 0.20933 | 60.05 | 0.0041867 | 2.8308 | 0.31653
58 | 1.14 | 0.204 | 47.2 | 0.1416 | 58 | 1.14 | 0.206 | 119.55 | 0.4737 | 58 | 1.14 | 0.228 | 15.35 | 0.0465 | 0.21267 | 60.7 | 0.0042533 | 2.8614 | 0.20125
59 | 1.16 | 0.208 | 46.9 | 0.1882 | 59 | 1.16 | 0.206 | 121.5 | 0 | 59 | 1.16 | 0.231 | 15.65 | 0.0465 | 0.215 | 61.35 | 0.0043 | 2.8921 | 0.14239
60 | 1.18 | 0.213 | 47.2 | 0.23525 | 60 | 1.18 | 0.211 | 124.6 | 0.61525 | 60 | 1.18 | 0.237 | 15.35 | 0.093 | 0.22033 | 62.3833 | 0.0044067 | 2.9408 | 0.32996
61 | 1.2 | 0.216 | 47.2 | 0.1416 | 61 | 1.2 | 0.215 | 127.1 | 0.5034 | 61 | 1.2 | 0.242 | 15.35 | 0.07675 | 0.22433 | 63.2167 | 0.0044867 | 2.9801 | 0.2512
62 | 1.22 | 0.219 | 47.2 | 0.1416 | 62 | 1.22 | 0.215 | 130.15 | 0 | 62 | 1.22 | 0.243 | 15.1 | 0.015225 | 0.22567 | 64.15 | 0.0045133 | 3.0241 | 0.084911
63 | 1.24 | 0.224 | 46.65 | 0.23463 | 63 | 1.24 | 0.219 | 132.7 | 0.5257 | 63 | 1.24 | 0.247 | 15.9 | 0.062 | 0.23 | 65.0833 | 0.0046 | 3.0681 | 0.28001
64 | 1.26 | 0.227 | 46.9 | 0.14033 | 64 | 1.26 | 0.223 | 135.45 | 0.5363 | 64 | 1.26 | 0.251 | 15.1 | 0.062 | 0.23367 | 65.8167 | 0.0046733 | 3.1026 | 0.23998
65 | 1.28 | 0.229 | 46.9 | 0.0938 | 65 | 1.28 | 0.225 | 138 | 0.27345 | 65 | 1.28 | 0.251 | 15.1 | 0 | 0.235 | 66.6667 | 0.0047 | 3.1427 | 0.088322
66 | 1.3 | 0.231 | 47.2 | 0.0941 | 66 | 1.3 | 0.229 | 139.95 | 0.5559 | 66 | 1.3 | 0.255 | 15.9 | 0.062 | 0.23833 | 67.6833 | 0.0047667 | 3.1906 | 0.22392
67 | 1.32 | 0.235 | 46.9 | 0.1882 | 67 | 1.32 | 0.233 | 142.45 | 0.5648 | 67 | 1.32 | 0.259 | 15.65 | 0.0631 | 0.24233 | 68.3333 | 0.0048467 | 3.2213 | 0.27203 | Smluvní tahový diagram je ve všech případech (svar před zkouškou a po 10, 20, 30 dnech) pouze orientační z důvodu rozdílného počtu naměřených hodnot a jejich průměru. Z tohoto diagramu není možné odečítat hodnoty!!!
68 | 1.34 | 0.238 | 47.2 | 0.14115 | 68 | 1.34 | 0.238 | 143.55 | 0.715 | 68 | 1.34 | 0.261 | 15.35 | 0.031 | 0.24567 | 68.7 | 0.0049133 | 3.2385 | 0.22839
69 | 1.36 | 0.242 | 47.2 | 0.1888 | 69 | 1.36 | 0.241 | 146.1 | 0.43448 | 69 | 1.36 | 0.265 | 15.35 | 0.0614 | 0.24933 | 69.55 | 0.0049867 | 3.2786 | 0.25346
70 | 1.38 | 0.246 | 46.65 | 0.1877 | 70 | 1.38 | 0.245 | 149.15 | 0.5905 | 70 | 1.38 | 0.27 | 15.35 | 0.07675 | 0.25367 | 70.3833 | 0.0050733 | 3.3179 | 0.30319
71 | 1.4 | 0.25 | 46.9 | 0.1871 | 71 | 1.4 | 0.249 | 150.85 | 0.6 | 71 | 1.4 | 0.274 | 15.35 | 0.0614 | 0.25767 | 71.0333 | 0.0051533 | 3.3485 | 0.28283
72 | 1.42 | 0.254 | 46.65 | 0.1871 | 72 | 1.42 | 0.25 | 152.8 | 0.15182 | 72 | 1.42 | 0.277 | 15.35 | 0.04605 | 0.26033 | 71.6 | 0.0052067 | 3.3753 | 0.19018
73 | 1.44 | 0.258 | 47.5 | 0.1883 | 73 | 1.44 | 0.253 | 155.3 | 0.46215 | 73 | 1.44 | 0.281 | 15.35 | 0.0614 | 0.264 | 72.7167 | 0.00528 | 3.4279 | 0.26458
74 | 1.46 | 0.261 | 46.9 | 0.1416 | 74 | 1.46 | 0.256 | 158.1 | 0.4701 | 74 | 1.46 | 0.285 | 15.65 | 0.062 | 0.26733 | 73.55 | 0.0053467 | 3.4672 | 0.24378
75 | 1.48 | 0.261 | 47.2 | 0 | 75 | 1.48 | 0.259 | 159.5 | 0.4764 | 75 | 1.48 | 0.288 | 14.8 | 0.045675 | 0.26933 | 73.8333 | 0.0053867 | 3.4805 | 0.14738
76 | 1.5 | 0.265 | 47.2 | 0.1888 | 76 | 1.5 | 0.262 | 161.75 | 0.48187 | 76 | 1.5 | 0.289 | 15.65 | 0.015225 | 0.272 | 74.8667 | 0.00544 | 3.5292 | 0.19827
77 | 1.52 | 0.269 | 46.65 | 0.1877 | 77 | 1.52 | 0.266 | 164.25 | 0.652 | 77 | 1.52 | 0.292 | 15.35 | 0.0465 | 0.27567 | 75.4167 | 0.0055133 | 3.5552 | 0.27552
78 | 1.54 | 0.272 | 46.9 | 0.14033 | 78 | 1.54 | 0.271 | 165.1 | 0.82338 | 78 | 1.54 | 0.296 | 15.1 | 0.0609 | 0.27967 | 75.7 | 0.0055933 | 3.5685 | 0.30223
79 | 1.56 | 0.275 | 46.9 | 0.1407 | 79 | 1.56 | 0.274 | 167.6 | 0.49905 | 79 | 1.56 | 0.299 | 15.1 | 0.0453 | 0.28267 | 76.5333 | 0.0056533 | 3.6078 | 0.22835
80 | 1.58 | 0.279 | 46.9 | 0.1876 | 80 | 1.58 | 0.278 | 169.55 | 0.6743 | 80 | 1.58 | 0.304 | 15.65 | 0.076875 | 0.287 | 77.3667 | 0.00574 | 3.6471 | 0.33345
81 | 1.6 | 0.283 | 46.9 | 0.1876 | 81 | 1.6 | 0.282 | 170.95 | 0.681 | 81 | 1.6 | 0.308 | 15.1 | 0.0615 | 0.291 | 77.65 | 0.00582 | 3.6605 | 0.31003
82 | 1.62 | 0.288 | 47.2 | 0.23525 | 82 | 1.62 | 0.285 | 172.9 | 0.51578 | 82 | 1.62 | 0.311 | 15.1 | 0.0453 | 0.29467 | 78.4 | 0.0058933 | 3.6958 | 0.28609
83 | 1.64 | 0.292 | 47.5 | 0.1894 | 83 | 1.64 | 0.288 | 175.4 | 0.52245 | 83 | 1.64 | 0.315 | 14.8 | 0.0598 | 0.29833 | 79.2333 | 0.0059667 | 3.7351 | 0.28899
84 | 1.66 | 0.295 | 46.9 | 0.1416 | 84 | 1.66 | 0.292 | 176.25 | 0.7033 | 84 | 1.66 | 0.319 | 15.65 | 0.0609 | 0.302 | 79.6 | 0.00604 | 3.7524 | 0.29119
85 | 1.68 | 0.298 | 46.65 | 0.14033 | 85 | 1.68 | 0.294 | 177.65 | 0.3539 | 85 | 1.68 | 0.323 | 14.8 | 0.0609 | 0.305 | 79.7 | 0.0061 | 3.7571 | 0.23895
86 | 1.7 | 0.3 | 46.9 | 0.09355 | 86 | 1.7 | 0.297 | 178.5 | 0.53423 | 86 | 1.7 | 0.326 | 15.35 | 0.045225 | 0.30767 | 80.25 | 0.0061533 | 3.783 | 0.21327
87 | 1.72 | 0.305 | 46.9 | 0.2345 | 87 | 1.72 | 0.3 | 179.05 | 0.53633 | 87 | 1.72 | 0.329 | 15.35 | 0.04605 | 0.31133 | 80.4333 | 0.0062267 | 3.7917 | 0.29459
88 | 1.74 | 0.306 | 47.5 | 0.0472 | 88 | 1.74 | 0.304 | 179.35 | 0.7168 | 88 | 1.74 | 0.332 | 15.65 | 0.0465 | 0.314 | 80.8333 | 0.00628 | 3.8105 | 0.21502
89 | 1.76 | 0.309 | 47.5 | 0.1425 | 89 | 1.76 | 0.307 | 179.35 | 0.53805 | 89 | 1.76 | 0.333 | 15.1 | 0.015375 | 0.31633 | 80.65 | 0.0063267 | 3.8019 | 0.1884
90 | 1.78 | 0.314 | 46.65 | 0.23538 | 90 | 1.78 | 0.311 | 179.35 | 0.7174 | 90 | 1.78 | 0.338 | 15.65 | 0.076875 | 0.321 | 80.55 | 0.00642 | 3.7972 | 0.37613
91 | 1.8 | 0.316 | 46.9 | 0.09355 | 91 | 1.8 | 0.316 | 179.9 | 0.89813 | 91 | 1.8 | 0.341 | 15.65 | 0.04695 | 0.32433 | 80.8167 | 0.0064867 | 3.8097 | 0.26894
92 | 1.82 | 0.32 | 46.9 | 0.1876 | 92 | 1.82 | 0.319 | 179.6 | 0.53925 | 92 | 1.82 | 0.345 | 15.65 | 0.0626 | 0.328 | 80.7167 | 0.00656 | 3.805 | 0.29614
93 | 1.84 | 0.325 | 46.65 | 0.23387 | 93 | 1.84 | 0.323 | 180.15 | 0.7195 | 93 | 1.84 | 0.349 | 15.65 | 0.0626 | 0.33233 | 80.8167 | 0.0066467 | 3.8097 | 0.34999
94 | 1.86 | 0.329 | 47.2 | 0.1877 | 94 | 1.86 | 0.327 | 180.45 | 0.7212 | 94 | 1.86 | 0.353 | 16.75 | 0.0648 | 0.33633 | 81.4667 | 0.0067267 | 3.8404 | 0.32457
95 | 1.88 | 0.333 | 46.65 | 0.1877 | 95 | 1.88 | 0.328 | 181 | 0.18072 | 95 | 1.88 | 0.357 | 17.6 | 0.0687 | 0.33933 | 81.75 | 0.0067867 | 3.8537 | 0.24482
96 | 1.9 | 0.337 | 47.2 | 0.1877 | 96 | 1.9 | 0.33 | 181.55 | 0.36255 | 96 | 1.9 | 0.36 | 18.7 | 0.05445 | 0.34233 | 82.4833 | 0.0068467 | 3.8883 | 0.24635
97 | 1.92 | 0.339 | 46.9 | 0.0941 | 97 | 1.92 | 0.334 | 181.85 | 0.7268 | 97 | 1.92 | 0.365 | 19.55 | 0.095625 | 0.346 | 82.7667 | 0.00692 | 3.9017 | 0.30296
98 | 1.94 | 0.34 | 46.65 | 0.046775 | 98 | 1.94 | 0.338 | 182.4 | 0.7285 | 98 | 1.94 | 0.368 | 20.65 | 0.0603 | 0.34867 | 83.2333 | 0.0069733 | 3.9237 | 0.22133
99 | 1.96 | 0.344 | 46.35 | 0.186 | 99 | 1.96 | 0.342 | 182.4 | 0.7296 | 99 | 1.96 | 0.369 | 21.2 | 0.020925 | 0.35167 | 83.3167 | 0.0070333 | 3.9276 | 0.24982
100 | 1.98 | 0.347 | 47.2 | 0.14033 | 100 | 1.98 | 0.346 | 183.25 | 0.7313 | 100 | 1.98 | 0.372 | 22.05 | 0.064875 | 0.355 | 84.1667 | 0.0071 | 3.9677 | 0.27914
101 | 2 | 0.351 | 46.65 | 0.1877 | 101 | 2 | 0.35 | 184.1 | 0.7347 | 101 | 2 | 0.376 | 22.9 | 0.0899 | 0.359 | 84.55 | 0.00718 | 3.9857 | 0.33743
102 | 2.02 | 0.355 | 46.35 | 0.186 | 102 | 2.02 | 0.354 | 183.25 | 0.7347 | 102 | 2.02 | 0.378 | 23.45 | 0.04635 | 0.36233 | 84.35 | 0.0072467 | 3.9763 | 0.2815
103 | 2.04 | 0.359 | 46.35 | 0.1854 | 103 | 2.04 | 0.357 | 184.1 | 0.55103 | 103 | 2.04 | 0.383 | 24 | 0.11862 | 0.36633 | 84.8167 | 0.0073267 | 3.9983 | 0.33833
104 | 2.06 | 0.364 | 46.9 | 0.23312 | 104 | 2.06 | 0.361 | 184.65 | 0.7375 | 104 | 2.06 | 0.387 | 24.3 | 0.0966 | 0.37067 | 85.2833 | 0.0074133 | 4.0203 | 0.36855
105 | 2.08 | 0.366 | 46.65 | 0.09355 | 105 | 2.08 | 0.365 | 184.9 | 0.7391 | 105 | 2.08 | 0.391 | 25.95 | 0.1005 | 0.374 | 85.8333 | 0.00748 | 4.0462 | 0.28519
106 | 2.1 | 0.37 | 46.1 | 0.1855 | 106 | 2.1 | 0.365 | 186.05 | 0 | 106 | 2.1 | 0.394 | 28.5 | 0.081675 | 0.37633 | 86.8833 | 0.0075267 | 4.0957 | 0.2015
107 | 2.12 | 0.374 | 47.2 | 0.1866 | 107 | 2.12 | 0.369 | 186.3 | 0.7447 | 107 | 2.12 | 0.398 | 30.7 | 0.1184 | 0.38033 | 88.0667 | 0.0076067 | 4.1515 | 0.3499
108 | 2.14 | 0.377 | 46.65 | 0.14078 | 108 | 2.14 | 0.372 | 186.85 | 0.55973 | 108 | 2.14 | 0.403 | 33.8 | 0.16125 | 0.384 | 89.1 | 0.00768 | 4.2002 | 0.32481
109 | 2.16 | 0.378 | 46.35 | 0.0465 | 109 | 2.16 | 0.375 | 188 | 0.56227 | 109 | 2.16 | 0.406 | 36.85 | 0.10597 | 0.38633 | 90.4 | 0.0077267 | 4.2615 | 0.20942
110 | 2.18 | 0.382 | 46.65 | 0.186 | 110 | 2.18 | 0.378 | 188.55 | 0.56483 | 110 | 2.18 | 0.408 | 38.55 | 0.0754 | 0.38933 | 91.25 | 0.0077867 | 4.3016 | 0.27247
111 | 2.2 | 0.385 | 46.1 | 0.13912 | 111 | 2.2 | 0.383 | 188.25 | 0.942 | 111 | 2.2 | 0.412 | 41.35 | 0.1598 | 0.39333 | 91.9 | 0.0078667 | 4.3322 | 0.3663
112 | 2.22 | 0.388 | 46.65 | 0.13912 | 112 | 2.22 | 0.387 | 189.4 | 0.7553 | 112 | 2.22 | 0.414 | 42.2 | 0.08355 | 0.39633 | 92.75 | 0.0079267 | 4.3723 | 0.27698
113 | 2.24 | 0.392 | 46.35 | 0.186 | 113 | 2.24 | 0.392 | 190.5 | 0.94975 | 113 | 2.24 | 0.416 | 44.7 | 0.0869 | 0.4 | 93.85 | 0.008 | 4.4241 | 0.3421
114 | 2.26 | 0.397 | 46.65 | 0.2325 | 114 | 2.26 | 0.396 | 190.8 | 0.7626 | 114 | 2.26 | 0.421 | 46.1 | 0.227 | 0.40467 | 94.5167 | 0.0080933 | 4.4556 | 0.43952
115 | 2.28 | 0.401 | 46.9 | 0.1871 | 115 | 2.28 | 0.399 | 191.35 | 0.57323 | 115 | 2.28 | 0.424 | 47.75 | 0.14078 | 0.408 | 95.3333 | 0.00816 | 4.4941 | 0.31642
116 | 2.3 | 0.405 | 46.65 | 0.1871 | 116 | 2.3 | 0.402 | 192.45 | 0.5757 | 116 | 2.3 | 0.428 | 49.7 | 0.1949 | 0.41167 | 96.2667 | 0.0082333 | 4.5381 | 0.35127
117 | 2.32 | 0.41 | 47.2 | 0.23462 | 117 | 2.32 | 0.405 | 192.75 | 0.5778 | 117 | 2.32 | 0.431 | 51.4 | 0.15165 | 0.41533 | 97.1167 | 0.0083067 | 4.5781 | 0.35454
118 | 2.34 | 0.41 | 46.9 | 0 | 118 | 2.34 | 0.407 | 193.3 | 0.38605 | 118 | 2.34 | 0.435 | 53.35 | 0.2095 | 0.41733 | 97.85 | 0.0083467 | 4.6127 | 0.19497
119 | 2.36 | 0.412 | 47.2 | 0.0941 | 119 | 2.36 | 0.409 | 193.85 | 0.38715 | 119 | 2.36 | 0.439 | 55.05 | 0.2168 | 0.42 | 98.7 | 0.0084 | 4.6528 | 0.26207
120 | 2.38 | 0.416 | 46.9 | 0.1882 | 120 | 2.38 | 0.413 | 193.85 | 0.7754 | 120 | 2.38 | 0.443 | 56.15 | 0.2224 | 0.424 | 98.9667 | 0.00848 | 4.6653 | 0.39533
121 | 2.4 | 0.419 | 47.2 | 0.14115 | 121 | 2.4 | 0.417 | 194.95 | 0.7776 | 121 | 2.4 | 0.447 | 58.4 | 0.2291 | 0.42767 | 100.1833 | 0.0085533 | 4.7227 | 0.36511
122 | 2.42 | 0.421 | 47.2 | 0.0944 | 122 | 2.42 | 0.421 | 195.55 | 0.781 | 122 | 2.42 | 0.448 | 58.4 | 0.0584 | 0.43 | 100.3833 | 0.0086 | 4.7321 | 0.23399
123 | 2.44 | 0.426 | 46.9 | 0.23525 | 123 | 2.44 | 0.424 | 196.1 | 0.58748 | 123 | 2.44 | 0.451 | 60.05 | 0.17767 | 0.43367 | 101.0167 | 0.0086733 | 4.762 | 0.36923
124 | 2.46 | 0.432 | 46.35 | 0.27975 | 124 | 2.46 | 0.429 | 196.95 | 0.98263 | 124 | 2.46 | 0.455 | 60.6 | 0.2413 | 0.43867 | 101.3 | 0.0087733 | 4.7753 | 0.50579
125 | 2.48 | 0.435 | 47.2 | 0.14033 | 125 | 2.48 | 0.433 | 196.95 | 0.7878 | 125 | 2.48 | 0.459 | 62 | 0.2452 | 0.44233 | 102.05 | 0.0088467 | 4.8107 | 0.37281
126 | 2.5 | 0.437 | 46.9 | 0.0941 | 126 | 2.5 | 0.437 | 198.05 | 0.79 | 126 | 2.5 | 0.462 | 62.55 | 0.18682 | 0.44533 | 102.5 | 0.0089067 | 4.8319 | 0.30683
127 | 2.52 | 0.442 | 46.35 | 0.23312 | 127 | 2.52 | 0.438 | 198.05 | 0.19805 | 127 | 2.52 | 0.465 | 63.95 | 0.18975 | 0.44833 | 102.7833 | 0.0089667 | 4.8453 | 0.30792
128 | 2.54 | 0.446 | 46.65 | 0.186 | 128 | 2.54 | 0.442 | 198.6 | 0.7933 | 128 | 2.54 | 0.47 | 64.5 | 0.32112 | 0.45267 | 103.25 | 0.0090533 | 4.8673 | 0.44641
129 | 2.56 | 0.447 | 46.1 | 0.046375 | 129 | 2.56 | 0.443 | 199.15 | 0.19887 | 129 | 2.56 | 0.473 | 66.2 | 0.19605 | 0.45433 | 103.8167 | 0.0090867 | 4.894 | 0.17256
130 | 2.58 | 0.45 | 46.9 | 0.1395 | 130 | 2.58 | 0.447 | 199.15 | 0.7966 | 130 | 2.58 | 0.477 | 67.3 | 0.267 | 0.458 | 104.45 | 0.00916 | 4.9238 | 0.38182
131 | 2.6 | 0.453 | 46.35 | 0.13987 | 131 | 2.6 | 0.451 | 200.3 | 0.7989 | 131 | 2.6 | 0.482 | 68.15 | 0.33863 | 0.462 | 104.9333 | 0.00924 | 4.9466 | 0.41877
132 | 2.62 | 0.456 | 46.65 | 0.1395 | 132 | 2.62 | 0.455 | 201.4 | 0.8034 | 132 | 2.62 | 0.484 | 69 | 0.13715 | 0.465 | 105.6833 | 0.0093 | 4.982 | 0.31593
133 | 2.64 | 0.46 | 47.75 | 0.1888 | 133 | 2.64 | 0.458 | 201.95 | 0.60503 | 133 | 2.64 | 0.487 | 69.85 | 0.20827 | 0.46833 | 106.5167 | 0.0093667 | 5.0212 | 0.35367
134 | 2.66 | 0.465 | 48.05 | 0.2395 | 134 | 2.66 | 0.464 | 202.8 | 1.2143 | 134 | 2.66 | 0.488 | 70.95 | 0.0704 | 0.47233 | 107.2667 | 0.0094467 | 5.0566 | 0.42757
135 | 2.68 | 0.468 | 48.6 | 0.14497 | 135 | 2.68 | 0.469 | 204.2 | 1.0175 | 135 | 2.68 | 0.492 | 70.95 | 0.2838 | 0.47633 | 107.9167 | 0.0095267 | 5.0872 | 0.43037
136 | 2.7 | 0.472 | 49.7 | 0.1966 | 136 | 2.7 | 0.47 | 205.05 | 0.20463 | 136 | 2.7 | 0.496 | 71.8 | 0.2855 | 0.47933 | 108.85 | 0.0095867 | 5.1312 | 0.32515
137 | 2.72 | 0.477 | 51.1 | 0.252 | 137 | 2.72 | 0.473 | 206.4 | 0.61718 | 137 | 2.72 | 0.5 | 73.45 | 0.2905 | 0.48333 | 110.3167 | 0.0096667 | 5.2004 | 0.43833
138 | 2.74 | 0.481 | 51.4 | 0.205 | 138 | 2.74 | 0.476 | 206.4 | 0.6192 | 138 | 2.74 | 0.504 | 72.9 | 0.2927 | 0.487 | 110.2333 | 0.00974 | 5.1964 | 0.40434
139 | 2.76 | 0.482 | 52.2 | 0.0518 | 139 | 2.76 | 0.478 | 208.1 | 0.4145 | 139 | 2.76 | 0.507 | 74.3 | 0.2208 | 0.489 | 111.5333 | 0.00978 | 5.2577 | 0.22177
140 | 2.78 | 0.484 | 53.05 | 0.10525 | 140 | 2.78 | 0.48 | 208.65 | 0.41675 | 140 | 2.78 | 0.511 | 75.15 | 0.2989 | 0.49167 | 112.2833 | 0.0098333 | 5.2931 | 0.29842
141 | 2.8 | 0.487 | 53.05 | 0.15915 | 141 | 2.8 | 0.485 | 208.95 | 1.044 | 141 | 2.8 | 0.515 | 74.85 | 0.3 | 0.49567 | 112.2833 | 0.0099133 | 5.2931 | 0.44913
142 | 2.82 | 0.492 | 54.45 | 0.26875 | 142 | 2.82 | 0.488 | 210.05 | 0.6285 | 142 | 2.82 | 0.519 | 76 | 0.3017 | 0.49967 | 113.5 | 0.0099933 | 5.3504 | 0.45157
143 | 2.84 | 0.494 | 54.75 | 0.1092 | 143 | 2.84 | 0.492 | 210.6 | 0.8413 | 143 | 2.84 | 0.523 | 76.25 | 0.3045 | 0.503 | 113.8667 | 0.01006 | 5.3677 | 0.37894
144 | 2.86 | 0.498 | 55 | 0.2195 | 144 | 2.86 | 0.496 | 211.15 | 0.8435 | 144 | 2.86 | 0.523 | 76.25 | 0 | 0.50567 | 114.1333 | 0.010113 | 5.3803 | 0.304
145 | 2.88 | 0.503 | 55 | 0.275 | 145 | 2.88 | 0.501 | 211.75 | 1.0573 | 145 | 2.88 | 0.527 | 77.65 | 0.3078 | 0.51033 | 114.8 | 0.010207 | 5.4117 | 0.53418
146 | 2.9 | 0.506 | 56.4 | 0.1671 | 146 | 2.9 | 0.505 | 212.85 | 0.8492 | 146 | 2.9 | 0.53 | 77.95 | 0.2334 | 0.51367 | 115.7333 | 0.010273 | 5.4557 | 0.38422
147 | 2.92 | 0.511 | 56.4 | 0.282 | 147 | 2.92 | 0.507 | 213.15 | 0.426 | 147 | 2.92 | 0.533 | 78.2 | 0.23422 | 0.517 | 115.9167 | 0.01034 | 5.4644 | 0.38608
148 | 2.94 | 0.514 | 56.7 | 0.16965 | 148 | 2.94 | 0.51 | 214.55 | 0.64155 | 148 | 2.94 | 0.537 | 79.05 | 0.3145 | 0.52033 | 116.7667 | 0.010407 | 5.5044 | 0.38781
149 | 2.96 | 0.517 | 57.25 | 0.17092 | 149 | 2.96 | 0.513 | 215.1 | 0.64448 | 149 | 2.96 | 0.541 | 79.35 | 0.3168 | 0.52367 | 117.2333 | 0.010473 | 5.5264 | 0.39
150 | 2.98 | 0.518 | 58.1 | 0.057675 | 150 | 2.98 | 0.515 | 215.65 | 0.43075 | 150 | 2.98 | 0.545 | 79.9 | 0.3185 | 0.526 | 117.8833 | 0.01052 | 5.5571 | 0.2743
151 | 3 | 0.521 | 58.65 | 0.17513 | 151 | 3 | 0.519 | 216.2 | 0.8637 | 151 | 3 | 0.549 | 80.45 | 0.3207 | 0.52967 | 118.4333 | 0.010593 | 5.583 | 0.43325
152 | 3.02 | 0.524 | 58.95 | 0.1764 | 152 | 3.02 | 0.522 | 217.05 | 0.64988 | 152 | 3.02 | 0.552 | 80.75 | 0.2418 | 0.53267 | 118.9167 | 0.010653 | 5.6058 | 0.35603
153 | 3.04 | 0.528 | 60.35 | 0.2386 | 153 | 3.04 | 0.525 | 217.9 | 0.65243 | 153 | 3.04 | 0.556 | 81.55 | 0.3246 | 0.53633 | 119.9333 | 0.010727 | 5.6537 | 0.43789
154 | 3.06 | 0.532 | 60.05 | 0.2408 | 154 | 3.06 | 0.53 | 217.9 | 1.0895 | 154 | 3.06 | 0.56 | 81.85 | 0.3268 | 0.54067 | 119.9333 | 0.010813 | 5.6537 | 0.51971
155 | 3.08 | 0.536 | 60.6 | 0.2413 | 155 | 3.08 | 0.534 | 218.45 | 0.8727 | 155 | 3.08 | 0.562 | 81.55 | 0.1634 | 0.544 | 120.2 | 0.01088 | 5.6663 | 0.40022
156 | 3.1 | 0.541 | 61.15 | 0.30438 | 156 | 3.1 | 0.537 | 219 | 0.65618 | 156 | 3.1 | 0.564 | 81.85 | 0.1634 | 0.54733 | 120.6667 | 0.010947 | 5.6883 | 0.40144
157 | 3.12 | 0.545 | 61.45 | 0.2452 | 157 | 3.12 | 0.541 | 219.55 | 0.8771 | 157 | 3.12 | 0.568 | 82.4 | 0.3285 | 0.55133 | 121.1333 | 0.011027 | 5.7103 | 0.4836
158 | 3.14 | 0.548 | 62.85 | 0.18645 | 158 | 3.14 | 0.546 | 219.85 | 1.0985 | 158 | 3.14 | 0.572 | 83.25 | 0.3313 | 0.55533 | 121.9833 | 0.011107 | 5.7503 | 0.48623
159 | 3.16 | 0.552 | 62.3 | 0.2503 | 159 | 3.16 | 0.549 | 220.65 | 0.66075 | 159 | 3.16 | 0.575 | 83.25 | 0.24975 | 0.55867 | 122.0667 | 0.011173 | 5.7543 | 0.40675
160 | 3.18 | 0.555 | 63.4 | 0.18855 | 160 | 3.18 | 0.551 | 219.85 | 0.4405 | 160 | 3.18 | 0.579 | 83.8 | 0.3341 | 0.56167 | 122.35 | 0.011233 | 5.7676 | 0.36662
161 | 3.2 | 0.555 | 63.1 | 0 | 161 | 3.2 | 0.553 | 220.65 | 0.4405 | 161 | 3.2 | 0.583 | 83.25 | 0.3341 | 0.56367 | 122.3333 | 0.011273 | 5.7668 | 0.24468
162 | 3.22 | 0.56 | 64.25 | 0.31838 | 162 | 3.22 | 0.556 | 220.65 | 0.66195 | 162 | 3.22 | 0.587 | 84.1 | 0.3347 | 0.56767 | 123 | 0.011353 | 5.7983 | 0.49067
163 | 3.24 | 0.563 | 64.25 | 0.19275 | 163 | 3.24 | 0.56 | 220.95 | 0.8832 | 163 | 3.24 | 0.591 | 84.35 | 0.3369 | 0.57133 | 123.1833 | 0.011427 | 5.8069 | 0.45134
164 | 3.26 | 0.566 | 64.25 | 0.19275 | 164 | 3.26 | 0.564 | 220.65 | 0.8832 | 164 | 3.26 | 0.595 | 84.9 | 0.3385 | 0.575 | 123.2667 | 0.0115 | 5.8108 | 0.45182
165 | 3.28 | 0.57 | 64.25 | 0.257 | 165 | 3.28 | 0.568 | 220.1 | 0.8815 | 165 | 3.28 | 0.597 | 85.45 | 0.17035 | 0.57833 | 123.2667 | 0.011567 | 5.8108 | 0.41089
166 | 3.3 | 0.573 | 63.95 | 0.1923 | 166 | 3.3 | 0.571 | 221.25 | 0.66203 | 166 | 3.3 | 0.6 | 86.05 | 0.25725 | 0.58133 | 123.75 | 0.011627 | 5.8336 | 0.37052
167 | 3.32 | 0.578 | 64.8 | 0.32188 | 167 | 3.32 | 0.575 | 220.95 | 0.8844 | 167 | 3.32 | 0.603 | 85.45 | 0.25725 | 0.58533 | 123.7333 | 0.011707 | 5.8328 | 0.49497
168 | 3.34 | 0.582 | 65.05 | 0.2597 | 168 | 3.34 | 0.579 | 220.95 | 0.8838 | 168 | 3.34 | 0.606 | 86.05 | 0.25725 | 0.589 | 124.0167 | 0.01178 | 5.8462 | 0.45421
169 | 3.36 | 0.585 | 65.05 | 0.19515 | 169 | 3.36 | 0.582 | 220.4 | 0.66203 | 169 | 3.36 | 0.609 | 85.75 | 0.2577 | 0.592 | 123.7333 | 0.01184 | 5.8328 | 0.37162
170 | 3.38 | 0.588 | 64.8 | 0.19478 | 170 | 3.38 | 0.585 | 220.4 | 0.6612 | 170 | 3.38 | 0.613 | 86.85 | 0.3452 | 0.59533 | 124.0167 | 0.011907 | 5.8462 | 0.41292
171 | 3.4 | 0.591 | 65.05 | 0.19478 | 171 | 3.4 | 0.587 | 221.25 | 0.44165 | 171 | 3.4 | 0.617 | 86.85 | 0.3474 | 0.59833 | 124.3833 | 0.011967 | 5.8635 | 0.3726
172 | 3.42 | 0.593 | 63.7 | 0.12875 | 172 | 3.42 | 0.59 | 219.55 | 0.6612 | 172 | 3.42 | 0.62 | 86.85 | 0.26055 | 0.601 | 123.3667 | 0.01202 | 5.8156 | 0.33033
173 | 3.44 | 0.596 | 64.25 | 0.19193 | 173 | 3.44 | 0.593 | 220.1 | 0.65948 | 173 | 3.44 | 0.624 | 88 | 0.3497 | 0.60433 | 124.1167 | 0.012087 | 5.8509 | 0.41247
174 | 3.46 | 0.6 | 63.4 | 0.2553 | 174 | 3.46 | 0.597 | 220.1 | 0.8804 | 174 | 3.46 | 0.628 | 88 | 0.352 | 0.60833 | 123.8333 | 0.012167 | 5.8376 | 0.4959
175 | 3.48 | 0.605 | 62.3 | 0.31425 | 175 | 3.48 | 0.601 | 219.55 | 0.8793 | 175 | 3.48 | 0.632 | 88.55 | 0.3531 | 0.61267 | 123.4667 | 0.012253 | 5.8203 | 0.53582
176 | 3.5 | 0.609 | 61.7 | 0.248 | 176 | 3.5 | 0.605 | 220.1 | 0.8793 | 176 | 3.5 | 0.635 | 88.25 | 0.2652 | 0.61633 | 123.35 | 0.012327 | 5.8148 | 0.4525
177 | 3.52 | 0.613 | 61.45 | 0.2463 | 177 | 3.52 | 0.609 | 219.55 | 0.8793 | 177 | 3.52 | 0.637 | 88.25 | 0.1765 | 0.61967 | 123.0833 | 0.012393 | 5.8022 | 0.41072
178 | 3.54 | 0.616 | 61.7 | 0.18473 | 178 | 3.54 | 0.614 | 219.85 | 1.0985 | 178 | 3.54 | 0.641 | 89.1 | 0.3547 | 0.62367 | 123.55 | 0.012473 | 5.8242 | 0.49327
179 | 3.56 | 0.62 | 60.9 | 0.2452 | 179 | 3.56 | 0.618 | 219.85 | 0.8794 | 179 | 3.56 | 0.643 | 88.55 | 0.17765 | 0.627 | 123.1 | 0.01254 | 5.803 | 0.41108
180 | 3.58 | 0.623 | 60.05 | 0.18143 | 180 | 3.58 | 0.62 | 219.55 | 0.4394 | 180 | 3.58 | 0.647 | 89.65 | 0.3564 | 0.63 | 123.0833 | 0.0126 | 5.8022 | 0.36928
181 | 3.6 | 0.626 | 58.95 | 0.1785 | 181 | 3.6 | 0.623 | 219.25 | 0.6582 | 181 | 3.6 | 0.65 | 89.65 | 0.26895 | 0.633 | 122.6167 | 0.01266 | 5.7802 | 0.36855
182 | 3.62 | 0.627 | 58.65 | 0.0588 | 182 | 3.62 | 0.626 | 220.1 | 0.65903 | 182 | 3.62 | 0.655 | 90.5 | 0.45038 | 0.636 | 123.0833 | 0.01272 | 5.8022 | 0.36855
183 | 3.64 | 0.631 | 55.85 | 0.229 | 183 | 3.64 | 0.628 | 219.55 | 0.43965 | 183 | 3.64 | 0.659 | 89.4 | 0.3598 | 0.63933 | 121.6 | 0.012787 | 5.7323 | 0.40781
184 | 3.66 | 0.635 | 55.3 | 0.2223 | 184 | 3.66 | 0.632 | 219.85 | 0.8788 | 184 | 3.66 | 0.663 | 90.5 | 0.3598 | 0.64333 | 121.8833 | 0.012867 | 5.7456 | 0.48697
185 | 3.68 | 0.638 | 53.9 | 0.1638 | 185 | 3.68 | 0.636 | 219.25 | 0.8782 | 185 | 3.68 | 0.667 | 90.2 | 0.3614 | 0.647 | 121.1167 | 0.01294 | 5.7095 | 0.4455
186 | 3.7 | 0.642 | 54.75 | 0.2173 | 186 | 3.7 | 0.639 | 219 | 0.65738 | 186 | 3.7 | 0.671 | 90.8 | 0.362 | 0.65067 | 121.5167 | 0.013013 | 5.7284 | 0.44483
187 | 3.72 | 0.646 | 57.25 | 0.224 | 187 | 3.72 | 0.643 | 219.85 | 0.8777 | 187 | 3.72 | 0.673 | 90.8 | 0.1816 | 0.654 | 122.6333 | 0.01308 | 5.781 | 0.40692
188 | 3.74 | 0.65 | 60.05 | 0.2346 | 188 | 3.74 | 0.649 | 218.45 | 1.3149 | 188 | 3.74 | 0.675 | 91.05 | 0.18185 | 0.658 | 123.1833 | 0.01316 | 5.8069 | 0.49163
189 | 3.76 | 0.655 | 62.3 | 0.30588 | 189 | 3.76 | 0.652 | 219.25 | 0.65655 | 189 | 3.76 | 0.677 | 91.35 | 0.1824 | 0.66133 | 124.3 | 0.013227 | 5.8596 | 0.41247
190 | 3.78 | 0.658 | 65.05 | 0.19103 | 190 | 3.78 | 0.655 | 219.55 | 0.6582 | 190 | 3.78 | 0.681 | 91.35 | 0.3654 | 0.66467 | 125.3167 | 0.013293 | 5.9075 | 0.41603
191 | 3.8 | 0.659 | 67.3 | 0.066175 | 191 | 3.8 | 0.657 | 219 | 0.43855 | 191 | 3.8 | 0.685 | 92.2 | 0.3671 | 0.667 | 126.1667 | 0.01334 | 5.9476 | 0.2934
192 | 3.82 | 0.661 | 68.45 | 0.13575 | 192 | 3.82 | 0.659 | 219 | 0.438 | 192 | 3.82 | 0.688 | 91.6 | 0.2757 | 0.66933 | 126.35 | 0.013387 | 5.9562 | 0.2946
193 | 3.84 | 0.664 | 70.1 | 0.20783 | 193 | 3.84 | 0.663 | 219.25 | 0.8765 | 193 | 3.84 | 0.691 | 92.2 | 0.2757 | 0.67267 | 127.1833 | 0.013453 | 5.9955 | 0.42256
194 | 3.86 | 0.669 | 71.2 | 0.35325 | 194 | 3.86 | 0.666 | 219 | 0.65738 | 194 | 3.86 | 0.696 | 92.2 | 0.461 | 0.677 | 127.4667 | 0.01354 | 6.0088 | 0.55174
195 | 3.88 | 0.673 | 71.8 | 0.286 | 195 | 3.88 | 0.669 | 219.25 | 0.65738 | 195 | 3.88 | 0.7 | 92.75 | 0.3699 | 0.68067 | 127.9333 | 0.013613 | 6.0308 | 0.46823
196 | 3.9 | 0.676 | 73.45 | 0.21788 | 196 | 3.9 | 0.673 | 219.25 | 0.877 | 196 | 3.9 | 0.704 | 93 | 0.3715 | 0.68433 | 128.5667 | 0.013687 | 6.0607 | 0.47025
197 | 3.92 | 0.68 | 74.3 | 0.2955 | 197 | 3.92 | 0.677 | 219 | 0.8765 | 197 | 3.92 | 0.707 | 93.3 | 0.27945 | 0.688 | 128.8667 | 0.01376 | 6.0748 | 0.47196
198 | 3.94 | 0.685 | 74.85 | 0.37288 | 198 | 3.94 | 0.681 | 219 | 0.876 | 198 | 3.94 | 0.709 | 93.85 | 0.18715 | 0.69167 | 129.2333 | 0.013833 | 6.0921 | 0.47318
199 | 3.96 | 0.688 | 75.7 | 0.22582 | 199 | 3.96 | 0.686 | 219 | 1.095 | 199 | 3.96 | 0.713 | 94.15 | 0.376 | 0.69567 | 129.6167 | 0.013913 | 6.1102 | 0.5177
200 | 3.98 | 0.69 | 76.8 | 0.1525 | 200 | 3.98 | 0.689 | 218.7 | 0.65655 | 200 | 3.98 | 0.715 | 93.6 | 0.18775 | 0.698 | 129.7 | 0.01396 | 6.1141 | 0.30254
201 | 4 | 0.693 | 77.35 | 0.23123 | 201 | 4 | 0.691 | 219 | 0.4377 | 201 | 4 | 0.719 | 94.15 | 0.3755 | 0.701 | 130.1667 | 0.01402 | 6.1361 | 0.3898
202 | 4.02 | 0.695 | 78.5 | 0.15585 | 202 | 4.02 | 0.695 | 218.7 | 0.8754 | 202 | 4.02 | 0.723 | 94.7 | 0.3777 | 0.70433 | 130.6333 | 0.014087 | 6.1581 | 0.43467
203 | 4.04 | 0.698 | 79.05 | 0.23633 | 203 | 4.04 | 0.696 | 218.45 | 0.21857 | 203 | 4.04 | 0.727 | 95.55 | 0.3805 | 0.707 | 131.0167 | 0.01414 | 6.1762 | 0.34887
204 | 4.06 | 0.702 | 79.9 | 0.3179 | 204 | 4.06 | 0.699 | 218.15 | 0.6549 | 204 | 4.06 | 0.73 | 95.8 | 0.28702 | 0.71033 | 131.2833 | 0.014207 | 6.1888 | 0.43717
205 | 4.08 | 0.707 | 79.9 | 0.3995 | 205 | 4.08 | 0.704 | 219 | 1.0929 | 205 | 4.08 | 0.735 | 95.55 | 0.47837 | 0.71533 | 131.4833 | 0.014307 | 6.1982 | 0.65692
206 | 4.1 | 0.709 | 81.55 | 0.16145 | 206 | 4.1 | 0.708 | 218.15 | 0.8743 | 206 | 4.1 | 0.738 | 95.8 | 0.28702 | 0.71833 | 131.8333 | 0.014367 | 6.2147 | 0.39498
207 | 4.12 | 0.714 | 81.55 | 0.40775 | 207 | 4.12 | 0.711 | 218.45 | 0.6549 | 207 | 4.12 | 0.742 | 96.65 | 0.3849 | 0.72233 | 132.2167 | 0.014447 | 6.2328 | 0.5281
208 | 4.14 | 0.718 | 82.65 | 0.3284 | 208 | 4.14 | 0.716 | 218.7 | 1.0929 | 208 | 4.14 | 0.745 | 96.95 | 0.2904 | 0.72633 | 132.7667 | 0.014527 | 6.2587 | 0.52997
209 | 4.16 | 0.723 | 82.95 | 0.414 | 209 | 4.16 | 0.72 | 217.9 | 0.8732 | 209 | 4.16 | 0.748 | 96.95 | 0.29085 | 0.73033 | 132.6 | 0.014607 | 6.2508 | 0.53073
210 | 4.18 | 0.725 | 83.8 | 0.16675 | 210 | 4.18 | 0.723 | 218.7 | 0.6549 | 210 | 4.18 | 0.751 | 97.75 | 0.29205 | 0.733 | 133.4167 | 0.01466 | 6.2893 | 0.35469
211 | 4.2 | 0.727 | 84.65 | 0.16845 | 211 | 4.2 | 0.727 | 218.7 | 0.8748 | 211 | 4.2 | 0.753 | 97.75 | 0.1955 | 0.73567 | 133.7 | 0.014713 | 6.3027 | 0.35616
212 | 4.22 | 0.729 | 84.9 | 0.16955 | 212 | 4.22 | 0.73 | 218.45 | 0.65573 | 212 | 4.22 | 0.757 | 97.75 | 0.391 | 0.73867 | 133.7 | 0.014773 | 6.3027 | 0.4011
213 | 4.24 | 0.732 | 86.05 | 0.25643 | 213 | 4.24 | 0.731 | 218.45 | 0.21845 | 213 | 4.24 | 0.761 | 98.05 | 0.3916 | 0.74133 | 134.1833 | 0.014827 | 6.3255 | 0.35718
214 | 4.26 | 0.736 | 87.15 | 0.3464 | 214 | 4.26 | 0.734 | 217.9 | 0.65453 | 214 | 4.26 | 0.764 | 98.05 | 0.29415 | 0.74467 | 134.3667 | 0.014893 | 6.3341 | 0.44758
215 | 4.28 | 0.74 | 87.15 | 0.3486 | 215 | 4.28 | 0.737 | 218.7 | 0.6549 | 215 | 4.28 | 0.768 | 98.6 | 0.3933 | 0.74833 | 134.8167 | 0.014967 | 6.3553 | 0.4935
216 | 4.3 | 0.744 | 88 | 0.3503 | 216 | 4.3 | 0.741 | 218.7 | 0.8748 | 216 | 4.3 | 0.773 | 99.15 | 0.49438 | 0.75267 | 135.2833 | 0.015053 | 6.3773 | 0.58522
217 | 4.32 | 0.748 | 88.25 | 0.3525 | 217 | 4.32 | 0.745 | 218.15 | 0.8737 | 217 | 4.32 | 0.776 | 99.7 | 0.29828 | 0.75633 | 135.3667 | 0.015127 | 6.3812 | 0.49619
218 | 4.34 | 0.752 | 89.1 | 0.3547 | 218 | 4.34 | 0.75 | 218.45 | 1.0915 | 218 | 4.34 | 0.781 | 100.3 | 0.5 | 0.761 | 135.95 | 0.01522 | 6.4087 | 0.63307
219 | 4.36 | 0.756 | 90.2 | 0.3586 | 219 | 4.36 | 0.754 | 218.7 | 0.8743 | 219 | 4.36 | 0.784 | 101.4 | 0.30255 | 0.76467 | 136.7667 | 0.015293 | 6.4472 | 0.49998
220 | 4.38 | 0.76 | 90.5 | 0.3614 | 220 | 4.38 | 0.758 | 218.7 | 0.8748 | 220 | 4.38 | 0.786 | 101.4 | 0.2028 | 0.768 | 136.8667 | 0.01536 | 6.452 | 0.45606
221 | 4.4 | 0.76 | 91.05 | 0 | 221 | 4.4 | 0.761 | 218.7 | 0.6561 | 221 | 4.4 | 0.788 | 102.5 | 0.2039 | 0.76967 | 137.4167 | 0.015393 | 6.4779 | 0.22857
222 | 4.42 | 0.763 | 91.6 | 0.27398 | 222 | 4.42 | 0.763 | 218.45 | 0.43715 | 222 | 4.42 | 0.791 | 102.5 | 0.3075 | 0.77233 | 137.5167 | 0.015447 | 6.4826 | 0.36658
223 | 4.44 | 0.767 | 92.15 | 0.3675 | 223 | 4.44 | 0.766 | 217.9 | 0.65453 | 223 | 4.44 | 0.795 | 102.5 | 0.41 | 0.776 | 137.5167 | 0.01552 | 6.4826 | 0.50423
224 | 4.46 | 0.77 | 92.45 | 0.2769 | 224 | 4.46 | 0.768 | 218.45 | 0.43635 | 224 | 4.46 | 0.799 | 103.65 | 0.4123 | 0.779 | 138.1833 | 0.01558 | 6.514 | 0.41355
225 | 4.48 | 0.773 | 93.3 | 0.27863 | 225 | 4.48 | 0.772 | 218.45 | 0.8738 | 225 | 4.48 | 0.802 | 107.25 | 0.31635 | 0.78233 | 139.6667 | 0.015647 | 6.5839 | 0.46308
226 | 4.5 | 0.777 | 93.55 | 0.3737 | 226 | 4.5 | 0.776 | 218.15 | 0.8732 | 226 | 4.5 | 0.806 | 111.45 | 0.4374 | 0.78633 | 141.05 | 0.015727 | 6.6492 | 0.56143
227 | 4.52 | 0.781 | 94.4 | 0.3759 | 227 | 4.52 | 0.779 | 218.45 | 0.6549 | 227 | 4.52 | 0.81 | 115.65 | 0.4542 | 0.79 | 142.8333 | 0.0158 | 6.7332 | 0.52045
228 | 4.54 | 0.786 | 95.25 | 0.47413 | 228 | 4.54 | 0.783 | 217.9 | 0.8727 | 228 | 4.54 | 0.813 | 118.15 | 0.3507 | 0.794 | 143.7667 | 0.01588 | 6.7772 | 0.5732
229 | 4.56 | 0.789 | 95.5 | 0.28613 | 229 | 4.56 | 0.787 | 218.15 | 0.8721 | 229 | 4.56 | 0.817 | 121.25 | 0.4788 | 0.79767 | 144.9667 | 0.015953 | 6.8338 | 0.52934
230 | 4.58 | 0.792 | 96.1 | 0.2874 | 230 | 4.58 | 0.791 | 218.45 | 0.8732 | 230 | 4.58 | 0.821 | 123.2 | 0.4889 | 0.80133 | 145.9167 | 0.016027 | 6.8786 | 0.53329
231 | 4.6 | 0.794 | 96.35 | 0.19245 | 231 | 4.6 | 0.795 | 218.45 | 0.8738 | 231 | 4.6 | 0.824 | 126 | 0.3738 | 0.80433 | 146.9333 | 0.016087 | 6.9265 | 0.43928
232 | 4.62 | 0.796 | 97.2 | 0.19355 | 232 | 4.62 | 0.799 | 218.15 | 0.8732 | 232 | 4.62 | 0.825 | 127.4 | 0.1267 | 0.80667 | 147.5833 | 0.016133 | 6.9571 | 0.3436
233 | 4.64 | 0.8 | 97.75 | 0.3899 | 233 | 4.64 | 0.8 | 218.45 | 0.2183 | 233 | 4.64 | 0.829 | 129.35 | 0.5135 | 0.80967 | 148.5167 | 0.016193 | 7.0011 | 0.44415
234 | 4.66 | 0.804 | 98.6 | 0.3927 | 234 | 4.66 | 0.802 | 218.15 | 0.4366 | 234 | 4.66 | 0.832 | 130.75 | 0.39015 | 0.81267 | 149.1667 | 0.016253 | 7.0318 | 0.44653
235 | 4.68 | 0.807 | 99.15 | 0.29663 | 235 | 4.68 | 0.805 | 217.9 | 0.65408 | 235 | 4.68 | 0.836 | 129.35 | 0.5202 | 0.816 | 148.8 | 0.01632 | 7.0145 | 0.49661
236 | 4.7 | 0.811 | 98.9 | 0.3961 | 236 | 4.7 | 0.809 | 218.15 | 0.8721 | 236 | 4.7 | 0.84 | 129.05 | 0.5168 | 0.82 | 148.7 | 0.0164 | 7.0098 | 0.595
237 | 4.72 | 0.816 | 99.7 | 0.4965 | 237 | 4.72 | 0.813 | 218.45 | 0.8732 | 237 | 4.72 | 0.845 | 130.15 | 0.648 | 0.82467 | 149.4333 | 0.016493 | 7.0444 | 0.69564
238 | 4.74 | 0.82 | 100.55 | 0.4005 | 238 | 4.74 | 0.817 | 218.45 | 0.8738 | 238 | 4.74 | 0.849 | 132.95 | 0.5262 | 0.82867 | 150.65 | 0.016573 | 7.1017 | 0.60017
239 | 4.76 | 0.823 | 101.4 | 0.30292 | 239 | 4.76 | 0.821 | 217.9 | 0.8727 | 239 | 4.76 | 0.851 | 135.2 | 0.26815 | 0.83167 | 151.5 | 0.016633 | 7.1418 | 0.45323
240 | 4.78 | 0.827 | 101.1 | 0.405 | 240 | 4.78 | 0.825 | 218.45 | 0.8727 | 240 | 4.78 | 0.855 | 137.15 | 0.5447 | 0.83567 | 152.2333 | 0.016713 | 7.1763 | 0.60747
241 | 4.8 | 0.828 | 101.4 | 0.10125 | 241 | 4.8 | 0.829 | 218.15 | 0.8732 | 241 | 4.8 | 0.859 | 138.25 | 0.5508 | 0.83867 | 152.6 | 0.016773 | 7.1936 | 0.45725
242 | 4.82 | 0.83 | 102.25 | 0.20365 | 242 | 4.82 | 0.833 | 217.9 | 0.8721 | 242 | 4.82 | 0.862 | 139.65 | 0.41685 | 0.84167 | 153.2667 | 0.016833 | 7.2251 | 0.4588
243 | 4.84 | 0.834 | 102.8 | 0.4101 | 243 | 4.84 | 0.833 | 218.45 | 0 | 243 | 4.84 | 0.863 | 140.25 | 0.13995 | 0.84333 | 153.8333 | 0.016867 | 7.2518 | 0.25592
244 | 4.86 | 0.838 | 103.6 | 0.4128 | 244 | 4.86 | 0.836 | 217.6 | 0.65408 | 244 | 4.86 | 0.866 | 140.8 | 0.42157 | 0.84667 | 154 | 0.016933 | 7.2596 | 0.51306
245 | 4.88 | 0.841 | 103.05 | 0.30998 | 245 | 4.88 | 0.84 | 218.45 | 0.8721 | 245 | 4.88 | 0.87 | 141.9 | 0.5654 | 0.85033 | 154.4667 | 0.017007 | 7.2816 | 0.56552
246 | 4.9 | 0.845 | 104.2 | 0.4145 | 246 | 4.9 | 0.843 | 218.7 | 0.65573 | 246 | 4.9 | 0.873 | 142.75 | 0.42697 | 0.85367 | 155.2167 | 0.017073 | 7.317 | 0.51614
247 | 4.92 | 0.849 | 104.75 | 0.4179 | 247 | 4.92 | 0.847 | 218.15 | 0.8737 | 247 | 4.92 | 0.877 | 143.6 | 0.5727 | 0.85767 | 155.5 | 0.017153 | 7.3303 | 0.62143
248 | 4.94 | 0.853 | 105.6 | 0.4207 | 248 | 4.94 | 0.851 | 217.6 | 0.8715 | 248 | 4.94 | 0.882 | 143.6 | 0.718 | 0.862 | 155.6 | 0.01724 | 7.3351 | 0.67405
249 | 4.96 | 0.857 | 105.6 | 0.4224 | 249 | 4.96 | 0.854 | 218.45 | 0.65408 | 249 | 4.96 | 0.885 | 144.4 | 0.432 | 0.86533 | 156.15 | 0.017307 | 7.361 | 0.51958
250 | 4.98 | 0.861 | 106.7 | 0.4246 | 250 | 4.98 | 0.859 | 218.15 | 1.0915 | 250 | 4.98 | 0.888 | 145.55 | 0.43493 | 0.86933 | 156.8 | 0.017387 | 7.3916 | 0.6259
251 | 5 | 0.862 | 106.4 | 0.10655 | 251 | 5 | 0.863 | 217.9 | 0.8721 | 251 | 5 | 0.894 | 146.1 | 0.87495 | 0.873 | 156.8 | 0.01746 | 7.3916 | 0.57493
252 | 5.02 | 0.863 | 107.25 | 0.10683 | 252 | 5.02 | 0.867 | 218.15 | 0.8721 | 252 | 5.02 | 0.896 | 146.35 | 0.29245 | 0.87533 | 157.25 | 0.017507 | 7.4128 | 0.36639
253 | 5.04 | 0.868 | 108.35 | 0.539 | 253 | 5.04 | 0.868 | 217.9 | 0.21802 | 253 | 5.04 | 0.897 | 146.95 | 0.14665 | 0.87767 | 157.7333 | 0.017553 | 7.4356 | 0.36748
254 | 5.06 | 0.872 | 108.35 | 0.4334 | 254 | 5.06 | 0.871 | 218.15 | 0.65408 | 254 | 5.06 | 0.9 | 146.95 | 0.44085 | 0.881 | 157.8167 | 0.01762 | 7.4395 | 0.52592
255 | 5.08 | 0.876 | 108.95 | 0.4346 | 255 | 5.08 | 0.873 | 217.9 | 0.43605 | 255 | 5.08 | 0.904 | 148.05 | 0.59 | 0.88433 | 158.3 | 0.017687 | 7.4623 | 0.52686
256 | 5.1 | 0.879 | 109.75 | 0.32805 | 256 | 5.1 | 0.877 | 217.9 | 0.8716 | 256 | 5.1 | 0.908 | 148.6 | 0.5933 | 0.888 | 158.75 | 0.01776 | 7.4835 | 0.58126
257 | 5.12 | 0.883 | 110.35 | 0.4402 | 257 | 5.12 | 0.881 | 218.15 | 0.8721 | 257 | 5.12 | 0.912 | 148.9 | 0.595 | 0.892 | 159.1333 | 0.01784 | 7.5016 | 0.63577
258 | 5.14 | 0.887 | 111.15 | 0.443 | 258 | 5.14 | 0.885 | 218.15 | 0.8726 | 258 | 5.14 | 0.915 | 148.35 | 0.44588 | 0.89567 | 159.2167 | 0.017913 | 7.5055 | 0.58364
259 | 5.16 | 0.89 | 111.15 | 0.33345 | 259 | 5.16 | 0.889 | 217.9 | 0.8721 | 259 | 5.16 | 0.919 | 149.15 | 0.595 | 0.89933 | 159.4 | 0.017987 | 7.5142 | 0.58413
260 | 5.18 | 0.894 | 112 | 0.4463 | 260 | 5.18 | 0.892 | 218.45 | 0.65453 | 260 | 5.18 | 0.923 | 150.3 | 0.5989 | 0.903 | 160.25 | 0.01806 | 7.5543 | 0.58603
261 | 5.2 | 0.895 | 112.85 | 0.11242 | 261 | 5.2 | 0.896 | 218.7 | 0.8743 | 261 | 5.2 | 0.927 | 150.85 | 0.6023 | 0.906 | 160.8 | 0.01812 | 7.5802 | 0.48157
262 | 5.22 | 0.898 | 112.85 | 0.33855 | 262 | 5.22 | 0.9 | 217.9 | 0.8732 | 262 | 5.22 | 0.932 | 150.85 | 0.75425 | 0.91 | 160.5333 | 0.0182 | 7.5676 | 0.64267
263 | 5.24 | 0.901 | 114.25 | 0.34065 | 263 | 5.24 | 0.902 | 218.45 | 0.43635 | 263 | 5.24 | 0.935 | 151.7 | 0.45382 | 0.91267 | 161.4667 | 0.018253 | 7.6116 | 0.42933
264 | 5.26 | 0.905 | 115.1 | 0.4587 | 264 | 5.26 | 0.904 | 218.7 | 0.43715 | 264 | 5.26 | 0.936 | 151.4 | 0.15155 | 0.915 | 161.7333 | 0.0183 | 7.6242 | 0.37707
265 | 5.28 | 0.908 | 115.1 | 0.3453 | 265 | 5.28 | 0.908 | 218.15 | 0.8737 | 265 | 5.28 | 0.939 | 152.25 | 0.45547 | 0.91833 | 161.8333 | 0.018367 | 7.6289 | 0.53928
266 | 5.3 | 0.912 | 115.9 | 0.462 | 266 | 5.3 | 0.911 | 218.45 | 0.6549 | 266 | 5.3 | 0.942 | 152.5 | 0.45713 | 0.92167 | 162.2833 | 0.018433 | 7.6501 | 0.54019
267 | 5.32 | 0.917 | 116.2 | 0.58025 | 267 | 5.32 | 0.914 | 218.7 | 0.65573 | 267 | 5.32 | 0.946 | 153.65 | 0.6123 | 0.92567 | 162.85 | 0.018513 | 7.6768 | 0.65027
268 | 5.34 | 0.921 | 116.2 | 0.4648 | 268 | 5.34 | 0.918 | 217.9 | 0.8732 | 268 | 5.34 | 0.949 | 154.45 | 0.46215 | 0.92933 | 162.85 | 0.018587 | 7.6768 | 0.59712
269 | 5.36 | 0.924 | 117.85 | 0.35108 | 269 | 5.36 | 0.922 | 218.45 | 0.8727 | 269 | 5.36 | 0.953 | 155.6 | 0.6201 | 0.933 | 163.9667 | 0.01866 | 7.7295 | 0.59916
270 | 5.38 | 0.927 | 118.45 | 0.35445 | 270 | 5.38 | 0.927 | 218.45 | 1.0922 | 270 | 5.38 | 0.957 | 157 | 0.6252 | 0.937 | 164.6333 | 0.01874 | 7.7609 | 0.6572
271 | 5.4 | 0.929 | 118.15 | 0.2366 | 271 | 5.4 | 0.931 | 218.15 | 0.8732 | 271 | 5.4 | 0.962 | 158.95 | 0.78988 | 0.94067 | 165.0833 | 0.018813 | 7.7821 | 0.60448
272 | 5.42 | 0.931 | 119 | 0.23715 | 272 | 5.42 | 0.934 | 219.25 | 0.6561 | 272 | 5.42 | 0.965 | 160.9 | 0.47978 | 0.94333 | 166.3833 | 0.018867 | 7.8434 | 0.44196
273 | 5.44 | 0.935 | 119.25 | 0.4765 | 273 | 5.44 | 0.936 | 218.7 | 0.43795 | 273 | 5.44 | 0.968 | 163.15 | 0.48608 | 0.94633 | 167.0333 | 0.018927 | 7.874 | 0.50013
274 | 5.46 | 0.94 | 119.55 | 0.597 | 274 | 5.46 | 0.937 | 218.7 | 0.2187 | 274 | 5.46 | 0.971 | 164.25 | 0.4911 | 0.94933 | 167.5 | 0.018987 | 7.896 | 0.5018
275 | 5.48 | 0.943 | 120.1 | 0.35947 | 275 | 5.48 | 0.941 | 219 | 0.8754 | 275 | 5.48 | 0.974 | 166.75 | 0.4965 | 0.95267 | 168.6167 | 0.019053 | 7.9487 | 0.56019
276 | 5.5 | 0.945 | 120.4 | 0.2405 | 276 | 5.5 | 0.945 | 218.15 | 0.8743 | 276 | 5.5 | 0.976 | 168.7 | 0.33545 | 0.95533 | 169.0833 | 0.019107 | 7.9707 | 0.45027
277 | 5.52 | 0.949 | 121.2 | 0.4832 | 277 | 5.52 | 0.949 | 219.25 | 0.8748 | 277 | 5.52 | 0.98 | 170.65 | 0.6787 | 0.95933 | 170.3667 | 0.019187 | 8.0312 | 0.6789
278 | 5.54 | 0.954 | 121.2 | 0.606 | 278 | 5.54 | 0.952 | 218.45 | 0.65655 | 278 | 5.54 | 0.984 | 172.9 | 0.6871 | 0.96333 | 170.85 | 0.019267 | 8.0539 | 0.68243
279 | 5.56 | 0.958 | 121.8 | 0.486 | 279 | 5.56 | 0.957 | 218.7 | 1.0929 | 279 | 5.56 | 0.987 | 174.3 | 0.5208 | 0.96733 | 171.6 | 0.019347 | 8.0893 | 0.6849
280 | 5.58 | 0.961 | 122.35 | 0.36623 | 280 | 5.58 | 0.961 | 218.45 | 0.8743 | 280 | 5.58 | 0.99 | 175.7 | 0.525 | 0.97067 | 172.1667 | 0.019413 | 8.116 | 0.57294
281 | 5.6 | 0.962 | 122.35 | 0.12235 | 281 | 5.6 | 0.964 | 218.7 | 0.65573 | 281 | 5.6 | 0.995 | 178.5 | 0.8855 | 0.97367 | 173.1833 | 0.019473 | 8.1639 | 0.51802
282 | 5.62 | 0.965 | 122.9 | 0.36788 | 282 | 5.62 | 0.968 | 219.25 | 0.8759 | 282 | 5.62 | 0.999 | 179.6 | 0.7162 | 0.97733 | 173.9167 | 0.019547 | 8.1985 | 0.63635
283 | 5.64 | 0.969 | 123.2 | 0.4922 | 283 | 5.64 | 0.972 | 218.7 | 0.8759 | 283 | 5.64 | 1.003 | 182.4 | 0.724 | 0.98133 | 174.7667 | 0.019627 | 8.2386 | 0.69737
284 | 5.66 | 0.972 | 124.3 | 0.37125 | 284 | 5.66 | 0.973 | 218.45 | 0.21857 | 284 | 5.66 | 1.006 | 183.8 | 0.5493 | 0.98367 | 175.5167 | 0.019673 | 8.2739 | 0.40866
285 | 5.68 | 0.976 | 124.6 | 0.4978 | 285 | 5.68 | 0.976 | 218.7 | 0.65573 | 285 | 5.68 | 1.009 | 184.9 | 0.55305 | 0.987 | 176.0667 | 0.01974 | 8.2999 | 0.58597
286 | 5.7 | 0.98 | 125.15 | 0.4995 | 286 | 5.7 | 0.979 | 217.9 | 0.6549 | 286 | 5.7 | 1.012 | 187.15 | 0.55808 | 0.99033 | 176.7333 | 0.019807 | 8.3313 | 0.588
287 | 5.72 | 0.984 | 126.25 | 0.5028 | 287 | 5.72 | 0.983 | 218.15 | 0.8721 | 287 | 5.72 | 1.014 | 189.1 | 0.37625 | 0.99367 | 177.8333 | 0.019873 | 8.3831 | 0.59094
288 | 5.74 | 0.989 | 126.25 | 0.63125 | 288 | 5.74 | 0.986 | 218.7 | 0.65528 | 288 | 5.74 | 1.017 | 189.95 | 0.56857 | 0.99733 | 178.3 | 0.019947 | 8.4051 | 0.65291
289 | 5.76 | 0.992 | 126.25 | 0.37875 | 289 | 5.76 | 0.99 | 217.9 | 0.8732 | 289 | 5.76 | 1.021 | 192.75 | 0.7654 | 1.001 | 178.9667 | 0.02002 | 8.4366 | 0.65499
290 | 5.78 | 0.994 | 126.8 | 0.25305 | 290 | 5.78 | 0.994 | 218.7 | 0.8732 | 290 | 5.78 | 1.025 | 194.4 | 0.7743 | 1.0043 | 179.9667 | 0.020087 | 8.4837 | 0.59822
291 | 5.8 | 0.995 | 127.1 | 0.12695 | 291 | 5.8 | 0.997 | 218.7 | 0.6561 | 291 | 5.8 | 1.029 | 195.8 | 0.7804 | 1.007 | 180.5333 | 0.02014 | 8.5104 | 0.48067
292 | 5.82 | 0.999 | 127.35 | 0.5089 | 292 | 5.82 | 1.001 | 218.15 | 0.8737 | 292 | 5.82 | 1.033 | 198.35 | 0.7883 | 1.011 | 181.2833 | 0.02022 | 8.5458 | 0.72363
293 | 5.84 | 1.003 | 128.5 | 0.5117 | 293 | 5.84 | 1.005 | 218.15 | 0.8726 | 293 | 5.84 | 1.036 | 200.55 | 0.59835 | 1.0147 | 182.4 | 0.020293 | 8.5984 | 0.66675
294 | 5.86 | 1.007 | 128.75 | 0.5145 | 294 | 5.86 | 1.007 | 218.45 | 0.4366 | 294 | 5.86 | 1.04 | 202.5 | 0.8061 | 1.018 | 183.2333 | 0.02036 | 8.6377 | 0.60939
295 | 5.88 | 1.01 | 128.75 | 0.38625 | 295 | 5.88 | 1.009 | 218.7 | 0.43715 | 295 | 5.88 | 1.044 | 204.75 | 0.8145 | 1.021 | 184.0667 | 0.02042 | 8.677 | 0.55095
296 | 5.9 | 1.013 | 129.3 | 0.38707 | 296 | 5.9 | 1.013 | 217.9 | 0.8732 | 296 | 5.9 | 1.046 | 207 | 0.41175 | 1.024 | 184.7333 | 0.02048 | 8.7084 | 0.5532
297 | 5.92 | 1.018 | 130.15 | 0.64863 | 297 | 5.92 | 1.017 | 217.9 | 0.8716 | 297 | 5.92 | 1.048 | 208.65 | 0.41565 | 1.0277 | 185.5667 | 0.020553 | 8.7477 | 0.67888
298 | 5.94 | 1.022 | 129.9 | 0.5201 | 298 | 5.94 | 1.021 | 217.9 | 0.8716 | 298 | 5.94 | 1.052 | 210.9 | 0.8391 | 1.0317 | 186.2333 | 0.020633 | 8.7791 | 0.7436
299 | 5.96 | 1.026 | 130.45 | 0.5207 | 299 | 5.96 | 1.024 | 217.3 | 0.6528 | 299 | 5.96 | 1.055 | 213.95 | 0.63727 | 1.035 | 187.2333 | 0.0207 | 8.8263 | 0.62244
300 | 5.98 | 1.028 | 130.45 | 0.2609 | 300 | 5.98 | 1.027 | 218.15 | 0.65317 | 300 | 5.98 | 1.058 | 215.95 | 0.64485 | 1.0377 | 188.1833 | 0.020753 | 8.871 | 0.50056
301 | 6 | 1.029 | 131 | 0.13072 | 301 | 6 | 1.032 | 217.3 | 1.0886 | 301 | 6 | 1.063 | 218.15 | 1.0852 | 1.0413 | 188.8167 | 0.020827 | 8.9009 | 0.69117
302 | 6.02 | 1.033 | 131.55 | 0.5251 | 302 | 6.02 | 1.035 | 217.3 | 0.6519 | 302 | 6.02 | 1.067 | 221.25 | 0.8788 | 1.045 | 190.0333 | 0.0209 | 8.9583 | 0.69456
303 | 6.04 | 1.036 | 131.55 | 0.39465 | 303 | 6.04 | 1.04 | 218.15 | 1.0886 | 303 | 6.04 | 1.07 | 223.75 | 0.6675 | 1.0487 | 191.15 | 0.020973 | 9.0109 | 0.69884
304 | 6.06 | 1.041 | 132.4 | 0.65987 | 304 | 6.06 | 1.042 | 218.15 | 0.4363 | 304 | 6.06 | 1.074 | 225.7 | 0.8989 | 1.0523 | 192.0833 | 0.021047 | 9.0549 | 0.70259
305 | 6.08 | 1.044 | 132.7 | 0.39765 | 305 | 6.08 | 1.044 | 217.6 | 0.43575 | 305 | 6.08 | 1.078 | 228.8 | 0.909 | 1.0553 | 193.0333 | 0.021107 | 9.0997 | 0.57768
306 | 6.1 | 1.047 | 133.8 | 0.39975 | 306 | 6.1 | 1.047 | 217.6 | 0.6528 | 306 | 6.1 | 1.081 | 230.45 | 0.68887 | 1.0583 | 193.95 | 0.021167 | 9.1429 | 0.58047
307 | 6.12 | 1.051 | 133.8 | 0.5352 | 307 | 6.12 | 1.051 | 217.6 | 0.8704 | 307 | 6.12 | 1.083 | 234.1 | 0.46455 | 1.0617 | 195.1667 | 0.021233 | 9.2002 | 0.64853
308 | 6.14 | 1.055 | 134.35 | 0.5363 | 308 | 6.14 | 1.054 | 217.6 | 0.6528 | 308 | 6.14 | 1.086 | 235.75 | 0.70478 | 1.065 | 195.9 | 0.0213 | 9.2348 | 0.65178
309 | 6.16 | 1.059 | 134.65 | 0.538 | 309 | 6.16 | 1.058 | 217.9 | 0.871 | 309 | 6.16 | 1.09 | 237.7 | 0.9469 | 1.069 | 196.75 | 0.02138 | 9.2749 | 0.7853
310 | 6.18 | 1.06 | 134.9 | 0.13478 | 310 | 6.18 | 1.062 | 217.3 | 0.8704 | 310 | 6.18 | 1.093 | 240.5 | 0.7173 | 1.0717 | 197.5667 | 0.021433 | 9.3134 | 0.52576
311 | 6.2 | 1.063 | 135.45 | 0.40552 | 311 | 6.2 | 1.067 | 217.9 | 1.088 | 311 | 6.2 | 1.097 | 243.6 | 0.9682 | 1.0757 | 198.9833 | 0.021513 | 9.3802 | 0.7931
312 | 6.22 | 1.066 | 136.05 | 0.40725 | 312 | 6.22 | 1.072 | 218.15 | 1.0901 | 312 | 6.22 | 1.1 | 246.1 | 0.73455 | 1.0793 | 200.1 | 0.021587 | 9.4328 | 0.73165
313 | 6.24 | 1.071 | 136.3 | 0.68087 | 313 | 6.24 | 1.074 | 218.7 | 0.43685 | 313 | 6.24 | 1.103 | 248.6 | 0.74205 | 1.0827 | 201.2 | 0.021653 | 9.4847 | 0.66883
314 | 6.26 | 1.075 | 136.05 | 0.5447 | 314 | 6.26 | 1.076 | 220.4 | 0.4391 | 314 | 6.26 | 1.108 | 251.95 | 1.2514 | 1.0863 | 202.8 | 0.021727 | 9.5601 | 0.74067
315 | 6.28 | 1.078 | 136.05 | 0.40815 | 315 | 6.28 | 1.078 | 222.35 | 0.44275 | 315 | 6.28 | 1.113 | 254.5 | 1.2661 | 1.0897 | 204.3 | 0.021793 | 9.6308 | 0.6785
316 | 6.3 | 1.081 | 136.85 | 0.40935 | 316 | 6.3 | 1.081 | 224 | 0.66952 | 316 | 6.3 | 1.116 | 256.45 | 0.76643 | 1.0927 | 205.7667 | 0.021853 | 9.6999 | 0.6151
317 | 6.32 | 1.086 | 137.15 | 0.685 | 317 | 6.32 | 1.085 | 226.25 | 0.9005 | 317 | 6.32 | 1.117 | 259.25 | 0.25785 | 1.096 | 207.55 | 0.02192 | 9.784 | 0.68886
318 | 6.34 | 1.09 | 137.7 | 0.5497 | 318 | 6.34 | 1.089 | 226 | 0.9045 | 318 | 6.34 | 1.121 | 261.45 | 1.0414 | 1.1 | 208.3833 | 0.022 | 9.8233 | 0.83187
319 | 6.36 | 1.092 | 137.7 | 0.2754 | 319 | 6.36 | 1.092 | 227.1 | 0.67965 | 319 | 6.36 | 1.123 | 264 | 0.52545 | 1.1023 | 209.6 | 0.022047 | 9.8806 | 0.48765
320 | 6.38 | 1.094 | 138 | 0.2757 | 320 | 6.38 | 1.094 | 227.1 | 0.4542 | 320 | 6.38 | 1.126 | 266.5 | 0.79575 | 1.1047 | 210.5333 | 0.022093 | 9.9246 | 0.49016
321 | 6.4 | 1.097 | 139.1 | 0.41565 | 321 | 6.4 | 1.099 | 228.75 | 1.1396 | 321 | 6.4 | 1.13 | 269.55 | 1.0721 | 1.1087 | 212.4667 | 0.022173 | 10.0158 | 0.846
322 | 6.42 | 1.1 | 138.55 | 0.41648 | 322 | 6.42 | 1.103 | 228.75 | 0.915 | 322 | 6.42 | 1.134 | 271.8 | 1.0827 | 1.1123 | 213.0333 | 0.022247 | 10.0425 | 0.78008
323 | 6.44 | 1.103 | 139.65 | 0.4173 | 323 | 6.44 | 1.107 | 230.15 | 0.9178 | 323 | 6.44 | 1.137 | 274.05 | 0.81878 | 1.1157 | 214.6167 | 0.022313 | 10.1171 | 0.71275
324 | 6.46 | 1.108 | 139.65 | 0.69825 | 324 | 6.46 | 1.108 | 231 | 0.23058 | 324 | 6.46 | 1.141 | 277.4 | 1.1029 | 1.119 | 216.0167 | 0.02238 | 10.1831 | 0.71772
325 | 6.48 | 1.111 | 139.65 | 0.41895 | 325 | 6.48 | 1.112 | 231 | 0.924 | 325 | 6.48 | 1.146 | 279.6 | 1.3925 | 1.123 | 216.75 | 0.02246 | 10.2177 | 0.86553
326 | 6.5 | 1.114 | 140.5 | 0.42023 | 326 | 6.5 | 1.114 | 232.4 | 0.4634 | 326 | 6.5 | 1.149 | 282.4 | 0.843 | 1.1257 | 218.4333 | 0.022513 | 10.297 | 0.58024
327 | 6.52 | 1.119 | 141.35 | 0.70462 | 327 | 6.52 | 1.118 | 232.95 | 0.9307 | 327 | 6.52 | 1.15 | 284.35 | 0.28337 | 1.129 | 219.55 | 0.02258 | 10.3497 | 0.72997
328 | 6.54 | 1.124 | 141.05 | 0.706 | 328 | 6.54 | 1.122 | 233.5 | 0.9329 | 328 | 6.54 | 1.153 | 287.45 | 0.8577 | 1.133 | 220.6667 | 0.02266 | 10.4023 | 0.88043
329 | 6.56 | 1.127 | 141.05 | 0.42315 | 329 | 6.56 | 1.126 | 233.5 | 0.934 | 329 | 6.56 | 1.158 | 290.25 | 1.4442 | 1.137 | 221.6 | 0.02274 | 10.4463 | 0.88453
330 | 6.58 | 1.126 | 142.75 | -0.1419 | 330 | 6.58 | 1.129 | 234.9 | 0.7026 | 330 | 6.58 | 1.159 | 292.45 | 0.29135 | 1.138 | 223.3667 | 0.02276 | 10.5296 | 0.22248
331 | 6.6 | 1.13 | 141.9 | 0.5693 | 331 | 6.6 | 1.134 | 235.5 | 1.176 | 331 | 6.6 | 1.164 | 295.8 | 1.4706 | 1.1427 | 224.4 | 0.022853 | 10.5783 | 1.0448
332 | 6.62 | 1.135 | 142.15 | 0.71013 | 332 | 6.62 | 1.138 | 235.5 | 0.942 | 332 | 6.62 | 1.168 | 297.8 | 1.1872 | 1.147 | 225.15 | 0.02294 | 10.6137 | 0.97402
333 | 6.64 | 1.138 | 143.3 | 0.42817 | 333 | 6.64 | 1.141 | 237.45 | 0.70943 | 333 | 6.64 | 1.171 | 300.3 | 0.89715 | 1.15 | 227.0167 | 0.023 | 10.7017 | 0.67825
334 | 6.66 | 1.142 | 143.3 | 0.5732 | 334 | 6.66 | 1.144 | 237.15 | 0.7119 | 334 | 6.66 | 1.174 | 303.1 | 0.9051 | 1.1533 | 227.85 | 0.023067 | 10.741 | 0.75811
335 | 6.68 | 1.145 | 144.15 | 0.43118 | 335 | 6.68 | 1.145 | 238 | 0.23758 | 335 | 6.68 | 1.179 | 305.6 | 1.5218 | 1.1563 | 229.25 | 0.023127 | 10.8069 | 0.68565
336 | 6.7 | 1.149 | 144.15 | 0.5766 | 336 | 6.7 | 1.149 | 238.55 | 0.9531 | 336 | 6.7 | 1.183 | 308.4 | 1.228 | 1.1603 | 230.3667 | 0.023207 | 10.8596 | 0.91923
337 | 6.72 | 1.153 | 144.95 | 0.5782 | 337 | 6.72 | 1.152 | 238.25 | 0.7152 | 337 | 6.72 | 1.185 | 310.05 | 0.61845 | 1.1633 | 231.0833 | 0.023267 | 10.8934 | 0.69218
338 | 6.74 | 1.157 | 145.55 | 0.581 | 338 | 6.74 | 1.156 | 239.95 | 0.9564 | 338 | 6.74 | 1.189 | 313.7 | 1.2475 | 1.1673 | 233.0667 | 0.023347 | 10.9869 | 0.9283
339 | 6.76 | 1.16 | 145.25 | 0.4362 | 339 | 6.76 | 1.16 | 239.65 | 0.9592 | 339 | 6.76 | 1.192 | 315.1 | 0.9432 | 1.1707 | 233.3333 | 0.023413 | 10.9994 | 0.77733
340 | 6.78 | 1.16 | 146.35 | 0 | 340 | 6.78 | 1.162 | 241.35 | 0.481 | 340 | 6.78 | 1.194 | 317.6 | 0.6327 | 1.172 | 235.1 | 0.02344 | 11.0827 | 0.31229
341 | 6.8 | 1.164 | 146.1 | 0.5849 | 341 | 6.8 | 1.167 | 241.05 | 1.206 | 341 | 6.8 | 1.198 | 320.15 | 1.2755 | 1.1763 | 235.7667 | 0.023527 | 11.1141 | 1.0202
342 | 6.82 | 1.168 | 145.8 | 0.5838 | 342 | 6.82 | 1.171 | 242.45 | 0.967 | 342 | 6.82 | 1.202 | 322.65 | 1.2856 | 1.1803 | 236.9667 | 0.023607 | 11.1707 | 0.94547
343 | 6.84 | 1.171 | 146.35 | 0.43823 | 343 | 6.84 | 1.176 | 243.3 | 1.2144 | 343 | 6.84 | 1.205 | 324.05 | 0.97005 | 1.184 | 237.9 | 0.02368 | 11.2147 | 0.87059
344 | 6.86 | 1.176 | 146.35 | 0.73175 | 344 | 6.86 | 1.178 | 243 | 0.4863 | 344 | 6.86 | 1.208 | 326.85 | 0.97635 | 1.1873 | 238.7333 | 0.023747 | 11.254 | 0.79439
345 | 6.88 | 1.18 | 146.1 | 0.5849 | 345 | 6.88 | 1.179 | 244.15 | 0.24358 | 345 | 6.88 | 1.213 | 328.8 | 1.6391 | 1.1907 | 239.6833 | 0.023813 | 11.2988 | 0.79736
346 | 6.9 | 1.183 | 146.65 | 0.43913 | 346 | 6.9 | 1.182 | 244.7 | 0.73327 | 346 | 6.9 | 1.217 | 331.3 | 1.3202 | 1.194 | 240.8833 | 0.02388 | 11.3553 | 0.80094
347 | 6.92 | 1.187 | 145.8 | 0.5849 | 347 | 6.92 | 1.185 | 245.55 | 0.73538 | 347 | 6.92 | 1.22 | 333.8 | 0.99765 | 1.1973 | 241.7167 | 0.023947 | 11.3946 | 0.80433
348 | 6.94 | 1.19 | 146.65 | 0.43867 | 348 | 6.94 | 1.189 | 246.1 | 0.9833 | 348 | 6.94 | 1.224 | 336.35 | 1.3403 | 1.201 | 243.0333 | 0.02402 | 11.4567 | 0.88871
349 | 6.96 | 1.192 | 146.9 | 0.29355 | 349 | 6.96 | 1.194 | 246.65 | 1.2319 | 349 | 6.96 | 1.227 | 337.7 | 1.0111 | 1.2043 | 243.75 | 0.024087 | 11.4905 | 0.81131
350 | 6.98 | 1.193 | 148.6 | 0.14775 | 350 | 6.98 | 1.197 | 247.2 | 0.74078 | 350 | 6.98 | 1.229 | 340.5 | 0.6782 | 1.2063 | 245.4333 | 0.024127 | 11.5698 | 0.48918
351 | 7 | 1.197 | 148.9 | 0.595 | 351 | 7 | 1.201 | 248.05 | 0.9905 | 351 | 7 | 1.231 | 342.75 | 0.68325 | 1.2097 | 246.5667 | 0.024193 | 11.6233 | 0.82
352 | 7.02 | 1.203 | 148.6 | 0.8925 | 352 | 7.02 | 1.206 | 248.35 | 1.241 | 352 | 7.02 | 1.235 | 345.25 | 1.376 | 1.2147 | 247.4 | 0.024293 | 11.6625 | 1.2349
353 | 7.04 | 1.205 | 148.9 | 0.2975 | 353 | 7.04 | 1.209 | 249.15 | 0.74625 | 353 | 7.04 | 1.239 | 347.5 | 1.3855 | 1.2177 | 248.5167 | 0.024353 | 11.7152 | 0.74388
354 | 7.06 | 1.209 | 149.7 | 0.5972 | 354 | 7.06 | 1.211 | 249.45 | 0.4986 | 354 | 7.06 | 1.242 | 350 | 1.0462 | 1.2207 | 249.7167 | 0.024413 | 11.7718 | 0.74735
355 | 7.08 | 1.213 | 150.55 | 0.6005 | 355 | 7.08 | 1.212 | 250.3 | 0.24987 | 355 | 7.08 | 1.246 | 351.95 | 1.4039 | 1.2237 | 250.9333 | 0.024473 | 11.8291 | 0.75098
356 | 7.1 | 1.216 | 150.85 | 0.4521 | 356 | 7.1 | 1.216 | 250.55 | 1.0017 | 356 | 7.1 | 1.25 | 353.95 | 1.4118 | 1.2273 | 251.7833 | 0.024547 | 11.8692 | 0.92165
357 | 7.12 | 1.22 | 150.85 | 0.6034 | 357 | 7.12 | 1.22 | 251.4 | 1.0039 | 357 | 7.12 | 1.254 | 356.45 | 1.4208 | 1.2313 | 252.9 | 0.024627 | 11.9218 | 1.0094
358 | 7.14 | 1.224 | 151.95 | 0.6056 | 358 | 7.14 | 1.224 | 251.1 | 1.005 | 358 | 7.14 | 1.257 | 358.4 | 1.0723 | 1.235 | 253.8167 | 0.0247 | 11.965 | 0.92898
359 | 7.16 | 1.224 | 151.65 | 0 | 359 | 7.16 | 1.227 | 252.5 | 0.7554 | 359 | 7.16 | 1.261 | 360.9 | 1.4386 | 1.2373 | 255.0167 | 0.024747 | 12.0216 | 0.59364
360 | 7.18 | 1.226 | 152.25 | 0.3039 | 360 | 7.18 | 1.23 | 251.95 | 0.75667 | 360 | 7.18 | 1.263 | 362.3 | 0.7232 | 1.2397 | 255.5 | 0.024793 | 12.0444 | 0.5956
361 | 7.2 | 1.231 | 152.8 | 0.76263 | 361 | 7.2 | 1.235 | 253.35 | 1.2633 | 361 | 7.2 | 1.265 | 365.4 | 0.7277 | 1.2437 | 257.1833 | 0.024873 | 12.1237 | 1.0254
362 | 7.22 | 1.236 | 152.8 | 0.764 | 362 | 7.22 | 1.239 | 253.35 | 1.0134 | 362 | 7.22 | 1.269 | 367.6 | 1.466 | 1.248 | 257.9167 | 0.02496 | 12.1583 | 1.116
363 | 7.24 | 1.239 | 153.35 | 0.45923 | 363 | 7.24 | 1.244 | 253.35 | 1.2667 | 363 | 7.24 | 1.272 | 370.4 | 1.107 | 1.2517 | 259.0333 | 0.025033 | 12.2109 | 0.94774
364 | 7.26 | 1.243 | 153.65 | 0.614 | 364 | 7.26 | 1.244 | 254.45 | 0 | 364 | 7.26 | 1.275 | 372.35 | 1.1141 | 1.254 | 260.15 | 0.02508 | 12.2636 | 0.60571
365 | 7.28 | 1.248 | 153.9 | 0.76887 | 365 | 7.28 | 1.247 | 254.75 | 0.7638 | 365 | 7.28 | 1.28 | 374.9 | 1.8681 | 1.2583 | 261.1833 | 0.025167 | 12.3123 | 1.1296
366 | 7.3 | 1.251 | 154.45 | 0.46252 | 366 | 7.3 | 1.249 | 254.75 | 0.5095 | 366 | 7.3 | 1.284 | 377.95 | 1.5057 | 1.2613 | 262.3833 | 0.025227 | 12.3689 | 0.78535
367 | 7.32 | 1.254 | 155.6 | 0.46508 | 367 | 7.32 | 1.253 | 255.6 | 1.0207 | 367 | 7.32 | 1.288 | 380.75 | 1.5174 | 1.265 | 263.9833 | 0.0253 | 12.4443 | 0.96501
368 | 7.34 | 1.257 | 155 | 0.4659 | 368 | 7.34 | 1.257 | 256.15 | 1.0235 | 368 | 7.34 | 1.292 | 384.1 | 1.5297 | 1.2687 | 265.0833 | 0.025373 | 12.4961 | 0.96996
369 | 7.36 | 1.257 | 155.3 | 0 | 369 | 7.36 | 1.261 | 256.45 | 1.0252 | 369 | 7.36 | 1.295 | 386.6 | 1.156 | 1.271 | 266.1167 | 0.02542 | 12.5449 | 0.61973
370 | 7.38 | 1.261 | 155.85 | 0.6223 | 370 | 7.38 | 1.263 | 257.55 | 0.514 | 370 | 7.38 | 1.298 | 389.1 | 1.1636 | 1.274 | 267.5 | 0.02548 | 12.6101 | 0.80043
371 | 7.4 | 1.266 | 156.7 | 0.78138 | 371 | 7.4 | 1.267 | 257.8 | 1.0307 | 371 | 7.4 | 1.3 | 391.35 | 0.78045 | 1.2777 | 268.6167 | 0.025553 | 12.6627 | 0.98288
372 | 7.42 | 1.271 | 156.15 | 0.78212 | 372 | 7.42 | 1.274 | 258.65 | 1.8076 | 372 | 7.42 | 1.303 | 393.6 | 1.1774 | 1.2827 | 269.4667 | 0.025653 | 12.7028 | 1.3452
373 | 7.44 | 1.272 | 157.25 | 0.1567 | 373 | 7.44 | 1.277 | 260.05 | 0.77805 | 373 | 7.44 | 1.306 | 396.65 | 1.1854 | 1.285 | 271.3167 | 0.0257 | 12.79 | 0.63091
374 | 7.46 | 1.276 | 157.25 | 0.629 | 374 | 7.46 | 1.278 | 260.6 | 0.26033 | 374 | 7.46 | 1.309 | 398.9 | 1.1933 | 1.2877 | 272.25 | 0.025753 | 12.834 | 0.72476
375 | 7.48 | 1.281 | 157.55 | 0.787 | 375 | 7.48 | 1.28 | 261.75 | 0.52235 | 375 | 7.48 | 1.313 | 401.95 | 1.6017 | 1.2913 | 273.75 | 0.025827 | 12.9047 | 1.001
376 | 7.5 | 1.285 | 158.1 | 0.6313 | 376 | 7.5 | 1.284 | 261.75 | 1.047 | 376 | 7.5 | 1.317 | 404.5 | 1.6129 | 1.2953 | 274.7833 | 0.025907 | 12.9534 | 1.0971
377 | 7.52 | 1.286 | 158.65 | 0.15838 | 377 | 7.52 | 1.287 | 262.3 | 0.78607 | 377 | 7.52 | 1.321 | 407.55 | 1.6241 | 1.298 | 276.1667 | 0.02596 | 13.0186 | 0.7346
378 | 7.54 | 1.289 | 158.4 | 0.47557 | 378 | 7.54 | 1.292 | 264.25 | 1.3164 | 378 | 7.54 | 1.325 | 410.65 | 1.6364 | 1.302 | 277.7667 | 0.02604 | 13.094 | 1.1079
379 | 7.56 | 1.292 | 158.65 | 0.47558 | 379 | 7.56 | 1.294 | 264.25 | 0.5285 | 379 | 7.56 | 1.33 | 413.45 | 2.0603 | 1.3053 | 278.7833 | 0.026107 | 13.142 | 0.92758
380 | 7.58 | 1.295 | 159.2 | 0.47677 | 380 | 7.58 | 1.298 | 265.65 | 1.0598 | 380 | 7.58 | 1.333 | 416.5 | 1.2449 | 1.3087 | 280.45 | 0.026173 | 13.2205 | 0.93206
381 | 7.6 | 1.3 | 159.2 | 0.796 | 381 | 7.6 | 1.303 | 266.75 | 1.331 | 381 | 7.6 | 1.334 | 419.55 | 0.41803 | 1.3123 | 281.8333 | 0.026247 | 13.2858 | 1.0309
382 | 7.62 | 1.303 | 160.05 | 0.47887 | 382 | 7.62 | 1.307 | 267.6 | 1.0687 | 382 | 7.62 | 1.337 | 422.35 | 1.2628 | 1.3157 | 283.3333 | 0.026313 | 13.3565 | 0.94194
383 | 7.64 | 1.307 | 160.05 | 0.6402 | 383 | 7.64 | 1.311 | 268.7 | 1.0726 | 383 | 7.64 | 1.34 | 425.45 | 1.2717 | 1.3193 | 284.7333 | 0.026387 | 13.4225 | 1.0415
384 | 7.66 | 1.311 | 160.35 | 0.6408 | 384 | 7.66 | 1.312 | 268.7 | 0.2687 | 384 | 7.66 | 1.343 | 428.25 | 1.2805 | 1.322 | 285.7667 | 0.02644 | 13.4712 | 0.76067
385 | 7.68 | 1.314 | 161.45 | 0.4827 | 385 | 7.68 | 1.315 | 270.4 | 0.80865 | 385 | 7.68 | 1.347 | 431.05 | 1.7186 | 1.3253 | 287.6333 | 0.026507 | 13.5592 | 0.95567
386 | 7.7 | 1.318 | 160.9 | 0.6447 | 386 | 7.7 | 1.318 | 270.65 | 0.81158 | 386 | 7.7 | 1.351 | 433.55 | 1.7292 | 1.329 | 288.3667 | 0.02658 | 13.5937 | 1.056
387 | 7.72 | 1.321 | 162 | 0.48435 | 387 | 7.72 | 1.321 | 271.8 | 0.81367 | 387 | 7.72 | 1.354 | 436.05 | 1.3044 | 1.332 | 289.95 | 0.02664 | 13.6684 | 0.86748
388 | 7.74 | 1.322 | 162.3 | 0.16215 | 388 | 7.74 | 1.325 | 272.9 | 1.0894 | 388 | 7.74 | 1.358 | 438.85 | 1.7498 | 1.335 | 291.35 | 0.0267 | 13.7344 | 0.87195
389 | 7.76 | 1.325 | 162.85 | 0.48772 | 389 | 7.76 | 1.329 | 272.9 | 1.0916 | 389 | 7.76 | 1.364 | 441.65 | 2.6415 | 1.3393 | 292.4667 | 0.026787 | 13.787 | 1.2649
390 | 7.78 | 1.33 | 163.15 | 0.815 | 390 | 7.78 | 1.331 | 274.05 | 0.54695 | 390 | 7.78 | 1.366 | 444.15 | 0.8858 | 1.3423 | 293.7833 | 0.026847 | 13.8491 | 0.87938
391 | 7.8 | 1.334 | 164.8 | 0.6559 | 391 | 7.8 | 1.336 | 274.85 | 1.3723 | 391 | 7.8 | 1.367 | 447.25 | 0.4457 | 1.3457 | 295.6333 | 0.026913 | 13.9363 | 0.98236
392 | 7.82 | 1.338 | 165.1 | 0.6598 | 392 | 7.82 | 1.342 | 276 | 1.6525 | 392 | 7.82 | 1.371 | 449.2 | 1.7929 | 1.3503 | 296.7667 | 0.027007 | 13.9897 | 1.3823
393 | 7.84 | 1.34 | 165.9 | 0.331 | 393 | 7.84 | 1.344 | 277.95 | 0.55395 | 393 | 7.84 | 1.374 | 452.55 | 1.3526 | 1.3527 | 298.8 | 0.027053 | 14.0856 | 0.69483
394 | 7.86 | 1.344 | 166.75 | 0.6653 | 394 | 7.86 | 1.344 | 279.05 | 0 | 394 | 7.86 | 1.376 | 455.05 | 0.9076 | 1.3547 | 300.2833 | 0.027093 | 14.1555 | 0.59908
395 | 7.88 | 1.349 | 167.3 | 0.83512 | 395 | 7.88 | 1.348 | 279.9 | 1.1179 | 395 | 7.88 | 1.38 | 458.7 | 1.8275 | 1.359 | 301.9667 | 0.02718 | 14.2348 | 1.3049
396 | 7.9 | 1.352 | 167.6 | 0.50235 | 396 | 7.9 | 1.352 | 281 | 1.1218 | 396 | 7.9 | 1.384 | 460.65 | 1.8387 | 1.3627 | 303.0833 | 0.027253 | 14.2875 | 1.1093
397 | 7.92 | 1.352 | 167.85 | 0 | 397 | 7.92 | 1.355 | 281.85 | 0.84427 | 397 | 7.92 | 1.387 | 462.85 | 1.3853 | 1.3647 | 304.1833 | 0.027293 | 14.3393 | 0.60727
398 | 7.94 | 1.355 | 168.45 | 0.50445 | 398 | 7.94 | 1.358 | 282.95 | 0.8472 | 398 | 7.94 | 1.391 | 466.2 | 1.8581 | 1.368 | 305.8667 | 0.02736 | 14.4187 | 1.0168
399 | 7.96 | 1.359 | 168.7 | 0.6743 | 399 | 7.96 | 1.362 | 284.9 | 1.1357 | 399 | 7.96 | 1.396 | 468.45 | 2.3366 | 1.3723 | 307.35 | 0.027447 | 14.4886 | 1.3286
400 | 7.98 | 1.362 | 169.25 | 0.50693 | 400 | 7.98 | 1.365 | 285.75 | 0.85597 | 400 | 7.98 | 1.4 | 472.35 | 1.8816 | 1.3757 | 309.1167 | 0.027513 | 14.5719 | 1.0274
401 | 8 | 1.367 | 169.25 | 0.84625 | 401 | 8 | 1.37 | 287.45 | 1.433 | 401 | 8 | 1.402 | 475.45 | 0.9478 | 1.3797 | 310.7167 | 0.027593 | 14.6473 | 1.2397
402 | 8.02 | 1.371 | 170.65 | 0.6798 | 402 | 8.02 | 1.375 | 288 | 1.4386 | 402 | 8.02 | 1.405 | 478.5 | 1.4309 | 1.3837 | 312.3833 | 0.027673 | 14.7259 | 1.2462
403 | 8.04 | 1.373 | 170.95 | 0.3416 | 403 | 8.04 | 1.377 | 289.65 | 0.57765 | 403 | 8.04 | 1.408 | 482.15 | 1.441 | 1.386 | 314.25 | 0.02772 | 14.8139 | 0.73107
404 | 8.06 | 1.377 | 171.5 | 0.6849 | 404 | 8.06 | 1.377 | 290.8 | 0 | 404 | 8.06 | 1.409 | 485.2 | 0.48368 | 1.3877 | 315.8333 | 0.027753 | 14.8885 | 0.52507
405 | 8.08 | 1.382 | 172.35 | 0.85962 | 405 | 8.08 | 1.382 | 291.9 | 1.4567 | 405 | 8.08 | 1.413 | 488.85 | 1.9481 | 1.3923 | 317.7 | 0.027847 | 14.9765 | 1.4782
406 | 8.1 | 1.384 | 172.35 | 0.3447 | 406 | 8.1 | 1.386 | 293 | 1.1698 | 406 | 8.1 | 1.417 | 492.2 | 1.9621 | 1.3957 | 319.1833 | 0.027913 | 15.0464 | 1.0615
407 | 8.12 | 1.384 | 173.75 | 0 | 407 | 8.12 | 1.389 | 293.85 | 0.88028 | 407 | 8.12 | 1.42 | 496.1 | 1.4824 | 1.3977 | 321.2333 | 0.027953 | 15.1431 | 0.64042
408 | 8.14 | 1.389 | 175.15 | 0.87225 | 408 | 8.14 | 1.392 | 295 | 0.88327 | 408 | 8.14 | 1.425 | 499.2 | 2.4883 | 1.402 | 323.1167 | 0.02804 | 15.2319 | 1.3961
409 | 8.16 | 1.393 | 178.2 | 0.7067 | 409 | 8.16 | 1.396 | 296.65 | 1.1833 | 409 | 8.16 | 1.43 | 503.4 | 2.5065 | 1.4063 | 326.0833 | 0.028127 | 15.3717 | 1.4066
410 | 8.18 | 1.397 | 180.45 | 0.7173 | 410 | 8.18 | 1.4 | 297.5 | 1.1883 | 410 | 8.18 | 1.433 | 506.15 | 1.5143 | 1.41 | 328.0333 | 0.0282 | 15.4636 | 1.1992
411 | 8.2 | 1.402 | 182.95 | 0.9085 | 411 | 8.2 | 1.403 | 298.05 | 0.89333 | 411 | 8.2 | 1.436 | 509.8 | 1.5239 | 1.4137 | 330.2667 | 0.028273 | 15.5689 | 1.2069
412 | 8.22 | 1.405 | 184.9 | 0.55178 | 412 | 8.22 | 1.408 | 300 | 1.4951 | 412 | 8.22 | 1.439 | 513.45 | 1.5349 | 1.4173 | 332.7833 | 0.028347 | 15.6876 | 1.2156
413 | 8.24 | 1.407 | 186.3 | 0.3712 | 413 | 8.24 | 1.411 | 300.55 | 0.90083 | 413 | 8.24 | 1.443 | 514.85 | 2.0566 | 1.4203 | 333.9 | 0.028407 | 15.7402 | 1
414 | 8.26 | 1.411 | 188.25 | 0.7491 | 414 | 8.26 | 1.411 | 301.4 | 0 | 414 | 8.26 | 1.444 | 518.75 | 0.5168 | 1.422 | 336.1333 | 0.02844 | 15.8455 | 0.55836
415 | 8.28 | 1.416 | 189.1 | 0.94337 | 415 | 8.28 | 1.414 | 303.1 | 0.90675 | 415 | 8.28 | 1.447 | 522.1 | 1.5613 | 1.4257 | 338.1 | 0.028513 | 15.9382 | 1.2361
416 | 8.3 | 1.418 | 191.6 | 0.3807 | 416 | 8.3 | 1.42 | 303.35 | 1.8194 | 416 | 8.3 | 1.45 | 525.15 | 1.5709 | 1.4293 | 340.0333 | 0.028587 | 16.0293 | 1.2432
417 | 8.32 | 1.417 | 191.6 | -0.1916 | 417 | 8.32 | 1.423 | 303.35 | 0.91005 | 417 | 8.32 | 1.454 | 527.95 | 2.1062 | 1.4313 | 340.9667 | 0.028627 | 16.0733 | 0.681
418 | 8.34 | 1.422 | 194.4 | 0.965 | 418 | 8.34 | 1.425 | 304.75 | 0.6081 | 418 | 8.34 | 1.457 | 530.75 | 1.5881 | 1.4347 | 343.3 | 0.028693 | 16.1833 | 1.1404
419 | 8.36 | 1.428 | 196.35 | 1.1723 | 419 | 8.36 | 1.43 | 305.6 | 1.5259 | 419 | 8.36 | 1.461 | 533.55 | 2.1286 | 1.4397 | 345.1667 | 0.028793 | 16.2713 | 1.7212
420 | 8.38 | 1.43 | 198.05 | 0.3944 | 420 | 8.38 | 1.434 | 305.6 | 1.2224 | 420 | 8.38 | 1.466 | 536.6 | 2.6754 | 1.4433 | 346.75 | 0.028867 | 16.346 | 1.2685
421 | 8.4 | 1.434 | 199.7 | 0.7955 | 421 | 8.4 | 1.437 | 307 | 0.9189 | 421 | 8.4 | 1.469 | 539.4 | 1.614 | 1.4467 | 348.7 | 0.028933 | 16.4379 | 1.1591
422 | 8.42 | 1.439 | 201.1 | 1.002 | 422 | 8.42 | 1.443 | 306.45 | 1.8403 | 422 | 8.42 | 1.471 | 542.75 | 1.0821 | 1.451 | 350.1 | 0.02902 | 16.5039 | 1.5141
423 | 8.44 | 1.442 | 202.8 | 0.60585 | 423 | 8.44 | 1.444 | 306.45 | 0.30645 | 423 | 8.44 | 1.475 | 546.1 | 2.1777 | 1.4537 | 351.7833 | 0.029073 | 16.5832 | 0.93584
424 | 8.46 | 1.445 | 204.2 | 0.6105 | 424 | 8.46 | 1.444 | 306.7 | 0 | 424 | 8.46 | 1.477 | 548.9 | 1.095 | 1.4553 | 353.2667 | 0.029107 | 16.6532 | 0.58754
425 | 8.48 | 1.448 | 203.9 | 0.61215 | 425 | 8.48 | 1.449 | 307.55 | 1.5356 | 425 | 8.48 | 1.479 | 552.8 | 1.1017 | 1.4587 | 354.75 | 0.029173 | 16.7231 | 1.18
426 | 8.5 | 1.449 | 206.7 | 0.2053 | 426 | 8.5 | 1.453 | 307.25 | 1.2296 | 426 | 8.5 | 1.484 | 554.8 | 2.769 | 1.462 | 356.25 | 0.02924 | 16.7938 | 1.185
427 | 8.52 | 1.452 | 207 | 0.62055 | 427 | 8.52 | 1.456 | 307.55 | 0.9222 | 427 | 8.52 | 1.486 | 557.85 | 1.1126 | 1.4647 | 357.4667 | 0.029293 | 16.8511 | 0.95162
428 | 8.54 | 1.455 | 207.25 | 0.62138 | 428 | 8.54 | 1.46 | 307.85 | 1.2308 | 428 | 8.54 | 1.489 | 560.35 | 1.6773 | 1.468 | 358.4833 | 0.02936 | 16.8991 | 1.1932
429 | 8.56 | 1.461 | 209.8 | 1.2511 | 429 | 8.56 | 1.463 | 308.4 | 0.92438 | 429 | 8.56 | 1.493 | 564 | 2.2487 | 1.4723 | 360.7333 | 0.029447 | 17.0051 | 1.5583
430 | 8.58 | 1.465 | 210.35 | 0.8403 | 430 | 8.58 | 1.468 | 308.4 | 1.542 | 430 | 8.58 | 1.497 | 565.95 | 2.2599 | 1.4767 | 361.5667 | 0.029533 | 17.0444 | 1.565
431 | 8.6 | 1.467 | 211.15 | 0.4215 | 431 | 8.6 | 1.471 | 308.95 | 0.92603 | 431 | 8.6 | 1.501 | 569.85 | 2.2716 | 1.4797 | 363.3167 | 0.029593 | 17.1269 | 1.0873
432 | 8.62 | 1.471 | 212.3 | 0.8469 | 432 | 8.62 | 1.475 | 309.5 | 1.2369 | 432 | 8.62 | 1.505 | 572.65 | 2.285 | 1.4837 | 364.8167 | 0.029673 | 17.1976 | 1.4563
433 | 8.64 | 1.476 | 212.55 | 1.0621 | 433 | 8.64 | 1.477 | 308.95 | 0.61845 | 433 | 8.64 | 1.507 | 574.6 | 1.1473 | 1.4867 | 365.3667 | 0.029733 | 17.2235 | 1.0953
434 | 8.66 | 1.478 | 214.5 | 0.42705 | 434 | 8.66 | 1.478 | 309.5 | 0.30922 | 434 | 8.66 | 1.511 | 577.15 | 2.3035 | 1.489 | 367.05 | 0.02978 | 17.3029 | 0.85449
435 | 8.68 | 1.48 | 215.9 | 0.4304 | 435 | 8.68 | 1.481 | 310.05 | 0.92933 | 435 | 8.68 | 1.512 | 580.2 | 0.57868 | 1.491 | 368.7167 | 0.02982 | 17.3815 | 0.73577
436 | 8.7 | 1.483 | 216.75 | 0.64898 | 436 | 8.7 | 1.487 | 309.8 | 1.8596 | 436 | 8.7 | 1.516 | 583.25 | 2.3269 | 1.4953 | 369.9333 | 0.029907 | 17.4388 | 1.6004
437 | 8.72 | 1.484 | 218.15 | 0.21745 | 437 | 8.72 | 1.489 | 310.05 | 0.61985 | 437 | 8.72 | 1.52 | 584.95 | 2.3364 | 1.4977 | 371.05 | 0.029953 | 17.4915 | 0.86448
438 | 8.74 | 1.49 | 220.4 | 1.3156 | 438 | 8.74 | 1.493 | 310.6 | 1.2413 | 438 | 8.74 | 1.522 | 588.3 | 1.1732 | 1.5017 | 373.1 | 0.030033 | 17.5881 | 1.4883
439 | 8.76 | 1.496 | 220.95 | 1.324 | 439 | 8.76 | 1.497 | 310.6 | 1.2424 | 439 | 8.76 | 1.526 | 591.35 | 2.3593 | 1.5063 | 374.3 | 0.030127 | 17.6447 | 1.7439
440 | 8.78 | 1.498 | 222.35 | 0.4433 | 440 | 8.78 | 1.502 | 312 | 1.5565 | 440 | 8.78 | 1.531 | 594.15 | 2.9637 | 1.5103 | 376.1667 | 0.030207 | 17.7327 | 1.5009
441 | 8.8 | 1.502 | 224.3 | 0.8933 | 441 | 8.8 | 1.506 | 312 | 1.248 | 441 | 8.8 | 1.534 | 596.1 | 1.7854 | 1.514 | 377.4667 | 0.03028 | 17.7939 | 1.3817
442 | 8.82 | 1.506 | 226 | 0.9006 | 442 | 8.82 | 1.509 | 312.3 | 0.93645 | 442 | 8.82 | 1.538 | 600.05 | 2.3923 | 1.5177 | 379.45 | 0.030353 | 17.8874 | 1.3877
443 | 8.84 | 1.51 | 227.1 | 0.9062 | 443 | 8.84 | 1.511 | 312.3 | 0.6246 | 443 | 8.84 | 1.542 | 602.25 | 2.4046 | 1.521 | 380.55 | 0.03042 | 17.9393 | 1.2667
444 | 8.86 | 1.511 | 228.2 | 0.22765 | 444 | 8.86 | 1.513 | 312.85 | 0.62515 | 444 | 8.86 | 1.545 | 604.8 | 1.8106 | 1.523 | 381.95 | 0.03046 | 18.0053 | 0.7625
445 | 8.88 | 1.512 | 230.45 | 0.22933 | 445 | 8.88 | 1.516 | 313.15 | 0.939 | 445 | 8.88 | 1.547 | 608.15 | 1.2129 | 1.525 | 383.9167 | 0.0305 | 18.098 | 0.76587
446 | 8.9 | 1.516 | 231.85 | 0.9246 | 446 | 8.9 | 1.52 | 312.6 | 1.2515 | 446 | 8.9 | 1.548 | 609.55 | 0.60885 | 1.528 | 384.6667 | 0.03056 | 18.1334 | 1.1529
447 | 8.92 | 1.52 | 232.4 | 0.9285 | 447 | 8.92 | 1.524 | 312.85 | 1.2509 | 447 | 8.92 | 1.552 | 612.3 | 2.4437 | 1.532 | 385.85 | 0.03064 | 18.1891 | 1.541
448 | 8.94 | 1.524 | 234.9 | 0.9346 | 448 | 8.94 | 1.526 | 313.7 | 0.62655 | 448 | 8.94 | 1.556 | 615.7 | 2.456 | 1.5353 | 388.1 | 0.030707 | 18.2952 | 1.2899
449 | 8.96 | 1.528 | 236.85 | 0.9435 | 449 | 8.96 | 1.531 | 314.55 | 1.5706 | 449 | 8.96 | 1.559 | 617.9 | 1.8504 | 1.5393 | 389.7667 | 0.030787 | 18.3738 | 1.5557
450 | 8.98 | 1.53 | 238.55 | 0.4754 | 450 | 8.98 | 1.536 | 313.95 | 1.5713 | 450 | 8.98 | 1.563 | 620.4 | 2.4766 | 1.543 | 390.9667 | 0.03086 | 18.4303 | 1.4313
451 | 9 | 1.534 | 240.2 | 0.9575 | 451 | 9 | 1.54 | 314.8 | 1.2575 | 451 | 9 | 1.566 | 623.2 | 1.8654 | 1.5467 | 392.7333 | 0.030933 | 18.5136 | 1.4368
452 | 9.02 | 1.538 | 241.9 | 0.9642 | 452 | 9.02 | 1.543 | 315.35 | 0.94522 | 452 | 9.02 | 1.57 | 626.55 | 2.4995 | 1.5503 | 394.6 | 0.031007 | 18.6016 | 1.4434
453 | 9.04 | 1.543 | 243.85 | 1.2144 | 453 | 9.04 | 1.544 | 314.8 | 0.31508 | 453 | 9.04 | 1.574 | 628.8 | 2.5107 | 1.5537 | 395.8167 | 0.031073 | 18.659 | 1.3174
454 | 9.06 | 1.543 | 245.25 | 0 | 454 | 9.06 | 1.546 | 315.1 | 0.6299 | 454 | 9.06 | 1.577 | 631.3 | 1.8901 | 1.5553 | 397.2167 | 0.031107 | 18.725 | 0.66086
455 | 9.08 | 1.546 | 246.95 | 0.7383 | 455 | 9.08 | 1.55 | 315.1 | 1.2604 | 455 | 9.08 | 1.579 | 634.4 | 1.2657 | 1.5583 | 398.8167 | 0.031167 | 18.8004 | 1.194
456 | 9.1 | 1.549 | 248.05 | 0.7425 | 456 | 9.1 | 1.555 | 315.35 | 1.5761 | 456 | 9.1 | 1.582 | 637.2 | 1.9074 | 1.562 | 400.2 | 0.03124 | 18.8656 | 1.4649
457 | 9.12 | 1.554 | 250 | 1.2451 | 457 | 9.12 | 1.558 | 315.1 | 0.94568 | 457 | 9.12 | 1.584 | 640.55 | 1.2777 | 1.5653 | 401.8833 | 0.031307 | 18.945 | 1.3368
458 | 9.14 | 1.558 | 251.4 | 1.0028 | 458 | 9.14 | 1.561 | 315.35 | 0.94567 | 458 | 9.14 | 1.588 | 643.05 | 2.5672 | 1.569 | 403.2667 | 0.03138 | 19.0102 | 1.4761
459 | 9.16 | 1.561 | 253.35 | 0.75712 | 459 | 9.16 | 1.565 | 316.5 | 1.2637 | 459 | 9.16 | 1.592 | 645.55 | 2.5772 | 1.5727 | 405.1333 | 0.031453 | 19.0982 | 1.4821
460 | 9.18 | 1.565 | 254.2 | 1.0151 | 460 | 9.18 | 1.57 | 315.95 | 1.5811 | 460 | 9.18 | 1.597 | 648.35 | 3.2347 | 1.5773 | 406.1667 | 0.031547 | 19.1469 | 1.893
461 | 9.2 | 1.568 | 255.85 | 0.76508 | 461 | 9.2 | 1.574 | 315.65 | 1.2632 | 461 | 9.2 | 1.599 | 651.15 | 1.2995 | 1.5803 | 407.55 | 0.031607 | 19.2121 | 1.2206
462 | 9.22 | 1.573 | 258.1 | 1.2849 | 462 | 9.22 | 1.576 | 316.2 | 0.63185 | 462 | 9.22 | 1.603 | 654.5 | 2.6113 | 1.584 | 409.6 | 0.03168 | 19.3087 | 1.4981
463 | 9.24 | 1.575 | 259.2 | 0.5173 | 463 | 9.24 | 1.578 | 316.2 | 0.6324 | 463 | 9.24 | 1.607 | 657.6 | 2.6242 | 1.5867 | 411 | 0.031733 | 19.3747 | 1.0941
464 | 9.26 | 1.575 | 260.9 | 0 | 464 | 9.26 | 1.579 | 315.95 | 0.31607 | 464 | 9.26 | 1.611 | 660.35 | 2.6359 | 1.5883 | 412.4 | 0.031767 | 19.4407 | 0.68617
465 | 9.28 | 1.579 | 262.85 | 1.0475 | 465 | 9.28 | 1.584 | 317.05 | 1.5825 | 465 | 9.28 | 1.613 | 663.45 | 1.3238 | 1.592 | 414.45 | 0.03184 | 19.5374 | 1.5159
466 | 9.3 | 1.584 | 264.55 | 1.3185 | 466 | 9.3 | 1.588 | 317.35 | 1.2688 | 466 | 9.3 | 1.615 | 665.4 | 1.3289 | 1.5957 | 415.7667 | 0.031913 | 19.5994 | 1.5221
467 | 9.32 | 1.588 | 265.9 | 1.0609 | 467 | 9.32 | 1.591 | 316.75 | 0.95115 | 467 | 9.32 | 1.618 | 667.9 | 2 | 1.599 | 416.85 | 0.03198 | 19.6505 | 1.3877
468 | 9.34 | 1.591 | 268.45 | 0.80152 | 468 | 9.34 | 1.594 | 317.6 | 0.95153 | 468 | 9.34 | 1.62 | 671 | 1.3389 | 1.6017 | 419.0167 | 0.032033 | 19.7526 | 1.1145
469 | 9.36 | 1.596 | 270.4 | 1.3471 | 469 | 9.36 | 1.599 | 317.9 | 1.5887 | 469 | 9.36 | 1.624 | 673.8 | 2.6896 | 1.6063 | 420.7 | 0.032127 | 19.832 | 1.9593
470 | 9.38 | 1.598 | 271.8 | 0.5422 | 470 | 9.38 | 1.606 | 317.9 | 2.2253 | 470 | 9.38 | 1.628 | 676.85 | 2.7013 | 1.6107 | 422.1833 | 0.032213 | 19.9019 | 1.8262
471 | 9.4 | 1.602 | 273.75 | 1.0911 | 471 | 9.4 | 1.608 | 317.6 | 0.6355 | 471 | 9.4 | 1.631 | 680.2 | 2.0356 | 1.6137 | 423.85 | 0.032273 | 19.9805 | 1.2691
472 | 9.42 | 1.606 | 275.4 | 1.0983 | 472 | 9.42 | 1.609 | 319 | 0.3183 | 472 | 9.42 | 1.634 | 683.3 | 2.0452 | 1.6163 | 425.9 | 0.032327 | 20.0771 | 1.133
473 | 9.44 | 1.606 | 277.4 | 0 | 473 | 9.44 | 1.611 | 319 | 0.638 | 473 | 9.44 | 1.64 | 686.05 | 4.1081 | 1.619 | 427.4833 | 0.03238 | 20.1518 | 1.1378
474 | 9.46 | 1.609 | 278.75 | 0.83422 | 474 | 9.46 | 1.615 | 319 | 1.276 | 474 | 9.46 | 1.644 | 688.85 | 2.7498 | 1.6227 | 428.8667 | 0.032453 | 20.217 | 1.57
475 | 9.48 | 1.612 | 280.45 | 0.8388 | 475 | 9.48 | 1.619 | 318.45 | 1.2749 | 475 | 9.48 | 1.645 | 691.4 | 0.69013 | 1.6253 | 430.1 | 0.032507 | 20.2751 | 1.1453
476 | 9.5 | 1.618 | 281.85 | 1.6869 | 476 | 9.5 | 1.623 | 319 | 1.2749 | 476 | 9.5 | 1.647 | 694.15 | 1.3856 | 1.6293 | 431.6667 | 0.032587 | 20.349 | 1.7235
477 | 9.52 | 1.621 | 282.95 | 0.8472 | 477 | 9.52 | 1.625 | 319 | 0.638 | 477 | 9.52 | 1.651 | 696.7 | 2.7817 | 1.6323 | 432.8833 | 0.032647 | 20.4063 | 1.2968
478 | 9.54 | 1.624 | 285.2 | 0.85223 | 478 | 9.54 | 1.628 | 319 | 0.957 | 478 | 9.54 | 1.653 | 700.05 | 1.3967 | 1.635 | 434.75 | 0.0327 | 20.4943 | 1.1568
479 | 9.56 | 1.629 | 286.9 | 1.4302 | 479 | 9.56 | 1.633 | 319.55 | 1.5964 | 479 | 9.56 | 1.656 | 702.85 | 2.1043 | 1.6393 | 436.4333 | 0.032787 | 20.5737 | 1.8876
480 | 9.58 | 1.632 | 287.7 | 0.8619 | 480 | 9.58 | 1.639 | 320.1 | 1.9189 | 480 | 9.58 | 1.661 | 705.6 | 3.5211 | 1.644 | 437.8 | 0.03288 | 20.6381 | 2.0399
481 | 9.6 | 1.634 | 289.95 | 0.57765 | 481 | 9.6 | 1.641 | 320.1 | 0.6402 | 481 | 9.6 | 1.663 | 708.4 | 1.414 | 1.646 | 439.4833 | 0.03292 | 20.7174 | 0.87728
482 | 9.62 | 1.637 | 291.35 | 0.87195 | 482 | 9.62 | 1.643 | 320.4 | 0.6405 | 482 | 9.62 | 1.665 | 710.35 | 1.4187 | 1.6483 | 440.7 | 0.032967 | 20.7748 | 1.0269
483 | 9.64 | 1.64 | 292.45 | 0.8757 | 483 | 9.64 | 1.646 | 319.55 | 0.95992 | 483 | 9.64 | 1.672 | 714.3 | 4.9863 | 1.6527 | 442.1 | 0.033053 | 20.8408 | 1.9127
484 | 9.66 | 1.642 | 294.15 | 0.5866 | 484 | 9.66 | 1.648 | 319.85 | 0.6394 | 484 | 9.66 | 1.675 | 716.8 | 2.1467 | 1.655 | 443.6 | 0.0331 | 20.9115 | 1.0333
485 | 9.68 | 1.647 | 294.7 | 1.4721 | 485 | 9.68 | 1.652 | 320.1 | 1.2799 | 485 | 9.68 | 1.676 | 719.6 | 0.7182 | 1.6583 | 444.8 | 0.033167 | 20.9681 | 1.4807
486 | 9.7 | 1.652 | 294.7 | 1.4735 | 486 | 9.7 | 1.656 | 320.1 | 1.2804 | 486 | 9.7 | 1.68 | 722.65 | 2.8845 | 1.6627 | 445.8167 | 0.033253 | 21.016 | 1.9297
487 | 9.72 | 1.655 | 296.65 | 0.88703 | 487 | 9.72 | 1.659 | 320.4 | 0.96075 | 487 | 9.72 | 1.683 | 725.2 | 2.1718 | 1.6657 | 447.4167 | 0.033313 | 21.0914 | 1.3399
488 | 9.74 | 1.658 | 297.2 | 0.89077 | 488 | 9.74 | 1.663 | 320.95 | 1.2827 | 488 | 9.74 | 1.685 | 727.7 | 1.4529 | 1.6687 | 448.6167 | 0.033373 | 21.148 | 1.3441
489 | 9.76 | 1.662 | 298.6 | 1.1916 | 489 | 9.76 | 1.668 | 320.1 | 1.6026 | 489 | 9.76 | 1.688 | 730.5 | 2.1873 | 1.6727 | 449.7333 | 0.033453 | 21.2006 | 1.7967
490 | 9.78 | 1.666 | 299.15 | 1.1955 | 490 | 9.78 | 1.674 | 321.25 | 1.9241 | 490 | 9.78 | 1.692 | 733 | 2.927 | 1.6773 | 451.1333 | 0.033547 | 21.2666 | 2.102
491 | 9.8 | 1.668 | 300.3 | 0.59945 | 491 | 9.8 | 1.677 | 320.7 | 0.96293 | 491 | 9.8 | 1.695 | 735.25 | 2.2024 | 1.68 | 452.0833 | 0.0336 | 21.3114 | 1.2043
492 | 9.82 | 1.67 | 301.95 | 0.60225 | 492 | 9.82 | 1.677 | 321.25 | 0 | 492 | 9.82 | 1.698 | 737.75 | 2.2095 | 1.6817 | 453.65 | 0.033633 | 21.3853 | 0.75478
493 | 9.84 | 1.674 | 302.8 | 1.2095 | 493 | 9.84 | 1.68 | 320.95 | 0.9633 | 493 | 9.84 | 1.701 | 741.4 | 2.2187 | 1.685 | 455.05 | 0.0337 | 21.4513 | 1.5145
494 | 9.86 | 1.677 | 303.9 | 0.91005 | 494 | 9.86 | 1.683 | 320.95 | 0.96285 | 494 | 9.86 | 1.706 | 744.45 | 3.7146 | 1.6887 | 456.4333 | 0.033773 | 21.5165 | 1.6711
495 | 9.88 | 1.68 | 304.75 | 0.91297 | 495 | 9.88 | 1.685 | 321.5 | 0.64245 | 495 | 9.88 | 1.709 | 746.95 | 2.2371 | 1.6913 | 457.7333 | 0.033827 | 21.5778 | 1.2189
496 | 9.9 | 1.685 | 305.3 | 1.5251 | 496 | 9.9 | 1.691 | 321.8 | 1.9299 | 496 | 9.9 | 1.71 | 748.65 | 0.7478 | 1.6953 | 458.5833 | 0.033907 | 21.6178 | 1.8326
497 | 9.92 | 1.688 | 306.45 | 0.91762 | 497 | 9.92 | 1.694 | 321.8 | 0.9654 | 497 | 9.92 | 1.715 | 752 | 3.7516 | 1.699 | 460.0833 | 0.03398 | 21.6885 | 1.6842
498 | 9.94 | 1.69 | 307.85 | 0.6143 | 498 | 9.94 | 1.696 | 322.35 | 0.64415 | 498 | 9.94 | 1.716 | 753.65 | 0.75282 | 1.7007 | 461.2833 | 0.034013 | 21.7451 | 0.76781
499 | 9.96 | 1.696 | 309.5 | 1.852 | 499 | 9.96 | 1.701 | 322.35 | 1.6118 | 499 | 9.96 | 1.718 | 756.45 | 1.5101 | 1.705 | 462.7667 | 0.0341 | 21.815 | 2.0021
500 | 9.98 | 1.7 | 310.35 | 1.2397 | 500 | 9.98 | 1.708 | 322.65 | 2.2575 | 500 | 9.98 | 1.722 | 759 | 3.0309 | 1.71 | 464 | 0.0342 | 21.8732 | 2.3169
501 | 10 | 1.7 | 311.45 | 0 | 501 | 10 | 1.71 | 323.2 | 0.64585 | 501 | 10 | 1.725 | 760.95 | 2.2799 | 1.7117 | 465.2 | 0.034233 | 21.9297 | 0.77433
502 | 10.02 | 1.702 | 312.6 | 0.62405 | 502 | 10.02 | 1.71 | 322.35 | 0 | 502 | 10.02 | 1.729 | 764.3 | 3.0505 | 1.7137 | 466.4167 | 0.034273 | 21.9871 | 0.93162
503 | 10.04 | 1.707 | 313.7 | 1.5658 | 503 | 10.04 | 1.715 | 323.2 | 1.6139 | 503 | 10.04 | 1.732 | 767.1 | 2.2971 | 1.718 | 468 | 0.03436 | 22.0617 | 2.0246
504 | 10.06 | 1.71 | 314.8 | 0.94275 | 504 | 10.06 | 1.717 | 323.45 | 0.64665 | 504 | 10.06 | 1.736 | 769.3 | 3.0728 | 1.721 | 469.1833 | 0.03442 | 22.1175 | 1.4058
505 | 10.08 | 1.715 | 316.5 | 1.5783 | 505 | 10.08 | 1.72 | 323.45 | 0.97035 | 505 | 10.08 | 1.739 | 772.1 | 2.3121 | 1.7247 | 470.6833 | 0.034493 | 22.1882 | 1.7231
506 | 10.1 | 1.719 | 317.3 | 1.2676 | 506 | 10.1 | 1.724 | 323.75 | 1.2944 | 506 | 10.1 | 1.742 | 774.35 | 2.3197 | 1.7283 | 471.8 | 0.034567 | 22.2409 | 1.7279
507 | 10.12 | 1.722 | 318.45 | 0.95362 | 507 | 10.12 | 1.729 | 324.85 | 1.6215 | 507 | 10.12 | 1.745 | 776 | 2.3255 | 1.732 | 473.1 | 0.03464 | 22.3021 | 1.7323
508 | 10.14 | 1.725 | 320.1 | 0.95783 | 508 | 10.14 | 1.73 | 324.3 | 0.32457 | 508 | 10.14 | 1.746 | 778 | 0.777 | 1.7337 | 474.1333 | 0.034673 | 22.3509 | 0.78936
509 | 10.16 | 1.729 | 320.1 | 1.2804 | 509 | 10.16 | 1.735 | 325.7 | 1.625 | 509 | 10.16 | 1.747 | 779.95 | 0.77898 | 1.737 | 475.25 | 0.03474 | 22.4035 | 1.5823
510 | 10.18 | 1.733 | 321.25 | 1.2827 | 510 | 10.18 | 1.742 | 326.25 | 2.2818 | 510 | 10.18 | 1.751 | 782.45 | 3.1248 | 1.742 | 476.65 | 0.03484 | 22.4695 | 2.3797
511 | 10.2 | 1.733 | 322.05 | 0 | 511 | 10.2 | 1.743 | 325.45 | 0.32585 | 511 | 10.2 | 1.755 | 784.4 | 3.1337 | 1.7437 | 477.3 | 0.034873 | 22.5001 | 0.79496
512 | 10.22 | 1.737 | 323.45 | 1.291 | 512 | 10.22 | 1.742 | 326.25 | -0.32585 | 512 | 10.22 | 1.756 | 786.65 | 0.78553 | 1.745 | 478.7833 | 0.0349 | 22.5701 | 0.63739
513 | 10.24 | 1.742 | 325.45 | 1.6222 | 513 | 10.24 | 1.747 | 326.55 | 1.632 | 513 | 10.24 | 1.76 | 787.75 | 3.1488 | 1.7497 | 479.9167 | 0.034993 | 22.6235 | 2.237
514 | 10.26 | 1.745 | 326 | 0.97718 | 514 | 10.26 | 1.751 | 326.8 | 1.3067 | 514 | 10.26 | 1.764 | 790.55 | 3.1566 | 1.7533 | 481.1167 | 0.035067 | 22.6801 | 1.7619
515 | 10.28 | 1.747 | 328.2 | 0.6542 | 515 | 10.28 | 1.753 | 327.1 | 0.6539 | 515 | 10.28 | 1.765 | 791.65 | 0.7911 | 1.755 | 482.3167 | 0.0351 | 22.7366 | 0.80286
516 | 10.3 | 1.752 | 329.05 | 1.6431 | 516 | 10.3 | 1.758 | 326.8 | 1.6348 | 516 | 10.3 | 1.769 | 794.45 | 3.1722 | 1.7597 | 483.4333 | 0.035193 | 22.7893 | 2.2534
517 | 10.32 | 1.756 | 330.45 | 1.319 | 517 | 10.32 | 1.762 | 327.4 | 1.3084 | 517 | 10.32 | 1.77 | 796.4 | 0.79543 | 1.7627 | 484.75 | 0.035253 | 22.8513 | 1.4523
518 | 10.34 | 1.759 | 331.85 | 0.99345 | 518 | 10.34 | 1.765 | 327.95 | 0.98302 | 518 | 10.34 | 1.772 | 797.25 | 1.5937 | 1.7653 | 485.6833 | 0.035307 | 22.8953 | 1.2939
519 | 10.36 | 1.761 | 332.4 | 0.66425 | 519 | 10.36 | 1.769 | 328.5 | 1.3129 | 519 | 10.36 | 1.774 | 799.2 | 1.5964 | 1.768 | 486.7 | 0.03536 | 22.9433 | 1.2965
520 | 10.38 | 1.765 | 333.55 | 1.3319 | 520 | 10.38 | 1.774 | 329.05 | 1.6439 | 520 | 10.38 | 1.775 | 800.05 | 0.79962 | 1.7713 | 487.55 | 0.035427 | 22.9833 | 1.6238
521 | 10.4 | 1.766 | 334.35 | 0.33395 | 521 | 10.4 | 1.778 | 329.35 | 1.3168 | 521 | 10.4 | 1.778 | 801.45 | 2.4023 | 1.774 | 488.3833 | 0.03548 | 23.0226 | 1.3012
522 | 10.42 | 1.769 | 334.9 | 1.0039 | 522 | 10.42 | 1.777 | 329.35 | -0.32935 | 522 | 10.42 | 1.78 | 803.95 | 1.6054 | 1.7753 | 489.4 | 0.035507 | 23.0705 | 0.65186
523 | 10.44 | 1.774 | 336.05 | 1.6774 | 523 | 10.44 | 1.78 | 329.35 | 0.98805 | 523 | 10.44 | 1.783 | 805.35 | 2.4139 | 1.779 | 490.25 | 0.03558 | 23.1106 | 1.796
524 | 10.46 | 1.778 | 336.3 | 1.3447 | 524 | 10.46 | 1.784 | 329.35 | 1.3174 | 524 | 10.46 | 1.787 | 807.3 | 3.2253 | 1.783 | 490.9833 | 0.03566 | 23.1452 | 1.9625
525 | 10.48 | 1.78 | 337.15 | 0.67345 | 525 | 10.48 | 1.787 | 329.35 | 0.98805 | 525 | 10.48 | 1.789 | 810.65 | 1.6179 | 1.7853 | 492.3833 | 0.035707 | 23.2112 | 1.1473
526 | 10.5 | 1.784 | 338.3 | 1.3509 | 526 | 10.5 | 1.792 | 330.45 | 1.6495 | 526 | 10.5 | 1.791 | 811.8 | 1.6224 | 1.789 | 493.5167 | 0.03578 | 23.2646 | 1.8075
527 | 10.52 | 1.789 | 338.55 | 1.6921 | 527 | 10.52 | 1.796 | 330.75 | 1.3224 | 527 | 10.52 | 1.794 | 814 | 2.4387 | 1.793 | 494.4333 | 0.03586 | 23.3078 | 1.9759
528 | 10.54 | 1.792 | 339.65 | 1.0173 | 528 | 10.54 | 1.798 | 330.75 | 0.6615 | 528 | 10.54 | 1.796 | 814.85 | 1.6288 | 1.7953 | 495.0833 | 0.035907 | 23.3385 | 1.1544
529 | 10.56 | 1.793 | 339.95 | 0.3398 | 529 | 10.56 | 1.804 | 331.3 | 1.9862 | 529 | 10.56 | 1.797 | 813.75 | 0.8143 | 1.798 | 495 | 0.03596 | 23.3345 | 1.3201
530 | 10.58 | 1.797 | 342.2 | 1.3643 | 530 | 10.58 | 1.809 | 331.3 | 1.6565 | 530 | 10.58 | 1.798 | 814 | 0.81388 | 1.8013 | 495.8333 | 0.036027 | 23.3738 | 1.6514
531 | 10.6 | 1.799 | 342.45 | 0.68465 | 531 | 10.6 | 1.811 | 333.25 | 0.66455 | 531 | 10.6 | 1.8 | 812.35 | 1.6263 | 1.8033 | 496.0167 | 0.036067 | 23.3824 | 0.99185
532 | 10.62 | 1.804 | 343.6 | 1.7151 | 532 | 10.62 | 1.811 | 337.7 | 0 | 532 | 10.62 | 1.801 | 814.3 | 0.81332 | 1.8053 | 498.5333 | 0.036107 | 23.5011 | 0.99455
533 | 10.64 | 1.809 | 344.15 | 1.7194 | 533 | 10.64 | 1.815 | 340.25 | 1.3559 | 533 | 10.64 | 1.802 | 812.9 | 0.8136 | 1.8087 | 499.1 | 0.036173 | 23.5278 | 1.6627
534 | 10.66 | 1.811 | 345.55 | 0.6897 | 534 | 10.66 | 1.818 | 343.05 | 1.025 | 534 | 10.66 | 1.803 | 810.65 | 0.81177 | 1.8107 | 499.75 | 0.036213 | 23.5584 | 0.99885
535 | 10.68 | 1.815 | 346.95 | 1.385 | 535 | 10.68 | 1.822 | 345.55 | 1.3772 | 535 | 10.68 | 1.804 | 810.95 | 0.8108 | 1.8137 | 501.15 | 0.036273 | 23.6244 | 1.5013
536 | 10.7 | 1.819 | 347.75 | 1.3894 | 536 | 10.7 | 1.824 | 347.2 | 0.69275 | 536 | 10.7 | 1.805 | 809.55 | 0.81025 | 1.816 | 501.5 | 0.03632 | 23.6409 | 1.1698
537 | 10.72 | 1.824 | 349.15 | 1.7423 | 537 | 10.72 | 1.829 | 350.85 | 1.7451 | 537 | 10.72 | 1.806 | 808.15 | 0.80885 | 1.8197 | 502.7167 | 0.036393 | 23.6983 | 1.8411
538 | 10.74 | 1.826 | 349.45 | 0.6986 | 538 | 10.74 | 1.833 | 352.25 | 1.4062 | 538 | 10.74 | 1.806 | 807.85 | 0 | 1.8217 | 503.1833 | 0.036433 | 23.7203 | 1.0059
539 | 10.76 | 1.828 | 350.55 | 0.7 | 539 | 10.76 | 1.837 | 353.9 | 1.4123 | 539 | 10.76 | 1.806 | 807.6 | 0 | 1.8237 | 504.0167 | 0.036473 | 23.7596 | 1.0072
540 | 10.78 | 1.83 | 350.55 | 0.7011 | 540 | 10.78 | 1.842 | 355.6 | 1.7738 | 540 | 10.78 | 1.806 | 807.05 | 0 | 1.826 | 504.4 | 0.03652 | 23.7776 | 1.1765
541 | 10.8 | 1.833 | 351.7 | 1.0534 | 541 | 10.8 | 1.844 | 356.7 | 0.7123 | 541 | 10.8 | 1.807 | 807.85 | 0.80745 | 1.828 | 505.4167 | 0.03656 | 23.8256 | 1.0098
542 | 10.82 | 1.837 | 352.5 | 1.4084 | 542 | 10.82 | 1.844 | 357.55 | 0 | 542 | 10.82 | 1.808 | 807.6 | 0.80773 | 1.8297 | 505.8833 | 0.036593 | 23.8476 | 0.84275
543 | 10.84 | 1.842 | 354.2 | 1.7668 | 543 | 10.84 | 1.847 | 359.8 | 1.076 | 543 | 10.84 | 1.808 | 808.4 | 0 | 1.8323 | 507.4667 | 0.036647 | 23.9222 | 1.3511
544 | 10.86 | 1.845 | 354.5 | 1.063 | 544 | 10.86 | 1.851 | 360.9 | 1.4414 | 544 | 10.86 | 1.81 | 808.15 | 1.6165 | 1.8353 | 507.85 | 0.036707 | 23.9403 | 1.523
545 | 10.88 | 1.846 | 355.85 | 0.35518 | 545 | 10.88 | 1.855 | 362.3 | 1.4464 | 545 | 10.88 | 1.81 | 808.4 | 0 | 1.837 | 508.85 | 0.03674 | 23.9874 | 0.84725
546 | 10.9 | 1.852 | 357.55 | 2.1402 | 546 | 10.9 | 1.859 | 362.85 | 1.4503 | 546 | 10.9 | 1.811 | 811.2 | 0.8098 | 1.8407 | 510.5333 | 0.036813 | 24.0668 | 1.8689
547 | 10.92 | 1.856 | 356.7 | 1.4285 | 547 | 10.92 | 1.863 | 364 | 1.4537 | 547 | 10.92 | 1.811 | 811.8 | 0 | 1.8433 | 510.8333 | 0.036867 | 24.0809 | 1.3618
548 | 10.94 | 1.857 | 357.55 | 0.35712 | 548 | 10.94 | 1.866 | 365.35 | 1.094 | 548 | 10.94 | 1.815 | 816.55 | 3.2567 | 1.846 | 513.15 | 0.03692 | 24.1901 | 1.3653
549 | 10.96 | 1.859 | 358.95 | 0.7165 | 549 | 10.96 | 1.871 | 365.95 | 1.8282 | 549 | 10.96 | 1.815 | 819.6 | 0 | 1.8483 | 514.8333 | 0.036967 | 24.2695 | 1.1993
550 | 10.98 | 1.863 | 357.55 | 1.433 | 550 | 10.98 | 1.875 | 366.75 | 1.4654 | 550 | 10.98 | 1.815 | 820.15 | 0 | 1.851 | 514.8167 | 0.03702 | 24.2687 | 1.3729
551 | 11 | 1.868 | 359.25 | 1.792 | 551 | 11 | 1.877 | 368.15 | 0.7349 | 551 | 11 | 1.816 | 823.5 | 0.82183 | 1.8537 | 516.9667 | 0.037073 | 24.37 | 1.3757
552 | 11.02 | 1.872 | 358.95 | 1.4364 | 552 | 11.02 | 1.878 | 369.3 | 0.36872 | 552 | 11.02 | 1.817 | 824.9 | 0.8242 | 1.8557 | 517.7167 | 0.037113 | 24.4054 | 1.0347
553 | 11.04 | 1.874 | 359.8 | 0.71875 | 553 | 11.04 | 1.882 | 370.1 | 1.4788 | 553 | 11.04 | 1.819 | 826.3 | 1.6512 | 1.8583 | 518.7333 | 0.037167 | 24.4533 | 1.3819
554 | 11.06 | 1.878 | 360.9 | 1.4414 | 554 | 11.06 | 1.886 | 371.25 | 1.4827 | 554 | 11.06 | 1.822 | 828.8 | 2.4827 | 1.862 | 520.3167 | 0.03724 | 24.528 | 1.9049
555 | 11.08 | 1.881 | 360.6 | 1.0823 | 555 | 11.08 | 1.888 | 371.5 | 0.74275 | 555 | 11.08 | 1.824 | 830.75 | 1.6596 | 1.8643 | 520.95 | 0.037287 | 24.5578 | 1.2148
556 | 11.1 | 1.884 | 361.45 | 1.0831 | 556 | 11.1 | 1.892 | 372.9 | 1.4888 | 556 | 11.1 | 1.825 | 833.55 | 0.83215 | 1.867 | 522.6333 | 0.03734 | 24.6372 | 1.3914
557 | 11.12 | 1.887 | 362 | 1.0852 | 557 | 11.12 | 1.897 | 374.3 | 1.868 | 557 | 11.12 | 1.828 | 836.9 | 2.5057 | 1.8707 | 524.4 | 0.037413 | 24.7205 | 1.9196
558 | 11.14 | 1.888 | 362.3 | 0.36215 | 558 | 11.14 | 1.899 | 375.15 | 0.74945 | 558 | 11.14 | 1.831 | 838.6 | 2.5132 | 1.8727 | 525.35 | 0.037453 | 24.7652 | 1.0497
559 | 11.16 | 1.892 | 363.15 | 1.4509 | 559 | 11.16 | 1.904 | 376.85 | 1.88 | 559 | 11.16 | 1.833 | 840.85 | 1.6795 | 1.8763 | 526.95 | 0.037527 | 24.8407 | 1.9292
560 | 11.18 | 1.897 | 363.4 | 1.8164 | 560 | 11.18 | 1.91 | 377.4 | 2.2628 | 560 | 11.18 | 1.833 | 843.35 | 0 | 1.88 | 528.05 | 0.0376 | 24.8925 | 1.9342
561 | 11.2 | 1.901 | 363.4 | 1.4536 | 561 | 11.2 | 1.91 | 377.95 | 0 | 561 | 11.2 | 1.833 | 845 | 0 | 1.8813 | 528.7833 | 0.037627 | 24.9271 | 0.70456
562 | 11.22 | 1.904 | 364 | 1.0911 | 562 | 11.22 | 1.91 | 379.35 | 0 | 562 | 11.22 | 1.836 | 847.55 | 2.5388 | 1.8833 | 530.3 | 0.037667 | 24.9986 | 1.0591
563 | 11.24 | 1.908 | 364.25 | 1.4565 | 563 | 11.24 | 1.915 | 380.2 | 1.8989 | 563 | 11.24 | 1.838 | 848.95 | 1.6965 | 1.887 | 531.1333 | 0.03774 | 25.0379 | 1.946
564 | 11.26 | 1.912 | 364.55 | 1.4576 | 564 | 11.26 | 1.92 | 380.75 | 1.9024 | 564 | 11.26 | 1.841 | 853.4 | 2.5535 | 1.891 | 532.9 | 0.03782 | 25.1211 | 2.1281
565 | 11.28 | 1.914 | 365.1 | 0.72965 | 565 | 11.28 | 1.921 | 381.85 | 0.3813 | 565 | 11.28 | 1.842 | 855.35 | 0.85438 | 1.8923 | 534.1 | 0.037847 | 25.1777 | 0.71133
566 | 11.3 | 1.918 | 364.8 | 1.4598 | 566 | 11.3 | 1.924 | 382.4 | 1.1464 | 566 | 11.3 | 1.846 | 858.15 | 3.427 | 1.896 | 535.1167 | 0.03792 | 25.2256 | 1.9602
567 | 11.32 | 1.919 | 366.2 | 0.3655 | 567 | 11.32 | 1.929 | 383.8 | 1.9155 | 567 | 11.32 | 1.85 | 860.95 | 3.4382 | 1.8993 | 536.9833 | 0.037987 | 25.3136 | 1.7868
568 | 11.34 | 1.923 | 367.05 | 1.4665 | 568 | 11.34 | 1.934 | 384.95 | 1.9219 | 568 | 11.34 | 1.854 | 863.45 | 3.4488 | 1.9037 | 538.4833 | 0.038073 | 25.3843 | 2.3302
569 | 11.36 | 1.927 | 366.75 | 1.4676 | 569 | 11.36 | 1.937 | 385.2 | 1.1552 | 569 | 11.36 | 1.855 | 865.7 | 0.86457 | 1.9063 | 539.2167 | 0.038127 | 25.4189 | 1.4369
570 | 11.38 | 1.932 | 367.05 | 1.8345 | 570 | 11.38 | 1.942 | 386.6 | 1.9295 | 570 | 11.38 | 1.856 | 868.75 | 0.86723 | 1.91 | 540.8 | 0.0382 | 25.4936 | 1.98
571 | 11.4 | 1.934 | 368.15 | 0.7352 | 571 | 11.4 | 1.943 | 387.45 | 0.38703 | 571 | 11.4 | 1.857 | 871.3 | 0.87002 | 1.9113 | 542.3 | 0.038227 | 25.5643 | 0.72207
572 | 11.42 | 1.937 | 367.9 | 1.1041 | 572 | 11.42 | 1.944 | 387.45 | 0.38745 | 572 | 11.42 | 1.86 | 873.8 | 2.6177 | 1.9137 | 543.05 | 0.038273 | 25.5996 | 1.2662
573 | 11.44 | 1.941 | 369 | 1.4738 | 573 | 11.44 | 1.947 | 388.55 | 1.164 | 573 | 11.44 | 1.862 | 876.6 | 1.7504 | 1.9167 | 544.7167 | 0.038333 | 25.6782 | 1.6317
574 | 11.46 | 1.945 | 369.3 | 1.4766 | 574 | 11.46 | 1.954 | 389.7 | 2.7239 | 574 | 11.46 | 1.865 | 879.1 | 2.6335 | 1.9213 | 546.0333 | 0.038427 | 25.7403 | 2.5451
575 | 11.48 | 1.946 | 368.45 | 0.36887 | 575 | 11.48 | 1.955 | 390.25 | 0.38998 | 575 | 11.48 | 1.869 | 881.6 | 3.5214 | 1.9233 | 546.7667 | 0.038467 | 25.7748 | 1.0928
576 | 11.5 | 1.949 | 369.3 | 1.1066 | 576 | 11.5 | 1.959 | 391.35 | 1.5632 | 576 | 11.5 | 1.87 | 883.55 | 0.88258 | 1.926 | 548.0667 | 0.03852 | 25.8361 | 1.4598
577 | 11.52 | 1.953 | 369.3 | 1.4772 | 577 | 11.52 | 1.964 | 391.35 | 1.9567 | 577 | 11.52 | 1.875 | 887.5 | 4.4276 | 1.9307 | 549.3833 | 0.038613 | 25.8982 | 2.5607
578 | 11.54 | 1.955 | 369 | 0.7383 | 578 | 11.54 | 1.969 | 392.2 | 1.9589 | 578 | 11.54 | 1.88 | 890.25 | 4.4444 | 1.9347 | 550.4833 | 0.038693 | 25.95 | 2.1997
579 | 11.56 | 1.96 | 369 | 1.845 | 579 | 11.56 | 1.972 | 393.6 | 1.1787 | 579 | 11.56 | 1.882 | 894.2 | 1.7845 | 1.938 | 552.2667 | 0.03876 | 26.0341 | 1.8379
580 | 11.58 | 1.965 | 368.7 | 1.8443 | 580 | 11.58 | 1.975 | 393.05 | 1.18 | 580 | 11.58 | 1.884 | 897 | 1.7912 | 1.9413 | 552.9167 | 0.038827 | 26.0647 | 1.842
581 | 11.6 | 1.969 | 368.45 | 1.4743 | 581 | 11.6 | 1.978 | 394.4 | 1.1812 | 581 | 11.6 | 1.885 | 900.05 | 0.89853 | 1.944 | 554.3 | 0.03888 | 26.13 | 1.4763
582 | 11.62 | 1.971 | 369.85 | 0.7383 | 582 | 11.62 | 1.979 | 395.55 | 0.39498 | 582 | 11.62 | 1.887 | 903.1 | 1.8032 | 1.9457 | 556.1667 | 0.038913 | 26.2179 | 0.92539
583 | 11.64 | 1.975 | 369.55 | 1.4788 | 583 | 11.64 | 1.982 | 396.1 | 1.1875 | 583 | 11.64 | 1.89 | 905.9 | 2.7135 | 1.949 | 557.1833 | 0.03898 | 26.2659 | 1.8556
584 | 11.66 | 1.978 | 368.7 | 1.1074 | 584 | 11.66 | 1.987 | 396.65 | 1.9819 | 584 | 11.66 | 1.893 | 907.85 | 2.7206 | 1.9527 | 557.7333 | 0.039053 | 26.2918 | 2.044
585 | 11.68 | 1.98 | 368.45 | 0.73715 | 585 | 11.68 | 1.99 | 397.5 | 1.1912 | 585 | 11.68 | 1.897 | 911.2 | 3.6381 | 1.9557 | 559.05 | 0.039113 | 26.3539 | 1.6752
586 | 11.7 | 1.982 | 369.3 | 0.73775 | 586 | 11.7 | 1.992 | 398.05 | 0.79555 | 586 | 11.7 | 1.9 | 914 | 2.7378 | 1.958 | 560.45 | 0.03916 | 26.4199 | 1.3061
587 | 11.72 | 1.987 | 370.1 | 1.8485 | 587 | 11.72 | 1.997 | 399.45 | 1.9938 | 587 | 11.72 | 1.903 | 916.55 | 2.7458 | 1.9623 | 562.0333 | 0.039247 | 26.4945 | 2.432
588 | 11.74 | 1.991 | 369.55 | 1.4793 | 588 | 11.74 | 2.002 | 399.75 | 1.998 | 588 | 11.74 | 1.907 | 920.45 | 3.674 | 1.9667 | 563.25 | 0.039333 | 26.5519 | 2.4381
589 | 11.76 | 1.994 | 370.1 | 1.1095 | 589 | 11.76 | 2.005 | 400.3 | 1.2001 | 589 | 11.76 | 1.91 | 922.95 | 2.7651 | 1.9697 | 564.45 | 0.039393 | 26.6084 | 1.6915
590 | 11.78 | 1.999 | 370.7 | 1.852 | 590 | 11.78 | 2.007 | 401.4 | 0.8017 | 590 | 11.78 | 1.913 | 926.05 | 2.7735 | 1.973 | 566.05 | 0.03946 | 26.6839 | 1.8842
591 | 11.8 | 2.002 | 370.1 | 1.1112 | 591 | 11.8 | 2.009 | 402.25 | 0.80365 | 591 | 11.8 | 1.914 | 928.55 | 0.9273 | 1.975 | 566.9667 | 0.0395 | 26.7271 | 1.133
592 | 11.82 | 2.004 | 371.25 | 0.74135 | 592 | 11.82 | 2.012 | 403.1 | 1.208 | 592 | 11.82 | 1.915 | 929.95 | 0.92925 | 1.977 | 568.1 | 0.03954 | 26.7805 | 1.1351
593 | 11.84 | 2.008 | 370.1 | 1.4827 | 593 | 11.84 | 2.015 | 403.65 | 1.2101 | 593 | 11.84 | 1.918 | 933.85 | 2.7957 | 1.9803 | 569.2 | 0.039607 | 26.8323 | 1.8955
594 | 11.86 | 2.01 | 369 | 0.7391 | 594 | 11.86 | 2.02 | 404.75 | 2.021 | 594 | 11.86 | 1.922 | 936.35 | 3.7404 | 1.984 | 570.0333 | 0.03968 | 26.8716 | 2.0886
595 | 11.88 | 2.012 | 369.3 | 0.7383 | 595 | 11.88 | 2.023 | 405.3 | 1.2151 | 595 | 11.88 | 1.926 | 939.45 | 3.7516 | 1.987 | 571.35 | 0.03974 | 26.9337 | 1.7121
596 | 11.9 | 2.015 | 367.6 | 1.1054 | 596 | 11.9 | 2.027 | 406.15 | 1.6229 | 596 | 11.9 | 1.929 | 943.65 | 2.8247 | 1.9903 | 572.4667 | 0.039807 | 26.9863 | 1.9064
597 | 11.92 | 2.02 | 367.35 | 1.8374 | 597 | 11.92 | 2.031 | 406.7 | 1.6257 | 597 | 11.92 | 1.932 | 945.6 | 2.8339 | 1.9943 | 573.2167 | 0.039887 | 27.0217 | 2.2914
598 | 11.94 | 2.024 | 367.9 | 1.4705 | 598 | 11.94 | 2.036 | 407 | 2.0342 | 598 | 11.94 | 1.937 | 949.2 | 4.737 | 1.999 | 574.7 | 0.03998 | 27.0916 | 2.6785
599 | 11.96 | 2.028 | 367.9 | 1.4716 | 599 | 11.96 | 2.039 | 407.85 | 1.2223 | 599 | 11.96 | 1.94 | 951.45 | 2.851 | 2.0023 | 575.7333 | 0.040047 | 27.1403 | 1.9174
600 | 11.98 | 2.031 | 366.2 | 1.1012 | 600 | 11.98 | 2.041 | 408.1 | 0.81595 | 600 | 11.98 | 1.942 | 953.4 | 1.9048 | 2.0047 | 575.9 | 0.040093 | 27.1482 | 1.3436
601 | 12 | 2.034 | 366.75 | 1.0994 | 601 | 12 | 2.043 | 409.8 | 0.8179 | 601 | 12 | 1.943 | 956.75 | 0.95508 | 2.0067 | 577.7667 | 0.040133 | 27.2362 | 1.1537
602 | 12.02 | 2.038 | 364.55 | 1.4626 | 602 | 12.02 | 2.046 | 409.5 | 1.2289 | 602 | 12.02 | 1.946 | 959.85 | 2.8749 | 2.01 | 577.9667 | 0.0402 | 27.2456 | 1.9262
603 | 12.04 | 2.039 | 364.25 | 0.3644 | 603 | 12.04 | 2.05 | 410.35 | 1.6397 | 603 | 12.04 | 1.948 | 962.6 | 1.9224 | 2.0123 | 579.0667 | 0.040247 | 27.2975 | 1.3499
604 | 12.06 | 2.042 | 364 | 1.0924 | 604 | 12.06 | 2.054 | 411.2 | 1.6431 | 604 | 12.06 | 1.951 | 965.7 | 2.8925 | 2.0157 | 580.3 | 0.040313 | 27.3556 | 1.9323
605 | 12.08 | 2.046 | 363.15 | 1.4543 | 605 | 12.08 | 2.056 | 411.75 | 0.82295 | 605 | 12.08 | 1.955 | 968.75 | 3.8689 | 2.019 | 581.2167 | 0.04038 | 27.3988 | 1.9359
606 | 12.1 | 2.05 | 361.75 | 1.4498 | 606 | 12.1 | 2.06 | 413.15 | 1.6498 | 606 | 12.1 | 1.959 | 971 | 3.8795 | 2.023 | 581.9667 | 0.04046 | 27.4342 | 2.3264
607 | 12.12 | 2.055 | 361.45 | 1.808 | 607 | 12.12 | 2.065 | 413.4 | 2.0664 | 607 | 12.12 | 1.962 | 974.9 | 2.9188 | 2.0273 | 583.25 | 0.040547 | 27.4947 | 2.5246
608 | 12.14 | 2.058 | 361.75 | 1.0848 | 608 | 12.14 | 2.069 | 413.7 | 1.6542 | 608 | 12.14 | 1.965 | 977.15 | 2.9281 | 2.0307 | 584.2 | 0.040613 | 27.5395 | 1.9457
609 | 12.16 | 2.06 | 361.45 | 0.7232 | 609 | 12.16 | 2.074 | 414.55 | 2.0706 | 609 | 12.16 | 1.969 | 981.05 | 3.9164 | 2.0343 | 585.6833 | 0.040687 | 27.6094 | 2.1448
610 | 12.18 | 2.065 | 361.45 | 1.8072 | 610 | 12.18 | 2.076 | 415.65 | 0.8302 | 610 | 12.18 | 1.972 | 983.85 | 2.9473 | 2.0377 | 586.9833 | 0.040753 | 27.6707 | 1.9544
611 | 12.2 | 2.069 | 360.9 | 1.4447 | 611 | 12.2 | 2.077 | 415.4 | 0.41552 | 611 | 12.2 | 1.973 | 987.75 | 0.9858 | 2.0397 | 588.0167 | 0.040793 | 27.7194 | 1.175
612 | 12.22 | 2.071 | 359.8 | 0.7207 | 612 | 12.22 | 2.08 | 416.75 | 1.2482 | 612 | 12.22 | 1.975 | 991.4 | 1.9791 | 2.042 | 589.3167 | 0.04084 | 27.7807 | 1.3736
613 | 12.24 | 2.073 | 359.25 | 0.71905 | 613 | 12.24 | 2.083 | 416.75 | 1.2503 | 613 | 12.24 | 1.979 | 993.65 | 3.9701 | 2.045 | 589.8833 | 0.0409 | 27.8074 | 1.7688
614 | 12.26 | 2.076 | 358.95 | 1.0773 | 614 | 12.26 | 2.087 | 418.15 | 1.6698 | 614 | 12.26 | 1.982 | 997.55 | 2.9868 | 2.0483 | 591.55 | 0.040967 | 27.8859 | 1.9691
615 | 12.28 | 2.08 | 358.65 | 1.4352 | 615 | 12.28 | 2.091 | 418.45 | 1.6732 | 615 | 12.28 | 1.986 | 1000.35 | 3.9958 | 2.0523 | 592.4833 | 0.041047 | 27.9299 | 2.3681
616 | 12.3 | 2.084 | 358.95 | 1.4352 | 616 | 12.3 | 2.095 | 419.3 | 1.6755 | 616 | 12.3 | 1.989 | 1003.7 | 3.0061 | 2.056 | 593.9833 | 0.04112 | 28.0006 | 2.1752
617 | 12.32 | 2.088 | 358.1 | 1.4341 | 617 | 12.32 | 2.099 | 420.4 | 1.6794 | 617 | 12.32 | 1.992 | 1005.9 | 3.0144 | 2.0597 | 594.8 | 0.041193 | 28.0391 | 2.1794
618 | 12.34 | 2.091 | 357.85 | 1.0739 | 618 | 12.34 | 2.103 | 420.7 | 1.6822 | 618 | 12.34 | 1.996 | 1009.85 | 4.0315 | 2.0633 | 596.1333 | 0.041267 | 28.102 | 2.1834
619 | 12.36 | 2.096 | 356.45 | 1.7857 | 619 | 12.36 | 2.106 | 420.4 | 1.2616 | 619 | 12.36 | 2 | 1014 | 4.0477 | 2.0673 | 596.95 | 0.041347 | 28.1405 | 2.3862
620 | 12.38 | 2.098 | 357.25 | 0.7137 | 620 | 12.38 | 2.108 | 421.5 | 0.8419 | 620 | 12.38 | 2.003 | 1016.55 | 3.0458 | 2.0697 | 598.4333 | 0.041393 | 28.2104 | 1.3946
621 | 12.4 | 2.101 | 357 | 1.0714 | 621 | 12.4 | 2.11 | 422.1 | 0.8436 | 621 | 12.4 | 2.005 | 1019.9 | 2.0364 | 2.072 | 599.6667 | 0.04144 | 28.2686 | 1.3978
622 | 12.42 | 2.104 | 354.5 | 1.0673 | 622 | 12.42 | 2.113 | 422.9 | 1.2675 | 622 | 12.42 | 2.007 | 1022.4 | 2.0423 | 2.0747 | 599.9333 | 0.041493 | 28.2811 | 1.5995
623 | 12.44 | 2.106 | 355.6 | 0.7101 | 623 | 12.44 | 2.117 | 424.05 | 1.6939 | 623 | 12.44 | 2.009 | 1025.75 | 2.0481 | 2.0773 | 601.8 | 0.041547 | 28.3691 | 1.6023
624 | 12.46 | 2.109 | 354.5 | 1.0652 | 624 | 12.46 | 2.123 | 424.85 | 2.5467 | 624 | 12.46 | 2.012 | 1029.1 | 3.0823 | 2.0813 | 602.8167 | 0.041627 | 28.4171 | 2.4092
625 | 12.48 | 2.114 | 352.5 | 1.7675 | 625 | 12.48 | 2.124 | 425.45 | 0.42515 | 625 | 12.48 | 2.016 | 1033.3 | 4.1248 | 2.0847 | 603.75 | 0.041693 | 28.461 | 2.0109
626 | 12.5 | 2.118 | 353.35 | 1.4117 | 626 | 12.5 | 2.127 | 425.7 | 1.2767 | 626 | 12.5 | 2.02 | 1036.65 | 4.1399 | 2.0883 | 605.2333 | 0.041767 | 28.531 | 2.2165
627 | 12.52 | 2.122 | 351.7 | 1.4101 | 627 | 12.52 | 2.133 | 427.1 | 2.5584 | 627 | 12.52 | 2.023 | 1040 | 3.115 | 2.0927 | 606.2667 | 0.041853 | 28.5797 | 2.6249
628 | 12.54 | 2.126 | 351.15 | 1.4057 | 628 | 12.54 | 2.138 | 427.4 | 2.1362 | 628 | 12.54 | 2.027 | 1043.9 | 4.1678 | 2.097 | 607.4833 | 0.04194 | 28.637 | 2.6298
629 | 12.56 | 2.129 | 350.3 | 1.0522 | 629 | 12.56 | 2.141 | 428.25 | 1.2835 | 629 | 12.56 | 2.03 | 1047 | 3.1363 | 2.1 | 608.5167 | 0.042 | 28.6858 | 1.824
630 | 12.58 | 2.132 | 349.75 | 1.0501 | 630 | 12.58 | 2.142 | 428.5 | 0.42837 | 630 | 12.58 | 2.034 | 1050.6 | 4.1952 | 2.1027 | 609.6167 | 0.042053 | 28.7376 | 1.6242
631 | 12.6 | 2.133 | 350 | 0.34987 | 631 | 12.6 | 2.145 | 430.45 | 1.2884 | 631 | 12.6 | 2.037 | 1053.7 | 3.1565 | 2.105 | 611.3833 | 0.0421 | 28.8209 | 1.4245
632 | 12.62 | 2.136 | 350.55 | 1.0508 | 632 | 12.62 | 2.148 | 430.45 | 1.2914 | 632 | 12.62 | 2.039 | 1056.2 | 2.1099 | 2.1077 | 612.4 | 0.042153 | 28.8688 | 1.6317
633 | 12.64 | 2.141 | 351.4 | 1.7549 | 633 | 12.64 | 2.15 | 431.85 | 0.8623 | 633 | 12.64 | 2.041 | 1060.1 | 2.1163 | 2.1107 | 614.45 | 0.042213 | 28.9655 | 1.8403
634 | 12.66 | 2.144 | 350.3 | 1.0526 | 634 | 12.66 | 2.154 | 431.6 | 1.7269 | 634 | 12.66 | 2.044 | 1063.2 | 3.185 | 2.114 | 615.0333 | 0.04228 | 28.9929 | 2.0491
635 | 12.68 | 2.148 | 350.55 | 1.4017 | 635 | 12.68 | 2.158 | 432.7 | 1.7286 | 635 | 12.68 | 2.048 | 1066 | 4.2584 | 2.118 | 616.4167 | 0.04236 | 29.0582 | 2.4629
636 | 12.7 | 2.152 | 350.3 | 1.4017 | 636 | 12.7 | 2.162 | 434.35 | 1.7341 | 636 | 12.7 | 2.051 | 1069.9 | 3.2039 | 2.1217 | 618.1833 | 0.042433 | 29.1414 | 2.2634
637 | 12.72 | 2.155 | 349.75 | 1.0501 | 637 | 12.72 | 2.166 | 434.95 | 1.7386 | 637 | 12.72 | 2.055 | 1072.95 | 4.2857 | 2.1253 | 619.2167 | 0.042507 | 29.1902 | 2.2686
638 | 12.74 | 2.159 | 349.45 | 1.3984 | 638 | 12.74 | 2.172 | 436.35 | 2.6139 | 638 | 12.74 | 2.057 | 1075.2 | 2.1481 | 2.1293 | 620.3333 | 0.042587 | 29.2428 | 2.4791
639 | 12.76 | 2.162 | 349.15 | 1.0479 | 639 | 12.76 | 2.175 | 436.35 | 1.309 | 639 | 12.76 | 2.062 | 1079.1 | 5.3857 | 2.133 | 621.5333 | 0.04266 | 29.2994 | 2.2768
640 | 12.78 | 2.164 | 347.75 | 0.6969 | 640 | 12.78 | 2.175 | 438 | 0 | 640 | 12.78 | 2.065 | 1082.45 | 3.2423 | 2.1347 | 622.7333 | 0.042693 | 29.3559 | 1.0369
641 | 12.8 | 2.167 | 347.5 | 1.0429 | 641 | 12.8 | 2.177 | 438 | 0.876 | 641 | 12.8 | 2.068 | 1085.55 | 3.252 | 2.1373 | 623.6833 | 0.042747 | 29.4007 | 1.6619
642 | 12.82 | 2.17 | 348.05 | 1.0433 | 642 | 12.82 | 2.181 | 438.55 | 1.7531 | 642 | 12.82 | 2.071 | 1089.45 | 3.2625 | 2.1407 | 625.35 | 0.042813 | 29.4793 | 2.0817
643 | 12.84 | 2.173 | 347.75 | 1.0437 | 643 | 12.84 | 2.184 | 439.4 | 1.3169 | 643 | 12.84 | 2.073 | 1093.35 | 2.1828 | 2.1433 | 626.8333 | 0.042867 | 29.5492 | 1.6696
644 | 12.86 | 2.178 | 348.35 | 1.7402 | 644 | 12.86 | 2.188 | 439.7 | 1.7582 | 644 | 12.86 | 2.075 | 1096.15 | 2.1895 | 2.147 | 628.0667 | 0.04294 | 29.6073 | 2.3007
645 | 12.88 | 2.182 | 348.6 | 1.3939 | 645 | 12.88 | 2.192 | 440.8 | 1.761 | 645 | 12.88 | 2.078 | 1099.25 | 3.2931 | 2.1507 | 629.55 | 0.043013 | 29.6773 | 2.3056
646 | 12.9 | 2.185 | 348.35 | 1.0454 | 646 | 12.9 | 2.195 | 441.65 | 1.3237 | 646 | 12.9 | 2.082 | 1102.85 | 4.4042 | 2.154 | 630.95 | 0.04308 | 29.7433 | 2.1008
647 | 12.92 | 2.188 | 347.5 | 1.0438 | 647 | 12.92 | 2.2 | 442.45 | 2.2103 | 647 | 12.92 | 2.086 | 1105.1 | 4.4159 | 2.158 | 631.6833 | 0.04316 | 29.7778 | 2.5253
648 | 12.94 | 2.191 | 348.05 | 1.0433 | 648 | 12.94 | 2.205 | 444.45 | 2.2172 | 648 | 12.94 | 2.089 | 1108.15 | 3.3199 | 2.1617 | 633.55 | 0.043233 | 29.8658 | 2.3196
649 | 12.96 | 2.193 | 347.2 | 0.69525 | 649 | 12.96 | 2.209 | 443.85 | 1.7766 | 649 | 12.96 | 2.093 | 1111.5 | 4.4393 | 2.165 | 634.1833 | 0.0433 | 29.8957 | 2.1129
650 | 12.98 | 2.197 | 344.7 | 1.3838 | 650 | 12.98 | 2.208 | 444.7 | -0.44427 | 650 | 12.98 | 2.097 | 1115.45 | 4.4539 | 2.1673 | 634.95 | 0.043347 | 29.9318 | 1.4807
651 | 13 | 2.2 | 345.25 | 1.0349 | 651 | 13 | 2.211 | 445.8 | 1.3357 | 651 | 13 | 2.1 | 1118.2 | 3.3505 | 2.1703 | 636.4167 | 0.043407 | 30.001 | 1.907
652 | 13.02 | 2.204 | 344.7 | 1.3799 | 652 | 13.02 | 2.215 | 445.8 | 1.7832 | 652 | 13.02 | 2.103 | 1121.85 | 3.3601 | 2.174 | 637.45 | 0.04348 | 30.0497 | 2.3354
653 | 13.04 | 2.208 | 343.3 | 1.376 | 653 | 13.04 | 2.219 | 446.65 | 1.7849 | 653 | 13.04 | 2.105 | 1123.8 | 2.2456 | 2.1773 | 637.9167 | 0.043547 | 30.0717 | 2.1256
654 | 13.06 | 2.212 | 343.85 | 1.3743 | 654 | 13.06 | 2.222 | 446.95 | 1.3404 | 654 | 13.06 | 2.106 | 1126.9 | 1.1253 | 2.18 | 639.2333 | 0.0436 | 30.1337 | 1.7029
655 | 13.08 | 2.214 | 342.75 | 0.6866 | 655 | 13.08 | 2.226 | 447.8 | 1.7895 | 655 | 13.08 | 2.11 | 1131.05 | 4.5159 | 2.1833 | 640.5333 | 0.043667 | 30.195 | 2.1329
656 | 13.1 | 2.218 | 341.35 | 1.3682 | 656 | 13.1 | 2.229 | 448.9 | 1.3451 | 656 | 13.1 | 2.114 | 1133.6 | 4.5293 | 2.187 | 641.2833 | 0.04374 | 30.2304 | 2.35
657 | 13.12 | 2.222 | 340.8 | 1.3643 | 657 | 13.12 | 2.235 | 449.45 | 2.695 | 657 | 13.12 | 2.118 | 1137.8 | 4.5428 | 2.1917 | 642.6833 | 0.043833 | 30.2964 | 2.9959
658 | 13.14 | 2.225 | 338.55 | 1.019 | 658 | 13.14 | 2.239 | 449.75 | 1.7984 | 658 | 13.14 | 2.121 | 1141.15 | 3.4184 | 2.195 | 643.15 | 0.0439 | 30.3184 | 2.1431
659 | 13.16 | 2.227 | 337.45 | 0.676 | 659 | 13.16 | 2.242 | 450.3 | 1.3501 | 659 | 13.16 | 2.125 | 1144.2 | 4.5707 | 2.198 | 643.9833 | 0.04396 | 30.3577 | 1.9307
660 | 13.18 | 2.231 | 335.5 | 1.3459 | 660 | 13.18 | 2.241 | 450.85 | -0.45057 | 660 | 13.18 | 2.129 | 1147.25 | 4.5829 | 2.2003 | 644.5333 | 0.044007 | 30.3836 | 1.5033
661 | 13.2 | 2.235 | 334.9 | 1.3408 | 661 | 13.2 | 2.245 | 451.15 | 1.804 | 661 | 13.2 | 2.133 | 1150.65 | 4.5958 | 2.2043 | 645.5667 | 0.044087 | 30.4323 | 2.5802
662 | 13.22 | 2.238 | 334.65 | 1.0043 | 662 | 13.22 | 2.25 | 452.8 | 2.2599 | 662 | 13.22 | 2.135 | 1153.4 | 2.304 | 2.2077 | 646.95 | 0.044153 | 30.4975 | 2.1542
663 | 13.24 | 2.242 | 333.55 | 1.3364 | 663 | 13.24 | 2.253 | 452.8 | 1.3584 | 663 | 13.24 | 2.137 | 1156.5 | 2.3099 | 2.2107 | 647.6167 | 0.044213 | 30.5289 | 1.9419
664 | 13.26 | 2.245 | 332.15 | 0.99855 | 664 | 13.26 | 2.255 | 453.95 | 0.90675 | 664 | 13.26 | 2.139 | 1159 | 2.3155 | 2.213 | 648.3667 | 0.04426 | 30.5643 | 1.512
665 | 13.28 | 2.249 | 331.55 | 1.3274 | 665 | 13.28 | 2.259 | 454.5 | 1.8169 | 665 | 13.28 | 2.142 | 1162.65 | 3.4825 | 2.2167 | 649.5667 | 0.044333 | 30.6209 | 2.3795
666 | 13.3 | 2.252 | 329.6 | 0.99172 | 666 | 13.3 | 2.263 | 455.05 | 1.8191 | 666 | 13.3 | 2.146 | 1166.25 | 4.6578 | 2.2203 | 650.3 | 0.044407 | 30.6554 | 2.3831
667 | 13.32 | 2.254 | 329.9 | 0.6595 | 667 | 13.32 | 2.268 | 455.9 | 2.2774 | 667 | 13.32 | 2.15 | 1169.35 | 4.6712 | 2.224 | 651.7167 | 0.04448 | 30.7222 | 2.387
668 | 13.34 | 2.258 | 326.8 | 1.3134 | 668 | 13.34 | 2.272 | 457 | 1.8258 | 668 | 13.34 | 2.153 | 1172.95 | 3.5135 | 2.2277 | 652.25 | 0.044553 | 30.7474 | 2.3906
669 | 13.36 | 2.261 | 326.25 | 0.97958 | 669 | 13.36 | 2.275 | 457.55 | 1.3718 | 669 | 13.36 | 2.157 | 1176.05 | 4.698 | 2.231 | 653.2833 | 0.04462 | 30.7961 | 2.1759
670 | 13.38 | 2.264 | 325.7 | 0.97792 | 670 | 13.38 | 2.275 | 458.4 | 0 | 670 | 13.38 | 2.16 | 1178.85 | 3.5324 | 2.233 | 654.3167 | 0.04466 | 30.8448 | 1.3076
671 | 13.4 | 2.268 | 322.9 | 1.2972 | 671 | 13.4 | 2.278 | 458.65 | 1.3756 | 671 | 13.4 | 2.164 | 1182.45 | 4.7226 | 2.2367 | 654.6667 | 0.044733 | 30.8613 | 2.3998
672 | 13.42 | 2.272 | 322.05 | 1.2899 | 672 | 13.42 | 2.282 | 459.25 | 1.8358 | 672 | 13.42 | 2.166 | 1185.55 | 2.368 | 2.24 | 655.6167 | 0.0448 | 30.9061 | 2.1838
673 | 13.44 | 2.276 | 320.95 | 1.286 | 673 | 13.44 | 2.286 | 459.5 | 1.8375 | 673 | 13.44 | 2.168 | 1188.9 | 2.3745 | 2.2433 | 656.45 | 0.044867 | 30.9453 | 2.1868
674 | 13.46 | 2.279 | 318.45 | 0.9591 | 674 | 13.46 | 2.289 | 460.05 | 1.3793 | 674 | 13.46 | 2.171 | 1192.55 | 3.5722 | 2.2463 | 657.0167 | 0.044927 | 30.9721 | 1.9702
675 | 13.48 | 2.283 | 318.45 | 1.2738 | 675 | 13.48 | 2.293 | 461.2 | 1.8425 | 675 | 13.48 | 2.174 | 1195.05 | 3.5814 | 2.25 | 658.2333 | 0.045 | 31.0294 | 2.4113
676 | 13.5 | 2.286 | 317.05 | 0.95325 | 676 | 13.5 | 2.298 | 462.05 | 2.3081 | 676 | 13.5 | 2.177 | 1199.25 | 3.5915 | 2.2537 | 659.45 | 0.045073 | 31.0868 | 2.4158
677 | 13.52 | 2.287 | 315.65 | 0.31635 | 677 | 13.52 | 2.302 | 462.85 | 1.8498 | 677 | 13.52 | 2.182 | 1202.05 | 6.0032 | 2.257 | 660.1833 | 0.04514 | 31.1213 | 2.1994
678 | 13.54 | 2.291 | 313.7 | 1.2587 | 678 | 13.54 | 2.305 | 463.4 | 1.3894 | 678 | 13.54 | 2.186 | 1205.1 | 4.8143 | 2.2607 | 660.7333 | 0.045213 | 31.1473 | 2.4217
679 | 13.56 | 2.296 | 312.6 | 1.5657 | 679 | 13.56 | 2.308 | 463.7 | 1.3906 | 679 | 13.56 | 2.189 | 1208.75 | 3.6208 | 2.2643 | 661.6833 | 0.045287 | 31.1921 | 2.4244
680 | 13.58 | 2.299 | 310.9 | 0.93525 | 680 | 13.58 | 2.308 | 464.25 | 0 | 680 | 13.58 | 2.194 | 1211.25 | 6.05 | 2.267 | 662.1333 | 0.04534 | 31.2133 | 1.7651
681 | 13.6 | 2.303 | 309.5 | 1.2408 | 681 | 13.6 | 2.312 | 464.8 | 1.8581 | 681 | 13.6 | 2.196 | 1214.6 | 2.4259 | 2.2703 | 662.9667 | 0.045407 | 31.2525 | 2.2085
682 | 13.62 | 2.306 | 309.5 | 0.9285 | 682 | 13.62 | 2.316 | 465.1 | 1.8598 | 682 | 13.62 | 2.199 | 1218.25 | 3.6493 | 2.2737 | 664.2833 | 0.045473 | 31.3146 | 2.2121
683 | 13.64 | 2.31 | 308.1 | 1.2352 | 683 | 13.64 | 2.32 | 466.2 | 1.8626 | 683 | 13.64 | 2.201 | 1220.75 | 2.439 | 2.277 | 665.0167 | 0.04554 | 31.3492 | 2.2155
684 | 13.66 | 2.313 | 306.15 | 0.92138 | 684 | 13.66 | 2.322 | 466.2 | 0.9324 | 684 | 13.66 | 2.204 | 1223.8 | 3.6668 | 2.2797 | 665.3833 | 0.045593 | 31.3665 | 1.7739
685 | 13.68 | 2.315 | 307.25 | 0.6134 | 685 | 13.68 | 2.327 | 466.2 | 2.331 | 685 | 13.68 | 2.206 | 1226.35 | 2.4501 | 2.2827 | 666.6 | 0.045653 | 31.4238 | 1.998
686 | 13.7 | 2.318 | 306.7 | 0.92093 | 686 | 13.7 | 2.332 | 467.35 | 2.3339 | 686 | 13.7 | 2.21 | 1229.7 | 4.9121 | 2.2867 | 667.9167 | 0.045733 | 31.4859 | 2.669
687 | 13.72 | 2.322 | 305.05 | 1.2235 | 687 | 13.72 | 2.336 | 466.8 | 1.8683 | 687 | 13.72 | 2.214 | 1233.3 | 4.926 | 2.2907 | 668.3833 | 0.045813 | 31.5079 | 2.6726
688 | 13.74 | 2.326 | 305.85 | 1.2218 | 688 | 13.74 | 2.34 | 467.6 | 1.8688 | 688 | 13.74 | 2.218 | 1236.4 | 4.9394 | 2.2947 | 669.95 | 0.045893 | 31.5817 | 2.6767
689 | 13.76 | 2.329 | 303.65 | 0.91425 | 689 | 13.76 | 2.342 | 467.9 | 0.9355 | 689 | 13.76 | 2.222 | 1240.3 | 4.9534 | 2.2977 | 670.6167 | 0.045953 | 31.6132 | 2.0109
690 | 13.78 | 2.332 | 304.45 | 0.91215 | 690 | 13.78 | 2.342 | 468.45 | 0 | 690 | 13.78 | 2.227 | 1243.35 | 6.2091 | 2.3003 | 672.0833 | 0.046007 | 31.6823 | 1.7903
691 | 13.8 | 2.336 | 303.35 | 1.2156 | 691 | 13.8 | 2.345 | 469.85 | 1.4075 | 691 | 13.8 | 2.231 | 1246.7 | 4.9801 | 2.304 | 673.3 | 0.04608 | 31.7397 | 2.4665
692 | 13.82 | 2.34 | 303.1 | 1.2129 | 692 | 13.82 | 2.349 | 470.7 | 1.8811 | 692 | 13.82 | 2.233 | 1249.8 | 2.4965 | 2.3073 | 674.5333 | 0.046147 | 31.7978 | 2.2464
693 | 13.84 | 2.343 | 303.65 | 0.91013 | 693 | 13.84 | 2.354 | 471.25 | 2.3549 | 693 | 13.84 | 2.235 | 1252.3 | 2.5021 | 2.3107 | 675.7333 | 0.046213 | 31.8544 | 2.2504
694 | 13.86 | 2.346 | 302.25 | 0.90885 | 694 | 13.86 | 2.357 | 470.7 | 1.4129 | 694 | 13.86 | 2.237 | 1255.65 | 2.508 | 2.3133 | 676.2 | 0.046267 | 31.8764 | 1.8026
695 | 13.88 | 2.348 | 302.5 | 0.60475 | 695 | 13.88 | 2.36 | 472.65 | 1.415 | 695 | 13.88 | 2.239 | 1257.6 | 2.5132 | 2.3157 | 677.5833 | 0.046313 | 31.9416 | 1.5794
696 | 13.9 | 2.352 | 302.25 | 1.2095 | 696 | 13.9 | 2.366 | 473.75 | 2.8392 | 696 | 13.9 | 2.243 | 1262.65 | 5.0405 | 2.3203 | 679.55 | 0.046407 | 32.0343 | 3.1666
697 | 13.92 | 2.356 | 301.4 | 1.2073 | 697 | 13.92 | 2.369 | 473.5 | 1.4209 | 697 | 13.92 | 2.247 | 1265.7 | 5.0567 | 2.324 | 680.2 | 0.04648 | 32.0649 | 2.4929
698 | 13.94 | 2.359 | 301.95 | 0.90503 | 698 | 13.94 | 2.372 | 474.9 | 1.4226 | 698 | 13.94 | 2.25 | 1268.8 | 3.8018 | 2.327 | 681.8833 | 0.04654 | 32.1443 | 2.0431
699 | 13.96 | 2.363 | 301.95 | 1.2078 | 699 | 13.96 | 2.374 | 475.45 | 0.95035 | 699 | 13.96 | 2.254 | 1272.15 | 5.0819 | 2.3303 | 683.1833 | 0.046607 | 32.2056 | 2.2751
700 | 13.98 | 2.367 | 301.95 | 1.2078 | 700 | 13.98 | 2.376 | 476 | 0.95145 | 700 | 13.98 | 2.259 | 1276.05 | 6.3705 | 2.334 | 684.6667 | 0.04668 | 32.2755 | 2.5077
701 | 14 | 2.37 | 302.25 | 0.9063 | 701 | 14 | 2.379 | 477.65 | 1.4305 | 701 | 14 | 2.262 | 1278.3 | 3.8315 | 2.337 | 686.0667 | 0.04674 | 32.3415 | 2.0561
702 | 14.02 | 2.372 | 301.95 | 0.6042 | 702 | 14.02 | 2.384 | 477.65 | 2.3882 | 702 | 14.02 | 2.264 | 1282.2 | 2.5605 | 2.34 | 687.2667 | 0.0468 | 32.3981 | 2.06
703 | 14.04 | 2.376 | 303.1 | 1.2101 | 703 | 14.04 | 2.387 | 478.25 | 1.4339 | 703 | 14.04 | 2.267 | 1285 | 3.8508 | 2.3433 | 688.7833 | 0.046867 | 32.4696 | 2.2934
704 | 14.06 | 2.379 | 303.35 | 0.90968 | 704 | 14.06 | 2.39 | 479.05 | 1.436 | 704 | 14.06 | 2.268 | 1288.9 | 1.2869 | 2.3457 | 690.4333 | 0.046913 | 32.5473 | 1.6091
705 | 14.08 | 2.381 | 304.2 | 0.60755 | 705 | 14.08 | 2.394 | 478.8 | 1.9157 | 705 | 14.08 | 2.272 | 1292.25 | 5.1623 | 2.349 | 691.75 | 0.04698 | 32.6094 | 2.3036
706 | 14.1 | 2.386 | 305.3 | 1.5238 | 706 | 14.1 | 2.399 | 480.2 | 2.3975 | 706 | 14.1 | 2.275 | 1296.15 | 3.8826 | 2.3533 | 693.8833 | 0.047067 | 32.71 | 3.0022
707 | 14.12 | 2.39 | 306.45 | 1.2235 | 707 | 14.12 | 2.404 | 481 | 2.403 | 707 | 14.12 | 2.28 | 1299.25 | 6.4885 | 2.358 | 695.5667 | 0.04716 | 32.7893 | 3.242
708 | 14.14 | 2.394 | 307.85 | 1.2286 | 708 | 14.14 | 2.407 | 481.6 | 1.4439 | 708 | 14.14 | 2.284 | 1301.2 | 5.2009 | 2.3617 | 696.8833 | 0.047233 | 32.8514 | 2.5528
709 | 14.16 | 2.397 | 309.2 | 0.92557 | 709 | 14.16 | 2.408 | 483 | 0.4823 | 709 | 14.16 | 2.287 | 1303.7 | 3.9074 | 2.364 | 698.6333 | 0.04728 | 32.9339 | 1.6281
710 | 14.18 | 2.401 | 310.6 | 1.2396 | 710 | 14.18 | 2.409 | 483 | 0.483 | 710 | 14.18 | 2.291 | 1307.9 | 5.2232 | 2.367 | 700.5 | 0.04734 | 33.0219 | 2.0987
711 | 14.2 | 2.404 | 310.9 | 0.93225 | 711 | 14.2 | 2.413 | 483.55 | 1.9331 | 711 | 14.2 | 2.295 | 1310.95 | 5.2377 | 2.3707 | 701.8 | 0.047413 | 33.0832 | 2.5709
712 | 14.22 | 2.405 | 311.45 | 0.31117 | 712 | 14.22 | 2.417 | 484.1 | 1.9353 | 712 | 14.22 | 2.299 | 1314.3 | 5.2505 | 2.3737 | 703.2833 | 0.047473 | 33.1531 | 2.1076
713 | 14.24 | 2.408 | 313.4 | 0.93728 | 713 | 14.24 | 2.421 | 485.2 | 1.9386 | 713 | 14.24 | 2.3 | 1317.65 | 1.316 | 2.3763 | 705.4167 | 0.047527 | 33.2537 | 1.8783
714 | 14.26 | 2.412 | 315.1 | 1.257 | 714 | 14.26 | 2.425 | 485.75 | 1.9419 | 714 | 14.26 | 2.303 | 1320.2 | 3.9568 | 2.38 | 707.0167 | 0.0476 | 33.3291 | 2.5895
715 | 14.28 | 2.415 | 316.2 | 0.94695 | 715 | 14.28 | 2.428 | 485.75 | 1.4573 | 715 | 14.28 | 2.304 | 1324.4 | 1.3223 | 2.3823 | 708.7833 | 0.047647 | 33.4124 | 1.6518
716 | 14.3 | 2.421 | 317.6 | 1.9014 | 716 | 14.3 | 2.432 | 487.45 | 1.9464 | 716 | 14.3 | 2.308 | 1326.9 | 5.3026 | 2.387 | 710.65 | 0.04774 | 33.5004 | 3.312
717 | 14.32 | 2.423 | 318.7 | 0.6363 | 717 | 14.32 | 2.438 | 488 | 2.9264 | 717 | 14.32 | 2.313 | 1330.8 | 6.6443 | 2.3913 | 712.5 | 0.047827 | 33.5876 | 3.0835
718 | 14.34 | 2.426 | 320.4 | 0.95865 | 718 | 14.34 | 2.441 | 488 | 1.464 | 718 | 14.34 | 2.316 | 1334.45 | 3.9979 | 2.3943 | 714.2833 | 0.047887 | 33.6716 | 2.1402
719 | 14.36 | 2.431 | 321.25 | 1.6041 | 719 | 14.36 | 2.441 | 487.75 | 0 | 719 | 14.36 | 2.319 | 1337.25 | 4.0076 | 2.397 | 715.4167 | 0.04794 | 33.7251 | 1.9063
720 | 14.38 | 2.434 | 321.8 | 0.96458 | 720 | 14.38 | 2.444 | 488.85 | 1.4649 | 720 | 14.38 | 2.323 | 1342 | 5.3585 | 2.4003 | 717.55 | 0.048007 | 33.8256 | 2.3883
721 | 14.4 | 2.437 | 322.65 | 0.96667 | 721 | 14.4 | 2.448 | 488.85 | 1.9554 | 721 | 14.4 | 2.329 | 1346.15 | 8.0645 | 2.4047 | 719.2167 | 0.048093 | 33.9042 | 3.113
722 | 14.42 | 2.44 | 322.65 | 0.96795 | 722 | 14.42 | 2.452 | 489.7 | 1.9571 | 722 | 14.42 | 2.331 | 1349.25 | 2.6954 | 2.4077 | 720.5333 | 0.048153 | 33.9663 | 2.1596
723 | 14.44 | 2.441 | 324.6 | 0.32362 | 723 | 14.44 | 2.455 | 489.95 | 1.4695 | 723 | 14.44 | 2.334 | 1352.05 | 4.052 | 2.41 | 722.2 | 0.0482 | 34.0448 | 1.6832
724 | 14.46 | 2.445 | 324.6 | 1.2984 | 724 | 14.46 | 2.458 | 490.25 | 1.4703 | 724 | 14.46 | 2.336 | 1355.1 | 2.7071 | 2.413 | 723.3167 | 0.04826 | 34.0975 | 2.1683
725 | 14.48 | 2.45 | 324.3 | 1.6223 | 725 | 14.48 | 2.463 | 491.9 | 2.4554 | 725 | 14.48 | 2.338 | 1357.9 | 2.713 | 2.417 | 724.7 | 0.04834 | 34.1627 | 2.896
726 | 14.5 | 2.454 | 324.85 | 1.2983 | 726 | 14.5 | 2.467 | 491.9 | 1.9676 | 726 | 14.5 | 2.341 | 1361.8 | 4.0796 | 2.4207 | 726.1833 | 0.048413 | 34.2326 | 2.66
727 | 14.52 | 2.458 | 324.85 | 1.2994 | 727 | 14.52 | 2.471 | 492.5 | 1.9688 | 727 | 14.52 | 2.345 | 1365.7 | 5.455 | 2.4247 | 727.6833 | 0.048493 | 34.3033 | 2.9077
728 | 14.54 | 2.461 | 325.7 | 0.97582 | 728 | 14.54 | 2.475 | 493.3 | 1.9716 | 728 | 14.54 | 2.349 | 1368.8 | 5.469 | 2.4283 | 729.2667 | 0.048567 | 34.378 | 2.6711
729 | 14.56 | 2.463 | 325.45 | 0.65115 | 729 | 14.56 | 2.474 | 493.3 | -0.4933 | 729 | 14.56 | 2.352 | 1371.6 | 4.1106 | 2.4297 | 730.1167 | 0.048593 | 34.418 | 0.97292
730 | 14.58 | 2.467 | 325.45 | 1.3018 | 730 | 14.58 | 2.477 | 494.15 | 1.4812 | 730 | 14.58 | 2.356 | 1375.5 | 5.4942 | 2.4333 | 731.7 | 0.048667 | 34.4927 | 2.68
731 | 14.6 | 2.469 | 326.25 | 0.6517 | 731 | 14.6 | 2.481 | 495.25 | 1.9788 | 731 | 14.6 | 2.361 | 1378.85 | 6.8859 | 2.437 | 733.45 | 0.04874 | 34.5752 | 2.6861
732 | 14.62 | 2.471 | 326 | 0.65225 | 732 | 14.62 | 2.485 | 495.85 | 1.9822 | 732 | 14.62 | 2.364 | 1381.65 | 4.1407 | 2.44 | 734.5 | 0.0488 | 34.6247 | 2.2019
733 | 14.64 | 2.475 | 326.25 | 1.3045 | 733 | 14.64 | 2.49 | 496.65 | 2.4813 | 733 | 14.64 | 2.367 | 1385.85 | 4.1513 | 2.444 | 736.25 | 0.04888 | 34.7072 | 2.9415
734 | 14.66 | 2.48 | 327.1 | 1.6334 | 734 | 14.66 | 2.494 | 497.5 | 1.9883 | 734 | 14.66 | 2.368 | 1389.45 | 1.3876 | 2.4473 | 738.0167 | 0.048947 | 34.7904 | 2.4571
735 | 14.68 | 2.483 | 327.1 | 0.9813 | 735 | 14.68 | 2.498 | 498.6 | 1.9922 | 735 | 14.68 | 2.372 | 1392 | 5.5629 | 2.451 | 739.2333 | 0.04902 | 34.8478 | 2.7083
736 | 14.7 | 2.487 | 326.25 | 1.3067 | 736 | 14.7 | 2.502 | 498.6 | 1.9944 | 736 | 14.7 | 2.374 | 1396.75 | 2.7888 | 2.4543 | 740.5333 | 0.049087 | 34.9091 | 2.4663
737 | 14.72 | 2.49 | 326.8 | 0.97958 | 737 | 14.72 | 2.506 | 499.2 | 1.9956 | 737 | 14.72 | 2.378 | 1399.8 | 5.5931 | 2.458 | 741.9333 | 0.04916 | 34.9751 | 2.7179
738 | 14.74 | 2.494 | 326.55 | 1.3067 | 738 | 14.74 | 2.508 | 499.75 | 0.99895 | 738 | 14.74 | 2.382 | 1403.15 | 5.6059 | 2.4613 | 743.15 | 0.049227 | 35.0324 | 2.4751
739 | 14.76 | 2.497 | 327.65 | 0.9813 | 739 | 14.76 | 2.508 | 500.3 | 0 | 739 | 14.76 | 2.386 | 1405.95 | 5.6182 | 2.4637 | 744.6333 | 0.049273 | 35.1024 | 1.7357
740 | 14.78 | 2.5 | 328.5 | 0.98423 | 740 | 14.78 | 2.512 | 501.4 | 2.0034 | 740 | 14.78 | 2.389 | 1409.6 | 4.2233 | 2.467 | 746.5 | 0.04934 | 35.1903 | 2.4852
741 | 14.8 | 2.502 | 327.95 | 0.65645 | 741 | 14.8 | 2.515 | 501.95 | 1.505 | 741 | 14.8 | 2.394 | 1412.35 | 7.0549 | 2.4703 | 747.4167 | 0.049407 | 35.2336 | 2.4899
742 | 14.82 | 2.505 | 327.65 | 0.9834 | 742 | 14.82 | 2.519 | 502.55 | 2.009 | 742 | 14.82 | 2.397 | 1415.75 | 4.2421 | 2.4737 | 748.65 | 0.049473 | 35.2917 | 2.4934
743 | 14.84 | 2.509 | 327.4 | 1.3101 | 743 | 14.84 | 2.522 | 503.1 | 1.5085 | 743 | 14.84 | 2.4 | 1419.35 | 4.2527 | 2.477 | 749.95 | 0.04954 | 35.353 | 2.4977
744 | 14.86 | 2.514 | 327.4 | 1.637 | 744 | 14.86 | 2.526 | 504.2 | 2.0146 | 744 | 14.86 | 2.403 | 1422.45 | 4.2627 | 2.481 | 751.35 | 0.04962 | 35.419 | 3.0026
745 | 14.88 | 2.517 | 327.4 | 0.9822 | 745 | 14.88 | 2.53 | 504.75 | 2.0179 | 745 | 14.88 | 2.404 | 1425.5 | 1.424 | 2.4837 | 752.55 | 0.049673 | 35.4755 | 2.0052
746 | 14.9 | 2.521 | 327.65 | 1.3101 | 746 | 14.9 | 2.535 | 505.9 | 2.5266 | 746 | 14.9 | 2.408 | 1428.85 | 5.7087 | 2.488 | 754.1333 | 0.04976 | 35.5502 | 3.2645
747 | 14.92 | 2.525 | 329.05 | 1.3134 | 747 | 14.92 | 2.538 | 507 | 1.5193 | 747 | 14.92 | 2.411 | 1431.95 | 4.2912 | 2.4913 | 756 | 0.049827 | 35.6382 | 2.5169
748 | 14.94 | 2.527 | 328.5 | 0.65755 | 748 | 14.94 | 2.54 | 507.85 | 1.0149 | 748 | 14.94 | 2.413 | 1435.55 | 2.8675 | 2.4933 | 757.3 | 0.049867 | 35.6995 | 1.5133
749 | 14.96 | 2.53 | 328.2 | 0.98505 | 749 | 14.96 | 2.541 | 508.95 | 0.5084 | 749 | 14.96 | 2.417 | 1438.9 | 5.7489 | 2.496 | 758.6833 | 0.04992 | 35.7647 | 2.0213
750 | 14.98 | 2.531 | 329.9 | 0.32905 | 750 | 14.98 | 2.544 | 509.5 | 1.5277 | 750 | 14.98 | 2.422 | 1442.25 | 7.2029 | 2.499 | 760.55 | 0.04998 | 35.8527 | 2.2789
751 | 15 | 2.535 | 328.8 | 1.3174 | 751 | 15 | 2.549 | 510.35 | 2.5496 | 751 | 15 | 2.426 | 1445.9 | 5.7763 | 2.5033 | 761.6833 | 0.050067 | 35.9061 | 3.2982
752 | 15.02 | 2.539 | 328.5 | 1.3146 | 752 | 15.02 | 2.553 | 510.35 | 2.0414 | 752 | 15.02 | 2.43 | 1449.55 | 5.7909 | 2.5073 | 762.8 | 0.050147 | 35.9587 | 3.049
753 | 15.04 | 2.544 | 328.2 | 1.6417 | 753 | 15.04 | 2.557 | 511.45 | 2.0436 | 753 | 15.04 | 2.433 | 1453.45 | 4.3545 | 2.5113 | 764.3667 | 0.050227 | 36.0326 | 3.0543
754 | 15.06 | 2.547 | 328.5 | 0.98505 | 754 | 15.06 | 2.56 | 512.3 | 1.5356 | 754 | 15.06 | 2.436 | 1457.05 | 4.3658 | 2.5143 | 765.95 | 0.050287 | 36.1072 | 2.2955
755 | 15.08 | 2.551 | 329.05 | 1.3151 | 755 | 15.08 | 2.564 | 512.3 | 2.0492 | 755 | 15.08 | 2.437 | 1460.15 | 1.4586 | 2.5173 | 767.1667 | 0.050347 | 36.1646 | 2.2997
756 | 15.1 | 2.553 | 329.9 | 0.65895 | 756 | 15.1 | 2.57 | 514 | 3.0789 | 756 | 15.1 | 2.44 | 1462.4 | 4.3838 | 2.521 | 768.7667 | 0.05042 | 36.24 | 2.8159
757 | 15.12 | 2.558 | 329.9 | 1.6495 | 757 | 15.12 | 2.573 | 513.15 | 1.5407 | 757 | 15.12 | 2.444 | 1466.55 | 5.8579 | 2.525 | 769.8667 | 0.0505 | 36.2919 | 3.0773
758 | 15.14 | 2.561 | 329.05 | 0.98843 | 758 | 15.14 | 2.574 | 514.25 | 0.5137 | 758 | 15.14 | 2.449 | 1469.65 | 7.3405 | 2.528 | 770.9833 | 0.05056 | 36.3445 | 2.3113
759 | 15.16 | 2.562 | 331 | 0.33002 | 759 | 15.16 | 2.576 | 514.25 | 1.0285 | 759 | 15.16 | 2.451 | 1472.7 | 2.9424 | 2.5297 | 772.65 | 0.050593 | 36.4231 | 1.2864
760 | 15.18 | 2.565 | 331.55 | 0.99383 | 760 | 15.18 | 2.58 | 514.8 | 2.0581 | 760 | 15.18 | 2.454 | 1476.6 | 4.424 | 2.533 | 774.3167 | 0.05066 | 36.5016 | 2.5783
761 | 15.2 | 2.569 | 329.9 | 1.3229 | 761 | 15.2 | 2.583 | 516.2 | 1.5465 | 761 | 15.2 | 2.46 | 1480.8 | 8.8722 | 2.5373 | 775.6333 | 0.050747 | 36.5637 | 3.3582
762 | 15.22 | 2.573 | 330.45 | 1.3207 | 762 | 15.22 | 2.587 | 516.2 | 2.0648 | 762 | 15.22 | 2.463 | 1483.05 | 4.4458 | 2.541 | 776.5667 | 0.05082 | 36.6077 | 2.8457
763 | 15.24 | 2.578 | 331.55 | 1.655 | 763 | 15.24 | 2.59 | 517.05 | 1.5499 | 763 | 15.24 | 2.466 | 1486.95 | 4.455 | 2.5447 | 778.5167 | 0.050893 | 36.6996 | 2.851
764 | 15.26 | 2.581 | 330.75 | 0.99345 | 764 | 15.26 | 2.594 | 518.75 | 2.0716 | 764 | 15.26 | 2.47 | 1490.6 | 5.9551 | 2.5483 | 780.0333 | 0.050967 | 36.7711 | 2.8573
765 | 15.28 | 2.584 | 331.3 | 0.99308 | 765 | 15.28 | 2.599 | 519 | 2.5944 | 765 | 15.28 | 2.472 | 1493.1 | 2.9837 | 2.5517 | 781.1333 | 0.051033 | 36.823 | 2.6019
766 | 15.3 | 2.587 | 332.7 | 0.996 | 766 | 15.3 | 2.603 | 519.55 | 2.0771 | 766 | 15.3 | 2.473 | 1496.75 | 1.4949 | 2.5543 | 783 | 0.051087 | 36.911 | 2.0855
767 | 15.32 | 2.59 | 331.85 | 0.99682 | 767 | 15.32 | 2.607 | 519.55 | 2.0782 | 767 | 15.32 | 2.477 | 1500.65 | 5.9948 | 2.558 | 784.0167 | 0.05116 | 36.9589 | 2.8729
768 | 15.34 | 2.593 | 331.55 | 0.9951 | 768 | 15.34 | 2.608 | 519.85 | 0.5197 | 768 | 15.34 | 2.481 | 1504.55 | 6.0104 | 2.5607 | 785.3167 | 0.051213 | 37.0202 | 2.0924
769 | 15.36 | 2.595 | 330.75 | 0.6623 | 769 | 15.36 | 2.609 | 520.4 | 0.52012 | 769 | 15.36 | 2.485 | 1508.45 | 6.026 | 2.563 | 786.5333 | 0.05126 | 37.0775 | 1.8338
770 | 15.38 | 2.599 | 330.45 | 1.3224 | 770 | 15.38 | 2.613 | 521.25 | 2.0833 | 770 | 15.38 | 2.488 | 1511.55 | 4.53 | 2.5667 | 787.75 | 0.051333 | 37.1349 | 2.8862
771 | 15.4 | 2.603 | 331 | 1.3229 | 771 | 15.4 | 2.617 | 520.95 | 2.0844 | 771 | 15.4 | 2.493 | 1514.35 | 7.5647 | 2.571 | 788.7667 | 0.05142 | 37.1828 | 3.4158
772 | 15.42 | 2.608 | 330.15 | 1.6529 | 772 | 15.42 | 2.62 | 521.55 | 1.5638 | 772 | 15.42 | 2.497 | 1517.4 | 6.0635 | 2.575 | 789.7 | 0.0515 | 37.2268 | 3.1569
773 | 15.44 | 2.611 | 330.45 | 0.9909 | 773 | 15.44 | 2.624 | 521.55 | 2.0862 | 773 | 15.44 | 2.499 | 1520.75 | 3.0382 | 2.578 | 790.9167 | 0.05156 | 37.2842 | 2.3709
774 | 15.46 | 2.615 | 329.6 | 1.3201 | 774 | 15.46 | 2.628 | 522.9 | 2.0889 | 774 | 15.46 | 2.503 | 1524.4 | 6.0903 | 2.582 | 792.3 | 0.05164 | 37.3494 | 3.1664
775 | 15.48 | 2.618 | 329.9 | 0.98925 | 775 | 15.48 | 2.632 | 522.65 | 2.0911 | 775 | 15.48 | 2.504 | 1527.75 | 1.5261 | 2.5847 | 793.4333 | 0.051693 | 37.4028 | 2.1143
776 | 15.5 | 2.62 | 328.5 | 0.6584 | 776 | 15.5 | 2.636 | 524.05 | 2.0934 | 776 | 15.5 | 2.506 | 1530.25 | 3.058 | 2.5873 | 794.2667 | 0.051747 | 37.4421 | 2.1169
777 | 15.52 | 2.623 | 328.2 | 0.98505 | 777 | 15.52 | 2.64 | 524.6 | 2.0973 | 777 | 15.52 | 2.511 | 1534.15 | 7.661 | 2.5913 | 795.65 | 0.051827 | 37.5073 | 3.1798
778 | 15.54 | 2.626 | 328.5 | 0.98505 | 778 | 15.54 | 2.64 | 524.3 | 0 | 778 | 15.54 | 2.514 | 1537.25 | 4.6071 | 2.5933 | 796.6833 | 0.051867 | 37.556 | 1.5923
779 | 15.56 | 2.628 | 327.65 | 0.65615 | 779 | 15.56 | 2.643 | 525.15 | 1.5742 | 779 | 15.56 | 2.517 | 1539.2 | 4.6147 | 2.596 | 797.3333 | 0.05192 | 37.5867 | 2.1254
780 | 15.58 | 2.632 | 327.4 | 1.3101 | 780 | 15.58 | 2.647 | 526.3 | 2.1029 | 780 | 15.58 | 2.52 | 1543.4 | 4.6239 | 2.5997 | 799.0333 | 0.051993 | 37.6668 | 2.9267
781 | 15.6 | 2.638 | 327.1 | 1.9635 | 781 | 15.6 | 2.652 | 526.3 | 2.6315 | 781 | 15.6 | 2.526 | 1546.45 | 9.2695 | 2.6053 | 799.95 | 0.052107 | 37.71 | 4.5305
782 | 15.62 | 2.641 | 327.65 | 0.98213 | 782 | 15.62 | 2.654 | 526 | 1.0523 | 782 | 15.62 | 2.53 | 1550.1 | 6.1931 | 2.6083 | 801.25 | 0.052167 | 37.7713 | 2.4018
783 | 15.64 | 2.643 | 327.1 | 0.65475 | 783 | 15.64 | 2.657 | 526 | 1.578 | 783 | 15.64 | 2.533 | 1553.45 | 4.6553 | 2.611 | 802.1833 | 0.05222 | 37.8153 | 2.1379
784 | 15.66 | 2.647 | 326.25 | 1.3067 | 784 | 15.66 | 2.662 | 526 | 2.63 | 784 | 15.66 | 2.536 | 1556.8 | 4.6654 | 2.615 | 803.0167 | 0.0523 | 37.8546 | 3.2104
785 | 15.68 | 2.65 | 325.7 | 0.97793 | 785 | 15.68 | 2.666 | 526.55 | 2.1051 | 785 | 15.68 | 2.538 | 1559.85 | 3.1166 | 2.618 | 804.0333 | 0.05236 | 37.9025 | 2.4106
786 | 15.7 | 2.653 | 324.3 | 0.975 | 786 | 15.7 | 2.67 | 526.55 | 2.1062 | 786 | 15.7 | 2.54 | 1561.8 | 3.1217 | 2.621 | 804.2167 | 0.05242 | 37.9111 | 2.4124
787 | 15.72 | 2.657 | 325.15 | 1.2989 | 787 | 15.72 | 2.675 | 527.95 | 2.6362 | 787 | 15.72 | 2.544 | 1565.2 | 6.254 | 2.6253 | 806.1 | 0.052507 | 37.9999 | 3.489
788 | 15.74 | 2.659 | 323.75 | 0.6489 | 788 | 15.74 | 2.675 | 528.25 | 0 | 788 | 15.74 | 2.548 | 1567.95 | 6.2663 | 2.6273 | 806.65 | 0.052547 | 38.0258 | 1.6127
789 | 15.76 | 2.663 | 321.8 | 1.2911 | 789 | 15.76 | 2.676 | 528.5 | 0.52838 | 789 | 15.76 | 2.551 | 1570.5 | 4.7077 | 2.63 | 806.9333 | 0.0526 | 38.0392 | 2.1514
790 | 15.78 | 2.667 | 321.25 | 1.2861 | 790 | 15.78 | 2.681 | 528.5 | 2.6425 | 790 | 15.78 | 2.553 | 1573.3 | 3.1438 | 2.6337 | 807.6833 | 0.052673 | 38.0746 | 2.9601
791 | 15.8 | 2.672 | 322.05 | 1.6083 | 791 | 15.8 | 2.685 | 528.5 | 2.114 | 791 | 15.8 | 2.559 | 1577.45 | 9.4523 | 2.6387 | 809.3333 | 0.052773 | 38.1523 | 4.0425
792 | 15.82 | 2.675 | 320.1 | 0.96322 | 792 | 15.82 | 2.687 | 529.35 | 1.0578 | 792 | 15.82 | 2.563 | 1578.85 | 6.3126 | 2.6417 | 809.4333 | 0.052833 | 38.1571 | 2.4281
793 | 15.84 | 2.677 | 320.95 | 0.64105 | 793 | 15.84 | 2.691 | 529.9 | 2.1185 | 793 | 15.84 | 2.566 | 1582.5 | 4.742 | 2.6447 | 811.1167 | 0.052893 | 38.2364 | 2.4308
794 | 15.86 | 2.681 | 319.3 | 1.2805 | 794 | 15.86 | 2.695 | 530.45 | 2.1207 | 794 | 15.86 | 2.57 | 1585.85 | 6.3367 | 2.6487 | 811.8667 | 0.052973 | 38.2718 | 3.246
795 | 15.88 | 2.684 | 318.15 | 0.95618 | 795 | 15.88 | 2.7 | 531.6 | 2.6551 | 795 | 15.88 | 2.571 | 1588.35 | 1.5871 | 2.6517 | 812.7 | 0.053033 | 38.311 | 2.4369
796 | 15.9 | 2.686 | 317.05 | 0.6352 | 796 | 15.9 | 2.704 | 531.3 | 2.1258 | 796 | 15.9 | 2.572 | 1590.9 | 1.5896 | 2.654 | 813.0833 | 0.05308 | 38.3291 | 1.8967
797 | 15.92 | 2.689 | 316.75 | 0.9507 | 797 | 15.92 | 2.707 | 531.85 | 1.5947 | 797 | 15.92 | 2.576 | 1594.5 | 6.3708 | 2.6573 | 814.3667 | 0.053147 | 38.3896 | 2.7124
798 | 15.94 | 2.694 | 316.2 | 1.5824 | 798 | 15.94 | 2.707 | 532.7 | 0 | 798 | 15.94 | 2.581 | 1597.3 | 7.9795 | 2.6607 | 815.4 | 0.053213 | 38.4383 | 2.7163
799 | 15.96 | 2.697 | 316.5 | 0.94905 | 799 | 15.96 | 2.711 | 532.15 | 2.1297 | 799 | 15.96 | 2.585 | 1600.65 | 6.3959 | 2.6643 | 816.4333 | 0.053287 | 38.487 | 2.9917
800 | 15.98 | 2.7 | 315.1 | 0.9474 | 800 | 15.98 | 2.715 | 533.25 | 2.1308 | 800 | 15.98 | 2.588 | 1604 | 4.807 | 2.6677 | 817.45 | 0.053353 | 38.535 | 2.7231
801 | 16 | 2.704 | 315.35 | 1.2609 | 801 | 16 | 2.72 | 534.1 | 2.6684 | 801 | 16 | 2.592 | 1605.95 | 6.4199 | 2.672 | 818.4667 | 0.05344 | 38.5829 | 3.5445
802 | 16.02 | 2.708 | 314.8 | 1.2603 | 802 | 16.02 | 2.721 | 534.1 | 0.5341 | 802 | 16.02 | 2.597 | 1609.6 | 8.0389 | 2.6753 | 819.5 | 0.053507 | 38.6316 | 2.7299
803 | 16.04 | 2.71 | 314.25 | 0.62905 | 803 | 16.04 | 2.725 | 535.2 | 2.1386 | 803 | 16.04 | 2.601 | 1611.55 | 6.4423 | 2.6787 | 820.3333 | 0.053573 | 38.6709 | 2.7331
804 | 16.06 | 2.713 | 313.15 | 0.9411 | 804 | 16.06 | 2.73 | 535.5 | 2.6767 | 804 | 16.06 | 2.603 | 1614.05 | 3.2256 | 2.682 | 820.9 | 0.05364 | 38.6976 | 2.7354
805 | 16.08 | 2.716 | 313.4 | 0.93983 | 805 | 16.08 | 2.734 | 536.05 | 2.1431 | 805 | 16.08 | 2.605 | 1617.4 | 3.2314 | 2.685 | 822.2833 | 0.0537 | 38.7628 | 2.4648
806 | 16.1 | 2.72 | 312.6 | 1.252 | 806 | 16.1 | 2.738 | 535.75 | 2.1436 | 806 | 16.1 | 2.607 | 1619.35 | 3.2368 | 2.6883 | 822.5667 | 0.053767 | 38.7762 | 2.7414
807 | 16.12 | 2.724 | 312.3 | 1.2498 | 807 | 16.12 | 2.74 | 536.05 | 1.0718 | 807 | 16.12 | 2.611 | 1622.7 | 6.4841 | 2.6917 | 823.6833 | 0.053833 | 38.8288 | 2.7437
808 | 16.14 | 2.728 | 312.6 | 1.2498 | 808 | 16.14 | 2.741 | 537.15 | 0.5366 | 808 | 16.14 | 2.614 | 1625.8 | 4.8727 | 2.6943 | 825.1833 | 0.053887 | 38.8995 | 2.1985
809 | 16.16 | 2.731 | 313.15 | 0.93862 | 809 | 16.16 | 2.744 | 536.9 | 1.6111 | 809 | 16.16 | 2.617 | 1628.3 | 4.8812 | 2.6973 | 826.1167 | 0.053947 | 38.9435 | 2.477
810 | 16.18 | 2.734 | 313.4 | 0.93983 | 810 | 16.18 | 2.748 | 537.45 | 2.1487 | 810 | 16.18 | 2.621 | 1630.8 | 6.5182 | 2.701 | 827.2167 | 0.05402 | 38.9954 | 3.0311
811 | 16.2 | 2.739 | 313.95 | 1.5684 | 811 | 16.2 | 2.753 | 538 | 2.6886 | 811 | 16.2 | 2.625 | 1634.2 | 6.53 | 2.7057 | 828.7167 | 0.054113 | 39.0661 | 3.8638
812 | 16.22 | 2.741 | 313.7 | 0.62765 | 812 | 16.22 | 2.757 | 537.75 | 2.1515 | 812 | 16.22 | 2.63 | 1636.4 | 8.1765 | 2.7093 | 829.2833 | 0.054187 | 39.0928 | 3.0397
813 | 16.24 | 2.744 | 315.1 | 0.9432 | 813 | 16.24 | 2.76 | 538.55 | 1.6144 | 813 | 16.24 | 2.634 | 1639.5 | 6.5518 | 2.7127 | 831.05 | 0.054253 | 39.1761 | 2.7672
814 | 16.26 | 2.747 | 316.2 | 0.94695 | 814 | 16.26 | 2.764 | 538.3 | 2.1537 | 814 | 16.26 | 2.636 | 1643.1 | 3.2826 | 2.7157 | 832.5333 | 0.054313 | 39.246 | 2.4954
815 | 16.28 | 2.75 | 316.5 | 0.94905 | 815 | 16.28 | 2.768 | 538.3 | 2.1532 | 815 | 16.28 | 2.639 | 1645.9 | 4.9335 | 2.719 | 833.5667 | 0.05438 | 39.2947 | 2.7768
816 | 16.3 | 2.754 | 317.05 | 1.2671 | 816 | 16.3 | 2.771 | 538.3 | 1.6149 | 816 | 16.3 | 2.64 | 1647.85 | 1.6469 | 2.7217 | 834.4 | 0.054433 | 39.334 | 2.224
817 | 16.32 | 2.758 | 318.15 | 1.2704 | 817 | 16.32 | 2.775 | 538.3 | 2.1532 | 817 | 16.32 | 2.644 | 1650.4 | 6.5965 | 2.7257 | 835.6167 | 0.054513 | 39.3913 | 3.34
818 | 16.34 | 2.762 | 318.7 | 1.2737 | 818 | 16.34 | 2.775 | 539.15 | 0 | 818 | 16.34 | 2.648 | 1652.9 | 6.6066 | 2.7283 | 836.9167 | 0.054567 | 39.4526 | 2.23
819 | 16.36 | 2.765 | 319.55 | 0.95738 | 819 | 16.36 | 2.778 | 539.15 | 1.6175 | 819 | 16.36 | 2.652 | 1655.15 | 6.6161 | 2.7317 | 837.95 | 0.054633 | 39.5013 | 2.7914
820 | 16.38 | 2.768 | 320.1 | 0.95947 | 820 | 16.38 | 2.783 | 539.4 | 2.6964 | 820 | 16.38 | 2.653 | 1657.35 | 1.6562 | 2.7347 | 838.95 | 0.054693 | 39.5485 | 2.5154
821 | 16.4 | 2.771 | 320.4 | 0.96075 | 821 | 16.4 | 2.787 | 539.15 | 2.1571 | 821 | 16.4 | 2.657 | 1660.7 | 6.6361 | 2.7383 | 840.0833 | 0.054767 | 39.6019 | 3.0782
822 | 16.42 | 2.775 | 320.7 | 1.2822 | 822 | 16.42 | 2.789 | 539.4 | 1.0786 | 822 | 16.42 | 2.663 | 1662.65 | 9.97 | 2.7423 | 840.9167 | 0.054847 | 39.6412 | 3.362
823 | 16.44 | 2.775 | 321.8 | 0 | 823 | 16.44 | 2.793 | 539.95 | 2.1587 | 823 | 16.44 | 2.666 | 1665.75 | 4.9926 | 2.7447 | 842.5 | 0.054893 | 39.7158 | 1.964
824 | 16.46 | 2.78 | 322.05 | 1.6096 | 824 | 16.46 | 2.798 | 539.4 | 2.6984 | 824 | 16.46 | 2.67 | 1668 | 6.6675 | 2.7493 | 843.15 | 0.054987 | 39.7465 | 3.9332
825 | 16.48 | 2.784 | 323.2 | 1.2905 | 825 | 16.48 | 2.802 | 539.95 | 2.1587 | 825 | 16.48 | 2.673 | 1670.75 | 5.0081 | 2.753 | 844.6333 | 0.05506 | 39.8164 | 3.0943
826 | 16.5 | 2.787 | 324.3 | 0.97125 | 826 | 16.5 | 2.806 | 540.8 | 2.1615 | 826 | 16.5 | 2.673 | 1672.75 | 0 | 2.7553 | 845.95 | 0.055107 | 39.8785 | 1.9723
827 | 16.52 | 2.79 | 324.3 | 0.9729 | 827 | 16.52 | 2.807 | 540.8 | 0.5408 | 827 | 16.52 | 2.676 | 1675.5 | 5.0224 | 2.7577 | 846.8667 | 0.055153 | 39.9217 | 1.975
828 | 16.54 | 2.795 | 325.45 | 1.6244 | 828 | 16.54 | 2.81 | 540.8 | 1.6224 | 828 | 16.54 | 2.681 | 1678.05 | 8.3839 | 2.762 | 848.1 | 0.05524 | 39.9798 | 3.6724
829 | 16.56 | 2.798 | 326.25 | 0.97755 | 829 | 16.56 | 2.813 | 541.1 | 1.6229 | 829 | 16.56 | 2.685 | 1681.1 | 6.7183 | 2.7653 | 849.4833 | 0.055307 | 40.045 | 2.8293
830 | 16.58 | 2.8 | 327.4 | 0.65365 | 830 | 16.58 | 2.816 | 541.65 | 1.6241 | 830 | 16.58 | 2.687 | 1683.05 | 3.3641 | 2.7677 | 850.7 | 0.055353 | 40.1024 | 1.9835
831 | 16.6 | 2.803 | 327.95 | 0.98303 | 831 | 16.6 | 2.821 | 541.1 | 2.7069 | 831 | 16.6 | 2.691 | 1685.3 | 6.7367 | 2.7717 | 851.45 | 0.055433 | 40.1377 | 3.4043
832 | 16.62 | 2.806 | 329.05 | 0.9855 | 832 | 16.62 | 2.824 | 541.35 | 1.6237 | 832 | 16.62 | 2.697 | 1688.1 | 10.1202 | 2.7757 | 852.8333 | 0.055513 | 40.2029 | 3.4086
833 | 16.64 | 2.81 | 330.15 | 1.3184 | 833 | 16.64 | 2.826 | 542.2 | 1.0836 | 833 | 16.64 | 2.701 | 1690.9 | 6.758 | 2.779 | 854.4167 | 0.05558 | 40.2776 | 2.8454
834 | 16.66 | 2.815 | 331.3 | 1.6536 | 834 | 16.66 | 2.832 | 543.6 | 3.2574 | 834 | 16.66 | 2.704 | 1692 | 5.0744 | 2.7837 | 855.6333 | 0.055673 | 40.3349 | 3.9901
835 | 16.68 | 2.818 | 333.25 | 0.99683 | 835 | 16.68 | 2.837 | 541.65 | 2.7131 | 835 | 16.68 | 2.707 | 1694.25 | 5.0794 | 2.7873 | 856.3833 | 0.055747 | 40.3703 | 3.1387
836 | 16.7 | 2.821 | 333.8 | 1.0006 | 836 | 16.7 | 2.84 | 542.75 | 1.6266 | 836 | 16.7 | 2.708 | 1696.75 | 1.6955 | 2.7897 | 857.7667 | 0.055793 | 40.4355 | 1.9998
837 | 16.72 | 2.825 | 335.5 | 1.3386 | 837 | 16.72 | 2.843 | 541.1 | 1.6258 | 837 | 16.72 | 2.71 | 1699.55 | 3.3963 | 2.7927 | 858.7167 | 0.055853 | 40.4803 | 2.5747
838 | 16.74 | 2.829 | 336.6 | 1.3442 | 838 | 16.74 | 2.844 | 541.65 | 0.54137 | 838 | 16.74 | 2.715 | 1702.6 | 8.5054 | 2.796 | 860.2833 | 0.05592 | 40.5541 | 2.865
839 | 16.76 | 2.831 | 337.15 | 0.67375 | 839 | 16.76 | 2.845 | 541.35 | 0.5415 | 839 | 16.76 | 2.719 | 1704 | 6.8132 | 2.7983 | 860.8333 | 0.055967 | 40.5801 | 2.008
840 | 16.78 | 2.833 | 338.85 | 0.676 | 840 | 16.78 | 2.85 | 541.65 | 2.7075 | 840 | 16.78 | 2.721 | 1706.25 | 3.4103 | 2.8013 | 862.25 | 0.056027 | 40.6469 | 2.5846
841 | 16.8 | 2.836 | 339.65 | 1.0177 | 841 | 16.8 | 2.856 | 541.65 | 3.2499 | 841 | 16.8 | 2.724 | 1709.3 | 5.1233 | 2.8053 | 863.5333 | 0.056107 | 40.7074 | 3.4516
842 | 16.82 | 2.839 | 341.35 | 1.0215 | 842 | 16.82 | 2.857 | 542.2 | 0.54193 | 842 | 16.82 | 2.73 | 1711 | 10.2609 | 2.8087 | 864.85 | 0.056173 | 40.7694 | 2.8806
843 | 16.84 | 2.843 | 341.9 | 1.3665 | 843 | 16.84 | 2.861 | 541.9 | 2.1682 | 843 | 16.84 | 2.733 | 1713.5 | 5.1368 | 2.8123 | 865.7667 | 0.056247 | 40.8126 | 3.1728
844 | 16.86 | 2.848 | 343.3 | 1.713 | 844 | 16.86 | 2.866 | 542.5 | 2.711 | 844 | 16.86 | 2.736 | 1716.3 | 5.1447 | 2.8167 | 867.3667 | 0.056333 | 40.8881 | 3.7551
845 | 16.88 | 2.851 | 345 | 1.0325 | 845 | 16.88 | 2.87 | 541.9 | 2.1688 | 845 | 16.88 | 2.739 | 1719.1 | 5.1531 | 2.82 | 868.6667 | 0.0564 | 40.9493 | 2.8934
846 | 16.9 | 2.855 | 346.4 | 1.3828 | 846 | 16.9 | 2.874 | 542.75 | 2.1693 | 846 | 16.9 | 2.742 | 1721.35 | 5.1607 | 2.8237 | 870.1667 | 0.056473 | 41.0201 | 3.1879
847 | 16.92 | 2.857 | 347.75 | 0.69415 | 847 | 16.92 | 2.875 | 542.2 | 0.54247 | 847 | 16.92 | 2.744 | 1723.85 | 3.4452 | 2.8253 | 871.2667 | 0.056507 | 41.0719 | 1.4512
848 | 16.94 | 2.861 | 347.75 | 1.391 | 848 | 16.94 | 2.878 | 542.5 | 1.6271 | 848 | 16.94 | 2.748 | 1725.8 | 6.8993 | 2.829 | 872.0167 | 0.05658 | 41.1073 | 3.196
849 | 16.96 | 2.865 | 350 | 1.3955 | 849 | 16.96 | 2.88 | 543.05 | 1.0855 | 849 | 16.96 | 2.753 | 1727.5 | 8.6332 | 2.8327 | 873.5167 | 0.056653 | 41.178 | 3.2001
850 | 16.98 | 2.866 | 350.85 | 0.35042 | 850 | 16.98 | 2.884 | 544.15 | 2.1744 | 850 | 16.98 | 2.753 | 1729.15 | 0 | 2.8343 | 874.7167 | 0.056687 | 41.2345 | 1.4569
851 | 17 | 2.87 | 352.25 | 1.4062 | 851 | 17 | 2.888 | 543.9 | 2.1761 | 851 | 17 | 2.758 | 1731.95 | 8.6527 | 2.8387 | 876.0333 | 0.056773 | 41.2966 | 3.7933
852 | 17.02 | 2.875 | 352.5 | 1.7619 | 852 | 17.02 | 2.891 | 544.45 | 1.6325 | 852 | 17.02 | 2.763 | 1733.6 | 8.6639 | 2.843 | 876.85 | 0.05686 | 41.3351 | 3.7979
853 | 17.04 | 2.876 | 354.5 | 0.3535 | 853 | 17.04 | 2.893 | 544.15 | 1.0886 | 853 | 17.04 | 2.766 | 1736.15 | 5.2046 | 2.845 | 878.2667 | 0.0569 | 41.4019 | 1.7551
854 | 17.06 | 2.881 | 356.15 | 1.7766 | 854 | 17.06 | 2.9 | 545 | 3.812 | 854 | 17.06 | 2.77 | 1738.1 | 6.9485 | 2.8503 | 879.75 | 0.057007 | 41.4718 | 4.688
855 | 17.08 | 2.885 | 357 | 1.4263 | 855 | 17.08 | 2.905 | 545 | 2.725 | 855 | 17.08 | 2.774 | 1740.05 | 6.9563 | 2.8547 | 880.6833 | 0.057093 | 41.5158 | 3.8143
856 | 17.1 | 2.888 | 357.85 | 1.0723 | 856 | 17.1 | 2.908 | 546.1 | 1.6367 | 856 | 17.1 | 2.774 | 1742.55 | 0 | 2.8567 | 882.1667 | 0.057133 | 41.5857 | 1.7629
857 | 17.12 | 2.89 | 360.05 | 0.7179 | 857 | 17.12 | 2.908 | 546.95 | 0 | 857 | 17.12 | 2.777 | 1743.95 | 5.2298 | 2.8583 | 883.65 | 0.057167 | 41.6557 | 1.4715
858 | 17.14 | 2.893 | 360.9 | 1.0814 | 858 | 17.14 | 2.911 | 547.8 | 1.6421 | 858 | 17.14 | 2.781 | 1746.75 | 6.9814 | 2.8617 | 885.15 | 0.057233 | 41.7264 | 2.948
859 | 17.16 | 2.896 | 361.75 | 1.084 | 859 | 17.16 | 2.915 | 548.05 | 2.1917 | 859 | 17.16 | 2.785 | 1748.7 | 6.9909 | 2.8653 | 886.1667 | 0.057307 | 41.7743 | 3.2474
860 | 17.18 | 2.898 | 363.4 | 0.72515 | 860 | 17.18 | 2.918 | 548.35 | 1.6446 | 860 | 17.18 | 2.788 | 1750.95 | 5.2495 | 2.868 | 887.5667 | 0.05736 | 41.8403 | 2.365
861 | 17.2 | 2.903 | 364.25 | 1.8191 | 861 | 17.2 | 2.922 | 549.2 | 2.1951 | 861 | 17.2 | 2.792 | 1753.2 | 7.0083 | 2.8723 | 888.8833 | 0.057447 | 41.9024 | 3.849
862 | 17.22 | 2.907 | 365.35 | 1.4592 | 862 | 17.22 | 2.925 | 549.75 | 1.6484 | 862 | 17.22 | 2.797 | 1755.15 | 8.7709 | 2.8763 | 890.0833 | 0.057527 | 41.9589 | 3.5579
863 | 17.24 | 2.911 | 367.35 | 1.4654 | 863 | 17.24 | 2.929 | 550.3 | 2.2001 | 863 | 17.24 | 2.801 | 1757.35 | 7.025 | 2.8803 | 891.6667 | 0.057607 | 42.0336 | 3.5635
864 | 17.26 | 2.915 | 368.7 | 1.4721 | 864 | 17.26 | 2.933 | 551.7 | 2.204 | 864 | 17.26 | 2.804 | 1758.5 | 5.2738 | 2.884 | 892.9667 | 0.05768 | 42.0949 | 3.2718
865 | 17.28 | 2.919 | 370.1 | 1.4776 | 865 | 17.28 | 2.938 | 552 | 2.7593 | 865 | 17.28 | 2.807 | 1760.45 | 5.2784 | 2.888 | 894.1833 | 0.05776 | 42.1522 | 3.5743
866 | 17.3 | 2.921 | 370.95 | 0.74105 | 866 | 17.3 | 2.942 | 552.8 | 2.2096 | 866 | 17.3 | 2.809 | 1762.4 | 3.5229 | 2.8907 | 895.3833 | 0.057813 | 42.2088 | 2.3861
867 | 17.32 | 2.923 | 372.1 | 0.74305 | 867 | 17.32 | 2.942 | 553.95 | 0 | 867 | 17.32 | 2.811 | 1763.5 | 3.5259 | 2.892 | 896.5167 | 0.05784 | 42.2622 | 1.1946
868 | 17.34 | 2.926 | 373.45 | 1.1183 | 868 | 17.34 | 2.945 | 553.65 | 1.6614 | 868 | 17.34 | 2.815 | 1766.6 | 7.0602 | 2.8953 | 897.9 | 0.057907 | 42.3274 | 2.9907
869 | 17.36 | 2.929 | 374.6 | 1.1221 | 869 | 17.36 | 2.947 | 553.95 | 1.1076 | 869 | 17.36 | 2.819 | 1768.25 | 7.0697 | 2.8983 | 898.9333 | 0.057967 | 42.3761 | 2.6953
870 | 17.38 | 2.932 | 376 | 1.1259 | 870 | 17.38 | 2.951 | 555.05 | 2.218 | 870 | 17.38 | 2.821 | 1769.4 | 3.5377 | 2.9013 | 900.15 | 0.058027 | 42.4335 | 2.6986
871 | 17.4 | 2.937 | 376.55 | 1.8814 | 871 | 17.4 | 2.956 | 555.6 | 2.7766 | 871 | 17.4 | 2.825 | 1771.9 | 7.0826 | 2.906 | 901.35 | 0.05812 | 42.49 | 4.2035
872 | 17.42 | 2.941 | 377.95 | 1.509 | 872 | 17.42 | 2.96 | 555.9 | 2.223 | 872 | 17.42 | 2.83 | 1773.55 | 8.8636 | 2.9103 | 902.4667 | 0.058207 | 42.5427 | 3.9083
873 | 17.44 | 2.943 | 379.05 | 0.757 | 873 | 17.44 | 2.962 | 557.55 | 1.1135 | 873 | 17.44 | 2.833 | 1775.5 | 5.3236 | 2.9127 | 904.0333 | 0.058253 | 42.6165 | 2.1076
874 | 17.46 | 2.947 | 381 | 1.5201 | 874 | 17.46 | 2.967 | 558.1 | 2.7891 | 874 | 17.46 | 2.837 | 1777.2 | 7.1054 | 2.917 | 905.4333 | 0.05834 | 42.6825 | 3.9205
875 | 17.48 | 2.952 | 382.15 | 1.9079 | 875 | 17.48 | 2.971 | 558.1 | 2.2324 | 875 | 17.48 | 2.841 | 1780 | 7.1144 | 2.9213 | 906.75 | 0.058427 | 42.7446 | 3.9264
876 | 17.5 | 2.955 | 382.95 | 1.1477 | 876 | 17.5 | 2.975 | 558.95 | 2.2341 | 876 | 17.5 | 2.843 | 1780.85 | 3.5608 | 2.9243 | 907.5833 | 0.058487 | 42.7839 | 2.7215
877 | 17.52 | 2.955 | 385.5 | 0 | 877 | 17.52 | 2.976 | 560.1 | 0.55952 | 877 | 17.52 | 2.844 | 1783.35 | 1.7821 | 2.925 | 909.65 | 0.0585 | 42.8813 | 0.60574
878 | 17.54 | 2.958 | 385.2 | 1.1561 | 878 | 17.54 | 2.979 | 559.8 | 1.6799 | 878 | 17.54 | 2.848 | 1785.3 | 7.1373 | 2.9283 | 910.1 | 0.058567 | 42.9025 | 3.0329
879 | 17.56 | 2.963 | 387.45 | 1.9316 | 879 | 17.56 | 2.983 | 559.8 | 2.2392 | 879 | 17.56 | 2.852 | 1786.4 | 7.1434 | 2.9327 | 911.2167 | 0.058653 | 42.9552 | 3.9462
880 | 17.58 | 2.966 | 388.55 | 1.164 | 880 | 17.58 | 2.985 | 560.65 | 1.1204 | 880 | 17.58 | 2.855 | 1788.1 | 5.3618 | 2.9353 | 912.4333 | 0.058707 | 43.0125 | 2.4315
881 | 17.6 | 2.97 | 390.25 | 1.5576 | 881 | 17.6 | 2.99 | 560.9 | 2.8039 | 881 | 17.6 | 2.858 | 1789.5 | 5.3664 | 2.9393 | 913.55 | 0.058787 | 43.0652 | 3.652
882 | 17.62 | 2.975 | 391.65 | 1.9547 | 882 | 17.62 | 2.993 | 560.9 | 1.6827 | 882 | 17.62 | 2.862 | 1791.15 | 7.1613 | 2.9433 | 914.5667 | 0.058867 | 43.1131 | 3.6562
883 | 17.64 | 2.977 | 392.2 | 0.78385 | 883 | 17.64 | 2.997 | 562.3 | 2.2464 | 883 | 17.64 | 2.867 | 1793.1 | 8.9606 | 2.947 | 915.8667 | 0.05894 | 43.1744 | 3.3558
884 | 17.66 | 2.979 | 393.3 | 0.7855 | 884 | 17.66 | 3.002 | 560.65 | 2.8074 | 884 | 17.66 | 2.87 | 1794.8 | 5.3819 | 2.9503 | 916.25 | 0.059007 | 43.1924 | 3.0535
885 | 17.68 | 2.984 | 394.4 | 1.9692 | 885 | 17.68 | 3.006 | 562.05 | 2.2454 | 885 | 17.68 | 2.875 | 1797.05 | 8.9796 | 2.955 | 917.8333 | 0.0591 | 43.2671 | 4.2795
886 | 17.7 | 2.986 | 395.8 | 0.7902 | 886 | 17.7 | 3.009 | 561.75 | 1.6857 | 886 | 17.7 | 2.877 | 1798.7 | 3.5957 | 2.9573 | 918.75 | 0.059147 | 43.3103 | 2.1427
887 | 17.72 | 2.988 | 396.65 | 0.79245 | 887 | 17.72 | 3.009 | 561.75 | 0 | 887 | 17.72 | 2.878 | 1800.1 | 1.7994 | 2.9583 | 919.5 | 0.059167 | 43.3456 | 0.91913
888 | 17.74 | 2.992 | 398.35 | 1.59 | 888 | 17.74 | 3.012 | 562.6 | 1.6865 | 888 | 17.74 | 2.882 | 1800.95 | 7.2021 | 2.962 | 920.6333 | 0.05924 | 43.3991 | 3.3736
889 | 17.76 | 2.997 | 400 | 1.9959 | 889 | 17.76 | 3.016 | 562.85 | 2.2509 | 889 | 17.76 | 2.886 | 1803.2 | 7.2083 | 2.9663 | 922.0167 | 0.059327 | 43.4643 | 3.9924
890 | 17.78 | 3 | 400.85 | 1.2013 | 890 | 17.78 | 3.02 | 562.6 | 2.2509 | 890 | 17.78 | 2.888 | 1804 | 3.6072 | 2.9693 | 922.4833 | 0.059387 | 43.4863 | 2.7667
891 | 17.8 | 3.003 | 402.25 | 1.2047 | 891 | 17.8 | 3.024 | 562.85 | 2.2509 | 891 | 17.8 | 2.893 | 1806.25 | 9.0256 | 2.9733 | 923.7833 | 0.059467 | 43.5476 | 3.6925
892 | 17.82 | 3.007 | 405.05 | 1.6146 | 892 | 17.82 | 3.028 | 563.15 | 2.252 | 892 | 17.82 | 2.897 | 1807.95 | 7.2284 | 2.9773 | 925.3833 | 0.059547 | 43.623 | 3.6983
893 | 17.84 | 3.011 | 405.05 | 1.6202 | 893 | 17.84 | 3.03 | 563.45 | 1.1266 | 893 | 17.84 | 2.902 | 1810.15 | 9.0453 | 2.981 | 926.2167 | 0.05962 | 43.6623 | 3.3946
894 | 17.86 | 3.014 | 406.45 | 1.2172 | 894 | 17.86 | 3.034 | 564 | 2.2549 | 894 | 17.86 | 2.906 | 1811.55 | 7.2434 | 2.9847 | 927.3333 | 0.059693 | 43.7149 | 3.3982
895 | 17.88 | 3.016 | 407.85 | 0.8143 | 895 | 17.88 | 3.039 | 564.55 | 2.8214 | 895 | 17.88 | 2.908 | 1812.95 | 3.6245 | 2.9877 | 928.45 | 0.059753 | 43.7676 | 2.7837
896 | 17.9 | 3.019 | 408.65 | 1.2248 | 896 | 17.9 | 3.043 | 564.55 | 2.2582 | 896 | 17.9 | 2.911 | 1814.65 | 5.4414 | 2.991 | 929.2833 | 0.05982 | 43.8068 | 3.0962
897 | 17.92 | 3.021 | 410.05 | 0.8187 | 897 | 17.92 | 3.042 | 566.5 | -0.56553 | 897 | 17.92 | 2.912 | 1815.75 | 1.8152 | 2.9917 | 930.7667 | 0.059833 | 43.8768 | 0.62002
898 | 17.94 | 3.026 | 410.9 | 2.0524 | 898 | 17.94 | 3.046 | 566.8 | 2.2666 | 898 | 17.94 | 2.915 | 1817.15 | 5.4494 | 2.9957 | 931.6167 | 0.059913 | 43.9168 | 3.7248
899 | 17.96 | 3.031 | 410.9 | 2.0545 | 899 | 17.96 | 3.049 | 566.8 | 1.7004 | 899 | 17.96 | 2.92 | 1819.1 | 9.0906 | 3 | 932.2667 | 0.06 | 43.9475 | 4.0384
900 | 17.98 | 3.033 | 412.6 | 0.8235 | 900 | 17.98 | 3.053 | 567.35 | 2.2683 | 900 | 17.98 | 2.923 | 1820.5 | 5.4594 | 3.003 | 933.4833 | 0.06006 | 44.0048 | 2.7986
901 | 18 | 3.036 | 414 | 1.2399 | 901 | 18 | 3.058 | 568.45 | 2.8395 | 901 | 18 | 2.925 | 1822.2 | 3.6427 | 3.0063 | 934.8833 | 0.060127 | 44.0708 | 3.1139
902 | 18.02 | 3.041 | 414.25 | 2.0706 | 902 | 18.02 | 3.061 | 567.9 | 1.7045 | 902 | 18.02 | 2.93 | 1824.15 | 9.1159 | 3.0107 | 935.4333 | 0.060213 | 44.0968 | 4.0524
903 | 18.04 | 3.044 | 414.8 | 1.2436 | 903 | 18.04 | 3.064 | 568.2 | 1.7042 | 903 | 18.04 | 2.934 | 1825.55 | 7.2994 | 3.014 | 936.1833 | 0.06028 | 44.1321 | 3.1194
904 | 18.06 | 3.045 | 416.75 | 0.41577 | 904 | 18.06 | 3.068 | 569.6 | 2.2756 | 904 | 18.06 | 2.937 | 1826.9 | 5.4787 | 3.0167 | 937.75 | 0.060333 | 44.206 | 2.4986
905 | 18.08 | 3.048 | 417.05 | 1.2507 | 905 | 18.08 | 3.074 | 570.95 | 3.4216 | 905 | 18.08 | 2.941 | 1828.9 | 7.3116 | 3.021 | 938.9667 | 0.06042 | 44.2633 | 4.0662
906 | 18.1 | 3.052 | 416.75 | 1.6676 | 906 | 18.1 | 3.077 | 570.15 | 1.7117 | 906 | 18.1 | 2.943 | 1830.3 | 3.6592 | 3.024 | 939.0667 | 0.06048 | 44.268 | 2.8171
907 | 18.12 | 3.055 | 419 | 1.2536 | 907 | 18.12 | 3.077 | 571.55 | 0 | 907 | 18.12 | 2.945 | 1831.65 | 3.6619 | 3.0257 | 940.7333 | 0.060513 | 44.3466 | 1.5665
908 | 18.14 | 3.059 | 419.3 | 1.6766 | 908 | 18.14 | 3.08 | 572.35 | 1.7159 | 908 | 18.14 | 2.949 | 1834.2 | 7.3317 | 3.0293 | 941.95 | 0.060587 | 44.4039 | 3.4516
909 | 18.16 | 3.064 | 420.7 | 2.1 | 909 | 18.16 | 3.083 | 573.2 | 1.7183 | 909 | 18.16 | 2.952 | 1835.3 | 5.5043 | 3.033 | 943.0667 | 0.06066 | 44.4566 | 3.4559
910 | 18.18 | 3.066 | 420.7 | 0.8414 | 910 | 18.18 | 3.087 | 574.3 | 2.295 | 910 | 18.18 | 2.956 | 1836.4 | 7.3434 | 3.0363 | 943.8 | 0.060727 | 44.4912 | 3.1448
911 | 18.2 | 3.07 | 421.8 | 1.685 | 911 | 18.2 | 3.091 | 575.15 | 2.2989 | 911 | 18.2 | 2.96 | 1837.25 | 7.3473 | 3.0403 | 944.7333 | 0.060807 | 44.5352 | 3.7771
912 | 18.22 | 3.074 | 422.35 | 1.6883 | 912 | 18.22 | 3.094 | 576.85 | 1.728 | 912 | 18.22 | 2.963 | 1838.95 | 5.5143 | 3.0437 | 946.05 | 0.060873 | 44.5972 | 3.1513
913 | 18.24 | 3.078 | 422.9 | 1.6905 | 913 | 18.24 | 3.097 | 577.95 | 1.7322 | 913 | 18.24 | 2.968 | 1840.35 | 9.1982 | 3.0477 | 947.0667 | 0.060953 | 44.6452 | 3.7862
914 | 18.26 | 3.079 | 423.5 | 0.4232 | 914 | 18.26 | 3.102 | 580.2 | 2.8954 | 914 | 18.26 | 2.972 | 1841.45 | 7.3636 | 3.051 | 948.3833 | 0.06102 | 44.7072 | 3.1591
915 | 18.28 | 3.082 | 424.05 | 1.2713 | 915 | 18.28 | 3.107 | 581.3 | 2.9038 | 915 | 18.28 | 2.975 | 1843.7 | 5.5277 | 3.0547 | 949.6833 | 0.061093 | 44.7685 | 3.4798
916 | 18.3 | 3.086 | 425.15 | 1.6984 | 916 | 18.3 | 3.11 | 582.7 | 1.746 | 916 | 18.3 | 2.977 | 1844.25 | 3.6879 | 3.0577 | 950.7 | 0.061153 | 44.8164 | 2.8506
917 | 18.32 | 3.088 | 424.6 | 0.84975 | 917 | 18.32 | 3.109 | 583.55 | -0.58312 | 917 | 18.32 | 2.979 | 1845.65 | 3.6899 | 3.0587 | 951.2667 | 0.061173 | 44.8431 | 0.95098
918 | 18.34 | 3.092 | 426.25 | 1.7017 | 918 | 18.34 | 3.113 | 584.95 | 2.337 | 918 | 18.34 | 2.982 | 1847.05 | 5.5391 | 3.0623 | 952.75 | 0.061247 | 44.9131 | 3.4907
919 | 18.36 | 3.097 | 427.4 | 2.1341 | 919 | 18.36 | 3.118 | 586.9 | 2.9296 | 919 | 18.36 | 2.987 | 1848.15 | 9.238 | 3.0673 | 954.15 | 0.061347 | 44.9791 | 4.7672
920 | 18.38 | 3.1 | 427.65 | 1.2826 | 920 | 18.38 | 3.121 | 587.75 | 1.762 | 920 | 18.38 | 2.991 | 1849.85 | 7.396 | 3.0707 | 955.0833 | 0.061413 | 45.0231 | 3.1821
921 | 18.4 | 3.102 | 428.25 | 0.8559 | 921 | 18.4 | 3.124 | 589.4 | 1.7657 | 921 | 18.4 | 2.992 | 1850.95 | 1.8504 | 3.0727 | 956.2 | 0.061453 | 45.0757 | 1.9113
922 | 18.42 | 3.106 | 428.8 | 1.7141 | 922 | 18.42 | 3.129 | 589.95 | 2.9484 | 922 | 18.42 | 2.997 | 1852.35 | 9.2582 | 3.0773 | 957.0333 | 0.061547 | 45.115 | 4.4642
923 | 18.44 | 3.109 | 430.2 | 1.2885 | 923 | 18.44 | 3.132 | 590.8 | 1.7711 | 923 | 18.44 | 3.002 | 1854.6 | 9.2674 | 3.081 | 958.5333 | 0.06162 | 45.1857 | 3.5119
924 | 18.46 | 3.111 | 430.75 | 0.86095 | 924 | 18.46 | 3.136 | 592.2 | 2.366 | 924 | 18.46 | 3.005 | 1856 | 5.5659 | 3.084 | 959.65 | 0.06168 | 45.2383 | 2.8773
925 | 18.48 | 3.114 | 431.6 | 1.2935 | 925 | 18.48 | 3.14 | 592.5 | 2.3694 | 925 | 18.48 | 3.009 | 1857.1 | 7.4262 | 3.0877 | 960.4 | 0.061753 | 45.2737 | 3.5201
926 | 18.5 | 3.119 | 432.4 | 2.16 | 926 | 18.5 | 3.144 | 593.9 | 2.3728 | 926 | 18.5 | 3.011 | 1857.65 | 3.7148 | 3.0913 | 961.3167 | 0.061827 | 45.3169 | 3.5231
927 | 18.52 | 3.122 | 433.25 | 1.2985 | 927 | 18.52 | 3.143 | 594.45 | -0.59418 | 927 | 18.52 | 3.012 | 1859.05 | 1.8583 | 3.0923 | 962.25 | 0.061847 | 45.3609 | 0.96178
928 | 18.54 | 3.125 | 434.65 | 1.3019 | 928 | 18.54 | 3.147 | 596.1 | 2.3811 | 928 | 18.54 | 3.015 | 1859.9 | 5.5784 | 3.0957 | 963.55 | 0.061913 | 45.4222 | 3.2097
929 | 18.56 | 3.129 | 434.95 | 1.7392 | 929 | 18.56 | 3.151 | 596.65 | 2.3855 | 929 | 18.56 | 3.02 | 1861.3 | 9.303 | 3.1 | 964.3 | 0.062 | 45.4575 | 4.177
930 | 18.58 | 3.133 | 435.5 | 1.7409 | 930 | 18.58 | 3.155 | 598.05 | 2.3894 | 930 | 18.58 | 3.024 | 1862.4 | 7.4474 | 3.104 | 965.3167 | 0.06208 | 45.5055 | 3.8592
931 | 18.6 | 3.134 | 436.05 | 0.43577 | 931 | 18.6 | 3.158 | 598.9 | 1.7954 | 931 | 18.6 | 3.026 | 1863.25 | 3.7256 | 3.106 | 966.0667 | 0.06212 | 45.5408 | 1.9314
932 | 18.62 | 3.138 | 436.6 | 1.7453 | 932 | 18.62 | 3.162 | 600.85 | 2.3995 | 932 | 18.62 | 3.031 | 1864.9 | 9.3204 | 3.1103 | 967.45 | 0.062207 | 45.606 | 4.1893
933 | 18.64 | 3.141 | 437.45 | 1.3111 | 933 | 18.64 | 3.165 | 602 | 1.8043 | 933 | 18.64 | 3.036 | 1865.75 | 9.3266 | 3.114 | 968.4 | 0.06228 | 45.6508 | 3.5491
934 | 18.66 | 3.144 | 438.3 | 1.3136 | 934 | 18.66 | 3.169 | 603.4 | 2.4108 | 934 | 18.66 | 3.039 | 1867.15 | 5.5994 | 3.1173 | 969.6167 | 0.062347 | 45.7082 | 3.23
935 | 18.68 | 3.149 | 438.85 | 2.1929 | 935 | 18.68 | 3.174 | 605.05 | 3.0211 | 935 | 18.68 | 3.042 | 1868 | 5.6027 | 3.1217 | 970.6333 | 0.062433 | 45.7561 | 4.2039
936 | 18.7 | 3.153 | 439.95 | 1.7576 | 936 | 18.7 | 3.177 | 606.15 | 1.8168 | 936 | 18.7 | 3.045 | 1869.4 | 5.6061 | 3.125 | 971.8333 | 0.0625 | 45.8127 | 3.2374
937 | 18.72 | 3.156 | 440.8 | 1.3211 | 937 | 18.72 | 3.177 | 607.3 | 0 | 937 | 18.72 | 3.047 | 1870.8 | 3.7402 | 3.1267 | 972.9667 | 0.062533 | 45.8661 | 1.6207
938 | 18.74 | 3.159 | 441.35 | 1.3232 | 938 | 18.74 | 3.18 | 607.85 | 1.8227 | 938 | 18.74 | 3.049 | 1871.9 | 3.7427 | 3.1293 | 973.7 | 0.062587 | 45.9007 | 2.5956
939 | 18.76 | 3.163 | 442.45 | 1.7676 | 939 | 18.76 | 3.185 | 608.7 | 3.0414 | 939 | 18.76 | 3.054 | 1873.3 | 9.363 | 3.134 | 974.8167 | 0.06268 | 45.9533 | 4.5465
940 | 18.78 | 3.165 | 442.75 | 0.8852 | 940 | 18.78 | 3.188 | 608.95 | 1.8265 | 940 | 18.78 | 3.058 | 1874.15 | 7.4949 | 3.137 | 975.2833 | 0.06274 | 45.9753 | 2.9252
941 | 18.8 | 3.169 | 444.15 | 1.7738 | 941 | 18.8 | 3.191 | 610.35 | 1.8289 | 941 | 18.8 | 3.061 | 1875.25 | 5.6241 | 3.1403 | 976.5833 | 0.062807 | 46.0366 | 3.2531
942 | 18.82 | 3.17 | 444.7 | 0.44442 | 942 | 18.82 | 3.195 | 612.05 | 2.4448 | 942 | 18.82 | 3.065 | 1876.35 | 7.5032 | 3.1433 | 977.7 | 0.062867 | 46.0892 | 2.9314
943 | 18.84 | 3.174 | 446.4 | 1.7822 | 943 | 18.84 | 3.2 | 614.25 | 3.0658 | 943 | 18.84 | 3.07 | 1877.2 | 9.3839 | 3.148 | 979.2833 | 0.06296 | 46.1639 | 4.5663
944 | 18.86 | 3.178 | 447.2 | 1.7872 | 944 | 18.86 | 3.202 | 614.85 | 1.2291 | 944 | 18.86 | 3.074 | 1878.05 | 7.5105 | 3.1513 | 980.0333 | 0.063027 | 46.1992 | 3.2655
945 | 18.88 | 3.182 | 447.5 | 1.7894 | 945 | 18.88 | 3.208 | 615.65 | 3.6915 | 945 | 18.88 | 3.076 | 1879.15 | 3.7572 | 3.1553 | 980.7667 | 0.063107 | 46.2338 | 3.9216
946 | 18.9 | 3.187 | 448.9 | 2.241 | 946 | 18.9 | 3.209 | 616.8 | 0.61622 | 946 | 18.9 | 3.078 | 1880.3 | 3.7594 | 3.158 | 982 | 0.06316 | 46.2919 | 2.617
947 | 18.92 | 3.189 | 448.9 | 0.8978 | 947 | 18.92 | 3.21 | 617.6 | 0.6172 | 947 | 18.92 | 3.079 | 1881.1 | 1.8807 | 3.1593 | 982.5333 | 0.063187 | 46.3171 | 1.3097
948 | 18.94 | 3.192 | 449.75 | 1.348 | 948 | 18.94 | 3.214 | 619 | 2.4732 | 948 | 18.94 | 3.083 | 1882.25 | 7.5267 | 3.163 | 983.6667 | 0.06326 | 46.3705 | 3.6047
949 | 18.96 | 3.197 | 450.55 | 2.2507 | 949 | 18.96 | 3.219 | 619.85 | 3.0971 | 949 | 18.96 | 3.088 | 1883.05 | 9.4132 | 3.168 | 984.4833 | 0.06336 | 46.409 | 4.9204
950 | 18.98 | 3.2 | 451.15 | 1.3526 | 950 | 18.98 | 3.222 | 620.7 | 1.8608 | 950 | 18.98 | 3.092 | 1883.9 | 7.5339 | 3.1713 | 985.25 | 0.063427 | 46.4451 | 3.2829
951 | 19 | 3.201 | 451.4 | 0.45127 | 951 | 19 | 3.224 | 622.65 | 1.2434 | 951 | 19 | 3.093 | 1884.45 | 1.8842 | 3.1727 | 986.1667 | 0.063453 | 46.4883 | 1.3143
952 | 19.02 | 3.204 | 452.25 | 1.3555 | 952 | 19.02 | 3.23 | 623.2 | 3.7375 | 952 | 19.02 | 3.097 | 1885.85 | 7.5406 | 3.177 | 987.1 | 0.06354 | 46.5323 | 4.2754
953 | 19.04 | 3.209 | 453.1 | 2.2634 | 953 | 19.04 | 3.234 | 624.9 | 2.4962 | 953 | 19.04 | 3.102 | 1886.7 | 9.4314 | 3.1817 | 988.2333 | 0.063633 | 46.5858 | 4.6091
954 | 19.06 | 3.212 | 454.75 | 1.3618 | 954 | 19.06 | 3.237 | 625.15 | 1.8751 | 954 | 19.06 | 3.106 | 1888.1 | 7.5496 | 3.185 | 989.3333 | 0.0637 | 46.6376 | 3.2959
955 | 19.08 | 3.215 | 455.3 | 1.3651 | 955 | 19.08 | 3.241 | 625.7 | 2.5017 | 955 | 19.08 | 3.109 | 1889.5 | 5.6664 | 3.1883 | 990.1667 | 0.063767 | 46.6769 | 3.2992
956 | 19.1 | 3.219 | 455.9 | 1.8224 | 956 | 19.1 | 3.242 | 626.55 | 0.62612 | 956 | 19.1 | 3.111 | 1889.8 | 3.7793 | 3.1907 | 990.75 | 0.063813 | 46.7044 | 2.3111
957 | 19.12 | 3.222 | 457 | 1.3694 | 957 | 19.12 | 3.243 | 627.95 | 0.62725 | 957 | 19.12 | 3.113 | 1890.6 | 3.7804 | 3.1927 | 991.85 | 0.063853 | 46.7563 | 1.9826
958 | 19.14 | 3.224 | 457 | 0.914 | 958 | 19.14 | 3.247 | 629.35 | 2.5146 | 958 | 19.14 | 3.117 | 1890.6 | 7.5624 | 3.196 | 992.3167 | 0.06392 | 46.7783 | 3.3069
959 | 19.16 | 3.228 | 458.65 | 1.8313 | 959 | 19.16 | 3.252 | 630.45 | 3.1495 | 959 | 19.16 | 3.121 | 1892.3 | 7.5658 | 3.2003 | 993.8 | 0.064007 | 46.8482 | 4.3033
960 | 19.18 | 3.231 | 458.95 | 1.3764 | 960 | 19.18 | 3.256 | 631.05 | 2.523 | 960 | 19.18 | 3.124 | 1892.85 | 5.6777 | 3.2037 | 994.2833 | 0.064073 | 46.871 | 3.3135
961 | 19.2 | 3.233 | 460.05 | 0.919 | 961 | 19.2 | 3.259 | 632.7 | 1.8956 | 961 | 19.2 | 3.127 | 1893.15 | 5.679 | 3.2063 | 995.3 | 0.064127 | 46.9189 | 2.6528
962 | 19.22 | 3.237 | 460.65 | 1.8414 | 962 | 19.22 | 3.263 | 633 | 2.5314 | 962 | 19.22 | 3.131 | 1894.55 | 7.5754 | 3.2103 | 996.0667 | 0.064207 | 46.955 | 3.9827
963 | 19.24 | 3.242 | 461.2 | 2.3046 | 963 | 19.24 | 3.268 | 634.4 | 3.1685 | 963 | 19.24 | 3.137 | 1895.65 | 11.3706 | 3.2157 | 997.0833 | 0.064313 | 47.003 | 5.3151
964 | 19.26 | 3.245 | 461.75 | 1.3844 | 964 | 19.26 | 3.27 | 635.2 | 1.2696 | 964 | 19.26 | 3.14 | 1896.2 | 5.6878 | 3.2183 | 997.7167 | 0.064367 | 47.0328 | 2.6597
965 | 19.28 | 3.248 | 462.85 | 1.3869 | 965 | 19.28 | 3.274 | 635.2 | 2.5408 | 965 | 19.28 | 3.143 | 1897.3 | 5.6902 | 3.2217 | 998.45 | 0.064433 | 47.0674 | 3.3269
966 | 19.3 | 3.252 | 463.7 | 1.8531 | 966 | 19.3 | 3.275 | 635.8 | 0.6355 | 966 | 19.3 | 3.144 | 1898.7 | 1.898 | 3.2237 | 999.4 | 0.064473 | 47.1122 | 1.9979
967 | 19.32 | 3.256 | 464 | 1.8554 | 967 | 19.32 | 3.277 | 636.9 | 1.2727 | 967 | 19.32 | 3.147 | 1898.7 | 5.6961 | 3.2267 | 999.8667 | 0.064533 | 47.1342 | 2.9989
968 | 19.34 | 3.257 | 464.25 | 0.46413 | 968 | 19.34 | 3.281 | 637.45 | 2.5487 | 968 | 19.34 | 3.15 | 1899 | 5.6966 | 3.2293 | 1000.2333 | 0.064587 | 47.1515 | 2.6668
969 | 19.36 | 3.26 | 465.1 | 1.394 | 969 | 19.36 | 3.286 | 637.45 | 3.1872 | 969 | 19.36 | 3.156 | 1900.95 | 11.3999 | 3.234 | 1001.1667 | 0.06468 | 47.1954 | 4.6699
970 | 19.38 | 3.263 | 465.95 | 1.3966 | 970 | 19.38 | 3.289 | 638.55 | 1.914 | 970 | 19.38 | 3.159 | 1900.95 | 5.7028 | 3.237 | 1001.8167 | 0.06474 | 47.2261 | 3.0045
971 | 19.4 | 3.266 | 465.95 | 1.3979 | 971 | 19.4 | 3.292 | 638.55 | 1.9156 | 971 | 19.4 | 3.161 | 1902.35 | 3.8033 | 3.2397 | 1002.2833 | 0.064793 | 47.2481 | 2.6721
972 | 19.42 | 3.271 | 466.5 | 2.3311 | 972 | 19.42 | 3.296 | 639.4 | 2.5559 | 972 | 19.42 | 3.165 | 1903.75 | 7.6122 | 3.244 | 1003.2167 | 0.06488 | 47.2921 | 4.3452
973 | 19.44 | 3.274 | 467.35 | 1.4008 | 973 | 19.44 | 3.301 | 639.95 | 3.1984 | 973 | 19.44 | 3.171 | 1903.75 | 11.4225 | 3.2487 | 1003.6833 | 0.064973 | 47.3141 | 4.6828
974 | 19.46 | 3.278 | 467.9 | 1.8705 | 974 | 19.46 | 3.305 | 640.25 | 2.5604 | 974 | 19.46 | 3.174 | 1904.85 | 5.7129 | 3.2523 | 1004.3333 | 0.065047 | 47.3447 | 3.6814
975 | 19.48 | 3.281 | 469 | 1.4054 | 975 | 19.48 | 3.307 | 641.35 | 1.2816 | 975 | 19.48 | 3.176 | 1905.15 | 3.81 | 3.2547 | 1005.1667 | 0.065093 | 47.384 | 2.3444
976 | 19.5 | 3.285 | 469.55 | 1.8771 | 976 | 19.5 | 3.309 | 640.55 | 1.2819 | 976 | 19.5 | 3.178 | 1905.4 | 3.8105 | 3.2573 | 1005.1667 | 0.065147 | 47.384 | 2.6804
977 | 19.52 | 3.288 | 469 | 1.4078 | 977 | 19.52 | 3.311 | 641.1 | 1.2816 | 977 | 19.52 | 3.181 | 1906.55 | 5.7179 | 3.26 | 1005.55 | 0.0652 | 47.4021 | 2.681
978 | 19.54 | 3.288 | 469.3 | 0 | 978 | 19.54 | 3.315 | 642.5 | 2.5672 | 978 | 19.54 | 3.184 | 1907.1 | 5.7205 | 3.2623 | 1006.3 | 0.065247 | 47.4374 | 2.3472
979 | 19.56 | 3.293 | 469.55 | 2.3471 | 979 | 19.56 | 3.319 | 643.6 | 2.5722 | 979 | 19.56 | 3.188 | 1908.2 | 7.6306 | 3.2667 | 1007.1167 | 0.065333 | 47.4759 | 4.3624
980 | 19.58 | 3.297 | 469.85 | 1.8788 | 980 | 19.58 | 3.323 | 644.15 | 2.5755 | 980 | 19.58 | 3.192 | 1908.5 | 7.6334 | 3.2707 | 1007.5 | 0.065413 | 47.494 | 4.0292
981 | 19.6 | 3.299 | 470.7 | 0.94055 | 981 | 19.6 | 3.325 | 645 | 1.2892 | 981 | 19.6 | 3.195 | 1909.35 | 5.7268 | 3.273 | 1008.35 | 0.06546 | 47.5341 | 2.3518
982 | 19.62 | 3.304 | 470.95 | 2.3541 | 982 | 19.62 | 3.33 | 646.1 | 3.2277 | 982 | 19.62 | 3.199 | 1910.45 | 7.6396 | 3.2777 | 1009.1667 | 0.065553 | 47.5726 | 4.7075
983 | 19.64 | 3.309 | 472.1 | 2.3576 | 983 | 19.64 | 3.336 | 645.85 | 3.8758 | 983 | 19.64 | 3.205 | 1911.55 | 11.466 | 3.2833 | 1009.8333 | 0.065667 | 47.604 | 5.7205
984 | 19.66 | 3.311 | 472.35 | 0.94445 | 984 | 19.66 | 3.34 | 646.4 | 2.5845 | 984 | 19.66 | 3.208 | 1911.3 | 5.7343 | 3.2863 | 1010.0167 | 0.065727 | 47.6126 | 3.0298
985 | 19.68 | 3.314 | 473.2 | 1.4183 | 985 | 19.68 | 3.34 | 646.7 | 0 | 985 | 19.68 | 3.21 | 1912.15 | 3.8234 | 3.288 | 1010.6833 | 0.06576 | 47.6441 | 1.6839
986 | 19.7 | 3.318 | 473.2 | 1.8928 | 986 | 19.7 | 3.342 | 646.1 | 1.2928 | 986 | 19.7 | 3.212 | 1913.25 | 3.8254 | 3.2907 | 1010.85 | 0.065813 | 47.6519 | 2.6954
987 | 19.72 | 3.32 | 473.75 | 0.94695 | 987 | 19.72 | 3.345 | 645.55 | 1.9375 | 987 | 19.72 | 3.215 | 1914.1 | 5.741 | 3.2933 | 1011.1333 | 0.065867 | 47.6653 | 2.696
988 | 19.74 | 3.322 | 474.05 | 0.9478 | 988 | 19.74 | 3.348 | 646.95 | 1.9387 | 988 | 19.74 | 3.219 | 1914.65 | 7.6575 | 3.2963 | 1011.8833 | 0.065927 | 47.7006 | 3.0345
989 | 19.76 | 3.326 | 474.05 | 1.8962 | 989 | 19.76 | 3.353 | 646.4 | 3.2334 | 989 | 19.76 | 3.223 | 1915.2 | 7.6597 | 3.3007 | 1011.8833 | 0.066013 | 47.7006 | 4.3848
990 | 19.78 | 3.33 | 474.9 | 1.8979 | 990 | 19.78 | 3.356 | 646.95 | 1.94 | 990 | 19.78 | 3.227 | 1915.5 | 7.6614 | 3.3043 | 1012.45 | 0.066087 | 47.7274 | 3.7113
991 | 19.8 | 3.333 | 475.7 | 1.4259 | 991 | 19.8 | 3.359 | 647.25 | 1.9413 | 991 | 19.8 | 3.229 | 1916.05 | 3.8316 | 3.307 | 1013 | 0.06614 | 47.7533 | 2.7006
992 | 19.82 | 3.337 | 476.25 | 1.9039 | 992 | 19.82 | 3.364 | 647.25 | 3.2362 | 992 | 19.82 | 3.233 | 1916.6 | 7.6653 | 3.3113 | 1013.3667 | 0.066227 | 47.7706 | 4.3905
993 | 19.84 | 3.342 | 476.55 | 2.382 | 993 | 19.84 | 3.369 | 647.25 | 3.2363 | 993 | 19.84 | 3.238 | 1917.7 | 9.5857 | 3.3163 | 1013.8333 | 0.066327 | 47.7926 | 5.068
994 | 19.86 | 3.345 | 477.1 | 1.4305 | 994 | 19.86 | 3.37 | 646.95 | 0.6471 | 994 | 19.86 | 3.242 | 1918 | 7.6714 | 3.319 | 1014.0167 | 0.06638 | 47.8012 | 2.7038
995 | 19.88 | 3.346 | 477.1 | 0.4771 | 995 | 19.88 | 3.372 | 646.7 | 1.2936 | 995 | 19.88 | 3.242 | 1918.25 | 0 | 3.32 | 1014.0167 | 0.0664 | 47.8012 | 1.014
996 | 19.9 | 3.349 | 477.4 | 1.4318 | 996 | 19.9 | 3.375 | 647.5 | 1.9413 | 996 | 19.9 | 3.245 | 1919.1 | 5.756 | 3.323 | 1014.6667 | 0.06646 | 47.8318 | 3.043
997 | 19.92 | 3.352 | 477.1 | 1.4317 | 997 | 19.92 | 3.378 | 647.25 | 1.9421 | 997 | 19.92 | 3.249 | 1919.4 | 7.677 | 3.3263 | 1014.5833 | 0.066527 | 47.8279 | 3.3821
998 | 19.94 | 3.355 | 477.95 | 1.4326 | 998 | 19.94 | 3.383 | 647.5 | 3.2369 | 998 | 19.94 | 3.251 | 1920.25 | 3.8396 | 3.3297 | 1015.2333 | 0.066593 | 47.8586 | 3.383
999 | 19.96 | 3.36 | 478.25 | 2.3905 | 999 | 19.96 | 3.387 | 647.8 | 2.5906 | 999 | 19.96 | 3.256 | 1920.5 | 9.6019 | 3.3343 | 1015.5167 | 0.066687 | 47.8719 | 4.7384
1000 | 19.98 | 3.364 | 478.25 | 1.913 | 1000 | 19.98 | 3.39 | 648.65 | 1.9447 | 1000 | 19.98 | 3.26 | 1920.5 | 7.682 | 3.338 | 1015.8 | 0.06676 | 47.8853 | 3.7241
1001 | 20 | 3.367 | 478.8 | 1.4356 | 1001 | 20 | 3.394 | 649.2 | 2.5957 | 1001 | 20 | 3.262 | 1921.6 | 3.8421 | 3.341 | 1016.5333 | 0.06682 | 47.9198 | 3.0485
1002 | 20.02 | 3.37 | 479.05 | 1.4368 | 1002 | 20.02 | 3.399 | 648.9 | 3.2452 | 1002 | 20.02 | 3.266 | 1922.75 | 7.6887 | 3.345 | 1016.9 | 0.0669 | 47.9371 | 4.0669
1003 | 20.04 | 3.374 | 478.5 | 1.9151 | 1003 | 20.04 | 3.403 | 649.75 | 2.5973 | 1003 | 20.04 | 3.272 | 1923 | 11.5372 | 3.3497 | 1017.0833 | 0.066993 | 47.9458 | 4.746
1004 | 20.06 | 3.378 | 479.05 | 1.9151 | 1004 | 20.06 | 3.405 | 650.3 | 1.3 | 1004 | 20.06 | 3.276 | 1923.85 | 7.6937 | 3.353 | 1017.7333 | 0.06706 | 47.9764 | 3.3914
1005 | 20.08 | 3.379 | 479.35 | 0.4792 | 1005 | 20.08 | 3.406 | 650.6 | 0.65045 | 1005 | 20.08 | 3.276 | 1924.15 | 0 | 3.3537 | 1018.0333 | 0.067073 | 47.9906 | 0.67859
1006 | 20.1 | 3.382 | 479.9 | 1.4389 | 1006 | 20.1 | 3.409 | 651.7 | 1.9534 | 1006 | 20.1 | 3.278 | 1924.4 | 3.8486 | 3.3563 | 1018.6667 | 0.067127 | 48.0204 | 2.7156
1007 | 20.12 | 3.386 | 480.45 | 1.9207 | 1007 | 20.12 | 3.413 | 651.7 | 2.6068 | 1007 | 20.12 | 3.282 | 1924.7 | 7.6982 | 3.3603 | 1018.95 | 0.067207 | 48.0338 | 4.0752
1008 | 20.14 | 3.39 | 480.2 | 1.9213 | 1008 | 20.14 | 3.417 | 653.1 | 2.6096 | 1008 | 20.14 | 3.286 | 1924.7 | 7.6988 | 3.3643 | 1019.3333 | 0.067287 | 48.0518 | 4.0766
1009 | 20.16 | 3.394 | 481 | 1.9224 | 1009 | 20.16 | 3.421 | 654.2 | 2.6146 | 1009 | 20.16 | 3.289 | 1925.55 | 5.7754 | 3.368 | 1020.25 | 0.06736 | 48.095 | 3.7392
1010 | 20.18 | 3.398 | 480.75 | 1.9235 | 1010 | 20.18 | 3.423 | 655.35 | 1.3096 | 1010 | 20.18 | 3.294 | 1926.1 | 9.6291 | 3.3717 | 1020.7333 | 0.067433 | 48.1178 | 3.7418
1011 | 20.2 | 3.4 | 481.3 | 0.96205 | 1011 | 20.2 | 3.427 | 656.75 | 2.6242 | 1011 | 20.2 | 3.296 | 1926.1 | 3.8522 | 3.3743 | 1021.3833 | 0.067487 | 48.1485 | 2.7228
1012 | 20.22 | 3.404 | 481.85 | 1.9263 | 1012 | 20.22 | 3.432 | 658.15 | 3.2872 | 1012 | 20.22 | 3.301 | 1927.75 | 9.6346 | 3.379 | 1022.5833 | 0.06758 | 48.205 | 4.7693
1013 | 20.24 | 3.408 | 481.85 | 1.9274 | 1013 | 20.24 | 3.436 | 657.85 | 2.632 | 1013 | 20.24 | 3.306 | 1928.05 | 9.6395 | 3.3833 | 1022.5833 | 0.067667 | 48.205 | 4.4312
1014 | 20.26 | 3.41 | 481.6 | 0.96345 | 1014 | 20.26 | 3.439 | 659.25 | 1.9757 | 1014 | 20.26 | 3.31 | 1928.05 | 7.7122 | 3.3863 | 1022.9667 | 0.067727 | 48.2231 | 3.0683
1015 | 20.28 | 3.412 | 481.85 | 0.96345 | 1015 | 20.28 | 3.439 | 659.55 | 0 | 1015 | 20.28 | 3.31 | 1928.9 | 0 | 3.387 | 1023.4333 | 0.06774 | 48.2451 | 0.68213
1016 | 20.3 | 3.415 | 482.15 | 1.446 | 1016 | 20.3 | 3.442 | 659.8 | 1.979 | 1016 | 20.3 | 3.312 | 1928.9 | 3.8578 | 3.3897 | 1023.6167 | 0.067793 | 48.2538 | 2.7294
1017 | 20.32 | 3.42 | 481.85 | 2.41 | 1017 | 20.32 | 3.447 | 661.5 | 3.3032 | 1017 | 20.32 | 3.316 | 1929.7 | 7.7172 | 3.3943 | 1024.35 | 0.067887 | 48.2883 | 4.7786
1018 | 20.34 | 3.423 | 483.25 | 1.4477 | 1018 | 20.34 | 3.45 | 661.5 | 1.9845 | 1018 | 20.34 | 3.32 | 1930.85 | 7.7211 | 3.3977 | 1025.2 | 0.067953 | 48.3284 | 3.4159
1019 | 20.36 | 3.427 | 483 | 1.9325 | 1019 | 20.36 | 3.454 | 662.3 | 2.6476 | 1019 | 20.36 | 3.325 | 1930.55 | 9.6535 | 3.402 | 1025.2833 | 0.06804 | 48.3323 | 4.4427
1020 | 20.38 | 3.43 | 483.25 | 1.4494 | 1020 | 20.38 | 3.458 | 663.45 | 2.6515 | 1020 | 20.38 | 3.327 | 1930.85 | 3.8614 | 3.405 | 1025.85 | 0.0681 | 48.359 | 3.0767
1021 | 20.4 | 3.434 | 483.8 | 1.9341 | 1021 | 20.4 | 3.46 | 664.85 | 1.3283 | 1021 | 20.4 | 3.331 | 1931.4 | 7.7245 | 3.4083 | 1026.6833 | 0.068167 | 48.3983 | 3.4209
1022 | 20.42 | 3.437 | 484.1 | 1.4518 | 1022 | 20.42 | 3.465 | 665.65 | 3.3262 | 1022 | 20.42 | 3.335 | 1932.5 | 7.7278 | 3.4123 | 1027.4167 | 0.068247 | 48.4329 | 4.1082
1023 | 20.44 | 3.44 | 485.2 | 1.454 | 1023 | 20.44 | 3.47 | 665.65 | 3.3283 | 1023 | 20.44 | 3.339 | 1931.95 | 7.7289 | 3.4163 | 1027.6 | 0.068327 | 48.4415 | 4.11
1024 | 20.46 | 3.442 | 485.5 | 0.9707 | 1024 | 20.46 | 3.471 | 666.8 | 0.66622 | 1024 | 20.46 | 3.343 | 1931.95 | 7.7278 | 3.4187 | 1028.0833 | 0.068373 | 48.4643 | 2.3983
1025 | 20.48 | 3.445 | 485.2 | 1.456 | 1025 | 20.48 | 3.472 | 666.8 | 0.6668 | 1025 | 20.48 | 3.342 | 1933.1 | -1.9325 | 3.4197 | 1028.3667 | 0.068393 | 48.4777 | 1.0282
1026 | 20.5 | 3.45 | 486.05 | 2.4281 | 1026 | 20.5 | 3.477 | 668.75 | 3.3389 | 1026 | 20.5 | 3.345 | 1933.1 | 5.7993 | 3.424 | 1029.3 | 0.06848 | 48.5217 | 4.4583
1027 | 20.52 | 3.454 | 487.15 | 1.9464 | 1027 | 20.52 | 3.48 | 669.85 | 2.0079 | 1027 | 20.52 | 3.35 | 1933.35 | 9.6661 | 3.428 | 1030.1167 | 0.06856 | 48.5602 | 4.1188
1028 | 20.54 | 3.456 | 487.45 | 0.9746 | 1028 | 20.54 | 3.483 | 670.4 | 2.0104 | 1028 | 20.54 | 3.354 | 1933.9 | 7.7345 | 3.431 | 1030.5833 | 0.06862 | 48.5822 | 3.091
1029 | 20.56 | 3.459 | 488.55 | 1.464 | 1029 | 20.56 | 3.488 | 671.55 | 3.3549 | 1029 | 20.56 | 3.357 | 1933.9 | 5.8017 | 3.4347 | 1031.3333 | 0.068693 | 48.6175 | 3.7802
1030 | 20.58 | 3.464 | 489.95 | 2.4462 | 1030 | 20.58 | 3.491 | 672.4 | 2.0159 | 1030 | 20.58 | 3.361 | 1934.75 | 7.7373 | 3.4387 | 1032.3667 | 0.068773 | 48.6662 | 4.1274
1031 | 20.6 | 3.468 | 490.5 | 1.9609 | 1031 | 20.6 | 3.496 | 673.2 | 3.364 | 1031 | 20.6 | 3.364 | 1934.75 | 5.8042 | 3.4427 | 1032.8167 | 0.068853 | 48.6874 | 4.1304
1032 | 20.62 | 3.47 | 490.8 | 0.9813 | 1032 | 20.62 | 3.5 | 674.05 | 2.6945 | 1032 | 20.62 | 3.369 | 1935.6 | 9.6759 | 3.4463 | 1033.4833 | 0.068927 | 48.7189 | 3.7882
1033 | 20.64 | 3.472 | 490.8 | 0.9816 | 1033 | 20.64 | 3.504 | 674.9 | 2.6979 | 1033 | 20.64 | 3.373 | 1935.85 | 7.7429 | 3.4497 | 1033.85 | 0.068993 | 48.7362 | 3.4456
1034 | 20.66 | 3.475 | 491.35 | 1.4732 | 1034 | 20.66 | 3.505 | 675.45 | 0.67517 | 1034 | 20.66 | 3.377 | 1936.7 | 7.7451 | 3.4523 | 1034.5 | 0.069047 | 48.7668 | 2.7578
1035 | 20.68 | 3.478 | 492.2 | 1.4753 | 1035 | 20.68 | 3.506 | 676.55 | 0.676 | 1035 | 20.68 | 3.377 | 1936.7 | 0 | 3.4537 | 1035.15 | 0.069073 | 48.7974 | 1.3798
1036 | 20.7 | 3.482 | 492.75 | 1.9699 | 1036 | 20.7 | 3.509 | 678.5 | 2.0326 | 1036 | 20.7 | 3.38 | 1937 | 5.8106 | 3.457 | 1036.0833 | 0.06914 | 48.8414 | 3.4521
1037 | 20.72 | 3.487 | 493.85 | 2.4665 | 1037 | 20.72 | 3.514 | 679.35 | 3.3946 | 1037 | 20.72 | 3.384 | 1936.45 | 7.7469 | 3.4617 | 1036.55 | 0.069233 | 48.8634 | 4.8361
1038 | 20.74 | 3.49 | 494.45 | 1.4825 | 1038 | 20.74 | 3.517 | 680.2 | 2.0393 | 1038 | 20.74 | 3.388 | 1937 | 7.7469 | 3.465 | 1037.2167 | 0.0693 | 48.8949 | 3.4563
1039 | 20.76 | 3.492 | 496.4 | 0.99085 | 1039 | 20.76 | 3.521 | 681.85 | 2.7241 | 1039 | 20.76 | 3.391 | 1937 | 5.811 | 3.468 | 1038.4167 | 0.06936 | 48.9514 | 3.1135
1040 | 20.78 | 3.497 | 496.65 | 2.4826 | 1040 | 20.78 | 3.525 | 682.7 | 2.7291 | 1040 | 20.78 | 3.395 | 1937.55 | 7.7491 | 3.4723 | 1038.9667 | 0.069447 | 48.9774 | 4.501
1041 | 20.8 | 3.5 | 496.95 | 1.4904 | 1041 | 20.8 | 3.527 | 682.7 | 1.3654 | 1041 | 20.8 | 3.399 | 1938.65 | 7.7524 | 3.4753 | 1039.4333 | 0.069507 | 48.9994 | 3.1176
1042 | 20.82 | 3.5 | 497.2 | 0 | 1042 | 20.82 | 3.532 | 684.1 | 3.417 | 1042 | 20.82 | 3.402 | 1938.1 | 5.8151 | 3.478 | 1039.8 | 0.06956 | 49.0166 | 2.7723
1043 | 20.84 | 3.505 | 498.9 | 2.4902 | 1043 | 20.84 | 3.536 | 685.5 | 2.7392 | 1043 | 20.84 | 3.406 | 1938.95 | 7.7541 | 3.4823 | 1041.1167 | 0.069647 | 49.0787 | 4.5087
1044 | 20.86 | 3.509 | 498.9 | 1.9956 | 1044 | 20.86 | 3.536 | 686.05 | 0 | 1044 | 20.86 | 3.411 | 1939.2 | 9.6954 | 3.4853 | 1041.3833 | 0.069707 | 49.0913 | 3.1238
1045 | 20.88 | 3.513 | 499.75 | 1.9973 | 1045 | 20.88 | 3.538 | 687.45 | 1.3735 | 1045 | 20.88 | 3.41 | 1938.95 | -1.9391 | 3.487 | 1042.05 | 0.06974 | 49.1227 | 1.7362
1046 | 20.9 | 3.516 | 500.6 | 1.5005 | 1046 | 20.9 | 3.544 | 689.15 | 4.1298 | 1046 | 20.9 | 3.413 | 1940.05 | 5.8185 | 3.491 | 1043.2667 | 0.06982 | 49.1801 | 4.1706
1047 | 20.92 | 3.521 | 501.15 | 2.5044 | 1047 | 20.92 | 3.548 | 689.7 | 2.7577 | 1047 | 20.92 | 3.419 | 1939.8 | 11.6396 | 3.496 | 1043.55 | 0.06992 | 49.1934 | 5.217
1048 | 20.94 | 3.523 | 502.25 | 1.0034 | 1048 | 20.94 | 3.551 | 690.8 | 2.0708 | 1048 | 20.94 | 3.422 | 1939.8 | 5.8194 | 3.4987 | 1044.2833 | 0.069973 | 49.228 | 2.7838
1049 | 20.96 | 3.527 | 502.8 | 2.0101 | 1049 | 20.96 | 3.555 | 691.65 | 2.7649 | 1049 | 20.96 | 3.424 | 1940.6 | 3.8804 | 3.502 | 1045.0167 | 0.07004 | 49.2626 | 3.4822
1050 | 20.98 | 3.53 | 503.65 | 1.5097 | 1050 | 20.98 | 3.559 | 693.05 | 2.7694 | 1050 | 20.98 | 3.428 | 1941.45 | 7.7641 | 3.5057 | 1046.05 | 0.070113 | 49.3113 | 3.8336
1051 | 21 | 3.532 | 504.2 | 1.0079 | 1051 | 21 | 3.564 | 694.15 | 3.468 | 1051 | 21 | 3.432 | 1940.9 | 7.7647 | 3.5093 | 1046.4167 | 0.070187 | 49.3286 | 3.8362
1052 | 21.02 | 3.534 | 505.05 | 1.0092 | 1052 | 21.02 | 3.567 | 695.3 | 2.0842 | 1052 | 21.02 | 3.437 | 1941.45 | 9.7059 | 3.5127 | 1047.2667 | 0.070253 | 49.3686 | 3.4895
1053 | 21.04 | 3.538 | 505.9 | 2.0219 | 1053 | 21.04 | 3.568 | 696.7 | 0.696 | 1053 | 21.04 | 3.441 | 1941.75 | 7.7664 | 3.5157 | 1048.1167 | 0.070313 | 49.4087 | 3.1431
1054 | 21.06 | 3.543 | 507 | 2.5323 | 1054 | 21.06 | 3.569 | 696.95 | 0.69682 | 1054 | 21.06 | 3.443 | 1942 | 3.8838 | 3.5183 | 1048.65 | 0.070367 | 49.4338 | 2.7957
1055 | 21.08 | 3.546 | 507.55 | 1.5218 | 1055 | 21.08 | 3.573 | 698.9 | 2.7917 | 1055 | 21.08 | 3.444 | 1941.75 | 1.9419 | 3.521 | 1049.4 | 0.07042 | 49.4692 | 2.7974
1056 | 21.1 | 3.55 | 508.4 | 2.0319 | 1056 | 21.1 | 3.578 | 699.45 | 3.4959 | 1056 | 21.1 | 3.446 | 1942 | 3.8838 | 3.5247 | 1049.95 | 0.070493 | 49.4951 | 3.8488
1057 | 21.12 | 3.555 | 508.4 | 2.542 | 1057 | 21.12 | 3.582 | 701.15 | 2.8012 | 1057 | 21.12 | 3.453 | 1942.55 | 13.5959 | 3.53 | 1050.7 | 0.0706 | 49.5305 | 5.6017
1058 | 21.14 | 3.556 | 508.7 | 0.50855 | 1058 | 21.14 | 3.584 | 702.8 | 1.404 | 1058 | 21.14 | 3.456 | 1942.85 | 5.8281 | 3.532 | 1051.45 | 0.07064 | 49.5658 | 2.1022
1059 | 21.16 | 3.559 | 509.25 | 1.5269 | 1059 | 21.16 | 3.587 | 703.95 | 2.1101 | 1059 | 21.16 | 3.458 | 1942.85 | 3.8857 | 3.5347 | 1052.0167 | 0.070693 | 49.5925 | 2.8046
1060 | 21.18 | 3.563 | 509.25 | 2.037 | 1060 | 21.18 | 3.592 | 704.8 | 3.5219 | 1060 | 21.18 | 3.462 | 1943.4 | 7.7725 | 3.539 | 1052.4833 | 0.07078 | 49.6145 | 4.5597
1061 | 21.2 | 3.564 | 509.8 | 0.50952 | 1061 | 21.2 | 3.597 | 707.55 | 3.5309 | 1061 | 21.2 | 3.467 | 1943.4 | 9.717 | 3.5427 | 1053.5833 | 0.070853 | 49.6664 | 3.8611
1062 | 21.22 | 3.568 | 509.5 | 2.0386 | 1062 | 21.22 | 3.6 | 708.15 | 2.1236 | 1062 | 21.22 | 3.471 | 1944.25 | 7.7753 | 3.5463 | 1053.9667 | 0.070927 | 49.6845 | 3.8638
1063 | 21.24 | 3.573 | 509.8 | 2.5482 | 1063 | 21.24 | 3.601 | 708.95 | 0.70855 | 1063 | 21.24 | 3.474 | 1943.95 | 5.8323 | 3.5493 | 1054.2333 | 0.070987 | 49.697 | 3.1623
1064 | 21.26 | 3.576 | 510.05 | 1.5298 | 1064 | 21.26 | 3.603 | 710.95 | 1.4199 | 1064 | 21.26 | 3.477 | 1944.55 | 5.8327 | 3.552 | 1055.1833 | 0.07104 | 49.7418 | 2.8126
1065 | 21.28 | 3.578 | 510.9 | 1.0209 | 1065 | 21.28 | 3.606 | 711.75 | 2.134 | 1065 | 21.28 | 3.478 | 1944.8 | 1.9447 | 3.554 | 1055.8167 | 0.07108 | 49.7717 | 2.111
1066 | 21.3 | 3.582 | 512.05 | 2.0459 | 1066 | 21.3 | 3.611 | 712.9 | 3.5616 | 1066 | 21.3 | 3.482 | 1944.55 | 7.7787 | 3.5583 | 1056.5 | 0.071167 | 49.8039 | 4.5767
1067 | 21.32 | 3.586 | 510.9 | 2.0459 | 1067 | 21.32 | 3.615 | 713.7 | 2.8532 | 1067 | 21.32 | 3.487 | 1944.55 | 9.7227 | 3.5627 | 1056.3833 | 0.071253 | 49.7984 | 4.5779
1068 | 21.34 | 3.59 | 511.75 | 2.0453 | 1068 | 21.34 | 3.618 | 715.4 | 2.1436 | 1068 | 21.34 | 3.49 | 1945.1 | 5.8345 | 3.566 | 1057.4167 | 0.07132 | 49.8471 | 3.523
1069 | 21.36 | 3.593 | 512.3 | 1.5361 | 1069 | 21.36 | 3.621 | 716.25 | 2.1475 | 1069 | 21.36 | 3.492 | 1945.1 | 3.8902 | 3.5687 | 1057.8833 | 0.071373 | 49.8691 | 2.8204
1070 | 21.38 | 3.594 | 512.85 | 0.51257 | 1070 | 21.38 | 3.626 | 717.35 | 3.584 | 1070 | 21.38 | 3.496 | 1944.55 | 7.7793 | 3.572 | 1058.25 | 0.07144 | 49.8864 | 3.5269
1071 | 21.4 | 3.598 | 511.75 | 2.0492 | 1071 | 21.4 | 3.63 | 718.2 | 2.8711 | 1071 | 21.4 | 3.501 | 1945.1 | 9.7241 | 3.5763 | 1058.35 | 0.071527 | 49.8911 | 4.586
1072 | 21.42 | 3.602 | 512.6 | 2.0487 | 1072 | 21.42 | 3.632 | 719.05 | 1.4373 | 1072 | 21.42 | 3.505 | 1945.65 | 7.7815 | 3.5797 | 1059.1 | 0.071593 | 49.9265 | 3.5291
1073 | 21.44 | 3.606 | 512.6 | 2.0504 | 1073 | 21.44 | 3.634 | 720.4 | 1.4394 | 1073 | 21.44 | 3.507 | 1945.95 | 3.8916 | 3.5823 | 1059.65 | 0.071647 | 49.9524 | 2.825
1074 | 21.46 | 3.61 | 512.3 | 2.0498 | 1074 | 21.46 | 3.636 | 721.55 | 1.442 | 1074 | 21.46 | 3.509 | 1945.65 | 3.8916 | 3.585 | 1059.8333 | 0.0717 | 49.961 | 2.826
1075 | 21.48 | 3.613 | 512.85 | 1.5377 | 1075 | 21.48 | 3.64 | 722.4 | 2.8879 | 1075 | 21.48 | 3.511 | 1945.95 | 3.8916 | 3.588 | 1060.4 | 0.07176 | 49.9877 | 3.1804
1076 | 21.5 | 3.615 | 512.85 | 1.0257 | 1076 | 21.5 | 3.645 | 724.35 | 3.6169 | 1076 | 21.5 | 3.514 | 1946.2 | 5.8382 | 3.5913 | 1061.1333 | 0.071827 | 50.0223 | 3.5359
1077 | 21.52 | 3.62 | 512.6 | 2.5636 | 1077 | 21.52 | 3.649 | 725.15 | 2.899 | 1077 | 21.52 | 3.52 | 1945.95 | 11.6765 | 3.5963 | 1061.2333 | 0.071927 | 50.027 | 5.3059
1078 | 21.54 | 3.623 | 512.3 | 1.5374 | 1078 | 21.54 | 3.651 | 726.3 | 1.4514 | 1078 | 21.54 | 3.523 | 1946.5 | 5.8387 | 3.599 | 1061.7 | 0.07198 | 50.049 | 2.8306
1079 | 21.56 | 3.624 | 513.15 | 0.51272 | 1079 | 21.56 | 3.655 | 726.55 | 2.9057 | 1079 | 21.56 | 3.525 | 1945.65 | 3.8921 | 3.6013 | 1061.7833 | 0.072027 | 50.0529 | 2.4774
1080 | 21.58 | 3.627 | 512.85 | 1.539 | 1080 | 21.58 | 3.661 | 726.85 | 4.3602 | 1080 | 21.58 | 3.529 | 1946.2 | 7.7837 | 3.6057 | 1061.9667 | 0.072113 | 50.0616 | 4.6015
1081 | 21.6 | 3.632 | 512.05 | 2.5623 | 1081 | 21.6 | 3.664 | 728.25 | 2.1827 | 1081 | 21.6 | 3.536 | 1947.3 | 13.6273 | 3.6107 | 1062.5333 | 0.072213 | 50.0883 | 5.3113
1082 | 21.62 | 3.635 | 513.7 | 1.5386 | 1082 | 21.62 | 3.666 | 728.8 | 1.457 | 1082 | 21.62 | 3.539 | 1947.3 | 5.8419 | 3.6133 | 1063.2667 | 0.072267 | 50.1229 | 2.8344
1083 | 21.64 | 3.639 | 514 | 2.0554 | 1083 | 21.64 | 3.667 | 729.35 | 0.72907 | 1083 | 21.64 | 3.541 | 1946.75 | 3.894 | 3.6157 | 1063.3667 | 0.072313 | 50.1276 | 2.4811
1084 | 21.66 | 3.643 | 513.7 | 2.0554 | 1084 | 21.66 | 3.67 | 730.75 | 2.1902 | 1084 | 21.66 | 3.542 | 1945.95 | 1.9463 | 3.6183 | 1063.4667 | 0.072367 | 50.1323 | 2.8358
1085 | 21.68 | 3.645 | 514 | 1.0277 | 1085 | 21.68 | 3.674 | 731.6 | 2.9247 | 1085 | 21.68 | 3.545 | 1946.5 | 5.8387 | 3.6213 | 1064.0333 | 0.072427 | 50.159 | 3.1913
1086 | 21.7 | 3.65 | 514.25 | 2.5706 | 1086 | 21.7 | 3.678 | 732.15 | 2.9275 | 1086 | 21.7 | 3.55 | 1946.5 | 9.7325 | 3.626 | 1064.3 | 0.07252 | 50.1716 | 4.9661
1087 | 21.72 | 3.653 | 515.1 | 1.544 | 1087 | 21.72 | 3.681 | 733.25 | 2.1981 | 1087 | 21.72 | 3.554 | 1946.2 | 7.7854 | 3.6293 | 1064.85 | 0.072587 | 50.1975 | 3.5486
1088 | 21.74 | 3.655 | 515.1 | 1.0302 | 1088 | 21.74 | 3.684 | 734.4 | 2.2015 | 1088 | 21.74 | 3.557 | 1946.75 | 5.8394 | 3.632 | 1065.4167 | 0.07264 | 50.2242 | 2.8404
1089 | 21.76 | 3.658 | 515.1 | 1.5453 | 1089 | 21.76 | 3.688 | 735.25 | 2.9393 | 1089 | 21.76 | 3.56 | 1946.75 | 5.8403 | 3.6353 | 1065.7 | 0.072707 | 50.2376 | 3.5519
1090 | 21.78 | 3.662 | 515.4 | 2.061 | 1090 | 21.78 | 3.693 | 736.65 | 3.6797 | 1090 | 21.78 | 3.564 | 1946.75 | 7.787 | 3.6397 | 1066.2667 | 0.072793 | 50.2643 | 4.6193
1091 | 21.8 | 3.666 | 516.2 | 2.0632 | 1091 | 21.8 | 3.697 | 737.2 | 2.9477 | 1091 | 21.8 | 3.57 | 1946.75 | 11.6805 | 3.6443 | 1066.7167 | 0.072887 | 50.2855 | 4.977
1092 | 21.82 | 3.67 | 516.8 | 2.066 | 1092 | 21.82 | 3.697 | 738.6 | 0 | 1092 | 21.82 | 3.573 | 1947.6 | 5.8415 | 3.6467 | 1067.6667 | 0.072933 | 50.3303 | 2.4901
1093 | 21.84 | 3.673 | 516.5 | 1.55 | 1093 | 21.84 | 3.7 | 739.7 | 2.2175 | 1093 | 21.84 | 3.574 | 1947.9 | 1.9477 | 3.649 | 1068.0333 | 0.07298 | 50.3476 | 2.4916
1094 | 21.86 | 3.677 | 516.8 | 2.0666 | 1094 | 21.86 | 3.704 | 740 | 2.9594 | 1094 | 21.86 | 3.575 | 1947.05 | 1.9475 | 3.652 | 1067.95 | 0.07304 | 50.3436 | 3.204
1095 | 21.88 | 3.68 | 516.8 | 1.5504 | 1095 | 21.88 | 3.708 | 740.25 | 2.9605 | 1095 | 21.88 | 3.579 | 1947.3 | 7.7887 | 3.6557 | 1068.1167 | 0.073113 | 50.3515 | 3.9161
1096 | 21.9 | 3.682 | 516.8 | 1.0336 | 1096 | 21.9 | 3.712 | 741.65 | 2.9638 | 1096 | 21.9 | 3.584 | 1947.9 | 9.738 | 3.6593 | 1068.7833 | 0.073187 | 50.3829 | 3.9176
1097 | 21.92 | 3.685 | 516.8 | 1.5504 | 1097 | 21.92 | 3.716 | 742.75 | 2.9688 | 1097 | 21.92 | 3.587 | 1947.9 | 5.8437 | 3.6627 | 1069.15 | 0.073253 | 50.4002 | 3.5632
1098 | 21.94 | 3.687 | 516.5 | 1.0333 | 1098 | 21.94 | 3.718 | 743.35 | 1.4861 | 1098 | 21.94 | 3.591 | 1947.05 | 7.7899 | 3.6653 | 1068.9667 | 0.073307 | 50.3916 | 2.8508
1099 | 21.96 | 3.69 | 517.35 | 1.5508 | 1099 | 21.96 | 3.722 | 745.3 | 2.9773 | 1099 | 21.96 | 3.595 | 1947.05 | 7.7882 | 3.669 | 1069.9 | 0.07338 | 50.4356 | 3.9213
1100 | 21.98 | 3.695 | 516.8 | 2.5854 | 1100 | 21.98 | 3.727 | 746.4 | 3.7292 | 1100 | 21.98 | 3.599 | 1947.3 | 7.7887 | 3.6737 | 1070.1667 | 0.073473 | 50.4481 | 4.9935
1101 | 22 | 3.7 | 518.2 | 2.5875 | 1101 | 22 | 3.731 | 746.4 | 2.9856 | 1101 | 22 | 3.603 | 1947.6 | 7.7898 | 3.678 | 1070.7333 | 0.07356 | 50.4749 | 4.6386
1102 | 22.02 | 3.704 | 517.9 | 2.0722 | 1102 | 22.02 | 3.731 | 748.35 | 0 | 1102 | 22.02 | 3.606 | 1947.3 | 5.8423 | 3.6803 | 1071.1833 | 0.073607 | 50.4961 | 2.4989
1103 | 22.04 | 3.706 | 518.45 | 1.0363 | 1103 | 22.04 | 3.734 | 748.65 | 2.2455 | 1103 | 22.04 | 3.606 | 1947.3 | 0 | 3.682 | 1071.4667 | 0.07364 | 50.5094 | 1.7855
1104 | 22.06 | 3.709 | 517.9 | 1.5545 | 1104 | 22.06 | 3.737 | 749.2 | 2.2468 | 1104 | 22.06 | 3.609 | 1947.05 | 5.8415 | 3.685 | 1071.3833 | 0.0737 | 50.5055 | 3.2143
1105 | 22.08 | 3.713 | 516.8 | 2.0694 | 1105 | 22.08 | 3.74 | 750.85 | 2.2501 | 1105 | 22.08 | 3.613 | 1947.05 | 7.7882 | 3.6887 | 1071.5667 | 0.073773 | 50.5141 | 3.9287
1106 | 22.1 | 3.714 | 517.9 | 0.51735 | 1106 | 22.1 | 3.745 | 753.4 | 3.7606 | 1106 | 22.1 | 3.618 | 1946.75 | 9.7345 | 3.6923 | 1072.6833 | 0.073847 | 50.5668 | 3.9311
1107 | 22.12 | 3.718 | 517.9 | 2.0716 | 1107 | 22.12 | 3.749 | 753.4 | 3.0136 | 1107 | 22.12 | 3.622 | 1947.9 | 7.7893 | 3.6963 | 1073.0667 | 0.073927 | 50.5848 | 4.2915
1108 | 22.14 | 3.722 | 517.9 | 2.0716 | 1108 | 22.14 | 3.752 | 755.35 | 2.2631 | 1108 | 22.14 | 3.625 | 1947.05 | 5.8424 | 3.6997 | 1073.4333 | 0.073993 | 50.6021 | 3.5775
1109 | 22.16 | 3.725 | 517.35 | 1.5529 | 1109 | 22.16 | 3.758 | 755.9 | 4.5338 | 1109 | 22.16 | 3.628 | 1947.3 | 5.8415 | 3.7037 | 1073.5167 | 0.074073 | 50.6061 | 4.2939
1110 | 22.18 | 3.729 | 517.35 | 2.0694 | 1110 | 22.18 | 3.761 | 756.2 | 2.2682 | 1110 | 22.18 | 3.634 | 1947.6 | 11.6847 | 3.708 | 1073.7167 | 0.07416 | 50.6155 | 4.6523
1111 | 22.2 | 3.733 | 517.9 | 2.0705 | 1111 | 22.2 | 3.764 | 756.45 | 2.269 | 1111 | 22.2 | 3.637 | 1947.05 | 5.842 | 3.7113 | 1073.8 | 0.074227 | 50.6194 | 3.5792
1112 | 22.22 | 3.736 | 517.9 | 1.5537 | 1112 | 22.22 | 3.763 | 757 | -0.75672 | 1112 | 22.22 | 3.64 | 1947.6 | 5.842 | 3.713 | 1074.1667 | 0.07426 | 50.6367 | 1.79
1113 | 22.24 | 3.739 | 517.9 | 1.5537 | 1113 | 22.24 | 3.767 | 757.3 | 3.0286 | 1113 | 22.24 | 3.641 | 1946.75 | 1.9472 | 3.7157 | 1073.9833 | 0.074313 | 50.6281 | 2.8642
1114 | 22.26 | 3.742 | 518.45 | 1.5545 | 1114 | 22.26 | 3.772 | 758.7 | 3.79 | 1114 | 22.26 | 3.644 | 1946.2 | 5.8394 | 3.7193 | 1074.45 | 0.074387 | 50.6501 | 3.9388
1115 | 22.28 | 3.745 | 518.75 | 1.5558 | 1115 | 22.28 | 3.775 | 759.25 | 2.2769 | 1115 | 22.28 | 3.647 | 1946.75 | 5.8394 | 3.7223 | 1074.9167 | 0.074447 | 50.6721 | 3.2241
1116 | 22.3 | 3.747 | 519 | 1.0377 | 1116 | 22.3 | 3.778 | 760.35 | 2.2794 | 1116 | 22.3 | 3.652 | 1945.95 | 9.7318 | 3.7257 | 1075.1 | 0.074513 | 50.6807 | 3.5834
1117 | 22.32 | 3.751 | 519.55 | 2.0771 | 1117 | 22.32 | 3.782 | 761.2 | 3.0431 | 1117 | 22.32 | 3.655 | 1945.65 | 5.8374 | 3.7293 | 1075.4667 | 0.074587 | 50.698 | 3.9427
1118 | 22.34 | 3.756 | 520.15 | 2.5992 | 1118 | 22.34 | 3.786 | 761.75 | 3.0459 | 1118 | 22.34 | 3.659 | 1946.2 | 7.7837 | 3.7337 | 1076.0333 | 0.074673 | 50.7247 | 4.6616
1119 | 22.36 | 3.758 | 520.4 | 1.0406 | 1119 | 22.36 | 3.789 | 762.6 | 2.2865 | 1119 | 22.36 | 3.662 | 1945.95 | 5.8382 | 3.7363 | 1076.3167 | 0.074727 | 50.7381 | 2.8698
1120 | 22.38 | 3.763 | 521.55 | 2.6049 | 1120 | 22.38 | 3.794 | 763.15 | 3.8144 | 1120 | 22.38 | 3.666 | 1945.95 | 7.7838 | 3.741 | 1076.8833 | 0.07482 | 50.7648 | 5.0241
1121 | 22.4 | 3.766 | 522.1 | 1.5655 | 1121 | 22.4 | 3.796 | 764.85 | 1.528 | 1121 | 22.4 | 3.671 | 1945.95 | 9.7297 | 3.7443 | 1077.6333 | 0.074887 | 50.8001 | 3.5909
1122 | 22.42 | 3.769 | 522.9 | 1.5675 | 1122 | 22.42 | 3.796 | 765.4 | 0 | 1122 | 22.42 | 3.672 | 1945.95 | 1.946 | 3.7457 | 1078.0833 | 0.074913 | 50.8213 | 1.4371
1123 | 22.44 | 3.773 | 523.75 | 2.0933 | 1123 | 22.44 | 3.799 | 765.95 | 2.297 | 1123 | 22.44 | 3.672 | 1945.65 | 0 | 3.748 | 1078.45 | 0.07496 | 50.8386 | 2.516
1124 | 22.46 | 3.776 | 523.75 | 1.5712 | 1124 | 22.46 | 3.805 | 768.45 | 4.6032 | 1124 | 22.46 | 3.677 | 1945.1 | 9.7269 | 3.7527 | 1079.1 | 0.075053 | 50.8693 | 5.0343
1125 | 22.48 | 3.777 | 525.45 | 0.5246 | 1125 | 22.48 | 3.809 | 769.05 | 3.075 | 1125 | 22.48 | 3.682 | 1945.35 | 9.7261 | 3.756 | 1079.95 | 0.07512 | 50.9093 | 3.5984
1126 | 22.5 | 3.781 | 525.15 | 2.1012 | 1126 | 22.5 | 3.813 | 768.75 | 3.0756 | 1126 | 22.5 | 3.686 | 1944.55 | 7.7798 | 3.76 | 1079.4833 | 0.0752 | 50.8873 | 4.3189
1127 | 22.52 | 3.785 | 526 | 2.1023 | 1127 | 22.52 | 3.816 | 770.15 | 2.3083 | 1127 | 22.52 | 3.689 | 1944.8 | 5.834 | 3.7633 | 1080.3167 | 0.075267 | 50.9266 | 3.5997
1128 | 22.54 | 3.788 | 526.55 | 1.5788 | 1128 | 22.54 | 3.821 | 771 | 3.8529 | 1128 | 22.54 | 3.693 | 1945.35 | 7.7803 | 3.7673 | 1080.9667 | 0.075347 | 50.9573 | 4.3226
1129 | 22.56 | 3.791 | 527.95 | 1.5818 | 1129 | 22.56 | 3.824 | 771.55 | 2.3138 | 1129 | 22.56 | 3.696 | 1945.1 | 5.8357 | 3.7703 | 1081.5333 | 0.075407 | 50.984 | 3.2438
1130 | 22.58 | 3.795 | 528.8 | 2.1135 | 1130 | 22.58 | 3.827 | 772.65 | 2.3163 | 1130 | 22.58 | 3.701 | 1944.55 | 9.7241 | 3.7743 | 1082 | 0.075487 | 51.006 | 4.3271
1131 | 22.6 | 3.798 | 529.9 | 1.5881 | 1131 | 22.6 | 3.829 | 774.05 | 1.5467 | 1131 | 22.6 | 3.705 | 1943.95 | 7.777 | 3.7773 | 1082.6333 | 0.075547 | 51.0358 | 3.247
1132 | 22.62 | 3.802 | 531.6 | 2.123 | 1132 | 22.62 | 3.83 | 774.05 | 0.77405 | 1132 | 22.62 | 3.706 | 1944.55 | 1.9442 | 3.7793 | 1083.4 | 0.075587 | 51.072 | 2.166
1133 | 22.64 | 3.805 | 531.6 | 1.5948 | 1133 | 22.64 | 3.834 | 776.55 | 3.1012 | 1133 | 22.64 | 3.708 | 1943.4 | 3.888 | 3.7823 | 1083.85 | 0.075647 | 51.0932 | 3.2509
1134 | 22.66 | 3.807 | 533.25 | 1.0648 | 1134 | 22.66 | 3.839 | 776 | 3.8814 | 1134 | 22.66 | 3.711 | 1943.15 | 5.8298 | 3.7857 | 1084.1333 | 0.075713 | 51.1065 | 3.6133
1135 | 22.68 | 3.811 | 533.8 | 2.1341 | 1135 | 22.68 | 3.842 | 777.7 | 2.3306 | 1135 | 22.68 | 3.717 | 1943.15 | 11.6589 | 3.79 | 1084.8833 | 0.0758 | 51.1419 | 4.6995
1136 | 22.7 | 3.814 | 534.95 | 1.6031 | 1136 | 22.7 | 3.845 | 778.55 | 2.3344 | 1136 | 22.7 | 3.721 | 1942.85 | 7.772 | 3.7933 | 1085.45 | 0.075867 | 51.1686 | 3.6172
1137 | 22.72 | 3.818 | 535.2 | 2.1403 | 1137 | 22.72 | 3.849 | 780.2 | 3.1175 | 1137 | 22.72 | 3.722 | 1942.55 | 1.9427 | 3.7963 | 1085.9833 | 0.075927 | 51.1937 | 3.2571
1138 | 22.74 | 3.822 | 536.35 | 2.1431 | 1138 | 22.74 | 3.853 | 780.5 | 3.1214 | 1138 | 22.74 | 3.727 | 1943.15 | 9.7142 | 3.8007 | 1086.6667 | 0.076013 | 51.226 | 4.7074
1139 | 22.76 | 3.826 | 537.75 | 2.1482 | 1139 | 22.76 | 3.857 | 782.45 | 3.1259 | 1139 | 22.76 | 3.731 | 1942.55 | 7.7714 | 3.8047 | 1087.5833 | 0.076093 | 51.2692 | 4.3485
1140 | 22.78 | 3.829 | 538 | 1.6136 | 1140 | 22.78 | 3.86 | 783.55 | 2.349 | 1140 | 22.78 | 3.735 | 1942.3 | 7.7697 | 3.808 | 1087.95 | 0.07616 | 51.2865 | 3.6259
1141 | 22.8 | 3.832 | 538.85 | 1.6153 | 1141 | 22.8 | 3.86 | 783.85 | 0 | 1141 | 22.8 | 3.738 | 1941.75 | 5.8261 | 3.81 | 1088.15 | 0.0762 | 51.2959 | 2.1761
1142 | 22.82 | 3.836 | 539.7 | 2.1571 | 1142 | 22.82 | 3.863 | 784.4 | 2.3524 | 1142 | 22.82 | 3.738 | 1941.45 | 0 | 3.8123 | 1088.5167 | 0.076247 | 51.3132 | 2.5394
1143 | 22.84 | 3.838 | 539.95 | 1.0797 | 1143 | 22.84 | 3.868 | 785.8 | 3.9255 | 1143 | 22.84 | 3.741 | 1942.3 | 5.8256 | 3.8157 | 1089.35 | 0.076313 | 51.3525 | 3.6298
1144 | 22.86 | 3.84 | 540.5 | 1.0804 | 1144 | 22.86 | 3.872 | 786.9 | 3.1454 | 1144 | 22.86 | 3.746 | 1941.75 | 9.7101 | 3.8193 | 1089.7167 | 0.076387 | 51.3697 | 3.995
1145 | 22.88 | 3.844 | 541.9 | 2.1648 | 1145 | 22.88 | 3.875 | 787.75 | 2.362 | 1145 | 22.88 | 3.75 | 1941.2 | 7.7659 | 3.823 | 1090.2833 | 0.07646 | 51.3964 | 3.9967
1146 | 22.9 | 3.848 | 542.75 | 2.1693 | 1146 | 22.9 | 3.879 | 789.4 | 3.1543 | 1146 | 22.9 | 3.754 | 1940.9 | 7.7642 | 3.827 | 1091.0167 | 0.07654 | 51.431 | 4.3626
1147 | 22.92 | 3.852 | 543.9 | 2.1733 | 1147 | 22.92 | 3.882 | 790 | 2.3691 | 1147 | 22.92 | 3.757 | 1940.05 | 5.8214 | 3.8303 | 1091.3167 | 0.076607 | 51.4452 | 3.6372
1148 | 22.94 | 3.855 | 546.1 | 1.635 | 1148 | 22.94 | 3.886 | 791.95 | 3.1639 | 1148 | 22.94 | 3.761 | 1939.5 | 7.7591 | 3.834 | 1092.5167 | 0.07668 | 51.5017 | 4.0037
1149 | 22.96 | 3.859 | 546.1 | 2.1844 | 1149 | 22.96 | 3.89 | 793.05 | 3.17 | 1149 | 22.96 | 3.764 | 1939.5 | 5.8185 | 3.8377 | 1092.8833 | 0.076753 | 51.519 | 4.0066
1150 | 22.98 | 3.863 | 547.25 | 2.1867 | 1150 | 22.98 | 3.891 | 793.6 | 0.79332 | 1150 | 22.98 | 3.768 | 1939.2 | 7.7574 | 3.8407 | 1093.35 | 0.076813 | 51.541 | 3.2794
1151 | 23 | 3.866 | 548.05 | 1.643 | 1151 | 23 | 3.893 | 795 | 1.5886 | 1151 | 23 | 3.77 | 1938.95 | 3.8782 | 3.843 | 1094 | 0.07686 | 51.5717 | 2.5519
1152 | 23.02 | 3.867 | 548.9 | 0.54847 | 1152 | 23.02 | 3.896 | 795.55 | 2.3858 | 1152 | 23.02 | 3.772 | 1939.2 | 3.8781 | 3.845 | 1094.55 | 0.0769 | 51.5976 | 2.1886
1153 | 23.04 | 3.87 | 549.75 | 1.648 | 1153 | 23.04 | 3.901 | 797.8 | 3.9834 | 1153 | 23.04 | 3.775 | 1938.4 | 5.8164 | 3.8487 | 1095.3167 | 0.076973 | 51.6337 | 4.0148
1154 | 23.06 | 3.874 | 550.85 | 2.2012 | 1154 | 23.06 | 3.906 | 798.1 | 3.9898 | 1154 | 23.06 | 3.78 | 1937.85 | 9.6906 | 3.8533 | 1095.6 | 0.077067 | 51.6471 | 5.1121
1155 | 23.08 | 3.877 | 551.7 | 1.6538 | 1155 | 23.08 | 3.908 | 799.5 | 1.5976 | 1155 | 23.08 | 3.784 | 1937.25 | 7.7502 | 3.8563 | 1096.15 | 0.077127 | 51.673 | 3.2876
1156 | 23.1 | 3.881 | 552.55 | 2.2085 | 1156 | 23.1 | 3.912 | 801.7 | 3.2024 | 1156 | 23.1 | 3.787 | 1937 | 5.8114 | 3.86 | 1097.0833 | 0.0772 | 51.717 | 4.0209
1157 | 23.12 | 3.886 | 553.95 | 2.7663 | 1157 | 23.12 | 3.917 | 800.9 | 4.0065 | 1157 | 23.12 | 3.79 | 1937 | 5.811 | 3.8643 | 1097.2833 | 0.077287 | 51.7264 | 4.7545
1158 | 23.14 | 3.889 | 554.75 | 1.663 | 1158 | 23.14 | 3.921 | 802.25 | 3.2063 | 1158 | 23.14 | 3.795 | 1936.7 | 9.6842 | 3.8683 | 1097.9 | 0.077367 | 51.7555 | 4.3904
1159 | 23.16 | 3.892 | 556.15 | 1.6664 | 1159 | 23.16 | 3.924 | 802.25 | 2.4068 | 1159 | 23.16 | 3.799 | 1937 | 7.7474 | 3.8717 | 1098.4667 | 0.077433 | 51.7822 | 3.6606
1160 | 23.18 | 3.896 | 555.9 | 2.2241 | 1160 | 23.18 | 3.925 | 802.85 | 0.80255 | 1160 | 23.18 | 3.803 | 1936.45 | 7.7469 | 3.8747 | 1098.4 | 0.077493 | 51.7791 | 3.2953
1161 | 23.2 | 3.899 | 557.3 | 1.6698 | 1161 | 23.2 | 3.927 | 803.4 | 1.6063 | 1161 | 23.2 | 3.804 | 1935.6 | 1.936 | 3.8767 | 1098.7667 | 0.077533 | 51.7964 | 2.1972
1162 | 23.22 | 3.9 | 558.95 | 0.55812 | 1162 | 23.22 | 3.93 | 805.6 | 2.4135 | 1162 | 23.22 | 3.805 | 1935.05 | 1.9353 | 3.8783 | 1099.8667 | 0.077567 | 51.8482 | 1.8322
1163 | 23.24 | 3.903 | 559.5 | 1.6777 | 1163 | 23.24 | 3.935 | 806.2 | 4.0295 | 1163 | 23.24 | 3.809 | 1934.75 | 7.7396 | 3.8823 | 1100.15 | 0.077647 | 51.8616 | 4.4
1164 | 23.26 | 3.907 | 560.65 | 2.2403 | 1164 | 23.26 | 3.939 | 807 | 3.2264 | 1164 | 23.26 | 3.814 | 1933.9 | 9.6716 | 3.8867 | 1100.5167 | 0.077733 | 51.8789 | 4.7681
1165 | 23.28 | 3.911 | 561.45 | 2.2442 | 1165 | 23.28 | 3.942 | 808.4 | 2.4231 | 1165 | 23.28 | 3.817 | 1934.2 | 5.8022 | 3.89 | 1101.35 | 0.0778 | 51.9181 | 3.6698
1166 | 23.3 | 3.915 | 562.3 | 2.2475 | 1166 | 23.3 | 3.944 | 809.55 | 1.6179 | 1166 | 23.3 | 3.82 | 1933.65 | 5.8018 | 3.893 | 1101.8333 | 0.07786 | 51.9409 | 3.3048
1167 | 23.32 | 3.919 | 563.45 | 2.2515 | 1167 | 23.32 | 3.949 | 810.65 | 4.0505 | 1167 | 23.32 | 3.824 | 1932.5 | 7.7323 | 3.8973 | 1102.2 | 0.077947 | 51.9582 | 4.7754
1168 | 23.34 | 3.922 | 563.7 | 1.6907 | 1168 | 23.34 | 3.953 | 811.75 | 3.2448 | 1168 | 23.34 | 3.829 | 1933.1 | 9.664 | 3.9013 | 1102.85 | 0.078027 | 51.9888 | 4.4101
1169 | 23.36 | 3.924 | 565.1 | 1.1288 | 1169 | 23.36 | 3.956 | 812.35 | 2.4362 | 1169 | 23.36 | 3.832 | 1932.5 | 5.7984 | 3.904 | 1103.3167 | 0.07808 | 52.0108 | 2.9416
1170 | 23.38 | 3.93 | 565.95 | 3.3932 | 1170 | 23.38 | 3.956 | 813.45 | 0 | 1170 | 23.38 | 3.835 | 1932.5 | 5.7975 | 3.907 | 1103.9667 | 0.07814 | 52.0415 | 3.3109
1171 | 23.4 | 3.931 | 566.2 | 0.56607 | 1171 | 23.4 | 3.959 | 815.7 | 2.4437 | 1171 | 23.4 | 3.836 | 1931.7 | 1.9321 | 3.9087 | 1104.5333 | 0.078173 | 52.0682 | 1.8404
1172 | 23.42 | 3.933 | 567.35 | 1.1335 | 1172 | 23.42 | 3.964 | 816.8 | 4.0812 | 1172 | 23.42 | 3.839 | 1931.4 | 5.7947 | 3.912 | 1105.1833 | 0.07824 | 52.0988 | 3.6829
1173 | 23.44 | 3.936 | 568.75 | 1.7042 | 1173 | 23.44 | 3.968 | 816.8 | 3.2672 | 1173 | 23.44 | 3.844 | 1930.85 | 9.6556 | 3.916 | 1105.4667 | 0.07832 | 52.1122 | 4.4213
1174 | 23.46 | 3.94 | 568.45 | 2.2744 | 1174 | 23.46 | 3.973 | 817.65 | 4.0861 | 1174 | 23.46 | 3.848 | 1930 | 7.7217 | 3.9203 | 1105.3667 | 0.078407 | 52.1075 | 4.7901
1175 | 23.48 | 3.944 | 569.85 | 2.2766 | 1175 | 23.48 | 3.976 | 817.65 | 2.453 | 1175 | 23.48 | 3.851 | 1930 | 5.79 | 3.9237 | 1105.8333 | 0.078473 | 52.1295 | 3.6853
1176 | 23.5 | 3.947 | 570.4 | 1.7104 | 1176 | 23.5 | 3.979 | 818.45 | 2.4542 | 1176 | 23.5 | 3.854 | 1929.45 | 5.7892 | 3.9267 | 1106.1 | 0.078533 | 52.1421 | 3.3179
1177 | 23.52 | 3.95 | 572.65 | 1.7146 | 1177 | 23.52 | 3.984 | 819.3 | 4.0944 | 1177 | 23.52 | 3.859 | 1928.6 | 9.6451 | 3.931 | 1106.85 | 0.07862 | 52.1774 | 4.7947
1178 | 23.54 | 3.954 | 573.2 | 2.2917 | 1178 | 23.54 | 3.987 | 820.45 | 2.4596 | 1178 | 23.54 | 3.863 | 1928.35 | 7.7139 | 3.9347 | 1107.3333 | 0.078693 | 52.2002 | 4.0593
1179 | 23.56 | 3.958 | 575.45 | 2.2973 | 1179 | 23.56 | 3.988 | 820.7 | 0.82057 | 1179 | 23.56 | 3.867 | 1928.05 | 7.7128 | 3.9377 | 1108.0667 | 0.078753 | 52.2348 | 3.3231
1180 | 23.58 | 3.96 | 575.7 | 1.1511 | 1180 | 23.58 | 3.99 | 822.4 | 1.6431 | 1180 | 23.58 | 3.869 | 1926.65 | 3.8547 | 3.9397 | 1108.25 | 0.078793 | 52.2434 | 2.2163
1181 | 23.6 | 3.962 | 576.55 | 1.1523 | 1181 | 23.6 | 3.994 | 822.4 | 3.2896 | 1181 | 23.6 | 3.869 | 1926.35 | 0 | 3.9417 | 1108.4333 | 0.078833 | 52.252 | 2.2167
1182 | 23.62 | 3.967 | 576.55 | 2.8827 | 1182 | 23.62 | 3.999 | 824.05 | 4.1161 | 1182 | 23.62 | 3.874 | 1926.1 | 9.6311 | 3.9467 | 1108.9 | 0.078933 | 52.274 | 5.5433
1183 | 23.64 | 3.97 | 577.4 | 1.7309 | 1183 | 23.64 | 4.002 | 825.45 | 2.4742 | 1183 | 23.64 | 3.878 | 1925.8 | 7.7038 | 3.95 | 1109.55 | 0.079 | 52.3047 | 3.6974
1184 | 23.66 | 3.974 | 577.4 | 2.3096 | 1184 | 23.66 | 4.005 | 826.85 | 2.4785 | 1184 | 23.66 | 3.881 | 1924.7 | 5.7757 | 3.9533 | 1109.65 | 0.079067 | 52.3094 | 3.6987
1185 | 23.68 | 3.978 | 579.35 | 2.3135 | 1185 | 23.68 | 4.008 | 827.4 | 2.4814 | 1185 | 23.68 | 3.885 | 1924.15 | 7.6977 | 3.957 | 1110.3 | 0.07914 | 52.34 | 4.0699
1186 | 23.7 | 3.982 | 579.65 | 2.318 | 1186 | 23.7 | 4.012 | 829.95 | 3.3147 | 1186 | 23.7 | 3.889 | 1924.15 | 7.6966 | 3.961 | 1111.25 | 0.07922 | 52.3848 | 4.4431
1187 | 23.72 | 3.985 | 581.3 | 1.7414 | 1187 | 23.72 | 4.017 | 830.75 | 4.1518 | 1187 | 23.72 | 3.893 | 1924.4 | 7.6971 | 3.965 | 1112.15 | 0.0793 | 52.4273 | 4.4468
1188 | 23.74 | 3.989 | 581.85 | 2.3263 | 1188 | 23.74 | 4.019 | 831.05 | 1.6618 | 1188 | 23.74 | 3.897 | 1923.3 | 7.6954 | 3.9683 | 1112.0667 | 0.079367 | 52.4233 | 3.707
1189 | 23.76 | 3.991 | 582.15 | 1.164 | 1189 | 23.76 | 4.019 | 831.3 | 0 | 1189 | 23.76 | 3.9 | 1922.45 | 5.7686 | 3.97 | 1111.9667 | 0.0794 | 52.4186 | 1.8534
1190 | 23.78 | 3.993 | 583.8 | 1.1659 | 1190 | 23.78 | 4.022 | 833.3 | 2.4969 | 1190 | 23.78 | 3.903 | 1922.2 | 5.767 | 3.9727 | 1113.1 | 0.079453 | 52.472 | 2.9668
1191 | 23.8 | 3.996 | 583.8 | 1.7514 | 1191 | 23.8 | 4.027 | 833 | 4.1657 | 1191 | 23.8 | 3.904 | 1921.9 | 1.922 | 3.9757 | 1112.9 | 0.079513 | 52.4626 | 3.339
1192 | 23.82 | 4 | 584.95 | 2.3375 | 1192 | 23.82 | 4.031 | 834.95 | 3.3359 | 1192 | 23.82 | 3.908 | 1920.5 | 7.6848 | 3.9797 | 1113.4667 | 0.079593 | 52.4893 | 4.4527
1193 | 23.84 | 4.004 | 585.8 | 2.3415 | 1193 | 23.84 | 4.035 | 836.65 | 3.3432 | 1193 | 23.84 | 3.912 | 1919.95 | 7.6809 | 3.9837 | 1114.1333 | 0.079673 | 52.5207 | 4.4552
1194 | 23.86 | 4.008 | 587.45 | 2.3465 | 1194 | 23.86 | 4.039 | 839.15 | 3.3516 | 1194 | 23.86 | 3.917 | 1919.65 | 9.599 | 3.988 | 1115.4167 | 0.07976 | 52.5812 | 4.8307
1195 | 23.88 | 4.01 | 588.3 | 1.1757 | 1195 | 23.88 | 4.042 | 841.1 | 2.5204 | 1195 | 23.88 | 3.919 | 1918 | 3.8377 | 3.9903 | 1115.8 | 0.079807 | 52.5993 | 2.6031
1196 | 23.9 | 4.016 | 589.95 | 3.5348 | 1196 | 23.9 | 4.045 | 842.8 | 2.5259 | 1196 | 23.9 | 3.922 | 1917.45 | 5.7532 | 3.9943 | 1116.7333 | 0.079887 | 52.6433 | 4.4651
1197 | 23.92 | 4.018 | 590.55 | 1.1805 | 1197 | 23.92 | 4.048 | 843.05 | 2.5288 | 1197 | 23.92 | 3.927 | 1917.7 | 9.5879 | 3.9977 | 1117.1 | 0.079953 | 52.6606 | 3.7231
1198 | 23.94 | 4.021 | 592.5 | 1.7746 | 1198 | 23.94 | 4.05 | 844.15 | 1.6872 | 1198 | 23.94 | 3.931 | 1916.6 | 7.6686 | 4.0007 | 1117.75 | 0.080013 | 52.6912 | 3.3523
1199 | 23.96 | 4.023 | 593.05 | 1.1855 | 1199 | 23.96 | 4.052 | 845 | 1.6891 | 1199 | 23.96 | 3.934 | 1916.3 | 5.7494 | 4.003 | 1118.1167 | 0.08006 | 52.7085 | 2.6085
1200 | 23.98 | 4.026 | 594.7 | 1.7816 | 1200 | 23.98 | 4.055 | 846.4 | 2.5371 | 1200 | 23.98 | 3.935 | 1916.3 | 1.9163 | 4.0053 | 1119.1333 | 0.080107 | 52.7565 | 2.6101
1201 | 24 | 4.029 | 596.1 | 1.7862 | 1201 | 24 | 4.061 | 848.1 | 5.0835 | 1201 | 24 | 3.937 | 1914.9 | 3.8312 | 4.009 | 1119.7 | 0.08018 | 52.7832 | 4.1045
1202 | 24.02 | 4.034 | 596.4 | 2.9812 | 1202 | 24.02 | 4.065 | 849.2 | 3.3946 | 1202 | 24.02 | 3.941 | 1913.8 | 7.6574 | 4.0133 | 1119.8 | 0.080267 | 52.7879 | 4.8522
1203 | 24.04 | 4.037 | 598.35 | 1.7921 | 1203 | 24.04 | 4.068 | 850.6 | 2.5497 | 1203 | 24.04 | 3.945 | 1913.25 | 7.6541 | 4.0167 | 1120.7333 | 0.080333 | 52.8319 | 3.7342
1204 | 24.06 | 4.041 | 600.3 | 2.3973 | 1204 | 24.06 | 4.072 | 852 | 3.4052 | 1204 | 24.06 | 3.95 | 1912.95 | 9.5655 | 4.021 | 1121.75 | 0.08042 | 52.8798 | 4.8587
1205 | 24.08 | 4.044 | 600.85 | 1.8017 | 1205 | 24.08 | 4.076 | 853.1 | 3.4102 | 1205 | 24.08 | 3.952 | 1912.4 | 3.8253 | 4.024 | 1122.1167 | 0.08048 | 52.8971 | 3.3658
1206 | 24.1 | 4.048 | 602.8 | 2.4073 | 1206 | 24.1 | 4.079 | 854.25 | 2.561 | 1206 | 24.1 | 3.956 | 1912.15 | 7.6491 | 4.0277 | 1123.0667 | 0.080553 | 52.9419 | 4.1162
1207 | 24.12 | 4.052 | 603.65 | 2.4129 | 1207 | 24.12 | 4.081 | 854.5 | 1.7088 | 1207 | 24.12 | 3.962 | 1911 | 11.4695 | 4.0317 | 1123.05 | 0.080633 | 52.9411 | 4.4922
1208 | 24.14 | 4.053 | 604.5 | 0.60408 | 1208 | 24.14 | 4.082 | 855.9 | 0.8552 | 1208 | 24.14 | 3.966 | 1910.45 | 7.6429 | 4.0337 | 1123.6167 | 0.080673 | 52.9678 | 2.2467
1209 | 24.16 | 4.054 | 607.3 | 0.6059 | 1209 | 24.16 | 4.086 | 857.85 | 3.4275 | 1209 | 24.16 | 3.968 | 1909.35 | 3.8198 | 4.036 | 1124.8333 | 0.08072 | 53.0252 | 2.6232
1210 | 24.18 | 4.058 | 608.7 | 2.432 | 1210 | 24.18 | 4.089 | 859 | 2.5753 | 1210 | 24.18 | 3.968 | 1908.5 | 0 | 4.0383 | 1125.4 | 0.080767 | 53.0519 | 2.6253
1211 | 24.2 | 4.062 | 610.35 | 2.4381 | 1211 | 24.2 | 4.094 | 860.95 | 4.2999 | 1211 | 24.2 | 3.972 | 1906.8 | 7.6306 | 4.0427 | 1126.0333 | 0.080853 | 53.0817 | 4.8781
1212 | 24.22 | 4.067 | 611.75 | 3.0552 | 1212 | 24.22 | 4.098 | 861.75 | 3.4454 | 1212 | 24.22 | 3.976 | 1906.8 | 7.6272 | 4.047 | 1126.7667 | 0.08094 | 53.1163 | 4.8811
1213 | 24.24 | 4.07 | 612.6 | 1.8365 | 1213 | 24.24 | 4.1 | 863.15 | 1.7249 | 1213 | 24.24 | 3.98 | 1906.55 | 7.6267 | 4.05 | 1127.4333 | 0.081 | 53.1477 | 3.3813
1214 | 24.26 | 4.073 | 615.65 | 1.8424 | 1214 | 24.26 | 4.103 | 864.85 | 2.592 | 1214 | 24.26 | 3.983 | 1904.85 | 5.7171 | 4.053 | 1128.45 | 0.08106 | 53.1956 | 3.3838
1215 | 24.28 | 4.077 | 615.95 | 2.4632 | 1215 | 24.28 | 4.107 | 866.25 | 3.4622 | 1215 | 24.28 | 3.986 | 1904.3 | 5.7137 | 4.0567 | 1128.8333 | 0.081133 | 53.2137 | 4.1384
1216 | 24.3 | 4.08 | 618.2 | 1.8512 | 1216 | 24.3 | 4.112 | 867.9 | 4.3354 | 1216 | 24.3 | 3.991 | 1904 | 9.5207 | 4.061 | 1130.0333 | 0.08122 | 53.2703 | 4.8942
1217 | 24.32 | 4.085 | 620.15 | 3.0959 | 1217 | 24.32 | 4.112 | 868.75 | 0 | 1217 | 24.32 | 3.995 | 1902.9 | 7.6138 | 4.064 | 1130.6 | 0.08128 | 53.297 | 3.391
1218 | 24.34 | 4.086 | 621.25 | 0.6207 | 1218 | 24.34 | 4.115 | 870.7 | 2.6092 | 1218 | 24.34 | 3.999 | 1902.05 | 7.6099 | 4.0667 | 1131.3333 | 0.081333 | 53.3316 | 3.0159
1219 | 24.36 | 4.087 | 622.1 | 0.62167 | 1219 | 24.36 | 4.119 | 871.85 | 3.4851 | 1219 | 24.36 | 3.999 | 1901.25 | 0 | 4.0683 | 1131.7333 | 0.081367 | 53.3504 | 1.8859
1220 | 24.38 | 4.091 | 624.35 | 2.4929 | 1220 | 24.38 | 4.123 | 872.95 | 3.4896 | 1220 | 24.38 | 4.002 | 1899.85 | 5.7016 | 4.072 | 1132.3833 | 0.08144 | 53.3811 | 4.1509
1221 | 24.4 | 4.096 | 625.7 | 3.1251 | 1221 | 24.4 | 4.127 | 873.25 | 3.4924 | 1221 | 24.4 | 4.006 | 1899.85 | 7.5994 | 4.0763 | 1132.9333 | 0.081527 | 53.407 | 4.9082
1222 | 24.42 | 4.099 | 626.85 | 1.8788 | 1222 | 24.42 | 4.13 | 875.2 | 2.6227 | 1222 | 24.42 | 4.01 | 1898.7 | 7.5971 | 4.0797 | 1133.5833 | 0.081593 | 53.4376 | 3.7775
1223 | 24.44 | 4.103 | 628.25 | 2.5102 | 1223 | 24.44 | 4.134 | 876.3 | 3.503 | 1223 | 24.44 | 4.014 | 1897.3 | 7.592 | 4.0837 | 1133.95 | 0.081673 | 53.4549 | 4.5351
1224 | 24.46 | 4.106 | 629.9 | 1.8872 | 1224 | 24.46 | 4.138 | 878 | 3.5086 | 1224 | 24.46 | 4.017 | 1897.05 | 5.6915 | 4.087 | 1134.9833 | 0.08174 | 53.5036 | 3.7816
1225 | 24.48 | 4.109 | 632.7 | 1.8939 | 1225 | 24.48 | 4.14 | 878.8 | 1.7568 | 1225 | 24.48 | 4.021 | 1895.65 | 7.5854 | 4.09 | 1135.7167 | 0.0818 | 53.5382 | 3.4061
1226 | 24.5 | 4.113 | 634.65 | 2.5347 | 1226 | 24.5 | 4.142 | 880.75 | 1.7596 | 1226 | 24.5 | 4.025 | 1894.55 | 7.5804 | 4.0933 | 1136.65 | 0.081867 | 53.5822 | 3.7873
1227 | 24.52 | 4.117 | 635.8 | 2.5409 | 1227 | 24.52 | 4.145 | 883 | 2.6456 | 1227 | 24.52 | 4.029 | 1893.7 | 7.5765 | 4.097 | 1137.5 | 0.08194 | 53.6223 | 4.1693
1228 | 24.54 | 4.118 | 637.2 | 0.6365 | 1228 | 24.54 | 4.148 | 883 | 2.649 | 1228 | 24.54 | 4.033 | 1892.85 | 7.5731 | 4.0997 | 1137.6833 | 0.081993 | 53.6309 | 3.0336
1229 | 24.56 | 4.121 | 637.75 | 1.9124 | 1229 | 24.56 | 4.152 | 884.95 | 3.5359 | 1229 | 24.56 | 4.033 | 1891.15 | 0 | 4.102 | 1137.95 | 0.08204 | 53.6435 | 2.6549
1230 | 24.58 | 4.125 | 640.55 | 2.5566 | 1230 | 24.58 | 4.156 | 886.65 | 3.5432 | 1230 | 24.58 | 4.035 | 1891.15 | 3.7823 | 4.1053 | 1139.45 | 0.082107 | 53.7142 | 3.7957
1231 | 24.6 | 4.13 | 641.1 | 3.2041 | 1231 | 24.6 | 4.16 | 886.9 | 3.5471 | 1231 | 24.6 | 4.04 | 1889.5 | 9.4516 | 4.11 | 1139.1667 | 0.0822 | 53.7008 | 5.3168
1232 | 24.62 | 4.133 | 643.05 | 1.9262 | 1232 | 24.62 | 4.162 | 889.15 | 1.776 | 1232 | 24.62 | 4.044 | 1888.4 | 7.5558 | 4.113 | 1140.2 | 0.08226 | 53.7495 | 3.419
1233 | 24.64 | 4.135 | 645.85 | 1.2889 | 1233 | 24.64 | 4.166 | 890.8 | 3.5599 | 1233 | 24.64 | 4.048 | 1888.1 | 7.553 | 4.1163 | 1141.5833 | 0.082327 | 53.8148 | 3.803
1234 | 24.66 | 4.139 | 647.5 | 2.5867 | 1234 | 24.66 | 4.171 | 892.5 | 4.4582 | 1234 | 24.66 | 4.051 | 1886.7 | 5.6622 | 4.1203 | 1142.2333 | 0.082407 | 53.8454 | 4.5676
1235 | 24.68 | 4.144 | 649.2 | 3.2417 | 1235 | 24.68 | 4.173 | 893.35 | 1.7858 | 1235 | 24.68 | 4.055 | 1885.85 | 7.5451 | 4.124 | 1142.8 | 0.08248 | 53.8721 | 4.1892
1236 | 24.7 | 4.146 | 650.85 | 1.3 | 1236 | 24.7 | 4.173 | 894.2 | 0 | 1236 | 24.7 | 4.059 | 1884.45 | 7.5406 | 4.126 | 1143.1667 | 0.08252 | 53.8894 | 2.286
1237 | 24.72 | 4.148 | 652 | 1.3028 | 1237 | 24.72 | 4.177 | 895 | 3.5784 | 1237 | 24.72 | 4.062 | 1884.2 | 5.653 | 4.129 | 1143.7333 | 0.08258 | 53.9161 | 3.4304
1238 | 24.74 | 4.15 | 653.1 | 1.3051 | 1238 | 24.74 | 4.181 | 896.15 | 3.5823 | 1238 | 24.74 | 4.067 | 1881.95 | 9.4154 | 4.1327 | 1143.7333 | 0.082653 | 53.9161 | 4.1937
1239 | 24.76 | 4.153 | 654.8 | 1.9618 | 1239 | 24.76 | 4.185 | 897.55 | 3.5874 | 1239 | 24.76 | 4.067 | 1881.7 | 0 | 4.135 | 1144.6833 | 0.0827 | 53.9609 | 2.6698
1240 | 24.78 | 4.157 | 657 | 2.6236 | 1240 | 24.78 | 4.189 | 899.5 | 3.5941 | 1240 | 24.78 | 4.069 | 1880.3 | 3.762 | 4.1383 | 1145.6 | 0.082767 | 54.0041 | 3.8171
1241 | 24.8 | 4.162 | 658.95 | 3.2899 | 1241 | 24.8 | 4.192 | 900.6 | 2.7002 | 1241 | 24.8 | 4.075 | 1878.3 | 11.2758 | 4.143 | 1145.95 | 0.08286 | 54.0206 | 5.347
1242 | 24.82 | 4.164 | 662.3 | 1.3212 | 1242 | 24.82 | 4.196 | 902.55 | 3.6063 | 1242 | 24.82 | 4.078 | 1877.2 | 5.6333 | 4.146 | 1147.35 | 0.08292 | 54.0866 | 3.44
1243 | 24.84 | 4.169 | 663.7 | 3.315 | 1243 | 24.84 | 4.2 | 903.1 | 3.6113 | 1243 | 24.84 | 4.082 | 1876.65 | 7.5077 | 4.1503 | 1147.8167 | 0.083007 | 54.1086 | 4.9729
1244 | 24.86 | 4.172 | 664.85 | 1.9928 | 1244 | 24.86 | 4.202 | 904.25 | 1.8073 | 1244 | 24.86 | 4.085 | 1874.95 | 5.6274 | 4.153 | 1148.0167 | 0.08306 | 54.118 | 3.0611
1245 | 24.88 | 4.176 | 667.65 | 2.665 | 1245 | 24.88 | 4.205 | 904.8 | 2.7136 | 1245 | 24.88 | 4.089 | 1874.4 | 7.4987 | 4.1567 | 1148.95 | 0.083133 | 54.162 | 4.2111
1246 | 24.9 | 4.178 | 668.45 | 1.3361 | 1246 | 24.9 | 4.207 | 906.75 | 1.8115 | 1246 | 24.9 | 4.093 | 1873 | 7.4948 | 4.1593 | 1149.4 | 0.083187 | 54.1832 | 3.0645
1247 | 24.92 | 4.18 | 671 | 1.3394 | 1247 | 24.92 | 4.209 | 907.85 | 1.8146 | 1247 | 24.92 | 4.097 | 1871.6 | 7.4892 | 4.162 | 1150.15 | 0.08324 | 54.2186 | 3.0661
1248 | 24.94 | 4.183 | 672.4 | 2.0151 | 1248 | 24.94 | 4.214 | 909 | 4.5421 | 1248 | 24.94 | 4.098 | 1870.5 | 1.871 | 4.165 | 1150.6333 | 0.0833 | 54.2414 | 3.4512
1249 | 24.96 | 4.186 | 674.6 | 2.0205 | 1249 | 24.96 | 4.217 | 910.4 | 2.7291 | 1249 | 24.96 | 4.099 | 1868.55 | 1.8695 | 4.1673 | 1151.1833 | 0.083347 | 54.2673 | 2.6855
1250 | 24.98 | 4.191 | 676.55 | 3.3779 | 1250 | 24.98 | 4.221 | 912.9 | 3.6466 | 1250 | 24.98 | 4.103 | 1868 | 7.4731 | 4.1717 | 1152.4833 | 0.083433 | 54.3286 | 4.9913
1251 | 25 | 4.195 | 679.1 | 2.7113 | 1251 | 25 | 4.225 | 913.15 | 3.6521 | 1251 | 25 | 4.108 | 1866.85 | 9.3371 | 4.176 | 1153.0333 | 0.08352 | 54.3545 | 4.9953
1252 | 25.02 | 4.198 | 680.75 | 2.0398 | 1252 | 25.02 | 4.229 | 913.45 | 3.6532 | 1252 | 25.02 | 4.112 | 1864.65 | 7.463 | 4.1797 | 1152.95 | 0.083593 | 54.3506 | 4.2276
1253 | 25.04 | 4.2 | 683 | 1.3637 | 1253 | 25.04 | 4.232 | 915.15 | 2.7429 | 1253 | 25.04 | 4.116 | 1864.1 | 7.4575 | 4.1827 | 1154.0833 | 0.083653 | 54.404 | 3.4606
1254 | 25.06 | 4.204 | 684.65 | 2.7353 | 1254 | 25.06 | 4.235 | 915.4 | 2.7458 | 1254 | 25.06 | 4.119 | 1863.25 | 5.591 | 4.186 | 1154.4333 | 0.08372 | 54.4205 | 3.8475
1255 | 25.08 | 4.207 | 686.05 | 2.0561 | 1255 | 25.08 | 4.236 | 918.2 | 0.9168 | 1255 | 25.08 | 4.124 | 1861.55 | 9.312 | 4.189 | 1155.2667 | 0.08378 | 54.4598 | 3.4646
1256 | 25.1 | 4.209 | 688.85 | 1.3749 | 1256 | 25.1 | 4.239 | 920.45 | 2.758 | 1256 | 25.1 | 4.127 | 1859.6 | 5.5817 | 4.1917 | 1156.3 | 0.083833 | 54.5085 | 3.0821
1257 | 25.12 | 4.211 | 690.8 | 1.3797 | 1257 | 25.12 | 4.243 | 922.4 | 3.6857 | 1257 | 25.12 | 4.131 | 1858.2 | 7.4356 | 4.195 | 1157.1333 | 0.0839 | 54.5478 | 3.8557
1258 | 25.14 | 4.215 | 693.05 | 2.7677 | 1258 | 25.14 | 4.246 | 924.05 | 2.7697 | 1258 | 25.14 | 4.132 | 1856.55 | 1.8574 | 4.1977 | 1157.8833 | 0.083953 | 54.5831 | 3.0867
1259 | 25.16 | 4.219 | 695 | 2.7761 | 1259 | 25.16 | 4.25 | 925.75 | 3.6996 | 1259 | 25.16 | 4.134 | 1855.7 | 3.7123 | 4.201 | 1158.8167 | 0.08402 | 54.6271 | 3.8612
1260 | 25.18 | 4.223 | 696.7 | 2.7834 | 1260 | 25.18 | 4.252 | 927.15 | 1.8529 | 1260 | 25.18 | 4.139 | 1853.45 | 9.2729 | 4.2047 | 1159.1 | 0.084093 | 54.6405 | 4.2495
1261 | 25.2 | 4.226 | 698.9 | 2.0934 | 1261 | 25.2 | 4.257 | 928.55 | 4.6392 | 1261 | 25.2 | 4.143 | 1852.05 | 7.411 | 4.2087 | 1159.8333 | 0.084173 | 54.6751 | 4.6379
1262 | 25.22 | 4.23 | 700.6 | 2.799 | 1262 | 25.22 | 4.26 | 931.35 | 2.7899 | 1262 | 25.22 | 4.146 | 1850.65 | 5.5541 | 4.212 | 1160.8667 | 0.08424 | 54.7238 | 3.8678
1263 | 25.24 | 4.232 | 703.4 | 1.404 | 1263 | 25.24 | 4.263 | 931.9 | 2.7949 | 1263 | 25.24 | 4.149 | 1849.25 | 5.5499 | 4.2147 | 1161.5167 | 0.084293 | 54.7544 | 3.0965
1264 | 25.26 | 4.237 | 704.8 | 3.5205 | 1264 | 25.26 | 4.266 | 933.55 | 2.7982 | 1264 | 25.26 | 4.153 | 1848.7 | 7.3959 | 4.2187 | 1162.35 | 0.084373 | 54.7937 | 4.6477
1265 | 25.28 | 4.24 | 707.55 | 2.1185 | 1265 | 25.28 | 4.267 | 934.95 | 0.93425 | 1265 | 25.28 | 4.157 | 1845.9 | 7.3892 | 4.2213 | 1162.8 | 0.084427 | 54.8149 | 3.1002
1266 | 25.3 | 4.24 | 709.55 | 0 | 1266 | 25.3 | 4.27 | 936.1 | 2.8066 | 1266 | 25.3 | 4.161 | 1845.1 | 7.382 | 4.2237 | 1163.5833 | 0.084473 | 54.8518 | 2.7141
1267 | 25.32 | 4.243 | 711.5 | 2.1316 | 1267 | 25.32 | 4.275 | 937.2 | 4.6833 | 1267 | 25.32 | 4.165 | 1843.4 | 7.377 | 4.2277 | 1164.0333 | 0.084553 | 54.8731 | 4.6552
1268 | 25.34 | 4.248 | 713.45 | 3.5624 | 1268 | 25.34 | 4.279 | 938.05 | 3.7505 | 1268 | 25.34 | 4.165 | 1841.45 | 0 | 4.2307 | 1164.3167 | 0.084613 | 54.8864 | 3.4925
1269 | 25.36 | 4.252 | 714.85 | 2.8566 | 1269 | 25.36 | 4.282 | 938.6 | 2.815 | 1269 | 25.36 | 4.167 | 1840.9 | 3.6823 | 4.2337 | 1164.7833 | 0.084673 | 54.9084 | 3.4937
1270 | 25.38 | 4.255 | 717.05 | 2.1479 | 1270 | 25.38 | 4.285 | 939.7 | 2.8175 | 1270 | 25.38 | 4.174 | 1838.1 | 12.8765 | 4.238 | 1164.95 | 0.08476 | 54.9163 | 5.0478
1271 | 25.4 | 4.258 | 719.3 | 2.1545 | 1271 | 25.4 | 4.289 | 940.55 | 3.7605 | 1271 | 25.4 | 4.177 | 1837 | 5.5126 | 4.2413 | 1165.6167 | 0.084827 | 54.9477 | 3.8843
1272 | 25.42 | 4.261 | 721.8 | 2.1617 | 1272 | 25.42 | 4.292 | 941.4 | 2.8229 | 1272 | 25.42 | 4.18 | 1834.45 | 5.5072 | 4.2443 | 1165.8833 | 0.084887 | 54.9603 | 3.4973
1273 | 25.44 | 4.264 | 724.6 | 2.1696 | 1273 | 25.44 | 4.293 | 942.5 | 0.94195 | 1273 | 25.44 | 4.184 | 1832.5 | 7.3339 | 4.247 | 1166.5333 | 0.08494 | 54.9909 | 3.1099
1274 | 25.46 | 4.269 | 726.3 | 3.6272 | 1274 | 25.46 | 4.296 | 943.35 | 2.8288 | 1274 | 25.46 | 4.188 | 1831.4 | 7.3278 | 4.251 | 1167.0167 | 0.08502 | 55.0137 | 4.6671
1275 | 25.48 | 4.271 | 727.7 | 1.454 | 1275 | 25.48 | 4.3 | 942.8 | 3.7723 | 1275 | 25.48 | 4.191 | 1829.45 | 5.4913 | 4.254 | 1166.65 | 0.08508 | 54.9964 | 3.5005
1276 | 25.5 | 4.27 | 729.65 | -0.72868 | 1276 | 25.5 | 4.303 | 944.2 | 2.8305 | 1276 | 25.5 | 4.195 | 1828.6 | 7.3161 | 4.256 | 1167.4833 | 0.08512 | 55.0357 | 2.3341
1277 | 25.52 | 4.275 | 731.9 | 3.6539 | 1277 | 25.52 | 4.307 | 945.6 | 3.7796 | 1277 | 25.52 | 4.197 | 1825.8 | 3.6544 | 4.2597 | 1167.7667 | 0.085193 | 55.049 | 4.2813
1278 | 25.54 | 4.28 | 733.85 | 3.6644 | 1278 | 25.54 | 4.311 | 946.15 | 3.7835 | 1278 | 25.54 | 4.198 | 1824.7 | 1.8253 | 4.263 | 1168.2333 | 0.08526 | 55.071 | 3.8933
1279 | 25.56 | 4.283 | 735.25 | 2.2037 | 1279 | 25.56 | 4.312 | 946.95 | 0.94655 | 1279 | 25.56 | 4.202 | 1821.05 | 7.2915 | 4.2657 | 1167.75 | 0.085313 | 55.0483 | 3.1146
1280 | 25.58 | 4.287 | 737.75 | 2.946 | 1280 | 25.58 | 4.316 | 948.65 | 3.7912 | 1280 | 25.58 | 4.207 | 1819.95 | 9.1025 | 4.27 | 1168.7833 | 0.0854 | 55.097 | 5.0625
1281 | 25.6 | 4.291 | 739.7 | 2.9549 | 1281 | 25.6 | 4.321 | 949.5 | 4.7454 | 1281 | 25.6 | 4.212 | 1818.55 | 9.0962 | 4.2747 | 1169.25 | 0.085493 | 55.119 | 5.4554
1282 | 25.62 | 4.293 | 741.35 | 1.481 | 1282 | 25.62 | 4.324 | 950.05 | 2.8493 | 1282 | 25.62 | 4.214 | 1816.6 | 3.6352 | 4.277 | 1169.3333 | 0.08554 | 55.1229 | 2.7283
1283 | 25.64 | 4.297 | 743.35 | 2.9694 | 1283 | 25.64 | 4.325 | 951.45 | 0.95075 | 1283 | 25.64 | 4.217 | 1815.45 | 5.4481 | 4.2797 | 1170.0833 | 0.085593 | 55.1583 | 3.1192
1284 | 25.66 | 4.302 | 745 | 3.7209 | 1284 | 25.66 | 4.328 | 951.45 | 2.8544 | 1284 | 25.66 | 4.222 | 1813.5 | 9.0724 | 4.284 | 1169.9833 | 0.08568 | 55.1535 | 5.0701
1285 | 25.68 | 4.301 | 746.1 | -0.74555 | 1285 | 25.68 | 4.331 | 951.15 | 2.8539 | 1285 | 25.68 | 4.226 | 1811.55 | 7.2501 | 4.286 | 1169.6 | 0.08572 | 55.1355 | 2.3396
1286 | 25.7 | 4.303 | 747.5 | 1.4936 | 1286 | 25.7 | 4.335 | 953.1 | 3.8085 | 1286 | 25.7 | 4.228 | 1809.05 | 3.6206 | 4.2887 | 1169.8833 | 0.085773 | 55.1488 | 3.1193
1287 | 25.72 | 4.307 | 750.3 | 2.9956 | 1287 | 25.72 | 4.338 | 953.7 | 2.8602 | 1287 | 25.72 | 4.23 | 1807.1 | 3.6162 | 4.2917 | 1170.3667 | 0.085833 | 55.1716 | 3.5104
1288 | 25.74 | 4.311 | 752.85 | 3.0063 | 1288 | 25.74 | 4.341 | 955.65 | 2.864 | 1288 | 25.74 | 4.233 | 1804.85 | 5.4179 | 4.295 | 1171.1167 | 0.0859 | 55.207 | 3.9025
1289 | 25.76 | 4.315 | 754.8 | 3.0153 | 1289 | 25.76 | 4.344 | 957.05 | 2.8691 | 1289 | 25.76 | 4.237 | 1802.35 | 7.2144 | 4.2987 | 1171.4 | 0.085973 | 55.2203 | 4.2946
1290 | 25.78 | 4.319 | 757.85 | 3.0253 | 1290 | 25.78 | 4.348 | 958.45 | 3.831 | 1290 | 25.78 | 4.242 | 1800.1 | 9.0061 | 4.303 | 1172.1333 | 0.08606 | 55.2549 | 5.0777
1291 | 25.8 | 4.322 | 758.4 | 2.2744 | 1291 | 25.8 | 4.351 | 959.25 | 2.8766 | 1291 | 25.8 | 4.245 | 1799 | 5.3987 | 4.306 | 1172.2167 | 0.08612 | 55.2588 | 3.5165
1292 | 25.82 | 4.325 | 760.95 | 2.279 | 1292 | 25.82 | 4.353 | 960.1 | 1.9193 | 1292 | 25.82 | 4.248 | 1796.75 | 5.3936 | 4.3087 | 1172.6 | 0.086173 | 55.2769 | 3.1264
1293 | 25.84 | 4.328 | 762.05 | 2.2845 | 1293 | 25.84 | 4.355 | 961.5 | 1.9216 | 1293 | 25.84 | 4.252 | 1793.95 | 7.1814 | 4.3117 | 1172.5 | 0.086233 | 55.2722 | 3.5177
1294 | 25.86 | 4.329 | 764 | 0.76302 | 1294 | 25.86 | 4.358 | 963.2 | 2.887 | 1294 | 25.86 | 4.257 | 1792.85 | 8.967 | 4.3147 | 1173.35 | 0.086293 | 55.3122 | 3.5188
1295 | 25.88 | 4.332 | 765.95 | 2.2949 | 1295 | 25.88 | 4.361 | 964.55 | 2.8916 | 1295 | 25.88 | 4.259 | 1789.75 | 3.5826 | 4.3173 | 1173.4167 | 0.086347 | 55.3154 | 3.129
1296 | 25.9 | 4.334 | 767.65 | 1.5336 | 1296 | 25.9 | 4.366 | 966.55 | 4.8277 | 1296 | 25.9 | 4.261 | 1787.55 | 3.5773 | 4.3203 | 1173.9167 | 0.086407 | 55.339 | 3.521
1297 | 25.92 | 4.338 | 770.15 | 3.0756 | 1297 | 25.92 | 4.369 | 967.9 | 2.9017 | 1297 | 25.92 | 4.263 | 1785.3 | 3.5728 | 4.3233 | 1174.45 | 0.086467 | 55.3641 | 3.5226
1298 | 25.94 | 4.343 | 771.55 | 3.8542 | 1298 | 25.94 | 4.372 | 969.3 | 2.9058 | 1298 | 25.94 | 4.267 | 1783.35 | 7.1373 | 4.3273 | 1174.7333 | 0.086547 | 55.3775 | 4.6984
1299 | 25.96 | 4.345 | 774.35 | 1.5459 | 1299 | 25.96 | 4.375 | 971.3 | 2.9109 | 1299 | 25.96 | 4.271 | 1780 | 7.1267 | 4.3303 | 1175.2167 | 0.086607 | 55.4002 | 3.5249
1300 | 25.98 | 4.348 | 774.6 | 2.3234 | 1300 | 25.98 | 4.379 | 971.85 | 3.8863 | 1300 | 25.98 | 4.275 | 1778.9 | 7.1178 | 4.334 | 1175.1167 | 0.08668 | 55.3955 | 4.3089
1301 | 26 | 4.352 | 776.55 | 3.1023 | 1301 | 26 | 4.381 | 972.1 | 1.944 | 1301 | 26 | 4.28 | 1775.5 | 8.886 | 4.3377 | 1174.7167 | 0.086753 | 55.3767 | 4.308
1302 | 26.02 | 4.355 | 778.25 | 2.3322 | 1302 | 26.02 | 4.383 | 973.8 | 1.9459 | 1302 | 26.02 | 4.282 | 1773.3 | 3.5488 | 4.34 | 1175.1167 | 0.0868 | 55.3955 | 2.7415
1303 | 26.04 | 4.357 | 781.05 | 1.5593 | 1303 | 26.04 | 4.385 | 976.05 | 1.9498 | 1303 | 26.04 | 4.287 | 1771.05 | 8.8609 | 4.343 | 1176.05 | 0.08686 | 55.4395 | 3.5268
1304 | 26.06 | 4.358 | 783.3 | 0.78217 | 1304 | 26.06 | 4.388 | 978 | 2.9311 | 1304 | 26.06 | 4.291 | 1768 | 7.0781 | 4.3457 | 1176.4333 | 0.086913 | 55.4576 | 3.1366
1305 | 26.08 | 4.361 | 785.8 | 2.3537 | 1305 | 26.08 | 4.392 | 981.05 | 3.9181 | 1305 | 26.08 | 4.294 | 1765.45 | 5.3002 | 4.349 | 1177.4333 | 0.08698 | 55.5047 | 3.9231
1306 | 26.1 | 4.364 | 787.75 | 2.3603 | 1306 | 26.1 | 4.394 | 981.05 | 1.9621 | 1306 | 26.1 | 4.294 | 1762.65 | 0 | 4.3507 | 1177.15 | 0.087013 | 55.4914 | 1.9622
1307 | 26.12 | 4.368 | 789.15 | 3.1538 | 1307 | 26.12 | 4.398 | 983.3 | 3.9287 | 1307 | 26.12 | 4.298 | 1759.3 | 7.0439 | 4.3547 | 1177.25 | 0.087093 | 55.4961 | 4.7088
1308 | 26.14 | 4.373 | 791.4 | 3.9514 | 1308 | 26.14 | 4.402 | 985.25 | 3.9371 | 1308 | 26.14 | 4.302 | 1757.35 | 7.0333 | 4.359 | 1178 | 0.08718 | 55.5315 | 5.103
1309 | 26.16 | 4.375 | 793.35 | 1.5847 | 1309 | 26.16 | 4.403 | 987.2 | 0.98622 | 1309 | 26.16 | 4.307 | 1754.3 | 8.7791 | 4.3617 | 1178.2833 | 0.087233 | 55.5448 | 3.1417
1310 | 26.18 | 4.375 | 795.85 | 0 | 1310 | 26.18 | 4.406 | 989.7 | 2.9654 | 1310 | 26.18 | 4.31 | 1752.35 | 5.26 | 4.3637 | 1179.3 | 0.087273 | 55.5927 | 2.3576
1311 | 26.2 | 4.381 | 797.5 | 4.7801 | 1311 | 26.2 | 4.409 | 991.1 | 2.9712 | 1311 | 26.2 | 4.313 | 1749.25 | 5.2524 | 4.3677 | 1179.2833 | 0.087353 | 55.5919 | 4.7172
1312 | 26.22 | 4.384 | 799.2 | 2.3951 | 1312 | 26.22 | 4.411 | 994.2 | 1.9853 | 1312 | 26.22 | 4.316 | 1746.75 | 5.244 | 4.3703 | 1180.05 | 0.087407 | 55.6281 | 3.1458
1313 | 26.24 | 4.385 | 801.45 | 0.80032 | 1313 | 26.24 | 4.413 | 995.85 | 1.9901 | 1313 | 26.24 | 4.32 | 1743.7 | 6.9809 | 4.3727 | 1180.3333 | 0.087453 | 55.6414 | 2.7538
1314 | 26.26 | 4.385 | 802.55 | 0 | 1314 | 26.26 | 4.417 | 996.7 | 3.9851 | 1314 | 26.26 | 4.325 | 1740.35 | 8.7101 | 4.3757 | 1179.8667 | 0.087513 | 55.6194 | 3.5403
1315 | 26.28 | 4.39 | 804.25 | 4.017 | 1315 | 26.28 | 4.42 | 999.75 | 2.9947 | 1315 | 26.28 | 4.327 | 1738.35 | 3.4787 | 4.379 | 1180.7833 | 0.08758 | 55.6627 | 3.9344
1316 | 26.3 | 4.393 | 805.05 | 2.414 | 1316 | 26.3 | 4.424 | 999.75 | 3.999 | 1316 | 26.3 | 4.328 | 1735 | 1.7367 | 4.3817 | 1179.9333 | 0.087633 | 55.6226 | 3.1476
1317 | 26.32 | 4.396 | 807 | 2.4181 | 1317 | 26.32 | 4.426 | 1001.75 | 2.0015 | 1317 | 26.32 | 4.332 | 1731.4 | 6.9328 | 4.3847 | 1180.05 | 0.087693 | 55.6281 | 3.54
1318 | 26.34 | 4.399 | 808.7 | 2.4236 | 1318 | 26.34 | 4.429 | 1002.85 | 3.0069 | 1318 | 26.34 | 4.338 | 1728.05 | 10.3784 | 4.3887 | 1179.8667 | 0.087773 | 55.6194 | 4.7198
1319 | 26.36 | 4.401 | 811.2 | 1.6199 | 1319 | 26.36 | 4.432 | 1003.4 | 3.0094 | 1319 | 26.36 | 4.34 | 1724.7 | 3.4527 | 4.391 | 1179.7667 | 0.08782 | 55.6147 | 2.7529
1320 | 26.38 | 4.403 | 814.3 | 1.6255 | 1320 | 26.38 | 4.433 | 1003.95 | 1.0037 | 1320 | 26.38 | 4.343 | 1721.05 | 5.1686 | 4.393 | 1179.7667 | 0.08786 | 55.6147 | 2.3595
1321 | 26.4 | 4.408 | 816.25 | 4.0764 | 1321 | 26.4 | 4.435 | 1003.7 | 2.0076 | 1321 | 26.4 | 4.347 | 1718 | 6.8781 | 4.3967 | 1179.3167 | 0.087933 | 55.5935 | 4.325
1322 | 26.42 | 4.411 | 817.1 | 2.45 | 1322 | 26.42 | 4.438 | 1003.1 | 3.0102 | 1322 | 26.42 | 4.35 | 1714.65 | 5.149 | 4.3997 | 1178.2833 | 0.087993 | 55.5448 | 3.5364
1323 | 26.44 | 4.411 | 817.9 | 0 | 1323 | 26.44 | 4.439 | 1003.7 | 1.0034 | 1323 | 26.44 | 4.354 | 1711.85 | 6.853 | 4.4013 | 1177.8167 | 0.088027 | 55.5228 | 1.9634
1324 | 26.46 | 4.411 | 819.85 | 0 | 1324 | 26.46 | 4.441 | 1003.1 | 2.0068 | 1324 | 26.46 | 4.357 | 1708.75 | 5.1309 | 4.403 | 1177.2333 | 0.08806 | 55.4953 | 1.9625
1325 | 26.48 | 4.416 | 819.6 | 4.0986 | 1325 | 26.48 | 4.443 | 1003.7 | 2.0068 | 1325 | 26.48 | 4.359 | 1704.55 | 3.4133 | 4.406 | 1175.95 | 0.08812 | 55.4348 | 3.5298
1326 | 26.5 | 4.419 | 819.6 | 2.4588 | 1326 | 26.5 | 4.444 | 1002.55 | 1.0031 | 1326 | 26.5 | 4.362 | 1700.95 | 5.1083 | 4.4083 | 1174.3667 | 0.088167 | 55.3602 | 2.742
1327 | 26.52 | 4.42 | 819.85 | 0.81973 | 1327 | 26.52 | 4.446 | 1001.45 | 2.004 | 1327 | 26.52 | 4.367 | 1697.6 | 8.4964 | 4.411 | 1172.9667 | 0.08822 | 55.2942 | 3.1298
1328 | 26.54 | 4.423 | 819.6 | 2.4592 | 1328 | 26.54 | 4.448 | 999.75 | 2.0012 | 1328 | 26.54 | 4.371 | 1693.95 | 6.7831 | 4.414 | 1171.1 | 0.08828 | 55.2062 | 3.5161
1329 | 26.56 | 4.424 | 818.75 | 0.81918 | 1329 | 26.56 | 4.448 | 997.55 | 0 | 1329 | 26.56 | 4.375 | 1690.05 | 6.768 | 4.4157 | 1168.7833 | 0.088313 | 55.097 | 1.9499
1330 | 26.58 | 4.424 | 817.9 | 0 | 1330 | 26.58 | 4.448 | 995.85 | 0 | 1330 | 26.58 | 4.378 | 1686.7 | 5.0651 | 4.4167 | 1166.8167 | 0.088333 | 55.0043 | 1.1678
1331 | 26.6 | 4.426 | 815.4 | 1.6333 | 1331 | 26.6 | 4.449 | 996.7 | 0.99627 | 1331 | 26.6 | 4.381 | 1683.6 | 5.0555 | 4.4187 | 1165.2333 | 0.088373 | 54.9296 | 2.332
1332 | 26.62 | 4.428 | 812.35 | 1.6277 | 1332 | 26.62 | 4.451 | 993.9 | 1.9906 | 1332 | 26.62 | 4.386 | 1679.15 | 8.4069 | 4.4217 | 1161.8 | 0.088433 | 54.7678 | 3.4906
1333 | 26.64 | 4.426 | 809 | -1.6213 | 1333 | 26.64 | 4.452 | 993.05 | 0.99348 | 1333 | 26.64 | 4.389 | 1675.25 | 5.0316 | 4.4223 | 1159.1 | 0.088447 | 54.6405 | 0.77363
1334 | 26.66 | 4.425 | 805.9 | -0.80745 | 1334 | 26.66 | 4.452 | 993.6 | 0 | 1334 | 26.66 | 4.391 | 1671.05 | 3.3463 | 4.4227 | 1156.85 | 0.088453 | 54.5344 | 0.38599
1335 | 26.68 | 4.427 | 803.4 | 1.6093 | 1335 | 26.68 | 4.453 | 993.05 | 0.99333 | 1335 | 26.68 | 4.393 | 1665.75 | 3.3368 | 4.4243 | 1154.0667 | 0.088487 | 54.4032 | 1.9258
1336 | 26.7 | 4.427 | 800.85 | 0 | 1336 | 26.7 | 4.454 | 994.75 | 0.9939 | 1336 | 26.7 | 4.397 | 1661.85 | 6.6552 | 4.426 | 1152.4833 | 0.08852 | 54.3286 | 1.9221
1337 | 26.72 | 4.428 | 801.7 | 0.80128 | 1337 | 26.72 | 4.455 | 995.3 | 0.99503 | 1337 | 26.72 | 4.402 | 1657.65 | 8.2987 | 4.4283 | 1151.55 | 0.088567 | 54.2846 | 2.688
1338 | 26.74 | 4.428 | 800.6 | 0 | 1338 | 26.74 | 4.456 | 995.6 | 0.99545 | 1338 | 26.74 | 4.406 | 1654 | 6.6233 | 4.43 | 1150.0667 | 0.0886 | 54.2147 | 1.918
1339 | 26.76 | 4.429 | 799.75 | 0.80018 | 1339 | 26.76 | 4.456 | 996.15 | 0 | 1339 | 26.76 | 4.409 | 1649.8 | 4.9557 | 4.4313 | 1148.5667 | 0.088627 | 54.144 | 1.5324
1340 | 26.78 | 4.429 | 799.75 | 0 | 1340 | 26.78 | 4.457 | 997.8 | 0.99697 | 1340 | 26.78 | 4.412 | 1645.05 | 4.9423 | 4.4327 | 1147.5333 | 0.088653 | 54.0952 | 1.5307
1341 | 26.8 | 4.429 | 799.75 | 0 | 1341 | 26.8 | 4.458 | 998.1 | 0.99795 | 1341 | 26.8 | 4.417 | 1640.3 | 8.2134 | 4.4347 | 1146.05 | 0.088693 | 54.0253 | 2.2936
1342 | 26.82 | 4.429 | 800.85 | 0 | 1342 | 26.82 | 4.459 | 998.1 | 0.9981 | 1342 | 26.82 | 4.42 | 1635.55 | 4.9138 | 4.436 | 1144.8333 | 0.08872 | 53.968 | 1.5273
1343 | 26.84 | 4.429 | 802 | 0 | 1343 | 26.84 | 4.46 | 1000.05 | 0.99908 | 1343 | 26.84 | 4.422 | 1630.55 | 3.2661 | 4.437 | 1144.2 | 0.08874 | 53.9381 | 1.1445
1344 | 26.86 | 4.429 | 803.95 | 0 | 1344 | 26.86 | 4.462 | 1001.75 | 2.0018 | 1344 | 26.86 | 4.424 | 1626.35 | 3.2569 | 4.4383 | 1144.0167 | 0.088767 | 53.9295 | 1.5255
1345 | 26.88 | 4.432 | 807.3 | 2.4169 | 1345 | 26.88 | 4.464 | 1004.25 | 2.006 | 1345 | 26.88 | 4.428 | 1620.75 | 6.4942 | 4.4413 | 1144.1 | 0.088827 | 53.9334 | 3.4322
1346 | 26.9 | 4.434 | 810.1 | 1.6174 | 1346 | 26.9 | 4.465 | 1007.05 | 1.0056 | 1346 | 26.9 | 4.432 | 1615.75 | 6.473 | 4.4437 | 1144.3 | 0.088873 | 53.9428 | 2.6698
1347 | 26.92 | 4.434 | 814.3 | 0 | 1347 | 26.92 | 4.467 | 1009.85 | 2.0169 | 1347 | 26.92 | 4.436 | 1611 | 6.4535 | 4.4457 | 1145.05 | 0.088913 | 53.9782 | 2.2894
1348 | 26.94 | 4.436 | 815.4 | 1.6297 | 1348 | 26.94 | 4.468 | 1009.55 | 1.0097 | 1348 | 26.94 | 4.44 | 1605.7 | 6.4334 | 4.448 | 1143.55 | 0.08896 | 53.9075 | 2.67
1349 | 26.96 | 4.438 | 817.9 | 1.6333 | 1349 | 26.96 | 4.47 | 1012.05 | 2.0216 | 1349 | 26.96 | 4.443 | 1599.8 | 4.8082 | 4.4503 | 1143.25 | 0.089007 | 53.8933 | 2.6679
1350 | 26.98 | 4.438 | 820.45 | 0 | 1350 | 26.98 | 4.47 | 1014.85 | 0 | 1350 | 26.98 | 4.447 | 1594.25 | 6.3881 | 4.4517 | 1143.1833 | 0.089033 | 53.8902 | 1.5243
1351 | 27 | 4.439 | 824.6 | 0.82253 | 1351 | 27 | 4.473 | 1017.35 | 3.0483 | 1351 | 27 | 4.452 | 1588.35 | 7.9565 | 4.4547 | 1143.4333 | 0.089093 | 53.902 | 3.4299
1352 | 27.02 | 4.442 | 828.55 | 2.4797 | 1352 | 27.02 | 4.475 | 1019.05 | 2.0364 | 1352 | 27.02 | 4.454 | 1582.5 | 3.1708 | 4.457 | 1143.3667 | 0.08914 | 53.8988 | 2.6679
1353 | 27.04 | 4.442 | 831.6 | 0 | 1353 | 27.04 | 4.478 | 1021.3 | 3.0605 | 1353 | 27.04 | 4.456 | 1575.8 | 3.1583 | 4.4587 | 1142.9 | 0.089173 | 53.8768 | 1.9052
1354 | 27.06 | 4.444 | 834.4 | 1.666 | 1354 | 27.06 | 4.481 | 1023.25 | 3.0668 | 1354 | 27.06 | 4.46 | 1569.95 | 6.2915 | 4.4617 | 1142.5333 | 0.089233 | 53.8595 | 3.4282
1355 | 27.08 | 4.449 | 837.75 | 4.1804 | 1355 | 27.08 | 4.483 | 1025.45 | 2.0487 | 1355 | 27.08 | 4.463 | 1563.2 | 4.6997 | 4.465 | 1142.1333 | 0.0893 | 53.8407 | 3.8078
1356 | 27.1 | 4.452 | 839.7 | 2.5162 | 1356 | 27.1 | 4.484 | 1028 | 1.0267 | 1356 | 27.1 | 4.467 | 1557.35 | 6.2411 | 4.4677 | 1141.6833 | 0.089353 | 53.8195 | 3.0451
1357 | 27.12 | 4.452 | 842.5 | 0 | 1357 | 27.12 | 4.486 | 1029.65 | 2.0576 | 1357 | 27.12 | 4.471 | 1549.25 | 6.2132 | 4.4697 | 1140.4667 | 0.089393 | 53.7621 | 2.2821
1358 | 27.14 | 4.456 | 845.85 | 3.3767 | 1358 | 27.14 | 4.488 | 1032.45 | 2.0621 | 1358 | 27.14 | 4.475 | 1543.4 | 6.1853 | 4.473 | 1140.5667 | 0.08946 | 53.7668 | 3.8017
1359 | 27.16 | 4.458 | 848.35 | 1.6942 | 1359 | 27.16 | 4.49 | 1033.85 | 2.0663 | 1359 | 27.16 | 4.478 | 1535.85 | 4.6189 | 4.4753 | 1139.35 | 0.089507 | 53.7095 | 2.6599
1360 | 27.18 | 4.459 | 851.45 | 0.8499 | 1360 | 27.18 | 4.492 | 1036.65 | 2.0705 | 1360 | 27.18 | 4.482 | 1527.45 | 6.1266 | 4.4777 | 1138.5167 | 0.089553 | 53.6702 | 2.6575
1361 | 27.2 | 4.461 | 853.65 | 1.7051 | 1361 | 27.2 | 4.495 | 1039.15 | 3.1137 | 1361 | 27.2 | 4.487 | 1519.35 | 7.617 | 4.481 | 1137.3833 | 0.08962 | 53.6168 | 3.7932
1362 | 27.22 | 4.462 | 856.2 | 0.85492 | 1362 | 27.22 | 4.498 | 1040.55 | 3.1196 | 1362 | 27.22 | 4.488 | 1510.7 | 1.515 | 4.4827 | 1135.8167 | 0.089653 | 53.5429 | 1.8943
1363 | 27.24 | 4.465 | 858.4 | 2.5719 | 1363 | 27.24 | 4.502 | 1041.95 | 4.165 | 1363 | 27.24 | 4.491 | 1502.05 | 4.5191 | 4.486 | 1134.1333 | 0.08972 | 53.4636 | 3.7832
1364 | 27.26 | 4.467 | 860.4 | 1.7188 | 1364 | 27.26 | 4.503 | 1044.75 | 1.0434 | 1364 | 27.26 | 4.495 | 1491.7 | 5.9875 | 4.4883 | 1132.2833 | 0.089767 | 53.3763 | 2.6442
1365 | 27.28 | 4.471 | 862.9 | 3.4466 | 1365 | 27.28 | 4.506 | 1046.4 | 3.1367 | 1365 | 27.28 | 4.499 | 1481.35 | 5.9461 | 4.492 | 1130.2167 | 0.08984 | 53.2789 | 4.1479
1366 | 27.3 | 4.473 | 865.95 | 1.7288 | 1366 | 27.3 | 4.509 | 1048.95 | 3.143 | 1366 | 27.3 | 4.503 | 1471.05 | 5.9048 | 4.495 | 1128.65 | 0.0899 | 53.2051 | 3.3883
1367 | 27.32 | 4.475 | 869.3 | 1.7352 | 1367 | 27.32 | 4.511 | 1050.9 | 2.0998 | 1367 | 27.32 | 4.507 | 1458.75 | 5.8596 | 4.4977 | 1126.3167 | 0.089953 | 53.0951 | 3.0066
1368 | 27.34 | 4.479 | 872.4 | 3.4834 | 1368 | 27.34 | 4.513 | 1052.85 | 2.1037 | 1368 | 27.34 | 4.511 | 1447.3 | 5.8121 | 4.501 | 1124.1833 | 0.09002 | 52.9945 | 3.7508
1369 | 27.36 | 4.482 | 874.6 | 2.6205 | 1369 | 27.36 | 4.515 | 1053.95 | 2.1068 | 1369 | 27.36 | 4.515 | 1434.15 | 5.7629 | 4.504 | 1120.9 | 0.09008 | 52.8397 | 3.3676
1370 | 27.38 | 4.483 | 876.85 | 0.87572 | 1370 | 27.38 | 4.517 | 1056.2 | 2.1102 | 1370 | 27.38 | 4.519 | 1419.35 | 5.707 | 4.5063 | 1117.4667 | 0.090127 | 52.6779 | 2.6114
1371 | 27.4 | 4.483 | 879.1 | 0 | 1371 | 27.4 | 4.52 | 1058.45 | 3.172 | 1371 | 27.4 | 4.522 | 1402.05 | 4.2321 | 4.5083 | 1113.2 | 0.090167 | 52.4768 | 2.2307
1372 | 27.42 | 4.488 | 881.6 | 4.4018 | 1372 | 27.42 | 4.525 | 1060.65 | 5.2978 | 1372 | 27.42 | 4.525 | 1382.75 | 4.1772 | 4.5127 | 1108.3333 | 0.090253 | 52.2473 | 4.8133
1373 | 27.44 | 4.49 | 884.7 | 1.7663 | 1373 | 27.44 | 4.527 | 1062.05 | 2.1227 | 1373 | 27.44 | 4.528 | 1359 | 4.1126 | 4.515 | 1101.9167 | 0.0903 | 51.9448 | 2.5786
1374 | 27.46 | 4.492 | 887.2 | 1.7719 | 1374 | 27.46 | 4.53 | 1065.7 | 3.1916 | 1374 | 27.46 | 4.533 | 1331.9 | 6.7273 | 4.5183 | 1094.9333 | 0.090367 | 51.6157 | 3.6614
1375 | 27.48 | 4.497 | 890.55 | 4.4444 | 1375 | 27.48 | 4.533 | 1067.95 | 3.2005 | 1375 | 27.48 | 4.538 | 1298.4 | 6.5757 | 4.5227 | 1085.6333 | 0.090453 | 51.1772 | 4.7246
1376 | 27.5 | 4.5 | 892.2 | 2.6741 | 1376 | 27.5 | 4.536 | 1069.6 | 3.2063 | 1376 | 27.5 | 4.542 | 1235.55 | 5.0679 | 4.526 | 1065.7833 | 0.09052 | 50.2415 | 3.5857
1377 | 27.52 | 4.502 | 895.3 | 1.7875 | 1377 | 27.52 | 4.538 | 1071.55 | 2.1412 | 1377 | 27.52 | 4.55 | 1023.8 | 9.0374 | 4.53 | 996.8833 | 0.0906 | 46.9935 | 4.1253
1378 | 27.54 | 4.506 | 897.55 | 3.5857 | 1378 | 27.54 | 4.54 | 1073.25 | 2.1448 | 1378 | 27.54 | 4.561 | 824.65 | 10.1665 | 4.5357 | 931.8167 | 0.090713 | 43.9263 | 5.4646
1379 | 27.56 | 4.51 | 898.65 | 3.5924 | 1379 | 27.56 | 4.542 | 1074.65 | 2.1479 | 1379 | 27.56 | 4.57 | 750.05 | 7.0862 | 4.5407 | 907.7833 | 0.090813 | 42.7933 | 4.599
1380 | 27.58 | 4.511 | 901.45 | 0.90005 | 1380 | 27.58 | 4.546 | 1077.45 | 4.3042 | Počet údajů: 1379
1381 | 27.6 | 4.511 | 903.65 | 0 | 1381 | 27.6 | 4.55 | 1079.65 | 4.3142 | ***
1382 | 27.62 | 4.515 | 906.45 | 3.6202 | 1382 | 27.62 | 4.553 | 1081.6 | 3.2419
1383 | 27.64 | 4.518 | 909.8 | 2.7244 | 1383 | 27.64 | 4.556 | 1083.85 | 3.2482
1384 | 27.66 | 4.521 | 911.8 | 2.7324 | 1384 | 27.66 | 4.558 | 1085.25 | 2.1691
1385 | 27.68 | 4.524 | 914.3 | 2.7392 | 1385 | 27.68 | 4.562 | 1087.2 | 4.3449
1386 | 27.7 | 4.528 | 917.35 | 3.6633 | 1386 | 27.7 | 4.564 | 1088.9 | 2.1761
1387 | 27.72 | 4.529 | 919.05 | 0.9182 | 1387 | 27.72 | 4.565 | 1090.85 | 1.0899
1388 | 27.74 | 4.533 | 922.4 | 3.6829 | 1388 | 27.74 | 4.568 | 1092.5 | 3.275
1389 | 27.76 | 4.538 | 925.45 | 4.6196 | 1389 | 27.76 | 4.571 | 1094.75 | 3.2809
1390 | 27.78 | 4.539 | 928.25 | 0.92685 | 1390 | 27.78 | 4.574 | 1097.55 | 3.2885
1391 | 27.8 | 4.538 | 929.35 | -0.9288 | 1391 | 27.8 | 4.578 | 1100.35 | 4.3958
1392 | 27.82 | 4.542 | 932.15 | 3.723 | 1392 | 27.82 | 4.582 | 1102.55 | 4.4058
1393 | 27.84 | 4.547 | 934.4 | 4.6664 | 1393 | 27.84 | 4.585 | 1104.25 | 3.3102
1394 | 27.86 | 4.549 | 936.65 | 1.8711 | 1394 | 27.86 | 4.588 | 1106.75 | 3.3165
1395 | 27.88 | 4.552 | 939.45 | 2.8141 | 1395 | 27.88 | 4.59 | 1107.9 | 2.2146
1396 | 27.9 | 4.556 | 941.65 | 3.7622 | 1396 | 27.9 | 4.593 | 1110.1 | 3.327
1397 | 27.92 | 4.559 | 944.75 | 2.8296 | 1397 | 27.92 | 4.593 | 1112.05 | 0
1398 | 27.94 | 4.561 | 947.25 | 1.892 | 1398 | 27.94 | 4.597 | 1114.85 | 4.4538
1399 | 27.96 | 4.565 | 950.6 | 3.7957 | 1399 | 27.96 | 4.601 | 1116.55 | 4.4628
1400 | 27.98 | 4.567 | 953.1 | 1.9037 | 1400 | 27.98 | 4.604 | 1118.5 | 3.3526
1401 | 28 | 4.568 | 955.05 | 0.95407 | 1401 | 28 | 4.608 | 1121 | 4.479
1402 | 28.02 | 4.572 | 957.85 | 3.8258 | 1402 | 28.02 | 4.612 | 1122.7 | 4.4874
1403 | 28.04 | 4.577 | 960.95 | 4.797 | 1403 | 28.04 | 4.615 | 1126.05 | 3.3731
1404 | 28.06 | 4.579 | 964.3 | 1.9252 | 1404 | 28.06 | 4.617 | 1128 | 2.254
1405 | 28.08 | 4.583 | 967.35 | 3.8633 | 1405 | 28.08 | 4.619 | 1130.5 | 2.2585
1406 | 28.1 | 4.587 | 970.45 | 3.8756 | 1406 | 28.1 | 4.622 | 1133 | 3.3953
1407 | 28.12 | 4.59 | 974.05 | 2.9168 | 1407 | 28.12 | 4.624 | 1136.95 | 2.2699
1408 | 28.14 | 4.592 | 975.45 | 1.9495 | 1408 | 28.14 | 4.626 | 1138.9 | 2.2759
1409 | 28.16 | 4.596 | 978.8 | 3.9085 | 1409 | 28.16 | 4.631 | 1141.95 | 5.7021
1410 | 28.18 | 4.596 | 980.75 | 0 | 1410 | 28.18 | 4.633 | 1143.1 | 2.285
1411 | 28.2 | 4.598 | 983.3 | 1.964 | 1411 | 28.2 | 4.637 | 1145.85 | 4.5779
1412 | 28.22 | 4.602 | 986.35 | 3.9393 | 1412 | 28.22 | 4.641 | 1148.95 | 4.5896
1413 | 28.24 | 4.606 | 990 | 3.9527 | 1413 | 28.24 | 4.644 | 1151.2 | 3.4502
1414 | 28.26 | 4.609 | 992.8 | 2.9742 | 1414 | 28.26 | 4.647 | 1153.15 | 3.4565
1415 | 28.28 | 4.612 | 997 | 2.9847 | 1415 | 28.28 | 4.65 | 1155.35 | 3.4628
1416 | 28.3 | 4.616 | 1000.35 | 3.9947 | 1416 | 28.3 | 4.651 | 1157.05 | 1.1562
1417 | 28.32 | 4.619 | 1002.85 | 3.0048 | 1417 | 28.32 | 4.653 | 1159.3 | 2.3163
1418 | 28.34 | 4.623 | 1005.1 | 4.0159 | 1418 | 28.34 | 4.656 | 1161.5 | 3.4812
1419 | 28.36 | 4.624 | 1008.15 | 1.0066 | 1419 | 28.36 | 4.66 | 1163.45 | 4.6499
1420 | 28.38 | 4.626 | 1011.5 | 2.0197 | 1420 | 28.38 | 4.664 | 1165.7 | 4.6583
1421 | 28.4 | 4.629 | 1014.6 | 3.0391 | 1421 | 28.4 | 4.668 | 1169.6 | 4.6706
1422 | 28.42 | 4.633 | 1017.95 | 4.0651 | 1422 | 28.42 | 4.671 | 1171 | 3.5109
1423 | 28.44 | 4.637 | 1021.3 | 4.0785 | 1423 | 28.44 | 4.674 | 1173.8 | 3.5172
1424 | 28.46 | 4.641 | 1024.05 | 4.0907 | 1424 | 28.46 | 4.678 | 1175.5 | 4.6986
1425 | 28.48 | 4.644 | 1027.45 | 3.0773 | 1425 | 28.48 | 4.679 | 1177.7 | 1.1766
1426 | 28.5 | 4.647 | 1029.65 | 3.0857 | 1426 | 28.5 | 4.681 | 1178.85 | 2.3565
1427 | 28.52 | 4.65 | 1033 | 3.094 | 1427 | 28.52 | 4.683 | 1181.05 | 2.3599
1428 | 28.54 | 4.652 | 1036.1 | 2.0691 | 1428 | 28.54 | 4.687 | 1183.6 | 4.7293
1429 | 28.56 | 4.654 | 1039.45 | 2.0755 | 1429 | 28.56 | 4.692 | 1186.1 | 5.9242
1430 | 28.58 | 4.657 | 1043.65 | 3.1247 | 1430 | 28.58 | 4.695 | 1188.6 | 3.5621
1431 | 28.6 | 4.66 | 1045.85 | 3.1343 | 1431 | 28.6 | 4.698 | 1190.85 | 3.5692
1432 | 28.62 | 4.665 | 1049.5 | 5.2384 | 1432 | 28.62 | 4.701 | 1192.5 | 3.575
1433 | 28.64 | 4.669 | 1052.85 | 4.2047 | 1433 | 28.64 | 4.705 | 1194.75 | 4.7745
1434 | 28.66 | 4.671 | 1056.2 | 2.1091 | 1434 | 28.66 | 4.707 | 1196.7 | 2.3914
1435 | 28.68 | 4.674 | 1059.85 | 3.1741 | 1435 | 28.68 | 4.709 | 1198.4 | 2.3951
1436 | 28.7 | 4.678 | 1063.2 | 4.2461 | 1436 | 28.7 | 4.711 | 1201.2 | 2.3996
1437 | 28.72 | 4.682 | 1066.8 | 4.26 | 1437 | 28.72 | 4.714 | 1204.55 | 3.6086
1438 | 28.74 | 4.683 | 1070.15 | 1.0685 | 1438 | 28.74 | 4.719 | 1207.05 | 6.029
1439 | 28.76 | 4.686 | 1073.25 | 3.2151 | 1439 | 28.76 | 4.723 | 1208.45 | 4.831
1440 | 28.78 | 4.689 | 1075.45 | 3.2231 | 1440 | 28.78 | 4.726 | 1211.8 | 3.6304
1441 | 28.8 | 4.692 | 1079.65 | 3.2327 | 1441 | 28.8 | 4.73 | 1212.9 | 4.8494
1442 | 28.82 | 4.696 | 1081.35 | 4.322 | 1442 | 28.82 | 4.733 | 1216 | 3.6433
1443 | 28.84 | 4.7 | 1085.8 | 4.3343 | 1443 | 28.84 | 4.736 | 1218.8 | 3.6522
1444 | 28.86 | 4.702 | 1088.9 | 2.1747 | 1444 | 28.86 | 4.737 | 1221.85 | 1.2203
1445 | 28.88 | 4.705 | 1093.35 | 3.2734 | 1445 | 28.88 | 4.74 | 1223.55 | 3.6681
1446 | 28.9 | 4.71 | 1096.7 | 5.4751 | 1446 | 28.9 | 4.743 | 1226.6 | 3.6752
1447 | 28.92 | 4.714 | 1100.35 | 4.3941 | 1447 | 28.92 | 4.746 | 1228.85 | 3.6832
1448 | 28.94 | 4.714 | 1103.4 | 0 | 1448 | 28.94 | 4.751 | 1230.8 | 6.1491
1449 | 28.96 | 4.716 | 1106.2 | 2.2096 | 1449 | 28.96 | 4.754 | 1232.75 | 3.6953
1450 | 28.98 | 4.721 | 1110.1 | 5.5407 | 1450 | 28.98 | 4.757 | 1235.25 | 3.702
1451 | 29 | 4.724 | 1114 | 3.3362 | 1451 | 29 | 4.76 | 1237.75 | 3.7095
1452 | 29.02 | 4.728 | 1117.1 | 4.4622 | 1452 | 29.02 | 4.764 | 1240.85 | 4.9572
1453 | 29.04 | 4.732 | 1120.45 | 4.4751 | 1453 | 29.04 | 4.767 | 1243.1 | 3.7259
1454 | 29.06 | 4.734 | 1124.65 | 2.2451 | 1454 | 29.06 | 4.769 | 1245.3 | 2.4884
1455 | 29.08 | 4.738 | 1127.7 | 4.5047 | 1455 | 29.08 | 4.77 | 1247.85 | 1.2466
1456 | 29.1 | 4.742 | 1131.05 | 4.5175 | 1456 | 29.1 | 4.775 | 1250.35 | 6.2455
1457 | 29.12 | 4.746 | 1133.85 | 4.5298 | 1457 | 29.12 | 4.779 | 1252.6 | 5.0059
1458 | 29.14 | 4.746 | 1137.2 | 0 | 1458 | 29.14 | 4.782 | 1254.55 | 3.7607
1459 | 29.16 | 4.749 | 1140.85 | 3.4171 | 1459 | 29.16 | 4.786 | 1257.05 | 5.0232
1460 | 29.18 | 4.752 | 1144.45 | 3.428 | 1460 | 29.18 | 4.789 | 1259.3 | 3.7745
1461 | 29.2 | 4.756 | 1148.95 | 4.5868 | 1461 | 29.2 | 4.792 | 1262.9 | 3.7833
1462 | 29.22 | 4.76 | 1151.45 | 4.6008 | 1462 | 29.22 | 4.796 | 1264.05 | 5.0539
1463 | 29.24 | 4.763 | 1155.35 | 3.4602 | 1463 | 29.24 | 4.799 | 1267.1 | 3.7967
1464 | 29.26 | 4.767 | 1159 | 4.6287 | 1464 | 29.26 | 4.8 | 1268.2 | 1.2676
1465 | 29.28 | 4.769 | 1161.5 | 2.3205 | 1465 | 29.28 | 4.802 | 1270.75 | 2.5389
1466 | 29.3 | 4.773 | 1166 | 4.655 | 1466 | 29.3 | 4.806 | 1273.55 | 5.0886
1467 | 29.32 | 4.778 | 1169.6 | 5.839 | 1467 | 29.32 | 4.811 | 1275.5 | 6.3726
1468 | 29.34 | 4.777 | 1173.25 | -1.1714 | 1468 | 29.34 | 4.814 | 1278.85 | 3.8315
1469 | 29.36 | 4.78 | 1176.3 | 3.5243 | 1469 | 29.36 | 4.818 | 1281.65 | 5.121
1470 | 29.38 | 4.786 | 1180.8 | 7.0713 | 1470 | 29.38 | 4.821 | 1284.45 | 3.8492
1471 | 29.4 | 4.788 | 1183.6 | 2.3644 | 1471 | 29.4 | 4.826 | 1287.5 | 6.4299
1472 | 29.42 | 4.792 | 1186.35 | 4.7399 | 1472 | 29.42 | 4.828 | 1289.15 | 2.5767
1473 | 29.44 | 4.796 | 1190 | 4.7527 | 1473 | 29.44 | 4.831 | 1291.4 | 3.8708
1474 | 29.46 | 4.8 | 1193.65 | 4.7673 | 1474 | 29.46 | 4.832 | 1293.65 | 1.2925
1475 | 29.48 | 4.803 | 1197 | 3.586 | 1475 | 29.48 | 4.835 | 1296.7 | 3.8855
1476 | 29.5 | 4.806 | 1200.9 | 3.5969 | 1476 | 29.5 | 4.839 | 1299.25 | 5.1919
1477 | 29.52 | 4.809 | 1205.35 | 3.6094 | 1477 | 29.52 | 4.843 | 1301.75 | 5.202
1478 | 29.54 | 4.81 | 1207.9 | 1.2066 | 1478 | 29.54 | 4.846 | 1303.4 | 3.9077
1479 | 29.56 | 4.813 | 1212.05 | 3.6299 | 1479 | 29.56 | 4.85 | 1305.95 | 5.2187
1480 | 29.58 | 4.818 | 1215.7 | 6.0694 | 1480 | 29.58 | 4.854 | 1308.15 | 5.2282
1481 | 29.6 | 4.822 | 1218.8 | 4.869 | 1481 | 29.6 | 4.857 | 1310.95 | 3.9287
1482 | 29.62 | 4.824 | 1222.4 | 2.4412 | 1482 | 29.62 | 4.86 | 1312.35 | 3.935
1483 | 29.64 | 4.828 | 1225.75 | 4.8963 | 1483 | 29.64 | 4.86 | 1315.7 | 0
1484 | 29.66 | 4.832 | 1229.95 | 4.9114 | 1484 | 29.66 | 4.864 | 1319.35 | 5.2701
1485 | 29.68 | 4.835 | 1233.6 | 3.6953 | 1485 | 29.68 | 4.867 | 1321.85 | 3.9618
1486 | 29.7 | 4.839 | 1236.65 | 4.9405 | 1486 | 29.7 | 4.872 | 1324.1 | 6.6149
1487 | 29.72 | 4.841 | 1239.45 | 2.4761 | 1487 | 29.72 | 4.876 | 1326.05 | 5.3003
1488 | 29.74 | 4.841 | 1242.8 | 0 | 1488 | 29.74 | 4.879 | 1328.55 | 3.9819
1489 | 29.76 | 4.846 | 1246.15 | 6.2224 | 1489 | 29.76 | 4.882 | 1331.1 | 3.9895
1490 | 29.78 | 4.85 | 1248.95 | 4.9902 | 1490 | 29.78 | 4.885 | 1333.6 | 3.9971
1491 | 29.8 | 4.854 | 1252.3 | 5.0025 | 1491 | 29.8 | 4.889 | 1336.95 | 5.3411
1492 | 29.82 | 4.856 | 1256.5 | 2.5088 | 1492 | 29.82 | 4.892 | 1338.9 | 4.0138
1493 | 29.84 | 4.86 | 1259.85 | 5.0327 | 1493 | 29.84 | 4.893 | 1341.95 | 1.3404
1494 | 29.86 | 4.864 | 1262.65 | 5.045 | 1494 | 29.86 | 4.896 | 1343.65 | 4.0284
1495 | 29.88 | 4.869 | 1266.55 | 6.323 | 1495 | 29.88 | 4.9 | 1345.9 | 5.3791
1496 | 29.9 | 4.871 | 1270.45 | 2.537 | 1496 | 29.9 | 4.904 | 1347.85 | 5.3875
1497 | 29.92 | 4.872 | 1272.7 | 1.2716 | 1497 | 29.92 | 4.908 | 1350.35 | 5.3964
1498 | 29.94 | 4.875 | 1276.9 | 3.8244 | 1498 | 29.94 | 4.912 | 1353.4 | 5.4075
1499 | 29.96 | 4.879 | 1280.8 | 5.1154 | 1499 | 29.96 | 4.915 | 1356.8 | 4.0653
1500 | 29.98 | 4.883 | 1283.05 | 5.1277 | 1500 | 29.98 | 4.918 | 1359.3 | 4.0742
1501 | 30 | 4.887 | 1287.8 | 5.1417 | 1501 | 30 | 4.923 | 1362.1 | 6.8035
1502 | 30.02 | 4.89 | 1290.55 | 3.8675 | 1502 | 30.02 | 4.925 | 1364.6 | 2.7267
1503 | 30.04 | 4.894 | 1293.9 | 5.1689 | 1503 | 30.04 | 4.925 | 1366.25 | 0
1504 | 30.06 | 4.897 | 1295.9 | 3.8847 | 1504 | 30.06 | 4.929 | 1368.8 | 5.4701
1505 | 30.08 | 4.901 | 1300.05 | 5.1919 | 1505 | 30.08 | 4.933 | 1371 | 5.4796
1506 | 30.1 | 4.904 | 1302.6 | 3.904 | 1506 | 30.1 | 4.937 | 1374.4 | 5.4908
1507 | 30.12 | 4.904 | 1306.2 | 0 | 1507 | 30.12 | 4.941 | 1377.15 | 5.5031
1508 | 30.14 | 4.907 | 1309.55 | 3.9236 | 1508 | 30.14 | 4.944 | 1380.5 | 4.1365
1509 | 30.16 | 4.912 | 1312.35 | 6.5547 | 1509 | 30.16 | 4.948 | 1382.75 | 5.5265
1510 | 30.18 | 4.915 | 1315.45 | 3.9417 | 1510 | 30.18 | 4.953 | 1384.7 | 6.9186
1511 | 30.2 | 4.918 | 1319.05 | 3.9518 | 1511 | 30.2 | 4.955 | 1386.65 | 2.7713
1512 | 30.22 | 4.922 | 1321.6 | 5.2813 | 1512 | 30.22 | 4.956 | 1389.2 | 1.3879
1513 | 30.24 | 4.927 | 1326.35 | 6.6199 | 1513 | 30.24 | 4.958 | 1391.7 | 2.7809
1514 | 30.26 | 4.93 | 1329.4 | 3.9836 | 1514 | 30.26 | 4.96 | 1394.2 | 2.7859
1515 | 30.28 | 4.934 | 1332.2 | 5.3232 | 1515 | 30.28 | 4.966 | 1398.1 | 8.3769
1516 | 30.3 | 4.935 | 1335.8 | 1.334 | 1516 | 30.3 | 4.97 | 1401.45 | 5.5991
1517 | 30.32 | 4.936 | 1339.2 | 1.3375 | 1517 | 30.32 | 4.973 | 1402.85 | 4.2065
1518 | 30.34 | 4.941 | 1342.25 | 6.7036 | 1518 | 30.34 | 4.977 | 1405.65 | 5.617
1519 | 30.36 | 4.945 | 1343.65 | 5.3718 | 1519 | 30.36 | 4.982 | 1407.9 | 7.0339
1520 | 30.38 | 4.948 | 1347 | 4.036 | 1520 | 30.38 | 4.984 | 1409.85 | 2.8177
1521 | 30.4 | 4.951 | 1351.2 | 4.0473 | 1521 | 30.4 | 4.986 | 1412.35 | 2.8222
1522 | 30.42 | 4.955 | 1354.25 | 5.4109 | 1522 | 30.42 | 4.987 | 1415.45 | 1.4139
1523 | 30.44 | 4.959 | 1358.15 | 5.4248 | 1523 | 30.44 | 4.991 | 1417.4 | 5.6657
1524 | 30.46 | 4.964 | 1361.5 | 6.7991 | 1524 | 30.46 | 4.994 | 1420.75 | 4.2572
1525 | 30.48 | 4.966 | 1364.6 | 2.7261 | 1525 | 30.48 | 4.999 | 1422.4 | 7.1079
1526 | 30.5 | 4.967 | 1367.65 | 1.3661 | 1526 | 30.5 | 5.003 | 1424.95 | 5.6947
1527 | 30.52 | 4.97 | 1371.3 | 4.1084 | 1527 | 30.52 | 5.006 | 1427.75 | 4.2791
1528 | 30.54 | 4.973 | 1375.2 | 4.1198 | 1528 | 30.54 | 5.009 | 1429.7 | 4.2862
1529 | 30.56 | 4.977 | 1378.55 | 5.5075 | 1529 | 30.56 | 5.014 | 1432.5 | 7.1555
1530 | 30.58 | 4.982 | 1382.5 | 6.9026 | 1530 | 30.58 | 5.017 | 1435.85 | 4.3025
1531 | 30.6 | 4.985 | 1385.85 | 4.1525 | 1531 | 30.6 | 5.019 | 1440 | 2.8758
1532 | 30.62 | 4.988 | 1388.35 | 4.1613 | 1532 | 30.62 | 5.021 | 1441.7 | 2.8817
1533 | 30.64 | 4.993 | 1393.1 | 6.9536 | 1533 | 30.64 | 5.023 | 1444.75 | 2.8864
1534 | 30.66 | 4.998 | 1395.6 | 6.9717 | 1534 | 30.66 | 5.027 | 1447 | 5.7835
1535 | 30.68 | 5 | 1398.95 | 2.7945 | 1535 | 30.68 | 5.032 | 1449.25 | 7.2406
1536 | 30.7 | 4.999 | 1402.3 | -1.4006 | 1536 | 30.7 | 5.035 | 1451.75 | 4.3515
1537 | 30.72 | 5.003 | 1405.95 | 5.6165 | 1537 | 30.72 | 5.039 | 1454.25 | 5.812
1538 | 30.74 | 5.006 | 1409.85 | 4.2237 | 1538 | 30.74 | 5.042 | 1457.35 | 4.3674
1539 | 30.76 | 5.01 | 1413.75 | 5.6472 | 1539 | 30.76 | 5.046 | 1459.85 | 5.8344
1540 | 30.78 | 5.014 | 1416.55 | 5.6606 | 1540 | 30.78 | 5.05 | 1462.95 | 5.8456
1541 | 30.8 | 5.017 | 1421.05 | 4.2564 | 1541 | 30.8 | 5.051 | 1465.45 | 1.4642
1542 | 30.82 | 5.021 | 1424.95 | 5.692 | 1542 | 30.82 | 5.052 | 1467.4 | 1.4664
1543 | 30.84 | 5.025 | 1428.55 | 5.707 | 1543 | 30.84 | 5.055 | 1469.9 | 4.406
1544 | 30.86 | 5.03 | 1431.65 | 7.1505 | 1544 | 30.86 | 5.06 | 1473.55 | 7.3586
1545 | 30.88 | 5.031 | 1435.55 | 1.4336 | 1545 | 30.88 | 5.063 | 1475.8 | 4.424
1546 | 30.9 | 5.032 | 1438.9 | 1.4372 | 1546 | 30.9 | 5.068 | 1479.95 | 7.3894
1547 | 30.92 | 5.036 | 1442.25 | 5.7623 | 1547 | 30.92 | 5.072 | 1483.6 | 5.9271
1548 | 30.94 | 5.041 | 1446.45 | 7.2218 | 1548 | 30.94 | 5.076 | 1486.95 | 5.9411
1549 | 30.96 | 5.043 | 1449.8 | 2.8962 | 1549 | 30.96 | 5.08 | 1489.2 | 5.9523
1550 | 30.98 | 5.045 | 1452.6 | 2.9024 | 1550 | 30.98 | 5.083 | 1491.7 | 4.4714
1551 | 31 | 5.05 | 1456.2 | 7.272 | 1551 | 31 | 5.083 | 1494.5 | 0
1552 | 31.02 | 5.054 | 1460.4 | 5.8332 | 1552 | 31.02 | 5.086 | 1496.45 | 4.4864
1553 | 31.04 | 5.058 | 1463.75 | 5.8483 | 1553 | 31.04 | 5.089 | 1499.5 | 4.4939
1554 | 31.06 | 5.061 | 1468.25 | 4.398 | 1554 | 31.06 | 5.093 | 1502.6 | 6.0042
1555 | 31.08 | 5.063 | 1472.15 | 2.9404 | 1555 | 31.08 | 5.097 | 1505.65 | 6.0165
1556 | 31.1 | 5.064 | 1475.8 | 1.474 | 1556 | 31.1 | 5.1 | 1508.2 | 4.5208
1557 | 31.12 | 5.068 | 1479.7 | 5.911 | 1557 | 31.12 | 5.105 | 1511.55 | 7.5494
1558 | 31.14 | 5.072 | 1483.9 | 5.9272 | 1558 | 31.14 | 5.109 | 1513.75 | 6.0506
1559 | 31.16 | 5.076 | 1487.25 | 5.9423 | 1559 | 31.16 | 5.113 | 1516.3 | 6.0601
1560 | 31.18 | 5.079 | 1490.3 | 4.4663 | 1560 | 31.18 | 5.114 | 1519.1 | 1.5177
1561 | 31.2 | 5.083 | 1494.75 | 5.9701 | 1561 | 31.2 | 5.114 | 1522.15 | 0
1562 | 31.22 | 5.087 | 1498.7 | 5.9869 | 1562 | 31.22 | 5.118 | 1525.5 | 6.0953
1563 | 31.24 | 5.091 | 1503.15 | 6.0037 | 1563 | 31.24 | 5.122 | 1529.7 | 6.1104
1564 | 31.26 | 5.094 | 1505.65 | 4.5132 | 1564 | 31.26 | 5.126 | 1531.95 | 6.1233
1565 | 31.28 | 5.095 | 1509.85 | 1.5077 | 1565 | 31.28 | 5.13 | 1535.3 | 6.1345
1566 | 31.3 | 5.098 | 1512.1 | 4.5329 | 1566 | 31.3 | 5.134 | 1537.5 | 6.1456
1567 | 31.32 | 5.101 | 1515.7 | 4.5417 | 1567 | 31.32 | 5.137 | 1540.6 | 4.6171
1568 | 31.34 | 5.104 | 1521.05 | 4.5551 | 1568 | 31.34 | 5.141 | 1543.65 | 6.1685
1569 | 31.36 | 5.109 | 1524.65 | 7.6142 | 1569 | 31.36 | 5.145 | 1546.45 | 6.1802
1570 | 31.38 | 5.112 | 1529.15 | 4.5807 | 1570 | 31.38 | 5.146 | 1549.8 | 1.5481
1571 | 31.4 | 5.115 | 1532.75 | 4.5929 | 1571 | 31.4 | 5.147 | 1552.9 | 1.5514
1572 | 31.42 | 5.12 | 1536.7 | 7.6736 | 1572 | 31.42 | 5.15 | 1555.65 | 4.6628
1573 | 31.44 | 5.124 | 1540.6 | 6.1546 | 1573 | 31.44 | 5.155 | 1557.9 | 7.7839
1574 | 31.46 | 5.126 | 1543.95 | 3.0846 | 1574 | 31.46 | 5.159 | 1560.7 | 6.2372
1575 | 31.48 | 5.127 | 1548.4 | 1.5462 | 1575 | 31.48 | 5.162 | 1563.75 | 4.6867
1576 | 31.5 | 5.131 | 1551.75 | 6.2003 | 1576 | 31.5 | 5.166 | 1567.7 | 6.2629
1577 | 31.52 | 5.134 | 1555.4 | 4.6607 | 1577 | 31.52 | 5.168 | 1570.2 | 3.1379
1578 | 31.54 | 5.138 | 1559.85 | 6.2305 | 1578 | 31.54 | 5.173 | 1574.4 | 7.8615
1579 | 31.56 | 5.142 | 1563.5 | 6.2467 | 1579 | 31.56 | 5.178 | 1576.9 | 7.8782
1580 | 31.58 | 5.145 | 1567.4 | 4.6963 | 1580 | 31.58 | 5.178 | 1579.7 | 0
1581 | 31.6 | 5.148 | 1571.05 | 4.7077 | 1581 | 31.6 | 5.18 | 1581.65 | 3.1613
1582 | 31.62 | 5.153 | 1575.5 | 7.8664 | 1582 | 31.62 | 5.184 | 1584.45 | 6.3322
1583 | 31.64 | 5.156 | 1578.85 | 4.7315 | 1583 | 31.64 | 5.188 | 1586.95 | 6.3428
1584 | 31.66 | 5.158 | 1583.35 | 3.1622 | 1584 | 31.66 | 5.191 | 1590.3 | 4.7659
1585 | 31.68 | 5.159 | 1586.95 | 1.5851 | 1585 | 31.68 | 5.195 | 1593.4 | 6.3674
1586 | 31.7 | 5.163 | 1591.7 | 6.3573 | 1586 | 31.7 | 5.199 | 1596.75 | 6.3803
1587 | 31.72 | 5.167 | 1595.05 | 6.3735 | 1587 | 31.72 | 5.204 | 1599.8 | 7.9914
1588 | 31.74 | 5.17 | 1599.55 | 4.7919 | 1588 | 31.74 | 5.208 | 1602.6 | 6.4048
1589 | 31.76 | 5.173 | 1603.45 | 4.8045 | 1589 | 31.76 | 5.209 | 1603.15 | 1.6029
1590 | 31.78 | 5.177 | 1607.05 | 6.421 | 1590 | 31.78 | 5.211 | 1606.25 | 3.2094
1591 | 31.8 | 5.181 | 1611.55 | 6.4372 | 1591 | 31.8 | 5.212 | 1609.3 | 1.6078
1592 | 31.82 | 5.185 | 1615.15 | 6.4534 | 1592 | 31.82 | 5.216 | 1612.1 | 6.4428
1593 | 31.84 | 5.19 | 1619.1 | 8.0856 | 1593 | 31.84 | 5.221 | 1616 | 8.0702
1594 | 31.86 | 5.19 | 1622.45 | 0 | 1594 | 31.86 | 5.224 | 1619.9 | 4.8539
1595 | 31.88 | 5.191 | 1626.35 | 1.6244 | 1595 | 31.88 | 5.226 | 1622.45 | 3.2423
1596 | 31.9 | 5.195 | 1630.8 | 6.5143 | 1596 | 31.9 | 5.233 | 1625.5 | 11.3678
1597 | 31.92 | 5.2 | 1634.15 | 8.1624 | 1597 | 31.92 | 5.236 | 1628.3 | 4.8807
1598 | 31.94 | 5.203 | 1636.95 | 4.9067 | 1598 | 31.94 | 5.24 | 1631.35 | 6.5193
1599 | 31.96 | 5.207 | 1641.7 | 6.5573 | 1599 | 31.96 | 5.243 | 1634.45 | 4.8987
1600 | 31.98 | 5.211 | 1644.8 | 6.573 | 1600 | 31.98 | 5.243 | 1637.25 | 0
1601 | 32 | 5.214 | 1648.95 | 4.9406 | 1601 | 32 | 5.245 | 1641.15 | 3.2784
1602 | 32.02 | 5.218 | 1653.45 | 6.6048 | 1602 | 32.02 | 5.249 | 1643.95 | 6.5702
1603 | 32.04 | 5.222 | 1656.5 | 6.6199 | 1603 | 32.04 | 5.254 | 1646.45 | 8.226
1604 | 32.06 | 5.223 | 1659.85 | 1.6582 | 1604 | 32.06 | 5.257 | 1648.95 | 4.9431
1605 | 32.08 | 5.225 | 1663.8 | 3.3236 | 1605 | 32.08 | 5.261 | 1651.2 | 6.6003
1606 | 32.1 | 5.229 | 1667.7 | 6.663 | 1606 | 32.1 | 5.264 | 1655.4 | 4.9599
1607 | 32.12 | 5.233 | 1670.5 | 6.6764 | 1607 | 32.12 | 5.269 | 1658.45 | 8.2846
1608 | 32.14 | 5.237 | 1674.95 | 6.6909 | 1608 | 32.14 | 5.272 | 1661.8 | 4.9804
1609 | 32.16 | 5.24 | 1678.6 | 5.0303 | 1609 | 32.16 | 5.275 | 1666 | 4.9917
1610 | 32.18 | 5.244 | 1683.05 | 6.7233 | 1610 | 32.18 | 5.276 | 1669.1 | 1.6675
1611 | 32.2 | 5.248 | 1686.4 | 6.7389 | 1611 | 32.2 | 5.278 | 1673 | 3.3421
1612 | 32.22 | 5.251 | 1689.75 | 5.0642 | 1612 | 32.22 | 5.282 | 1675.5 | 6.697
1613 | 32.24 | 5.255 | 1693.1 | 6.7657 | 1613 | 32.24 | 5.287 | 1678.85 | 8.3859
1614 | 32.26 | 5.255 | 1695.9 | 0 | 1614 | 32.26 | 5.29 | 1682.2 | 5.0416
1615 | 32.28 | 5.257 | 1700.35 | 3.3962 | 1615 | 32.28 | 5.293 | 1686.15 | 5.0525
1616 | 32.3 | 5.262 | 1704.55 | 8.5122 | 1616 | 32.3 | 5.298 | 1688.1 | 8.4356
1617 | 32.32 | 5.267 | 1709.05 | 8.534 | 1617 | 32.32 | 5.303 | 1692.25 | 8.4509
1618 | 32.34 | 5.268 | 1712.4 | 1.7107 | 1618 | 32.34 | 5.306 | 1694.8 | 5.0806
1619 | 32.36 | 5.272 | 1715.75 | 6.8563 | 1619 | 32.36 | 5.307 | 1698.15 | 1.6965
1620 | 32.38 | 5.276 | 1719.95 | 6.8714 | 1620 | 32.38 | 5.308 | 1700.1 | 1.6991
1621 | 32.4 | 5.281 | 1723.3 | 8.6081 | 1621 | 32.4 | 5.31 | 1703.45 | 3.4035
1622 | 32.42 | 5.284 | 1726.9 | 5.1753 | 1622 | 32.42 | 5.316 | 1706.25 | 10.2291
1623 | 32.44 | 5.287 | 1730.8 | 5.1866 | 1623 | 32.44 | 5.319 | 1709.85 | 5.1242
1624 | 32.46 | 5.287 | 1734.15 | 0 | 1624 | 32.46 | 5.322 | 1713.5 | 5.135
1625 | 32.48 | 5.29 | 1738.1 | 5.2084 | 1625 | 32.48 | 5.325 | 1716.6 | 5.1452
1626 | 32.5 | 5.295 | 1741.7 | 8.6995 | 1626 | 32.5 | 5.331 | 1720.75 | 10.3121
1627 | 32.52 | 5.3 | 1745.35 | 8.7176 | 1627 | 32.52 | 5.335 | 1723.55 | 6.8886
1628 | 32.54 | 5.301 | 1748.7 | 1.747 | 1628 | 32.54 | 5.337 | 1726.35 | 3.4499
1629 | 32.56 | 5.305 | 1751.5 | 7.0004 | 1629 | 32.56 | 5.339 | 1729.15 | 3.4555
1630 | 32.58 | 5.31 | 1754.85 | 8.7659 | 1630 | 32.58 | 5.34 | 1732.2 | 1.7307
1631 | 32.6 | 5.313 | 1757.9 | 5.2691 | 1631 | 32.6 | 5.344 | 1735.85 | 6.9361
1632 | 32.62 | 5.317 | 1762.4 | 7.0406 | 1632 | 32.62 | 5.349 | 1740.05 | 8.6897
1633 | 32.64 | 5.318 | 1766 | 1.7642 | 1633 | 32.64 | 5.352 | 1742.3 | 5.2235
1634 | 32.66 | 5.32 | 1769.1 | 3.5351 | 1634 | 32.66 | 5.356 | 1745.35 | 6.9753
1635 | 32.68 | 5.323 | 1773 | 5.3132 | 1635 | 32.68 | 5.359 | 1749.25 | 5.2419
1636 | 32.7 | 5.328 | 1776.35 | 8.8734 | 1636 | 32.7 | 5.363 | 1750.95 | 7.0004
1637 | 32.72 | 5.332 | 1780 | 7.1127 | 1637 | 32.72 | 5.367 | 1754.55 | 7.011
1638 | 32.74 | 5.335 | 1784.2 | 5.3463 | 1638 | 32.74 | 5.37 | 1757.65 | 5.2683
1639 | 32.76 | 5.337 | 1786.95 | 3.5711 | 1639 | 32.76 | 5.371 | 1760.45 | 1.7591
1640 | 32.78 | 5.344 | 1790.6 | 12.5214 | 1640 | 32.78 | 5.374 | 1764.05 | 5.2867
1641 | 32.8 | 5.348 | 1794.25 | 7.1697 | 1641 | 32.8 | 5.377 | 1768 | 5.2981
1642 | 32.82 | 5.35 | 1797.85 | 3.5921 | 1642 | 32.82 | 5.381 | 1771.05 | 7.0781
1643 | 32.84 | 5.35 | 1801.2 | 0 | 1643 | 32.84 | 5.385 | 1773.55 | 7.0892
1644 | 32.86 | 5.353 | 1804 | 5.4078 | 1644 | 32.86 | 5.389 | 1777.45 | 7.102
1645 | 32.88 | 5.357 | 1807.35 | 7.2227 | 1645 | 32.88 | 5.391 | 1780 | 3.5574
1646 | 32.9 | 5.361 | 1810.7 | 7.2361 | 1646 | 32.9 | 5.397 | 1784.2 | 10.6926
1647 | 32.92 | 5.365 | 1814.35 | 7.2501 | 1647 | 32.92 | 5.401 | 1786.4 | 7.1412
1648 | 32.94 | 5.367 | 1817.7 | 3.632 | 1648 | 32.94 | 5.403 | 1790.6 | 3.577
1649 | 32.96 | 5.371 | 1821.35 | 7.2781 | 1649 | 32.96 | 5.404 | 1792.85 | 1.7917
1650 | 32.98 | 5.376 | 1824.7 | 9.1151 | 1650 | 32.98 | 5.407 | 1795.05 | 5.3819
1651 | 33 | 5.381 | 1829.15 | 9.1346 | 1651 | 33 | 5.411 | 1798.7 | 7.1875
1652 | 33.02 | 5.382 | 1831.95 | 1.8305 | 1652 | 33.02 | 5.415 | 1802.05 | 7.2015
1653 | 33.04 | 5.384 | 1835.6 | 3.6676 | 1653 | 33.04 | 5.418 | 1804.85 | 5.4104
1654 | 33.06 | 5.387 | 1838.35 | 5.5109 | 1654 | 33.06 | 5.421 | 1808.5 | 5.42
1655 | 33.08 | 5.391 | 1841.45 | 7.3596 | 1655 | 33.08 | 5.423 | 1812.1 | 3.6206
1656 | 33.1 | 5.394 | 1845.65 | 5.5307 | 1656 | 33.1 | 5.43 | 1815.75 | 12.6975
1657 | 33.12 | 5.399 | 1848.45 | 9.2352 | 1657 | 33.12 | 5.434 | 1819.65 | 7.2708
1658 | 33.14 | 5.401 | 1851.8 | 3.7002 | 1658 | 33.14 | 5.434 | 1823 | 0
1659 | 33.16 | 5.404 | 1854.55 | 5.5595 | 1659 | 33.16 | 5.436 | 1825.8 | 3.6488
1660 | 33.18 | 5.41 | 1858.2 | 11.1383 | 1660 | 33.18 | 5.44 | 1829.15 | 7.3099
1661 | 33.2 | 5.413 | 1860.45 | 5.578 | 1661 | 33.2 | 5.444 | 1831.95 | 7.3222
1662 | 33.22 | 5.413 | 1864.35 | 0 | 1662 | 33.22 | 5.448 | 1835.85 | 7.3356
1663 | 33.24 | 5.416 | 1868.25 | 5.5989 | 1663 | 33.24 | 5.451 | 1837.8 | 5.5105
1664 | 33.26 | 5.421 | 1870.75 | 9.3475 | 1664 | 33.26 | 5.454 | 1842 | 5.5197
1665 | 33.28 | 5.423 | 1874.4 | 3.7451 | 1665 | 33.28 | 5.458 | 1845.9 | 7.3758
1666 | 33.3 | 5.427 | 1877.2 | 7.5032 | 1666 | 33.3 | 5.464 | 1849 | 11.0847
1667 | 33.32 | 5.432 | 1880.85 | 9.3951 | 1667 | 33.32 | 5.467 | 1851.5 | 5.5507
1668 | 33.34 | 5.434 | 1883.35 | 3.7642 | 1668 | 33.34 | 5.466 | 1854.55 | -1.853
1669 | 33.36 | 5.437 | 1887.25 | 5.6559 | 1669 | 33.36 | 5.469 | 1857.95 | 5.5688
1670 | 33.38 | 5.444 | 1890.6 | 13.2225 | 1670 | 33.38 | 5.474 | 1861.3 | 9.2981
1671 | 33.4 | 5.446 | 1893.7 | 3.7843 | 1671 | 33.4 | 5.477 | 1864.65 | 5.5889
1672 | 33.42 | 5.446 | 1897.05 | 0 | 1672 | 33.42 | 5.48 | 1868.55 | 5.5998
1673 | 33.44 | 5.449 | 1900.1 | 5.6957 | 1673 | 33.44 | 5.485 | 1872.45 | 9.3525
1674 | 33.46 | 5.454 | 1903.45 | 9.5089 | 1674 | 33.46 | 5.488 | 1875.8 | 5.6224
1675 | 33.48 | 5.457 | 1905.7 | 5.7137 | 1675 | 33.48 | 5.491 | 1878.9 | 5.632
1676 | 33.5 | 5.46 | 1909.05 | 5.7221 | 1676 | 33.5 | 5.496 | 1881.95 | 9.4021
1677 | 33.52 | 5.464 | 1911.85 | 7.6418 | 1677 | 33.52 | 5.499 | 1885.3 | 5.6509
1678 | 33.54 | 5.467 | 1915.75 | 5.7414 | 1678 | 33.54 | 5.498 | 1887.55 | -1.8864
1679 | 33.56 | 5.471 | 1918 | 7.6675 | 1679 | 33.56 | 5.502 | 1891.15 | 7.5574
1680 | 33.58 | 5.476 | 1922.45 | 9.6011 | 1680 | 33.58 | 5.507 | 1894.8 | 9.4649
1681 | 33.6 | 5.48 | 1925.25 | 7.6954 | 1681 | 33.6 | 5.51 | 1897.85 | 5.689
1682 | 33.62 | 5.478 | 1927.75 | -3.853 | 1682 | 33.62 | 5.514 | 1900.95 | 7.5976
1683 | 33.64 | 5.48 | 1930.85 | 3.8586 | 1683 | 33.64 | 5.516 | 1903.45 | 3.8044
1684 | 33.66 | 5.487 | 1934.2 | 13.5277 | 1684 | 33.66 | 5.52 | 1907.1 | 7.6211
1685 | 33.68 | 5.491 | 1937 | 7.7424 | 1685 | 33.68 | 5.524 | 1911 | 7.6362
1686 | 33.7 | 5.493 | 1939.5 | 3.8765 | 1686 | 33.7 | 5.528 | 1914.05 | 7.6501
1687 | 33.72 | 5.498 | 1943.15 | 9.7066 | 1687 | 33.72 | 5.531 | 1917.7 | 5.7476
1688 | 33.74 | 5.502 | 1945.9 | 7.7781 | 1688 | 33.74 | 5.531 | 1921.6 | 0
1689 | 33.76 | 5.505 | 1948.7 | 5.8419 | 1689 | 33.76 | 5.534 | 1924.15 | 5.7686
1690 | 33.78 | 5.509 | 1951.25 | 7.7999 | 1690 | 33.78 | 5.539 | 1927.75 | 9.6297
1691 | 33.8 | 5.512 | 1954.3 | 5.8583 | 1691 | 33.8 | 5.543 | 1930.3 | 7.7161
1692 | 33.82 | 5.512 | 1956.25 | 0 | 1692 | 33.82 | 5.545 | 1933.35 | 3.8636
1693 | 33.84 | 5.515 | 1959.35 | 5.8734 | 1693 | 33.84 | 5.549 | 1937.8 | 7.7423
1694 | 33.86 | 5.52 | 1962.7 | 9.8051 | 1694 | 33.86 | 5.553 | 1940.9 | 7.7574
1695 | 33.88 | 5.524 | 1964.65 | 7.8547 | 1695 | 33.88 | 5.557 | 1945.35 | 7.7725
1696 | 33.9 | 5.526 | 1968.25 | 3.9329 | 1696 | 33.9 | 5.562 | 1948.7 | 9.7351
1697 | 33.92 | 5.53 | 1970.8 | 7.8781 | 1697 | 33.92 | 5.562 | 1951.8 | 0
1698 | 33.94 | 5.535 | 1973.55 | 9.8609 | 1698 | 33.94 | 5.563 | 1954.85 | 1.9533
1699 | 33.96 | 5.539 | 1976.35 | 7.8998 | 1699 | 33.96 | 5.566 | 1957.65 | 5.8688
1700 | 33.98 | 5.543 | 1979.45 | 7.9116 | 1700 | 33.98 | 5.572 | 1961.3 | 11.7569
1701 | 34 | 5.544 | 1982.25 | 1.9808 | 1701 | 34 | 5.576 | 1964.65 | 7.8519
1702 | 34.02 | 5.545 | 1984.75 | 1.9835 | 1702 | 34.02 | 5.578 | 1968.25 | 3.9329
1703 | 34.04 | 5.548 | 1987.8 | 5.9588 | 1703 | 34.04 | 5.582 | 1972.75 | 7.882
1704 | 34.06 | 5.553 | 1990.05 | 9.9446 | 1704 | 34.06 | 5.588 | 1976.35 | 11.8473
1705 | 34.08 | 5.558 | 1992.85 | 9.9572 | 1705 | 34.08 | 5.591 | 1978.9 | 5.9329
1706 | 34.1 | 5.56 | 1994.55 | 3.9874 | 1706 | 34.1 | 5.594 | 1941.45 | 5.8805
1707 | 34.12 | 5.563 | 1997.6 | 5.9882 | 1707 | 34.12 | 5.598 | 1869.95 | 7.6228
1708 | 34.14 | 5.569 | 1999.55 | 11.9915 | 1708 | 34.14 | 5.599 | 1890.9 | 1.8804
1709 | 34.16 | 5.571 | 2002.9 | 4.0024 | 1709 | 34.16 | 5.602 | 1902.35 | 5.6899
1710 | 34.18 | 5.575 | 2005.4 | 8.0166 | 1710 | 34.18 | 5.608 | 1916.05 | 11.4552
1711 | 34.2 | 5.577 | 2009.35 | 4.0147 | 1711 | 34.2 | 5.611 | 1929.7 | 5.7686
1712 | 34.22 | 5.578 | 2010.45 | 2.0099 | 1712 | 34.22 | 5.614 | 1938.1 | 5.8017
1713 | 34.24 | 5.582 | 2013.25 | 8.0474 | 1713 | 34.24 | 5.617 | 1949 | 5.8307
1714 | 34.26 | 5.587 | 2015.75 | 10.0725 | 1714 | 34.26 | 5.621 | 1957.65 | 7.8133
1715 | 34.28 | 5.591 | 2018.25 | 8.068 | 1715 | 34.28 | 5.624 | 1966.85 | 5.8867
1716 | 34.3 | 5.593 | 2020.5 | 4.0387 | 1716 | 34.3 | 5.628 | 1973.3 | 7.8803
1717 | 34.32 | 5.598 | 2023.85 | 10.1109 | 1717 | 34.32 | 5.629 | 1978.05 | 1.9757
1718 | 34.34 | 5.602 | 2026.1 | 8.0999 | 1718 | 34.34 | 5.631 | 1982.5 | 3.9606
1719 | 34.36 | 5.605 | 2028.6 | 6.0821 | 1719 | 34.36 | 5.634 | 1987 | 5.9543
1720 | 34.38 | 5.61 | 2030.85 | 10.1486 | 1720 | 34.38 | 5.639 | 1992.55 | 9.9489
1721 | 34.4 | 5.609 | 2033.1 | -2.032 | 1721 | 34.4 | 5.643 | 1997.05 | 7.9792
1722 | 34.42 | 5.612 | 2034.75 | 6.1018 | 1722 | 34.42 | 5.646 | 2001.25 | 5.9975
1723 | 34.44 | 5.616 | 2037.25 | 8.144 | 1723 | 34.44 | 5.649 | 2005.7 | 6.0104
1724 | 34.46 | 5.621 | 2039.8 | 10.1926 | 1724 | 34.46 | 5.655 | 2010.15 | 12.0476
1725 | 34.48 | 5.624 | 2043.15 | 6.1244 | 1725 | 34.48 | 5.657 | 2014.35 | 4.0245
1726 | 34.5 | 5.626 | 2045.95 | 4.0891 | 1726 | 34.5 | 5.659 | 2018.85 | 4.0332
1727 | 34.52 | 5.63 | 2047.9 | 8.1877 | 1727 | 34.52 | 5.661 | 2022.45 | 4.0413
1728 | 34.54 | 5.635 | 2050.1 | 10.245 | 1728 | 34.54 | 5.664 | 2024.95 | 6.0711
1729 | 34.56 | 5.639 | 2052.9 | 8.206 | 1729 | 34.56 | 5.668 | 2028.05 | 8.106
1730 | 34.58 | 5.642 | 2054.6 | 6.1613 | 1730 | 34.58 | 5.673 | 2030.3 | 10.1459
1731 | 34.6 | 5.643 | 2057.4 | 2.056 | 1731 | 34.6 | 5.675 | 2031.95 | 4.0622
1732 | 34.62 | 5.645 | 2058.8 | 4.1162 | 1732 | 34.62 | 5.679 | 2034.45 | 8.1328
1733 | 34.64 | 5.649 | 2061.55 | 8.2407 | 1733 | 34.64 | 5.683 | 2038.95 | 8.1468
1734 | 34.66 | 5.654 | 2063.5 | 10.3126 | 1734 | 34.66 | 5.688 | 2042.85 | 10.2045
1735 | 34.68 | 5.657 | 2066.3 | 6.1947 | 1735 | 34.68 | 5.69 | 2045.95 | 4.0888
1736 | 34.7 | 5.659 | 2068.25 | 4.1345 | 1736 | 34.7 | 5.692 | 2049.85 | 4.0958
1737 | 34.72 | 5.665 | 2070.5 | 12.4163 | 1737 | 34.72 | 5.694 | 2052.9 | 4.1027
1738 | 34.74 | 5.67 | 2072.45 | 10.3574 | 1738 | 34.74 | 5.698 | 2055.7 | 8.2172
1739 | 34.76 | 5.672 | 2074.4 | 4.1468 | 1739 | 34.76 | 5.702 | 2058.8 | 8.229
1740 | 34.78 | 5.673 | 2077.2 | 2.0758 | 1740 | 34.78 | 5.706 | 2062.15 | 8.2419
1741 | 34.8 | 5.675 | 2079.45 | 4.1566 | 1741 | 34.8 | 5.709 | 2064.65 | 6.1902
1742 | 34.82 | 5.678 | 2080.3 | 6.2396 | 1742 | 34.82 | 5.711 | 2068.55 | 4.1332
1743 | 34.84 | 5.683 | 2083.65 | 10.4099 | 1743 | 34.84 | 5.716 | 2068.25 | 10.342
1744 | 34.86 | 5.688 | 2085.6 | 10.4231 | 1744 | 34.86 | 5.85 | 269.85 | 156.6527
1745 | 34.88 | 5.69 | 2087.55 | 4.1732 | Počet údajů: 1744
1746 | 34.9 | 5.693 | 2088.95 | 6.2647 | ***
1747 | 34.92 | 5.698 | 2092 | 10.4524
1748 | 34.94 | 5.703 | 2093.4 | 10.4635
1749 | 34.96 | 5.706 | 2096.2 | 6.2844
1750 | 34.98 | 5.707 | 2097.9 | 2.097
1751 | 35 | 5.709 | 2100.1 | 4.198
1752 | 35.02 | 5.711 | 2101.25 | 4.2014
1753 | 35.04 | 5.716 | 2102.9 | 10.5104
1754 | 35.06 | 5.721 | 2104.85 | 10.5194
1755 | 35.08 | 5.724 | 2106.55 | 6.3171
1756 | 35.1 | 5.727 | 2109.35 | 6.3239
1757 | 35.12 | 5.731 | 2111 | 8.4407
1758 | 35.14 | 5.736 | 2113.8 | 10.562
1759 | 35.16 | 5.739 | 2114.9 | 6.3431
1760 | 35.18 | 5.738 | 2116.6 | -2.1157
1761 | 35.2 | 5.743 | 2118.55 | 10.5879
1762 | 35.22 | 5.746 | 2120.8 | 6.359
1763 | 35.24 | 5.748 | 2122.45 | 4.2432
1764 | 35.26 | 5.754 | 2124.4 | 12.7405
1765 | 35.28 | 5.758 | 2126.4 | 8.5016
1766 | 35.3 | 5.76 | 2127.5 | 4.2539
1767 | 35.32 | 5.765 | 2130.3 | 10.6445
1768 | 35.34 | 5.77 | 2131.7 | 10.655
1769 | 35.36 | 5.773 | 2132.8 | 6.3968
1770 | 35.38 | 5.771 | 2134.5 | -4.2673
1771 | 35.4 | 5.775 | 2136.7 | 8.5424
1772 | 35.42 | 5.78 | 2138.65 | 10.6884
1773 | 35.44 | 5.783 | 2140.35 | 6.4185
1774 | 35.46 | 5.787 | 2142.3 | 8.5653
1775 | 35.48 | 5.792 | 2143.7 | 10.715
1776 | 35.5 | 5.794 | 2145.95 | 4.2896
1777 | 35.52 | 5.798 | 2147.35 | 8.5866
1778 | 35.54 | 5.803 | 2148.75 | 10.7402
1779 | 35.56 | 5.805 | 2150.95 | 4.2997
1780 | 35.58 | 5.805 | 2152.65 | 0
1781 | 35.6 | 5.808 | 2154.05 | 6.4601
1782 | 35.62 | 5.814 | 2155.45 | 12.9285
1783 | 35.64 | 5.818 | 2157.1 | 8.6251
1784 | 35.66 | 5.82 | 2158.5 | 4.3156
1785 | 35.68 | 5.825 | 2159.6 | 10.7952
1786 | 35.7 | 5.828 | 2161.6 | 6.4818
1787 | 35.72 | 5.832 | 2163.25 | 8.6497
1788 | 35.74 | 5.836 | 2164.95 | 8.6564
1789 | 35.76 | 5.838 | 2166.9 | 4.3318
1790 | 35.78 | 5.838 | 2168.3 | 0
1791 | 35.8 | 5.843 | 2169.7 | 10.845
1792 | 35.82 | 5.847 | 2171.35 | 8.6821
1793 | 35.84 | 5.851 | 2172.45 | 8.6876
1794 | 35.86 | 5.854 | 2173.05 | 6.5183
1795 | 35.88 | 5.859 | 2175.8 | 10.8721
1796 | 35.9 | 5.862 | 2176.65 | 6.5287
1797 | 35.92 | 5.865 | 2178.6 | 6.5329
1798 | 35.94 | 5.87 | 2180 | 10.8965
1799 | 35.96 | 5.87 | 2181.15 | 0
1800 | 35.98 | 5.871 | 2182.25 | 2.1817
1801 | 36 | 5.876 | 2183.35 | 10.914
1802 | 36.02 | 5.881 | 2184.2 | 10.9189
1803 | 36.04 | 5.884 | 2186.45 | 6.556
1804 | 36.06 | 5.888 | 2187.85 | 8.7486
1805 | 36.08 | 5.893 | 2189.8 | 10.9441
1806 | 36.1 | 5.897 | 2190.9 | 8.7614
1807 | 36.12 | 5.9 | 2192.3 | 6.5748
1808 | 36.14 | 5.903 | 2194.25 | 6.5798
1809 | 36.16 | 5.903 | 2193.7 | 0
1810 | 36.18 | 5.905 | 2195.4 | 4.3891
1811 | 36.2 | 5.911 | 2197.6 | 13.179
1812 | 36.22 | 5.915 | 2198.45 | 8.7921
1813 | 36.24 | 5.918 | 2200.15 | 6.5979
1814 | 36.26 | 5.922 | 2201.25 | 8.8028
1815 | 36.28 | 5.926 | 2202.1 | 8.8067
1816 | 36.3 | 5.929 | 2203.5 | 6.6084
1817 | 36.32 | 5.933 | 2203.75 | 8.8145
1818 | 36.34 | 5.934 | 2205.15 | 2.2045
1819 | 36.36 | 5.937 | 2207.65 | 6.6192
1820 | 36.38 | 5.938 | 2208.8 | 2.2082
1821 | 36.4 | 5.944 | 2209.6 | 13.2552
1822 | 36.42 | 5.949 | 2210.75 | 11.0509
1823 | 36.44 | 5.951 | 2211 | 4.4217
1824 | 36.46 | 5.955 | 2212.7 | 8.8474
1825 | 36.48 | 5.961 | 2214.65 | 13.2821
1826 | 36.5 | 5.963 | 2215.5 | 4.4301
1827 | 36.52 | 5.966 | 2216.35 | 6.6478
1828 | 36.54 | 5.968 | 2218.3 | 4.4346
1829 | 36.56 | 5.97 | 2218.3 | 4.4366
1830 | 36.58 | 5.973 | 2219.95 | 6.6574
1831 | 36.6 | 5.979 | 2221.1 | 13.3232
1832 | 36.62 | 5.983 | 2221.35 | 8.8849
1833 | 36.64 | 5.984 | 2223.05 | 2.2222
1834 | 36.66 | 5.988 | 2224.45 | 8.895
1835 | 36.68 | 5.992 | 2226.1 | 8.9011
1836 | 36.7 | 5.997 | 2227.2 | 11.1332
1837 | 36.72 | 6 | 2228.05 | 6.6829
1838 | 36.74 | 6.001 | 2229.2 | 2.2286
1839 | 36.76 | 6.004 | 2230 | 6.6888
1840 | 36.78 | 6.007 | 2230.55 | 6.6908
1841 | 36.8 | 6.011 | 2232.55 | 8.9262
1842 | 36.82 | 6.017 | 2233.1 | 13.397
1843 | 36.84 | 6.019 | 2233.65 | 4.4667
1844 | 36.86 | 6.021 | 2235.05 | 4.4687
1845 | 36.88 | 6.028 | 2236.45 | 15.6502
1846 | 36.9 | 6.031 | 2237.3 | 6.7106
1847 | 36.92 | 6.033 | 2238.4 | 4.4757
1848 | 36.94 | 6.033 | 2238.1 | 0
1849 | 36.96 | 6.038 | 2239.8 | 11.1947
1850 | 36.98 | 6.042 | 2240.9 | 8.9614
1851 | 37 | 6.045 | 2242.05 | 6.7244
1852 | 37.02 | 6.05 | 2242.85 | 11.2122
1853 | 37.04 | 6.053 | 2244 | 6.7303
1854 | 37.06 | 6.056 | 2244.8 | 6.7332
1855 | 37.08 | 6.061 | 2246.2 | 11.2275
1856 | 37.1 | 6.065 | 2245.65 | 8.9837
1857 | 37.12 | 6.065 | 2247.05 | 0
1858 | 37.14 | 6.067 | 2248.15 | 4.4952
1859 | 37.16 | 6.072 | 2248.75 | 11.2422
1860 | 37.18 | 6.075 | 2249.55 | 6.7475
1861 | 37.2 | 6.079 | 2251.25 | 9.0016
1862 | 37.22 | 6.083 | 2251.55 | 9.0056
1863 | 37.24 | 6.086 | 2251.8 | 6.755
1864 | 37.26 | 6.09 | 2253.2 | 9.01
1865 | 37.28 | 6.094 | 2253.75 | 9.0139
1866 | 37.3 | 6.098 | 2254.6 | 9.0167
1867 | 37.32 | 6.098 | 2255.7 | 0
1868 | 37.34 | 6.101 | 2257.1 | 6.7692
1869 | 37.36 | 6.105 | 2257.4 | 9.029
1870 | 37.38 | 6.109 | 2258.25 | 9.0313
1871 | 37.4 | 6.113 | 2258.5 | 9.0335
1872 | 37.42 | 6.117 | 2259.35 | 9.0357
1873 | 37.44 | 6.119 | 2260.2 | 4.5195
1874 | 37.46 | 6.124 | 2261 | 11.303
1875 | 37.48 | 6.128 | 2262.15 | 9.0463
1876 | 37.5 | 6.131 | 2263 | 6.7877
1877 | 37.52 | 6.131 | 2263.25 | 0
1878 | 37.54 | 6.133 | 2264.1 | 4.5273
1879 | 37.56 | 6.138 | 2263.8 | 11.3197
1880 | 37.58 | 6.142 | 2265.2 | 9.058
1881 | 37.6 | 6.146 | 2265.75 | 9.0619
1882 | 37.62 | 6.149 | 2266.9 | 6.799
1883 | 37.64 | 6.153 | 2268.3 | 9.0704
1884 | 37.66 | 6.157 | 2268.55 | 9.0737
1885 | 37.68 | 6.162 | 2269.4 | 11.3449
1886 | 37.7 | 6.164 | 2269.7 | 4.5391
1887 | 37.72 | 6.164 | 2269.95 | 0
1888 | 37.74 | 6.167 | 2270.8 | 6.8111
1889 | 37.76 | 6.173 | 2271.65 | 13.6274
1890 | 37.78 | 6.177 | 2272.2 | 9.0877
1891 | 37.8 | 6.179 | 2273.05 | 4.5453
1892 | 37.82 | 6.184 | 2273.6 | 11.3666
1893 | 37.84 | 6.187 | 2274.45 | 6.8221
1894 | 37.86 | 6.191 | 2275 | 9.0989
1895 | 37.88 | 6.195 | 2275.25 | 9.1005
1896 | 37.9 | 6.197 | 2275.85 | 4.5511
1897 | 37.92 | 6.198 | 2276.65 | 2.2763
1898 | 37.94 | 6.201 | 2277.8 | 6.8317
1899 | 37.96 | 6.208 | 2278.05 | 15.9455
1900 | 37.98 | 6.211 | 2278.05 | 6.8342
1901 | 38 | 6.213 | 2279.45 | 4.5575
1902 | 38.02 | 6.217 | 2280 | 9.1189
1903 | 38.04 | 6.222 | 2280.3 | 11.4008
1904 | 38.06 | 6.225 | 2281.15 | 6.8422
1905 | 38.08 | 6.228 | 2281.7 | 6.8443
1906 | 38.1 | 6.23 | 2282.25 | 4.564
1907 | 38.12 | 6.232 | 2282.8 | 4.565
1908 | 38.14 | 6.234 | 2283.65 | 4.5664
1909 | 38.16 | 6.241 | 2283.35 | 15.9845
1910 | 38.18 | 6.244 | 2283.65 | 6.8505
1911 | 38.2 | 6.246 | 2284.2 | 4.5679
1912 | 38.22 | 6.25 | 2285.9 | 9.1402
1913 | 38.24 | 6.255 | 2286.15 | 11.4301
1914 | 38.26 | 6.259 | 2286.7 | 9.1457
1915 | 38.28 | 6.26 | 2287.55 | 2.2871
1916 | 38.3 | 6.263 | 2288.1 | 6.8635
1917 | 38.32 | 6.265 | 2287.85 | 4.5759
1918 | 38.34 | 6.269 | 2288.4 | 9.1525
1919 | 38.36 | 6.274 | 2288.7 | 11.4427
1920 | 38.38 | 6.278 | 2289.25 | 9.1559
1921 | 38.4 | 6.28 | 2290.05 | 4.5793
1922 | 38.42 | 6.284 | 2290.9 | 9.1619
1923 | 38.44 | 6.289 | 2290.9 | 11.4545
1924 | 38.46 | 6.292 | 2291.2 | 6.8732
1925 | 38.48 | 6.294 | 2291.75 | 4.5829
1926 | 38.5 | 6.296 | 2291.45 | 4.5832
1927 | 38.52 | 6.299 | 2292.05 | 6.8753
1928 | 38.54 | 6.303 | 2292.85 | 9.1698
1929 | 38.56 | 6.308 | 2294 | 11.4671
1930 | 38.58 | 6.311 | 2294.55 | 6.8828
1931 | 38.6 | 6.314 | 2294.25 | 6.8832
1932 | 38.62 | 6.318 | 2295.4 | 9.1793
1933 | 38.64 | 6.323 | 2295.65 | 11.4776
1934 | 38.66 | 6.327 | 2296.2 | 9.1837
1935 | 38.68 | 6.328 | 2295.95 | 2.2961
1936 | 38.7 | 6.329 | 2296.2 | 2.2961
1937 | 38.72 | 6.333 | 2297.9 | 9.1882
1938 | 38.74 | 6.337 | 2297.05 | 9.1899
1939 | 38.76 | 6.341 | 2298.2 | 9.1905
1940 | 38.78 | 6.346 | 2297.9 | 11.4902
1941 | 38.8 | 6.349 | 2299.3 | 6.8958
1942 | 38.82 | 6.352 | 2298.45 | 6.8966
1943 | 38.84 | 6.357 | 2299.85 | 11.4957
1944 | 38.86 | 6.36 | 2300.4 | 6.9004
1945 | 38.88 | 6.36 | 2300.7 | 0
1946 | 38.9 | 6.364 | 2300.7 | 9.2028
1947 | 38.92 | 6.368 | 2301.55 | 9.2045
1948 | 38.94 | 6.371 | 2300.95 | 6.9038
1949 | 38.96 | 6.376 | 2302.1 | 11.5076
1950 | 38.98 | 6.379 | 2302.1 | 6.9063
1951 | 39 | 6.382 | 2302.65 | 6.9071
1952 | 39.02 | 6.386 | 2302.9 | 9.2111
1953 | 39.04 | 6.391 | 2302.65 | 11.5139
1954 | 39.06 | 6.394 | 2303.2 | 6.9088
1955 | 39.08 | 6.394 | 2303.5 | 0
1956 | 39.1 | 6.397 | 2302.35 | 6.9088
1957 | 39.12 | 6.401 | 2303.5 | 9.2117
1958 | 39.14 | 6.405 | 2303.75 | 9.2145
1959 | 39.16 | 6.409 | 2304.05 | 9.2156
1960 | 39.18 | 6.412 | 2304.9 | 6.9134
1961 | 39.2 | 6.416 | 2306.3 | 9.2224
1962 | 39.22 | 6.42 | 2305.15 | 9.2229
1963 | 39.24 | 6.424 | 2305.15 | 9.2206
1964 | 39.26 | 6.427 | 2304.9 | 6.9151
1965 | 39.28 | 6.427 | 2305.45 | 0
1966 | 39.3 | 6.43 | 2305.7 | 6.9167
1967 | 39.32 | 6.436 | 2306 | 13.8351
1968 | 39.34 | 6.44 | 2305.7 | 9.2234
1969 | 39.36 | 6.443 | 2306.85 | 6.9188
1970 | 39.38 | 6.446 | 2306.55 | 6.9201
1971 | 39.4 | 6.45 | 2306.55 | 9.2262
1972 | 39.42 | 6.454 | 2306.85 | 9.2268
1973 | 39.44 | 6.458 | 2307.1 | 9.2279
1974 | 39.46 | 6.459 | 2307.1 | 2.3071
1975 | 39.48 | 6.461 | 2307.95 | 4.6151
1976 | 39.5 | 6.464 | 2307.65 | 6.9234
1977 | 39.52 | 6.47 | 2308.25 | 13.8477
1978 | 39.54 | 6.474 | 2307.95 | 9.2324
1979 | 39.56 | 6.476 | 2308.5 | 4.6164
1980 | 39.58 | 6.48 | 2309.05 | 9.2351
1981 | 39.6 | 6.484 | 2308.8 | 9.2357
1982 | 39.62 | 6.489 | 2309.35 | 11.5454
1983 | 39.64 | 6.491 | 2309.05 | 4.6184
1984 | 39.66 | 6.492 | 2309.35 | 2.3092
1985 | 39.68 | 6.495 | 2309.65 | 6.9285
1986 | 39.7 | 6.5 | 2309.9 | 11.5489
1987 | 39.72 | 6.504 | 2309.65 | 9.2391
1988 | 39.74 | 6.507 | 2309.9 | 6.9293
1989 | 39.76 | 6.51 | 2308.8 | 6.9281
1990 | 39.78 | 6.513 | 2310.45 | 6.9289
1991 | 39.8 | 6.518 | 2310.75 | 11.553
1992 | 39.82 | 6.522 | 2311.05 | 9.2436
1993 | 39.84 | 6.524 | 2310.45 | 4.6215
1994 | 39.86 | 6.527 | 2311.3 | 6.9326
1995 | 39.88 | 6.528 | 2310.45 | 2.3109
1996 | 39.9 | 6.532 | 2309.9 | 9.2407
1997 | 39.92 | 6.539 | 2310.75 | 16.1723
1998 | 39.94 | 6.541 | 2310.2 | 4.621
1999 | 39.96 | 6.544 | 2311.05 | 6.9319
2000 | 39.98 | 6.549 | 2311.05 | 11.5553
2001 | 40 | 6.553 | 2311.3 | 9.2447
2002 | 40.02 | 6.556 | 2310.75 | 6.9331
2003 | 40.04 | 6.559 | 2311.3 | 6.9331
2004 | 40.06 | 6.559 | 2310.2 | 0
2005 | 40.08 | 6.562 | 2310.2 | 6.9306
2006 | 40.1 | 6.567 | 2311.05 | 11.5531
2007 | 40.12 | 6.572 | 2311.3 | 11.5559
2008 | 40.14 | 6.575 | 2310.75 | 6.9331
2009 | 40.16 | 6.577 | 2311.3 | 4.622
2010 | 40.18 | 6.581 | 2310.75 | 9.2441
2011 | 40.2 | 6.588 | 2311.3 | 16.1772
2012 | 40.22 | 6.59 | 2311.05 | 4.6223
2013 | 40.24 | 6.59 | 2310.45 | 0
2014 | 40.26 | 6.593 | 2309.9 | 6.9305
2015 | 40.28 | 6.596 | 2311.05 | 6.9314
2016 | 40.3 | 6.601 | 2311.05 | 11.5552
2017 | 40.32 | 6.605 | 2310.75 | 9.2436
2018 | 40.34 | 6.608 | 2310.2 | 6.9314
2019 | 40.36 | 6.611 | 2310.2 | 6.9306
2020 | 40.38 | 6.616 | 2310.2 | 11.551
2021 | 40.4 | 6.621 | 2310.75 | 11.5524
2022 | 40.42 | 6.624 | 2310.75 | 6.9322
2023 | 40.44 | 6.623 | 2310.45 | -2.3106
2024 | 40.46 | 6.627 | 2311.85 | 9.2446
2025 | 40.48 | 6.631 | 2310.2 | 9.2441
2026 | 40.5 | 6.636 | 2310.45 | 11.5516
2027 | 40.52 | 6.639 | 2309.9 | 6.9305
2028 | 40.54 | 6.643 | 2309.05 | 9.2379
2029 | 40.56 | 6.647 | 2309.35 | 9.2368
2030 | 40.58 | 6.65 | 2309.65 | 6.9285
2031 | 40.6 | 6.655 | 2309.9 | 11.5489
2032 | 40.62 | 6.658 | 2309.35 | 6.9289
2033 | 40.64 | 6.658 | 2309.35 | 0
2034 | 40.66 | 6.66 | 2308.25 | 4.6176
2035 | 40.68 | 6.666 | 2308.25 | 13.8495
2036 | 40.7 | 6.67 | 2307.65 | 9.2318
2037 | 40.72 | 6.672 | 2309.05 | 4.6167
2038 | 40.74 | 6.676 | 2308.25 | 9.2346
2039 | 40.76 | 6.68 | 2308.5 | 9.2335
2040 | 40.78 | 6.683 | 2308.5 | 6.9255
2041 | 40.8 | 6.689 | 2308.8 | 13.8519
2042 | 40.82 | 6.69 | 2307.95 | 2.3084
2043 | 40.84 | 6.69 | 2307.4 | 0
2044 | 40.86 | 6.694 | 2307.1 | 9.229
2045 | 40.88 | 6.7 | 2307.4 | 13.8435
2046 | 40.9 | 6.704 | 2307.1 | 9.229
2047 | 40.92 | 6.707 | 2307.1 | 6.9213
2048 | 40.94 | 6.71 | 2306.85 | 6.9209
2049 | 40.96 | 6.716 | 2307.4 | 13.8428
2050 | 40.98 | 6.719 | 2305.7 | 6.9197
2051 | 41 | 6.722 | 2305.7 | 6.9171
2052 | 41.02 | 6.724 | 2306.3 | 4.612
2053 | 41.04 | 6.725 | 2306 | 2.3061
2054 | 41.06 | 6.729 | 2306 | 9.224
2055 | 41.08 | 6.735 | 2306 | 13.836
2056 | 41.1 | 6.738 | 2305.15 | 6.9167
2057 | 41.12 | 6.74 | 2305.45 | 4.6106
2058 | 41.14 | 6.744 | 2305.45 | 9.2218
2059 | 41.16 | 6.749 | 2304.3 | 11.5244
2060 | 41.18 | 6.753 | 2304.05 | 9.2167
2061 | 41.2 | 6.756 | 2303.5 | 6.9113
2062 | 41.22 | 6.757 | 2304.05 | 2.3038
2063 | 41.24 | 6.759 | 2304.05 | 4.6081
2064 | 41.26 | 6.762 | 2302.35 | 6.9096
2065 | 41.28 | 6.768 | 2302.35 | 13.8141
2066 | 41.3 | 6.772 | 2302.1 | 9.2089
2067 | 41.32 | 6.774 | 2301.55 | 4.6036
2068 | 41.34 | 6.777 | 2301.8 | 6.905
2069 | 41.36 | 6.783 | 2301.8 | 13.8108
2070 | 41.38 | 6.787 | 2302.1 | 9.2078
2071 | 41.4 | 6.79 | 2301.8 | 6.9059
2072 | 41.42 | 6.791 | 2301.25 | 2.3015
2073 | 41.44 | 6.794 | 2300.95 | 6.9033
2074 | 41.46 | 6.798 | 2300.15 | 9.2022
2075 | 41.48 | 6.803 | 2299.3 | 11.4986
2076 | 41.5 | 6.806 | 2299.3 | 6.8979
2077 | 41.52 | 6.808 | 2299.55 | 4.5988
2078 | 41.54 | 6.812 | 2298.75 | 9.1966
2079 | 41.56 | 6.818 | 2299 | 13.7932
2080 | 41.58 | 6.822 | 2298.2 | 9.1944
2081 | 41.6 | 6.823 | 2297.6 | 2.2979
2082 | 41.62 | 6.825 | 2296.5 | 4.5941
2083 | 41.64 | 6.828 | 2296.8 | 6.89
2084 | 41.66 | 6.83 | 2296.5 | 4.5933
2085 | 41.68 | 6.836 | 2296.5 | 13.779
2086 | 41.7 | 6.839 | 2295.65 | 6.8882
2087 | 41.72 | 6.842 | 2295.4 | 6.8866
2088 | 41.74 | 6.847 | 2295.4 | 11.477
2089 | 41.76 | 6.851 | 2294.8 | 9.1804
2090 | 41.78 | 6.855 | 2294 | 9.1776
2091 | 41.8 | 6.857 | 2293.45 | 4.5874
2092 | 41.82 | 6.858 | 2292.6 | 2.293
2093 | 41.84 | 6.862 | 2292.05 | 9.1693
2094 | 41.86 | 6.867 | 2292.05 | 11.4602
2095 | 41.88 | 6.87 | 2292.05 | 6.8762
2096 | 41.9 | 6.873 | 2290.65 | 6.8741
2097 | 41.92 | 6.876 | 2290.05 | 6.8711
2098 | 41.94 | 6.88 | 2289.5 | 9.1591
2099 | 41.96 | 6.885 | 2289.8 | 11.4482
2100 | 41.98 | 6.889 | 2289.5 | 9.1586
2101 | 42 | 6.889 | 2288.95 | 0
2102 | 42.02 | 6.893 | 2288.95 | 9.1558
2103 | 42.04 | 6.896 | 2287.85 | 6.8652
2104 | 42.06 | 6.899 | 2287.55 | 6.8631
2105 | 42.08 | 6.904 | 2287 | 11.4364
2106 | 42.1 | 6.907 | 2285.6 | 6.8589
2107 | 42.12 | 6.911 | 2285.9 | 9.143
2108 | 42.14 | 6.914 | 2284.75 | 6.856
2109 | 42.16 | 6.92 | 2284.2 | 13.7069
2110 | 42.18 | 6.923 | 2283.95 | 6.8522
2111 | 42.2 | 6.922 | 2283.35 | -2.2837
2112 | 42.22 | 6.926 | 2282.25 | 9.1312
2113 | 42.24 | 6.93 | 2281.4 | 9.1273
2114 | 42.26 | 6.934 | 2280.3 | 9.1234
2115 | 42.28 | 6.937 | 2280 | 6.8405
2116 | 42.3 | 6.941 | 2279.75 | 9.1195
2117 | 42.32 | 6.944 | 2278.9 | 6.838
2118 | 42.34 | 6.948 | 2278.9 | 9.1156
2119 | 42.36 | 6.953 | 2278.35 | 11.3931
2120 | 42.38 | 6.957 | 2277.2 | 9.1111
2121 | 42.4 | 6.957 | 2276.4 | 0
2122 | 42.42 | 6.96 | 2276.1 | 6.8288
2123 | 42.44 | 6.965 | 2274.7 | 11.377
2124 | 42.46 | 6.968 | 2273.6 | 6.8225
2125 | 42.48 | 6.971 | 2274.15 | 6.8216
2126 | 42.5 | 6.976 | 2272.75 | 11.3672
2127 | 42.52 | 6.98 | 2271.9 | 9.0893
2128 | 42.54 | 6.983 | 2271.1 | 6.8145
2129 | 42.56 | 6.988 | 2270.5 | 11.354
2130 | 42.58 | 6.99 | 2269.7 | 4.5402
2131 | 42.6 | 6.99 | 2269.1 | 0
2132 | 42.62 | 6.994 | 2268.85 | 9.0759
2133 | 42.64 | 6.998 | 2268.3 | 9.0743
2134 | 42.66 | 7.003 | 2266.05 | 11.3359
2135 | 42.68 | 7.006 | 2266.6 | 6.799
2136 | 42.7 | 7.01 | 2264.95 | 9.0631
2137 | 42.72 | 7.013 | 2263.8 | 6.7931
2138 | 42.74 | 7.017 | 2263 | 9.0536
2139 | 42.76 | 7.021 | 2262.4 | 9.0508
2140 | 42.78 | 7.023 | 2261.6 | 4.524
2141 | 42.8 | 7.024 | 2260.45 | 2.261
2142 | 42.82 | 7.028 | 2259.65 | 9.0402
2143 | 42.84 | 7.033 | 2257.95 | 11.294
2144 | 42.86 | 7.036 | 2257.65 | 6.7734
2145 | 42.88 | 7.039 | 2256 | 6.7705
2146 | 42.9 | 7.043 | 2255.45 | 9.0229
2147 | 42.92 | 7.048 | 2255.15 | 11.2765
2148 | 42.94 | 7.052 | 2254.6 | 9.0195
2149 | 42.96 | 7.056 | 2253.5 | 9.0162
2150 | 42.98 | 7.057 | 2251.8 | 2.2527
2151 | 43 | 7.059 | 2250.95 | 4.5027
2152 | 43.02 | 7.063 | 2249 | 8.9999
2153 | 43.04 | 7.067 | 2248.45 | 8.9949
2154 | 43.06 | 7.071 | 2247.05 | 8.991
2155 | 43.08 | 7.074 | 2246.2 | 6.7399
2156 | 43.1 | 7.078 | 2245.65 | 8.9837
2157 | 43.12 | 7.082 | 2245.1 | 8.9815
2158 | 43.14 | 7.085 | 2243.7 | 6.7332
2159 | 43.16 | 7.089 | 2241.75 | 8.9709
2160 | 43.18 | 7.09 | 2240.65 | 2.2412
2161 | 43.2 | 7.093 | 2238.95 | 6.7194
2162 | 43.22 | 7.097 | 2238.7 | 8.9553
2163 | 43.24 | 7.101 | 2237.3 | 8.952
2164 | 43.26 | 7.105 | 2236.45 | 8.9475
2165 | 43.28 | 7.107 | 2235.3 | 4.4717
2166 | 43.3 | 7.112 | 2233.35 | 11.1716
2167 | 43.32 | 7.116 | 2232.25 | 8.9312
2168 | 43.34 | 7.119 | 2231.15 | 6.6951
2169 | 43.36 | 7.122 | 2230 | 6.6917
2170 | 43.38 | 7.125 | 2228.05 | 6.6871
2171 | 43.4 | 7.126 | 2226.65 | 2.2274
2172 | 43.42 | 7.131 | 2225.85 | 11.1312
2173 | 43.44 | 7.136 | 2224.15 | 11.125
2174 | 43.46 | 7.139 | 2223.05 | 6.6708
2175 | 43.48 | 7.142 | 2221.65 | 6.6671
2176 | 43.5 | 7.146 | 2219.95 | 8.8832
2177 | 43.52 | 7.151 | 2218.3 | 11.0956
2178 | 43.54 | 7.154 | 2217.45 | 6.6536
2179 | 43.56 | 7.156 | 2216.9 | 4.4343
2180 | 43.58 | 7.157 | 2214.65 | 2.2158
2181 | 43.6 | 7.161 | 2213 | 8.8553
2182 | 43.62 | 7.166 | 2212.15 | 11.0629
2183 | 43.64 | 7.17 | 2209.9 | 8.8441
2184 | 43.66 | 7.172 | 2207.95 | 4.4178
2185 | 43.68 | 7.175 | 2206 | 6.6209
2186 | 43.7 | 7.18 | 2204.85 | 11.0271
2187 | 43.72 | 7.184 | 2203.75 | 8.8172
2188 | 43.74 | 7.188 | 2202.35 | 8.8122
2189 | 43.76 | 7.188 | 2200.15 | 0
2190 | 43.78 | 7.192 | 2198.75 | 8.7978
2191 | 43.8 | 7.196 | 2195.95 | 8.7894
2192 | 43.82 | 7.199 | 2195.1 | 6.5866
2193 | 43.84 | 7.204 | 2192.6 | 10.9692
2194 | 43.86 | 7.207 | 2191.2 | 6.5757
2195 | 43.88 | 7.21 | 2190.35 | 6.5723
2196 | 43.9 | 7.216 | 2188.4 | 13.1363
2197 | 43.92 | 7.22 | 2185.9 | 8.7486
2198 | 43.94 | 7.223 | 2184.5 | 6.5556
2199 | 43.96 | 7.224 | 2181.7 | 2.1831
2200 | 43.98 | 7.227 | 2179.75 | 6.5422
2201 | 44 | 7.229 | 2177.5 | 4.3572
2202 | 44.02 | 7.234 | 2175.55 | 10.8826
2203 | 44.04 | 7.238 | 2173.6 | 8.6983
2204 | 44.06 | 7.241 | 2172.2 | 6.5187
2205 | 44.08 | 7.245 | 2170.25 | 8.6849
2206 | 44.1 | 7.25 | 2167.45 | 10.8442
2207 | 44.12 | 7.254 | 2165.5 | 8.6659
2208 | 44.14 | 7.256 | 2163.25 | 4.3288
2209 | 44.16 | 7.256 | 2161.6 | 0
2210 | 44.18 | 7.261 | 2159.35 | 10.8024
2211 | 44.2 | 7.264 | 2157.4 | 6.4751
2212 | 44.22 | 7.268 | 2154.6 | 8.624
2213 | 44.24 | 7.273 | 2152.35 | 10.7674
2214 | 44.26 | 7.276 | 2150.4 | 6.4541
2215 | 44.28 | 7.279 | 2147.6 | 6.447
2216 | 44.3 | 7.284 | 2145.35 | 10.7324
2217 | 44.32 | 7.289 | 2143.4 | 10.7219
2218 | 44.34 | 7.289 | 2140.6 | 0
2219 | 44.36 | 7.29 | 2137.85 | 2.1392
2220 | 44.38 | 7.295 | 2135.6 | 10.6836
2221 | 44.4 | 7.299 | 2132.8 | 8.5368
2222 | 44.42 | 7.302 | 2130 | 6.3942
2223 | 44.44 | 7.306 | 2126.95 | 8.5139
2224 | 44.46 | 7.31 | 2125 | 8.5039
2225 | 44.48 | 7.313 | 2122.2 | 6.3708
2226 | 44.5 | 7.318 | 2120.25 | 10.6061
2227 | 44.52 | 7.323 | 2118 | 10.5956
2228 | 44.54 | 7.324 | 2114.1 | 2.116
2229 | 44.56 | 7.325 | 2112.4 | 2.1133
2230 | 44.58 | 7.33 | 2108.8 | 10.553
2231 | 44.6 | 7.333 | 2104.3 | 6.3197
2232 | 44.62 | 7.337 | 2102.05 | 8.4127
2233 | 44.64 | 7.341 | 2098.7 | 8.4015
2234 | 44.66 | 7.344 | 2096.2 | 6.2924
2235 | 44.68 | 7.347 | 2093.4 | 6.2844
2236 | 44.7 | 7.352 | 2090.35 | 10.4594
2237 | 44.72 | 7.357 | 2087.55 | 10.4447
2238 | 44.74 | 7.357 | 2083.65 | 0
2239 | 44.76 | 7.36 | 2080.3 | 6.2459
2240 | 44.78 | 7.364 | 2076.95 | 8.3145
2241 | 44.8 | 7.368 | 2073.6 | 8.3011
2242 | 44.82 | 7.37 | 2070.5 | 4.1441
2243 | 44.84 | 7.375 | 2067.15 | 10.3441
2244 | 44.86 | 7.379 | 2064.1 | 8.2625
2245 | 44.88 | 7.383 | 2059.6 | 8.2474
2246 | 44.9 | 7.388 | 2056.55 | 10.2904
2247 | 44.92 | 7.392 | 2051.5 | 8.2161
2248 | 44.94 | 7.392 | 2048.45 | 0
2249 | 44.96 | 7.394 | 2043.7 | 4.0921
2250 | 44.98 | 7.399 | 2040.6 | 10.2107
2251 | 45 | 7.403 | 2036.45 | 8.1541
2252 | 45.02 | 7.406 | 2031.95 | 6.1026
2253 | 45.04 | 7.41 | 2027.5 | 8.1189
2254 | 45.06 | 7.414 | 2023.3 | 8.1016
2255 | 45.08 | 7.418 | 2018.55 | 8.0837
2256 | 45.1 | 7.422 | 2015.2 | 8.0675
2257 | 45.12 | 7.425 | 2011.3 | 6.0398
2258 | 45.14 | 7.426 | 2006.55 | 2.0089
2259 | 45.16 | 7.429 | 2002.05 | 6.0129
2260 | 45.18 | 7.433 | 1997.05 | 7.9982
2261 | 45.2 | 7.438 | 1992.3 | 9.9734
2262 | 45.22 | 7.44 | 1986.15 | 3.9785
2263 | 45.24 | 7.443 | 1981.1 | 5.9509
2264 | 45.26 | 7.449 | 1975.55 | 11.87
2265 | 45.28 | 7.452 | 1971.35 | 5.9204
2266 | 45.3 | 7.456 | 1966.6 | 7.8759
2267 | 45.32 | 7.46 | 1960.15 | 7.8535
2268 | 45.34 | 7.46 | 1955.15 | 0
2269 | 45.36 | 7.463 | 1949.55 | 5.8571
2270 | 45.38 | 7.469 | 1943.4 | 11.6789
2271 | 45.4 | 7.473 | 1937.55 | 7.7619
2272 | 45.42 | 7.474 | 1931.65 | 1.9346
2273 | 45.44 | 7.478 | 1925.8 | 7.7149
2274 | 45.46 | 7.483 | 1919.65 | 9.6136
2275 | 45.48 | 7.488 | 1912.95 | 9.5815
2276 | 45.5 | 7.492 | 1906.8 | 7.6395
2277 | 45.52 | 7.496 | 1899.25 | 7.6121
2278 | 45.54 | 7.496 | 1891.45 | 0
2279 | 45.56 | 7.499 | 1883.9 | 5.663
2280 | 45.58 | 7.504 | 1877.2 | 9.4027
2281 | 45.6 | 7.509 | 1868.8 | 9.365
2282 | 45.62 | 7.51 | 1862.1 | 1.8654
2283 | 45.64 | 7.514 | 1854.55 | 7.4333
2284 | 45.66 | 7.519 | 1845.9 | 9.2511
2285 | 45.68 | 7.524 | 1837.55 | 9.2086
2286 | 45.7 | 7.527 | 1829.7 | 5.5009
2287 | 45.72 | 7.529 | 1819.95 | 3.6496
2288 | 45.74 | 7.53 | 1810.7 | 1.8153
2289 | 45.76 | 7.534 | 1800.95 | 7.2233
2290 | 45.78 | 7.54 | 1790.9 | 10.7756
2291 | 45.8 | 7.543 | 1779.7 | 5.3559
2292 | 45.82 | 7.546 | 1767.95 | 5.3215
2293 | 45.84 | 7.55 | 1755.95 | 7.0478
2294 | 45.86 | 7.556 | 1742.85 | 10.4964
2295 | 45.88 | 7.56 | 1728.85 | 6.9434
2296 | 45.9 | 7.562 | 1713.8 | 3.4427
2297 | 45.92 | 7.564 | 1695.9 | 3.4097
2298 | 45.94 | 7.567 | 1677.2 | 5.0597
2299 | 45.96 | 7.571 | 1651.75 | 6.6579
2300 | 45.98 | 7.576 | 1614.35 | 8.1652
2301 | 46 | 7.581 | 1518.5 | 7.8321
2302 | 46.02 | 7.596 | 978.25 | 18.7256
2303 | 46.04 | 7.604 | 880.2 | 7.4338
Počet údajů: 2303
***

## Souhrn
Celkové porovnání vypočtených hodnot CMT svarových spojů
Parametr |  | Počet dnů v prostředí solné mlhy | [5 empty] | Po 30 dnech bez nátěru | Po 30 dnech s organickým nátěrem | Rozdíl
|  | 0 | 10 | 20 | 30 | 30 - nátěr
Pevnost v tahu Rm | [MPa] | 109.0359 | 105.0776 | 102.7623 | 87.6058 | 99.4396 | Pevnost v tahu Rm [MPa] | 87.6058 | 99.4396 | 11.8338
Velikost přetvárné práce (plocha pod křivkou) Wf | [J] | 6.5094 | 5.9519 | 5.5176 | 3.9312 | 5.5531 | Velikost přetvárné práce (plocha pod křivkou) Wf [J] | 3.9312 | 5.5531 | 1.6219
| [N.mm] | 6509.355 | 5951.905 | 5517.5667 | 3931.1848 | 5553.0624