## Vzorek_7,8,9_svar
SVAR před korozní zkouškou
Vzorek č. 7 |  |  |  |  | Vzorek č. 8 |  |  |  |  | Vzorek č. 9 |  |  |  |  | Průměr
č. | t[s] | s[mm] | F[N] | Plocha pod křivkou - Přetvárná práce | č. | t[s] | s[mm] | F[N] | Plocha pod křivkou - Přetvárná práce | č. | t[s] | s[mm] | F[N] | Plocha pod křivkou - Přetvárná práce | Prodloužení ∆L [mm] | Síla F [N] | Poměrné Prodloužení ∆L/L0 [-] | Napětí R [MPa] | Plocha pod křivkou - Přetvárná práce
0 | 0 | 0 | 0 |  | 0 | 0 | 0 | 0 |  | 0 | 0 | 0 | 0 |  | 0 | 0 | 0 | 0 |  | Výsledné hodnoty
1 | 0 | 0.036 | 57.8 | 1.0404 | 1 | 0 | 0.041 | 27.1 | 0.55555 | 1 | 0 | 0.048 | 8.35 | 0.2004 | 0.04166667 | 31.08333 | 0.0008333333 | 1.465282 | 0.6475694 | Průřez zkušební tyče před trhací zkouškou: |  |  |  | B [mm] | t [mm] | S0 [mm2] | S0 = B*a
2 | 0.02 | 0.037 | 62.55 | 0.060175 | 2 | 0.02 | 0.044 | 27.9 | 0.0825 | 2 | 0.02 | 0.054 | 8.1 | 0.04935 | 0.045 | 32.85 | 0.0009 | 1.548564 | 0.1065556 | Pozor: Jedná se nosný průřez svaru. |  |  |  | 20 | 1.5 | 21.21320343
3 | 0.04 | 0.048 | 67.3 | 0.714175 | 3 | 0.04 | 0.05 | 28.75 | 0.16995 | 3 | 0.04 | 0.056 | 8.35 | 0.01645 | 0.05133333 | 34.8 | 0.001026667 | 1.640488 | 0.214225
4 | 0.06 | 0.048 | 72.9 | 0 | 4 | 0.06 | 0.051 | 30.45 | 0.0296 | 4 | 0.06 | 0.057 | 9.2 | 0.008775 | 0.052 | 37.51667 | 0.00104 | 1.768553 | 0.02410556 | Průřez zkušební tyče po trhací zkoušce: |  |  |  |  | Vzorek č.7 | Vzorek č.8 | Vzorek č.9
5 | 0.08 | 0.048 | 77.95 | 0 | 5 | 0.08 | 0.055 | 32.1 | 0.1251 | 5 | 0.08 | 0.066 | 9.2 | 0.0828 | 0.05633333 | 39.75 | 0.001126667 | 1.873833 | 0.1674111 | Tento parametr do výpočtu nezahrnujeme.
6 | 0.1 | 0.057 | 82.7 | 0.722925 | 6 | 0.1 | 0.063 | 33.25 | 0.2614 | 6 | 0.1 | 0.07 | 10.85 | 0.0401 | 0.06333333 | 42.26667 | 0.001266667 | 1.99247 | 0.2870583
7 | 0.12 | 0.061 | 86.05 | 0.3375 | 7 | 0.12 | 0.066 | 34.35 | 0.1014 | 7 | 0.12 | 0.07 | 13.4 | 0 | 0.06566667 | 44.6 | 0.001313333 | 2.102464 | 0.1013444
8 | 0.14 | 0.06 | 89.1 | -0.087575 | 8 | 0.14 | 0.067 | 35.75 | 0.03505 | 8 | 0.14 | 0.075 | 15.35 | 0.071875 | 0.06733333 | 46.73333 | 0.001346667 | 2.20303 | 0.07611111 | Původní délka zkušební tyče: |  | L0 [mm] | 50
9 | 0.16 | 0.067 | 92.2 | 0.63455 | 9 | 0.16 | 0.074 | 36.6 | 0.253225 | 9 | 0.16 | 0.082 | 17.3 | 0.114275 | 0.07433333 | 48.7 | 0.001486667 | 2.29574 | 0.3340167
10 | 0.18 | 0.075 | 94.15 | 0.7454 | 10 | 0.18 | 0.079 | 36.6 | 0.183 | 10 | 0.18 | 0.084 | 19.55 | 0.03685 | 0.07933333 | 50.1 | 0.001586667 | 2.361737 | 0.247 | Délka zkušební tyče po přetržení: |  | Lu [mm] | 54.20833 | 4.208333 | 3.726 | 4.831 | 4.068
11 | 0.2 | 0.075 | 93.85 | 0 | 11 | 0.2 | 0.079 | 38 | 0 | 11 | 0.2 | 0.086 | 23.15 | 0.0427 | 0.08 | 51.66667 | 0.0016 | 2.43559 | 0.03392222
12 | 0.22 | 0.077 | 94.95 | 0.1888 | 12 | 0.22 | 0.084 | 38.25 | 0.190625 | 12 | 0.22 | 0.09 | 26.5 | 0.0993 | 0.08366667 | 53.23333 | 0.001673333 | 2.509443 | 0.1923167 | Pevnost v tahu: | Max. Síla Fm [N] | 2313 |  |  | 2159.95 | 2695.1 | 2083.95
13 | 0.24 | 0.084 | 95.8 | 0.667625 | 13 | 0.24 | 0.088 | 39.1 | 0.1547 | 13 | 0.24 | 0.095 | 29.85 | 0.140875 | 0.089 | 54.91667 | 0.00178 | 2.588796 | 0.2884 |  | Napětí Rm [MPa] | 109.0359 |  |  | 101.821 | 127.0482 | 98.23835
14 | 0.26 | 0.089 | 96.65 | 0.481125 | 14 | 0.26 | 0.091 | 38.8 | 0.11685 | 14 | 0.26 | 0.099 | 32.65 | 0.125 | 0.093 | 56.03333 | 0.00186 | 2.641437 | 0.2219
15 | 0.28 | 0.091 | 95.8 | 0.19245 | 15 | 0.28 | 0.094 | 39.35 | 0.117225 | 15 | 0.28 | 0.102 | 36 | 0.102975 | 0.09566667 | 57.05 | 0.001913333 | 2.689363 | 0.1507778 |  |  |  |  | 2283.2
16 | 0.3 | 0.094 | 96.9 | 0.28905 | 16 | 0.3 | 0.099 | 39.95 | 0.19825 | 16 | 0.3 | 0.105 | 38.8 | 0.1122 | 0.09933333 | 58.55 | 0.001986667 | 2.760073 | 0.2119333 |  |  |  |  | 107.6311
17 | 0.32 | 0.099 | 96.9 | 0.4845 | 17 | 0.32 | 0.102 | 40.5 | 0.120675 | 17 | 0.32 | 0.106 | 42.45 | 0.040625 | 0.1023333 | 59.95 | 0.002046667 | 2.82607 | 0.17775
18 | 0.34 | 0.101 | 96.35 | 0.19325 | 18 | 0.34 | 0.104 | 41.05 | 0.08155 | 18 | 0.34 | 0.111 | 43.85 | 0.21575 | 0.1053333 | 60.41667 | 0.002106667 | 2.848069 | 0.18055
19 | 0.36 | 0.102 | 96.65 | 0.0965 | 19 | 0.36 | 0.107 | 41.05 | 0.12315 | 19 | 0.36 | 0.116 | 48 | 0.229625 | 0.1083333 | 61.9 | 0.002166667 | 2.917994 | 0.183475
20 | 0.38 | 0.108 | 96.65 | 0.5799 | 20 | 0.38 | 0.111 | 41.35 | 0.1648 | 20 | 0.38 | 0.12 | 49.95 | 0.1959 | 0.113 | 62.65 | 0.00226 | 2.953349 | 0.2906167
21 | 0.4 | 0.111 | 96.35 | 0.2895 | 21 | 0.4 | 0.113 | 41.6 | 0.08295 | 21 | 0.4 | 0.12 | 53.3 | 0 | 0.1146667 | 63.75 | 0.002293333 | 3.005204 | 0.1053333 | Plocha pod křivkou - Přetvárná práce: |  | 6509.355 |  |  | 5541.5048 | 8473.9678 | 5512.59235
22 | 0.42 | 0.111 | 96.9 | 0 | 22 | 0.42 | 0.114 | 42.15 | 0.041875 | 22 | 0.42 | 0.125 | 55.85 | 0.272875 | 0.1166667 | 64.96667 | 0.002333333 | 3.062558 | 0.1287167 | Tato hodnota bude upravena z důvodu záporných hodnot v celkovém součtu |  |  |  | 5407.912625
23 | 0.44 | 0.116 | 93.55 | 0.476125 | 23 | 0.44 | 0.117 | 40.2 | 0.123525 | 23 | 0.44 | 0.128 | 53.05 | 0.16335 | 0.1203333 | 62.26667 | 0.002406667 | 2.935279 | 0.2332611
24 | 0.46 | 0.125 | 91.9 | 0.834525 | 24 | 0.46 | 0.123 | 32.4 | 0.2178 | 24 | 0.46 | 0.133 | 50.8 | 0.259625 | 0.127 | 58.36667 | 0.00254 | 2.751431 | 0.4021111 | Jednotky práce [N.mm], na [J] nutno převést!
25 | 0.48 | 0.125 | 92.75 | 0 | 25 | 0.48 | 0.125 | 36.85 | 0.06925 | 25 | 0.48 | 0.136 | 56.7 | 0.16125 | 0.1286667 | 62.1 | 0.002573333 | 2.927422 | 0.1003889
26 | 0.5 | 0.129 | 94.7 | 0.3749 | 26 | 0.5 | 0.129 | 41.6 | 0.1569 | 26 | 0.5 | 0.144 | 62.55 | 0.477 | 0.134 | 66.28333 | 0.00268 | 3.124626 | 0.3423556
27 | 0.52 | 0.134 | 96.35 | 0.477625 | 27 | 0.52 | 0.129 | 42.45 | 0 | 27 | 0.52 | 0.144 | 65.6 | 0 | 0.1356667 | 68.13333 | 0.002713333 | 3.211836 | 0.1120139
28 | 0.54 | 0.135 | 97.5 | 0.096925 | 28 | 0.54 | 0.132 | 44.7 | 0.130725 | 28 | 0.54 | 0.144 | 68.7 | 0 | 0.137 | 70.3 | 0.00274 | 3.313974 | 0.09228889
29 | 0.56 | 0.14 | 96.65 | 0.485375 | 29 | 0.56 | 0.138 | 43.85 | 0.26565 | 29 | 0.56 | 0.156 | 70.35 | 0.8343 | 0.1446667 | 70.28333 | 0.002893333 | 3.313188 | 0.5389028
30 | 0.58 | 0.147 | 98.05 | 0.68145 | 30 | 0.58 | 0.14 | 44.7 | 0.08855 | 30 | 0.58 | 0.161 | 73.7 | 0.360125 | 0.1493333 | 72.15 | 0.002986667 | 3.401184 | 0.3323444
31 | 0.6 | 0.147 | 98.9 | 0 | 31 | 0.6 | 0.141 | 46.35 | 0.045525 | 31 | 0.6 | 0.156 | 76.25 | -0.374875 | 0.148 | 73.83333 | 0.00296 | 3.480537 | -0.09732222
32 | 0.62 | 0.15 | 98.3 | 0.2958 | 32 | 0.62 | 0.147 | 46.65 | 0.279 | 32 | 0.62 | 0.16 | 76.25 | 0.305 | 0.1523333 | 73.73333 | 0.003046667 | 3.475823 | 0.3197278
33 | 0.64 | 0.156 | 98.9 | 0.5916 | 33 | 0.64 | 0.152 | 47.75 | 0.236 | 33 | 0.64 | 0.17 | 77.9 | 0.77075 | 0.1593333 | 74.85 | 0.003186667 | 3.528463 | 0.5200417
34 | 0.66 | 0.161 | 98.9 | 0.4945 | 34 | 0.66 | 0.153 | 48.6 | 0.048175 | 34 | 0.66 | 0.17 | 81.25 | 0 | 0.1613333 | 76.25 | 0.003226667 | 3.594459 | 0.1511
35 | 0.68 | 0.162 | 99.15 | 0.099025 | 35 | 0.68 | 0.158 | 48.85 | 0.243625 | 35 | 0.68 | 0.17 | 81.25 | 0 | 0.1633333 | 76.41667 | 0.003266667 | 3.602316 | 0.1526667
36 | 0.7 | 0.17 | 99.45 | 0.7944 | 36 | 0.7 | 0.167 | 49.45 | 0.44235 | 36 | 0.7 | 0.18 | 83.5 | 0.82375 | 0.1723333 | 77.46667 | 0.003446667 | 3.651814 | 0.692475
37 | 0.72 | 0.174 | 99.45 | 0.3978 | 37 | 0.72 | 0.169 | 49.7 | 0.09915 | 37 | 0.72 | 0.183 | 85.45 | 0.253425 | 0.1753333 | 78.2 | 0.003506667 | 3.686383 | 0.2335
38 | 0.74 | 0.176 | 99.45 | 0.1989 | 38 | 0.74 | 0.17 | 50.55 | 0.050125 | 38 | 0.74 | 0.182 | 86 | -0.085725 | 0.176 | 78.66667 | 0.00352 | 3.708382 | 0.05228889
39 | 0.76 | 0.18 | 100.85 | 0.4006 | 39 | 0.76 | 0.175 | 51.1 | 0.254125 | 39 | 0.76 | 0.189 | 87.7 | 0.60795 | 0.1813333 | 79.88333 | 0.003626667 | 3.765736 | 0.4228
40 | 0.78 | 0.184 | 100.55 | 0.4028 | 40 | 0.78 | 0.181 | 51.95 | 0.30915 | 40 | 0.78 | 0.197 | 88.25 | 0.7038 | 0.1873333 | 80.25 | 0.003746667 | 3.783021 | 0.4804
41 | 0.8 | 0.189 | 101.1 | 0.504125 | 41 | 0.8 | 0.181 | 53.05 | 0 | 41 | 0.8 | 0.194 | 89.65 | -0.26685 | 0.188 | 81.26667 | 0.00376 | 3.830947 | 0.05383889
42 | 0.82 | 0.192 | 100.85 | 0.302925 | 42 | 0.82 | 0.186 | 53.05 | 0.26525 | 42 | 0.82 | 0.196 | 90.75 | 0.1804 | 0.1913333 | 81.55 | 0.003826667 | 3.844304 | 0.2713611
43 | 0.84 | 0.196 | 101.4 | 0.4045 | 43 | 0.84 | 0.191 | 54.45 | 0.26875 | 43 | 0.84 | 0.207 | 92.15 | 1.00595 | 0.198 | 82.66667 | 0.00396 | 3.896944 | 0.5473889
44 | 0.86 | 0.202 | 101.65 | 0.60915 | 44 | 0.86 | 0.195 | 55 | 0.2189 | 44 | 0.86 | 0.211 | 93 | 0.3703 | 0.2026667 | 83.21667 | 0.004053333 | 3.922871 | 0.3870611
45 | 0.88 | 0.206 | 101.4 | 0.4061 | 45 | 0.88 | 0.197 | 55 | 0.11 | 45 | 0.88 | 0.211 | 93.85 | 0 | 0.2046667 | 83.41667 | 0.004093333 | 3.932299 | 0.1666333
46 | 0.9 | 0.207 | 102.25 | 0.101825 | 46 | 0.9 | 0.202 | 55.55 | 0.276375 | 46 | 0.9 | 0.215 | 94.65 | 0.377 | 0.208 | 84.15 | 0.00416 | 3.966869 | 0.2792778
47 | 0.92 | 0.212 | 105.6 | 0.519625 | 47 | 0.92 | 0.206 | 56.7 | 0.2245 | 47 | 0.92 | 0.221 | 95.2 | 0.56955 | 0.213 | 85.83333 | 0.00426 | 4.046222 | 0.4249583
48 | 0.94 | 0.216 | 111.45 | 0.4341 | 48 | 0.94 | 0.211 | 57.25 | 0.284875 | 48 | 0.94 | 0.224 | 96.05 | 0.286875 | 0.217 | 88.25 | 0.00434 | 4.160145 | 0.3481667
49 | 0.96 | 0.22 | 117.05 | 0.457 | 49 | 0.96 | 0.214 | 58.35 | 0.1734 | 49 | 0.96 | 0.229 | 97.75 | 0.4845 | 0.221 | 91.05 | 0.00442 | 4.292138 | 0.3586
50 | 0.98 | 0.225 | 120.95 | 0.595 | 50 | 0.98 | 0.219 | 58.95 | 0.29325 | 50 | 0.98 | 0.234 | 97.75 | 0.48875 | 0.226 | 92.55 | 0.00452 | 4.362849 | 0.459
51 | 1 | 0.229 | 125.95 | 0.4938 | 51 | 1 | 0.222 | 59.2 | 0.177225 | 51 | 1 | 0.237 | 98.55 | 0.29445 | 0.2293333 | 94.56667 | 0.004586667 | 4.457915 | 0.3118611
52 | 1.02 | 0.232 | 131 | 0.385425 | 52 | 1.02 | 0.224 | 60.6 | 0.1198 | 52 | 1.02 | 0.24 | 99.4 | 0.296925 | 0.232 | 97 | 0.00464 | 4.572624 | 0.2554222
53 | 1.04 | 0.236 | 137.15 | 0.5363 | 53 | 1.04 | 0.229 | 61.15 | 0.304375 | 53 | 1.04 | 0.246 | 100.8 | 0.6006 | 0.237 | 99.7 | 0.00474 | 4.699903 | 0.49175
54 | 1.06 | 0.242 | 142.75 | 0.8397 | 54 | 1.06 | 0.234 | 62.3 | 0.308625 | 54 | 1.06 | 0.251 | 101.95 | 0.506875 | 0.2423333 | 102.3333 | 0.004846667 | 4.82404 | 0.5387556
55 | 1.08 | 0.244 | 148.6 | 0.29135 | 55 | 1.08 | 0.237 | 63.4 | 0.18855 | 55 | 1.08 | 0.251 | 103.05 | 0 | 0.244 | 105.0167 | 0.00488 | 4.950533 | 0.1727917
56 | 1.1 | 0.246 | 153.9 | 0.3025 | 56 | 1.1 | 0.239 | 64.8 | 0.1282 | 56 | 1.1 | 0.256 | 105 | 0.520125 | 0.247 | 107.9 | 0.00494 | 5.086455 | 0.319375
57 | 1.12 | 0.251 | 159.5 | 0.7835 | 57 | 1.12 | 0.246 | 66.45 | 0.459375 | 57 | 1.12 | 0.262 | 105.85 | 0.63255 | 0.253 | 110.6 | 0.00506 | 5.213734 | 0.6555
58 | 1.14 | 0.257 | 162 | 0.9645 | 58 | 1.14 | 0.251 | 68.4 | 0.337125 | 58 | 1.14 | 0.265 | 107.25 | 0.31965 | 0.2576667 | 112.55 | 0.005153333 | 5.305658 | 0.5206833
59 | 1.16 | 0.26 | 162 | 0.486 | 59 | 1.16 | 0.252 | 70.1 | 0.06925 | 59 | 1.16 | 0.267 | 108.65 | 0.2159 | 0.2596667 | 113.5833 | 0.005193333 | 5.35437 | 0.2261333
60 | 1.18 | 0.261 | 163.1 | 0.16255 | 60 | 1.18 | 0.255 | 71.5 | 0.2124 | 60 | 1.18 | 0.272 | 109.2 | 0.544625 | 0.2626667 | 114.6 | 0.005253333 | 5.402296 | 0.342275
61 | 1.2 | 0.266 | 163.95 | 0.817625 | 61 | 1.2 | 0.261 | 74.55 | 0.43815 | 61 | 1.2 | 0.278 | 110.3 | 0.6585 | 0.2683333 | 116.2667 | 0.005366667 | 5.480863 | 0.6541222
62 | 1.22 | 0.271 | 163.95 | 0.81975 | 62 | 1.22 | 0.266 | 76.25 | 0.377 | 62 | 1.22 | 0.28 | 111.15 | 0.22145 | 0.2723333 | 117.1167 | 0.005446667 | 5.520933 | 0.4667667
63 | 1.24 | 0.274 | 166.2 | 0.495225 | 63 | 1.24 | 0.268 | 77.9 | 0.15415 | 63 | 1.24 | 0.285 | 112.55 | 0.55925 | 0.2756667 | 118.8833 | 0.005513333 | 5.604214 | 0.3933333
64 | 1.26 | 0.279 | 168.15 | 0.835875 | 64 | 1.26 | 0.272 | 80.15 | 0.3161 | 64 | 1.26 | 0.29 | 113.95 | 0.56625 | 0.2803333 | 120.75 | 0.005606667 | 5.69221 | 0.5591444
65 | 1.28 | 0.283 | 172.05 | 0.6804 | 65 | 1.28 | 0.276 | 82.65 | 0.3256 | 65 | 1.28 | 0.294 | 114.2 | 0.4563 | 0.2843333 | 122.9667 | 0.005686667 | 5.796704 | 0.4874333
66 | 1.3 | 0.287 | 177.65 | 0.6994 | 66 | 1.3 | 0.279 | 84.6 | 0.250875 | 66 | 1.3 | 0.296 | 114.75 | 0.22895 | 0.2873333 | 125.6667 | 0.005746667 | 5.923983 | 0.37295
67 | 1.32 | 0.291 | 182.1 | 0.7195 | 67 | 1.32 | 0.283 | 86.6 | 0.3424 | 67 | 1.32 | 0.301 | 116.45 | 0.578 | 0.2916667 | 128.3833 | 0.005833333 | 6.052048 | 0.5504417
68 | 1.34 | 0.294 | 186.85 | 0.553425 | 68 | 1.34 | 0.288 | 88.55 | 0.437875 | 68 | 1.34 | 0.304 | 117.55 | 0.351 | 0.2953333 | 130.9833 | 0.005906667 | 6.174614 | 0.4755056
69 | 1.36 | 0.298 | 191.6 | 0.7569 | 69 | 1.36 | 0.292 | 91.05 | 0.3592 | 69 | 1.36 | 0.307 | 119.5 | 0.355575 | 0.299 | 134.05 | 0.00598 | 6.319178 | 0.4858944
70 | 1.38 | 0.302 | 196.1 | 0.7754 | 70 | 1.38 | 0.294 | 92.45 | 0.1835 | 70 | 1.38 | 0.312 | 120.65 | 0.600375 | 0.3026667 | 136.4 | 0.006053333 | 6.429958 | 0.495825
71 | 1.4 | 0.306 | 200.55 | 0.7933 | 71 | 1.4 | 0.299 | 94.7 | 0.467875 | 71 | 1.4 | 0.317 | 121.2 | 0.604625 | 0.3073333 | 138.8167 | 0.006146667 | 6.54388 | 0.6421722
72 | 1.42 | 0.31 | 205.3 | 0.8117 | 72 | 1.42 | 0.304 | 96.05 | 0.476875 | 72 | 1.42 | 0.32 | 123.15 | 0.366525 | 0.3113333 | 141.5 | 0.006226667 | 6.670374 | 0.5606333
73 | 1.44 | 0.313 | 209.2 | 0.62175 | 73 | 1.44 | 0.306 | 98.85 | 0.1949 | 73 | 1.44 | 0.323 | 124.25 | 0.3711 | 0.314 | 144.1 | 0.00628 | 6.792939 | 0.3808
74 | 1.46 | 0.317 | 214.5 | 0.8474 | 74 | 1.46 | 0.31 | 99.7 | 0.3971 | 74 | 1.46 | 0.329 | 125.95 | 0.7506 | 0.3186667 | 146.7167 | 0.006373333 | 6.91629 | 0.6785722
75 | 1.48 | 0.322 | 219 | 1.08375 | 75 | 1.48 | 0.315 | 101.95 | 0.504125 | 75 | 1.48 | 0.333 | 127.6 | 0.5071 | 0.3233333 | 149.5167 | 0.006466667 | 7.048283 | 0.6912111
76 | 1.5 | 0.326 | 223.45 | 0.8849 | 76 | 1.5 | 0.319 | 102.5 | 0.4089 | 76 | 1.5 | 0.335 | 129.85 | 0.25745 | 0.3266667 | 151.9333 | 0.006533333 | 7.162206 | 0.5024167
77 | 1.52 | 0.329 | 228.75 | 0.6783 | 77 | 1.52 | 0.322 | 105.3 | 0.3117 | 77 | 1.52 | 0.338 | 131.25 | 0.39165 | 0.3296667 | 155.1 | 0.006593333 | 7.311484 | 0.46055
78 | 1.54 | 0.333 | 232.95 | 0.9234 | 78 | 1.54 | 0.327 | 106.7 | 0.53 | 78 | 1.54 | 0.344 | 133.2 | 0.79335 | 0.3346667 | 157.6167 | 0.006693333 | 7.430121 | 0.7817917
79 | 1.56 | 0.338 | 237.7 | 1.176625 | 79 | 1.56 | 0.33 | 108.1 | 0.3222 | 79 | 1.56 | 0.347 | 135.15 | 0.402525 | 0.3383333 | 160.3167 | 0.006766667 | 7.5574 | 0.5828778
80 | 1.58 | 0.342 | 242.15 | 0.9597 | 80 | 1.58 | 0.333 | 109.75 | 0.326775 | 80 | 1.58 | 0.351 | 136.3 | 0.5429 | 0.342 | 162.7333 | 0.00684 | 7.671323 | 0.5922583
81 | 1.6 | 0.345 | 246.65 | 0.7332 | 81 | 1.6 | 0.338 | 111.7 | 0.553625 | 81 | 1.6 | 0.354 | 138.25 | 0.411825 | 0.3456667 | 165.5333 | 0.006913333 | 7.803316 | 0.6018222
82 | 1.62 | 0.347 | 251.65 | 0.4983 | 82 | 1.62 | 0.342 | 113.4 | 0.4502 | 82 | 1.62 | 0.357 | 139.35 | 0.4164 | 0.3486667 | 168.1333 | 0.006973333 | 7.925881 | 0.5005
83 | 1.64 | 0.352 | 256.15 | 1.2695 | 83 | 1.64 | 0.346 | 114.8 | 0.4564 | 83 | 1.64 | 0.361 | 140.45 | 0.5596 | 0.353 | 170.4667 | 0.00706 | 8.035876 | 0.7336333
84 | 1.66 | 0.357 | 260.6 | 1.291875 | 84 | 1.66 | 0.349 | 116.2 | 0.3465 | 84 | 1.66 | 0.365 | 140.75 | 0.5624 | 0.357 | 172.5167 | 0.00714 | 8.132514 | 0.6859667
85 | 1.68 | 0.36 | 265.9 | 0.78975 | 85 | 1.68 | 0.353 | 117.6 | 0.4676 | 85 | 1.68 | 0.369 | 141.6 | 0.5647 | 0.3606667 | 175.0333 | 0.007213333 | 8.25115 | 0.637175
86 | 1.7 | 0.363 | 270.4 | 0.80445 | 86 | 1.7 | 0.357 | 118.15 | 0.4715 | 86 | 1.7 | 0.372 | 143 | 0.4269 | 0.364 | 177.1833 | 0.00728 | 8.352502 | 0.5870278
87 | 1.72 | 0.367 | 274.3 | 1.0894 | 87 | 1.72 | 0.36 | 119.55 | 0.35655 | 87 | 1.72 | 0.377 | 143.8 | 0.717 | 0.368 | 179.2167 | 0.00736 | 8.448355 | 0.7128
88 | 1.74 | 0.372 | 280.15 | 1.386125 | 88 | 1.74 | 0.365 | 120.65 | 0.6005 | 88 | 1.74 | 0.381 | 144.1 | 0.5758 | 0.3726667 | 181.6333 | 0.007453333 | 8.562277 | 0.8419833
89 | 1.76 | 0.375 | 284.6 | 0.847125 | 89 | 1.76 | 0.369 | 121.5 | 0.4843 | 89 | 1.76 | 0.385 | 144.4 | 0.577 | 0.3763333 | 183.5 | 0.007526667 | 8.650273 | 0.6694111
90 | 1.78 | 0.378 | 288.8 | 0.8601 | 90 | 1.78 | 0.372 | 122.9 | 0.3666 | 90 | 1.78 | 0.389 | 146.05 | 0.5809 | 0.3796667 | 185.9167 | 0.007593333 | 8.764196 | 0.6156944
91 | 1.8 | 0.382 | 293.3 | 1.1642 | 91 | 1.8 | 0.377 | 124.85 | 0.619375 | 91 | 1.8 | 0.393 | 146.9 | 0.5859 | 0.384 | 188.35 | 0.00768 | 8.878904 | 0.8109111
92 | 1.82 | 0.386 | 297.75 | 1.1821 | 92 | 1.82 | 0.382 | 126.5 | 0.628375 | 92 | 1.82 | 0.397 | 147.15 | 0.5881 | 0.3883333 | 190.4667 | 0.007766667 | 8.978685 | 0.8207694
93 | 1.84 | 0.391 | 302.2 | 1.499875 | 93 | 1.84 | 0.384 | 127.9 | 0.2544 | 93 | 1.84 | 0.401 | 148.3 | 0.5909 | 0.392 | 192.8 | 0.00784 | 9.088679 | 0.7026556
94 | 1.86 | 0.394 | 305.55 | 0.911625 | 94 | 1.86 | 0.388 | 129.05 | 0.5139 | 94 | 1.86 | 0.405 | 148.85 | 0.5943 | 0.3956667 | 194.4833 | 0.007913333 | 9.168032 | 0.7100194
95 | 1.88 | 0.397 | 309.5 | 0.922575 | 95 | 1.88 | 0.393 | 130.45 | 0.64875 | 95 | 1.88 | 0.409 | 149.95 | 0.5976 | 0.3996667 | 196.6333 | 0.007993333 | 9.269384 | 0.7822333
96 | 1.9 | 0.401 | 314.5 | 1.248 | 96 | 1.9 | 0.397 | 131.85 | 0.5246 | 96 | 1.9 | 0.412 | 151.1 | 0.451575 | 0.4033333 | 199.15 | 0.008066667 | 9.388021 | 0.7256028
97 | 1.92 | 0.406 | 318.4 | 1.58225 | 97 | 1.92 | 0.401 | 132.95 | 0.5296 | 97 | 1.92 | 0.416 | 152.2 | 0.6066 | 0.4076667 | 201.1833 | 0.008153333 | 9.483873 | 0.8673889
98 | 1.94 | 0.41 | 322.6 | 1.282 | 98 | 1.94 | 0.403 | 135.2 | 0.26815 | 98 | 1.94 | 0.42 | 153.6 | 0.6116 | 0.411 | 203.8 | 0.00822 | 9.607224 | 0.6749722
99 | 1.96 | 0.412 | 326.8 | 0.6494 | 99 | 1.96 | 0.408 | 136 | 0.678 | 99 | 1.96 | 0.424 | 154.15 | 0.6155 | 0.4146667 | 205.65 | 0.008293333 | 9.694434 | 0.7506583
100 | 1.98 | 0.417 | 331.55 | 1.645875 | 100 | 1.98 | 0.412 | 137.95 | 0.5479 | 100 | 1.98 | 0.428 | 155.55 | 0.6194 | 0.419 | 208.35 | 0.00838 | 9.821713 | 0.897
101 | 2 | 0.42 | 336 | 1.001325 | 101 | 2 | 0.415 | 139.35 | 0.41595 | 101 | 2 | 0.432 | 157.25 | 0.6256 | 0.4223333 | 210.8667 | 0.008446667 | 9.94035 | 0.6986944
102 | 2.02 | 0.424 | 339.95 | 1.3519 | 102 | 2.02 | 0.42 | 140.75 | 0.70025 | 102 | 2.02 | 0.435 | 158.9 | 0.474225 | 0.4263333 | 213.2 | 0.008526667 | 10.05034 | 0.8481333
103 | 2.04 | 0.428 | 345.25 | 1.3704 | 103 | 2.04 | 0.424 | 141.9 | 0.5653 | 103 | 2.04 | 0.44 | 161.7 | 0.8015 | 0.4306667 | 216.2833 | 0.008613333 | 10.19569 | 0.9305472
104 | 2.06 | 0.432 | 348.85 | 1.3882 | 104 | 2.06 | 0.428 | 144.1 | 0.572 | 104 | 2.06 | 0.444 | 163.35 | 0.6501 | 0.4346667 | 218.7667 | 0.008693333 | 10.31276 | 0.8701
105 | 2.08 | 0.436 | 354.45 | 1.4066 | 105 | 2.08 | 0.432 | 144.7 | 0.5776 | 105 | 2.08 | 0.447 | 165.6 | 0.493425 | 0.4383333 | 221.5833 | 0.008766667 | 10.44554 | 0.8073083
106 | 2.1 | 0.44 | 358.9 | 1.4267 | 106 | 2.1 | 0.435 | 146.35 | 0.436575 | 106 | 2.1 | 0.452 | 167.55 | 0.832875 | 0.4423333 | 224.2667 | 0.008846667 | 10.57203 | 0.8917
107 | 2.12 | 0.443 | 363.1 | 1.083 | 107 | 2.12 | 0.438 | 146.9 | 0.439875 | 107 | 2.12 | 0.456 | 169.5 | 0.6741 | 0.4456667 | 226.5 | 0.008913333 | 10.67731 | 0.7512778
108 | 2.14 | 0.448 | 367.6 | 1.82675 | 108 | 2.14 | 0.442 | 149.4 | 0.5926 | 108 | 2.14 | 0.46 | 172.05 | 0.6831 | 0.45 | 229.6833 | 0.009 | 10.82738 | 0.9883972
109 | 2.16 | 0.451 | 372.05 | 1.109475 | 109 | 2.16 | 0.446 | 149.7 | 0.5982 | 109 | 2.16 | 0.464 | 174.55 | 0.6932 | 0.4536667 | 232.1 | 0.009073333 | 10.9413 | 0.8466028
110 | 2.18 | 0.455 | 377.65 | 1.4994 | 110 | 2.18 | 0.451 | 152.2 | 0.75475 | 110 | 2.18 | 0.467 | 175.95 | 0.52575 | 0.4576667 | 235.2667 | 0.009153333 | 11.09058 | 0.9347333
111 | 2.2 | 0.46 | 381.8 | 1.898625 | 111 | 2.2 | 0.454 | 153.6 | 0.4587 | 111 | 2.2 | 0.472 | 178.2 | 0.885375 | 0.462 | 237.8667 | 0.00924 | 11.21314 | 1.025122
112 | 2.22 | 0.462 | 385.75 | 0.76755 | 112 | 2.22 | 0.458 | 155.55 | 0.6183 | 112 | 2.22 | 0.476 | 180.4 | 0.7172 | 0.4653333 | 240.5667 | 0.009306667 | 11.34042 | 0.7973889
113 | 2.24 | 0.466 | 391.3 | 1.5541 | 113 | 2.24 | 0.462 | 157.5 | 0.6261 | 113 | 2.24 | 0.479 | 181.55 | 0.542925 | 0.469 | 243.45 | 0.00938 | 11.47634 | 0.8873639
114 | 2.26 | 0.471 | 396.05 | 1.968375 | 114 | 2.26 | 0.465 | 160.05 | 0.476325 | 114 | 2.26 | 0.483 | 179.55 | 0.7222 | 0.473 | 245.2167 | 0.00946 | 11.55962 | 0.9773333
115 | 2.28 | 0.473 | 400.25 | 0.7963 | 115 | 2.28 | 0.469 | 162.55 | 0.6452 | 115 | 2.28 | 0.487 | 169.5 | 0.6981 | 0.4763333 | 244.1 | 0.009526667 | 11.50698 | 0.8155278
116 | 2.3 | 0.477 | 405.3 | 1.6111 | 116 | 2.3 | 0.474 | 165.6 | 0.820375 | 116 | 2.3 | 0.49 | 179.85 | 0.524025 | 0.4803333 | 250.25 | 0.009606667 | 11.7969 | 0.9887
117 | 2.32 | 0.483 | 410.05 | 2.44605 | 117 | 2.32 | 0.478 | 169.55 | 0.6703 | 117 | 2.32 | 0.495 | 184.05 | 0.90975 | 0.4853333 | 254.55 | 0.009706667 | 11.9996 | 1.262
118 | 2.34 | 0.487 | 414.8 | 1.6497 | 118 | 2.34 | 0.482 | 172.6 | 0.6843 | 118 | 2.34 | 0.5 | 186 | 0.925125 | 0.4896667 | 257.8 | 0.009793333 | 12.15281 | 1.110092
119 | 2.36 | 0.489 | 419.8 | 0.8346 | 119 | 2.36 | 0.485 | 175.4 | 0.522 | 119 | 2.36 | 0.503 | 188.25 | 0.561375 | 0.4923333 | 261.15 | 0.009846667 | 12.31073 | 0.6919333
120 | 2.38 | 0.493 | 424 | 1.6876 | 120 | 2.38 | 0.489 | 178.45 | 0.7077 | 120 | 2.38 | 0.506 | 191.6 | 0.569775 | 0.496 | 264.6833 | 0.00992 | 12.47729 | 0.9640278
121 | 2.4 | 0.498 | 428.75 | 2.131875 | 121 | 2.4 | 0.492 | 179.05 | 0.53625 | 121 | 2.4 | 0.51 | 192.15 | 0.7675 | 0.5 | 266.65 | 0.01 | 12.57 | 1.062667
122 | 2.42 | 0.501 | 433.8 | 1.293825 | 122 | 2.42 | 0.496 | 179.6 | 0.7173 | 122 | 2.42 | 0.513 | 192.4 | 0.576825 | 0.5033333 | 268.6 | 0.01006667 | 12.66193 | 0.8920833
123 | 2.44 | 0.505 | 437.7 | 1.743 | 123 | 2.44 | 0.501 | 180.45 | 0.900125 | 123 | 2.44 | 0.517 | 192.4 | 0.7696 | 0.5076667 | 270.1833 | 0.01015333 | 12.73656 | 1.167364
124 | 2.46 | 0.509 | 442.15 | 1.7597 | 124 | 2.46 | 0.503 | 180.45 | 0.3609 | 124 | 2.46 | 0.521 | 194.1 | 0.773 | 0.511 | 272.2333 | 0.01022 | 12.8332 | 0.9040278
125 | 2.48 | 0.513 | 447.45 | 1.7792 | 125 | 2.48 | 0.509 | 181.25 | 1.0851 | 125 | 2.48 | 0.525 | 194.4 | 0.777 | 0.5156667 | 274.3667 | 0.01031333 | 12.93377 | 1.2754
126 | 2.5 | 0.516 | 450.25 | 1.34655 | 126 | 2.5 | 0.511 | 181 | 0.36225 | 126 | 2.5 | 0.528 | 195.5 | 0.58485 | 0.5183333 | 275.5833 | 0.01036667 | 12.99112 | 0.7332667
127 | 2.52 | 0.52 | 455.85 | 1.8122 | 127 | 2.52 | 0.516 | 181.25 | 0.905625 | 127 | 2.52 | 0.532 | 195.2 | 0.7814 | 0.5226667 | 277.4333 | 0.01045333 | 13.07833 | 1.198203
128 | 2.54 | 0.524 | 460.05 | 1.8318 | 128 | 2.54 | 0.519 | 181.8 | 0.544575 | 128 | 2.54 | 0.536 | 196.35 | 0.7831 | 0.5263333 | 279.4 | 0.01052667 | 13.17104 | 1.020861
129 | 2.56 | 0.526 | 464.5 | 0.92455 | 129 | 2.56 | 0.524 | 182.4 | 0.9105 | 129 | 2.56 | 0.54 | 196.9 | 0.7865 | 0.53 | 281.2667 | 0.0106 | 13.25904 | 1.027889
130 | 2.58 | 0.531 | 468.4 | 2.33225 | 130 | 2.58 | 0.528 | 182.65 | 0.7301 | 130 | 2.58 | 0.544 | 197.15 | 0.7881 | 0.5343333 | 282.7333 | 0.01068667 | 13.32818 | 1.222
131 | 2.6 | 0.537 | 473.45 | 2.82555 | 131 | 2.6 | 0.531 | 182.4 | 0.547575 | 131 | 2.6 | 0.547 | 197.75 | 0.59235 | 0.5383333 | 284.5333 | 0.01076667 | 13.41303 | 1.134533
132 | 2.62 | 0.54 | 477.9 | 1.427025 | 132 | 2.62 | 0.535 | 183.8 | 0.7324 | 132 | 2.62 | 0.551 | 198.55 | 0.7926 | 0.542 | 286.75 | 0.01084 | 13.51752 | 1.047353
133 | 2.64 | 0.542 | 482.95 | 0.96085 | 133 | 2.64 | 0.539 | 182.4 | 0.7324 | 133 | 2.64 | 0.554 | 199.15 | 0.59655 | 0.545 | 288.1667 | 0.0109 | 13.58431 | 0.862375
134 | 2.66 | 0.546 | 487.1 | 1.9401 | 134 | 2.66 | 0.543 | 183.5 | 0.7318 | 134 | 2.66 | 0.558 | 200.8 | 0.7999 | 0.549 | 290.4667 | 0.01098 | 13.69273 | 1.157267
135 | 2.68 | 0.551 | 492.15 | 2.448125 | 135 | 2.68 | 0.546 | 184.6 | 0.55215 | 135 | 2.68 | 0.562 | 201.1 | 0.8038 | 0.553 | 292.6167 | 0.01106 | 13.79408 | 1.166167
136 | 2.7 | 0.555 | 496.9 | 1.9781 | 136 | 2.7 | 0.551 | 186.85 | 0.928625 | 136 | 2.7 | 0.565 | 202.2 | 0.60495 | 0.557 | 295.3167 | 0.01114 | 13.92136 | 1.175867
137 | 2.72 | 0.557 | 500.55 | 0.99745 | 137 | 2.72 | 0.555 | 189.65 | 0.753 | 137 | 2.72 | 0.569 | 204.15 | 0.8127 | 0.5603333 | 298.1167 | 0.01120667 | 14.05335 | 0.9890556
138 | 2.74 | 0.561 | 505.55 | 2.0122 | 138 | 2.74 | 0.559 | 191.9 | 0.7631 | 138 | 2.74 | 0.573 | 206.65 | 0.8216 | 0.5643333 | 301.3667 | 0.01128667 | 14.20656 | 1.198967
139 | 2.76 | 0.564 | 510.05 | 1.5234 | 139 | 2.76 | 0.563 | 192.45 | 0.7687 | 139 | 2.76 | 0.577 | 209.45 | 0.8322 | 0.568 | 303.9833 | 0.01136 | 14.32991 | 1.109808
140 | 2.78 | 0.568 | 514.2 | 2.0485 | 140 | 2.78 | 0.566 | 193 | 0.578175 | 140 | 2.78 | 0.58 | 213.35 | 0.6342 | 0.5713333 | 306.85 | 0.01142667 | 14.46505 | 1.018056
141 | 2.8 | 0.573 | 517.55 | 2.579375 | 141 | 2.8 | 0.571 | 194.4 | 0.9685 | 141 | 2.8 | 0.584 | 215.9 | 0.8585 | 0.576 | 309.2833 | 0.01152 | 14.57976 | 1.437644
142 | 2.82 | 0.576 | 522.9 | 1.560675 | 142 | 2.82 | 0.575 | 195.25 | 0.7793 | 142 | 2.82 | 0.588 | 220.35 | 0.8725 | 0.5796667 | 312.8333 | 0.01159333 | 14.7471 | 1.140547
143 | 2.84 | 0.579 | 526.8 | 1.57455 | 143 | 2.84 | 0.578 | 196.05 | 0.58695 | 143 | 2.84 | 0.591 | 224 | 0.666525 | 0.5826667 | 315.6167 | 0.01165333 | 14.87831 | 0.942675
144 | 2.86 | 0.585 | 532.1 | 3.1767 | 144 | 2.86 | 0.583 | 199.15 | 0.988 | 144 | 2.86 | 0.596 | 227.6 | 1.129 | 0.588 | 319.6167 | 0.01176 | 15.06687 | 1.693956
145 | 2.88 | 0.589 | 535.45 | 2.1351 | 145 | 2.88 | 0.587 | 200.8 | 0.7999 | 145 | 2.88 | 0.6 | 230.95 | 0.9171 | 0.592 | 322.4 | 0.01184 | 15.19808 | 1.284033
146 | 2.9 | 0.592 | 540.45 | 1.61385 | 146 | 2.9 | 0.591 | 203.9 | 0.8094 | 146 | 2.9 | 0.605 | 234.9 | 1.164625 | 0.596 | 326.4167 | 0.01192 | 15.38743 | 1.297633
147 | 2.92 | 0.596 | 545.2 | 2.1713 | 147 | 2.92 | 0.595 | 205.85 | 0.8195 | 147 | 2.92 | 0.609 | 239.05 | 0.9479 | 0.6 | 330.0333 | 0.012 | 15.55792 | 1.3129
148 | 2.94 | 0.599 | 550.25 | 1.643175 | 148 | 2.94 | 0.599 | 208.65 | 0.829 | 148 | 2.94 | 0.613 | 242.4 | 0.9629 | 0.6036667 | 333.7667 | 0.01207333 | 15.73391 | 1.216967
149 | 2.96 | 0.603 | 554.45 | 2.2094 | 149 | 2.96 | 0.602 | 210.3 | 0.628425 | 149 | 2.96 | 0.615 | 246.35 | 0.48875 | 0.6066667 | 337.0333 | 0.01213333 | 15.8879 | 1.0062
150 | 2.98 | 0.606 | 560.05 | 1.67175 | 150 | 2.98 | 0.606 | 212.85 | 0.8463 | 150 | 2.98 | 0.619 | 250.25 | 0.9932 | 0.6103333 | 341.05 | 0.01220667 | 16.07725 | 1.243153
151 | 3 | 0.609 | 564.2 | 1.686375 | 151 | 3 | 0.609 | 215.35 | 0.6423 | 151 | 3 | 0.624 | 254.7 | 1.262375 | 0.614 | 344.75 | 0.01228 | 16.25167 | 1.2573
152 | 3.02 | 0.614 | 569.25 | 2.833625 | 152 | 3.02 | 0.614 | 217 | 1.080875 | 152 | 3.02 | 0.627 | 259.2 | 0.77085 | 0.6183333 | 348.4833 | 0.01236667 | 16.42766 | 1.502006
153 | 3.04 | 0.618 | 574.25 | 2.287 | 153 | 3.04 | 0.618 | 219.55 | 0.8731 | 153 | 3.04 | 0.631 | 262.8 | 1.044 | 0.6223333 | 352.2 | 0.01244667 | 16.60287 | 1.401367
154 | 3.06 | 0.62 | 578.45 | 1.1527 | 154 | 3.06 | 0.621 | 221.75 | 0.66195 | 154 | 3.06 | 0.635 | 263.95 | 1.0535 | 0.6253333 | 354.7167 | 0.01250667 | 16.7215 | 1.060375
155 | 3.08 | 0.624 | 583.5 | 2.3239 | 155 | 3.08 | 0.626 | 224.3 | 1.115125 | 155 | 3.08 | 0.639 | 263.65 | 1.0552 | 0.6296667 | 357.15 | 0.01259333 | 16.83621 | 1.542378
156 | 3.1 | 0.628 | 588.25 | 2.3435 | 156 | 3.1 | 0.629 | 225.95 | 0.675375 | 156 | 3.1 | 0.642 | 264.75 | 0.7926 | 0.633 | 359.65 | 0.01266 | 16.95406 | 1.194667
157 | 3.12 | 0.631 | 593.8 | 1.773075 | 157 | 3.12 | 0.633 | 228.2 | 0.9083 | 157 | 3.12 | 0.646 | 265.6 | 1.0607 | 0.6366667 | 362.5333 | 0.01273333 | 17.08999 | 1.324003
158 | 3.14 | 0.635 | 598.85 | 2.3853 | 158 | 3.14 | 0.637 | 232.1 | 0.9206 | 158 | 3.14 | 0.65 | 266.45 | 1.0641 | 0.6406667 | 365.8 | 0.01281333 | 17.24398 | 1.456667
159 | 3.16 | 0.638 | 603.9 | 1.804125 | 159 | 3.16 | 0.641 | 233.5 | 0.9312 | 159 | 3.16 | 0.655 | 266.45 | 1.33225 | 0.6446667 | 367.95 | 0.01289333 | 17.34533 | 1.4675
160 | 3.18 | 0.641 | 609.2 | 1.81965 | 160 | 3.18 | 0.644 | 235.75 | 0.703875 | 160 | 3.18 | 0.659 | 267.55 | 1.068 | 0.648 | 370.8333 | 0.01296 | 17.48125 | 1.231306
161 | 3.2 | 0.645 | 613.95 | 2.4463 | 161 | 3.2 | 0.648 | 238.5 | 0.9485 | 161 | 3.2 | 0.663 | 268.4 | 1.0719 | 0.652 | 373.6167 | 0.01304 | 17.61246 | 1.4889
162 | 3.22 | 0.647 | 618.4 | 1.23235 | 162 | 3.22 | 0.653 | 241.6 | 1.20025 | 162 | 3.22 | 0.667 | 268.4 | 1.0736 | 0.6556667 | 376.1333 | 0.01311333 | 17.7311 | 1.374542
163 | 3.24 | 0.651 | 623.7 | 2.4842 | 163 | 3.24 | 0.657 | 245.25 | 0.9737 | 163 | 3.24 | 0.669 | 270.05 | 0.53845 | 0.659 | 379.6667 | 0.01318 | 17.89766 | 1.259667
164 | 3.26 | 0.656 | 629 | 3.13175 | 164 | 3.26 | 0.66 | 248 | 0.739875 | 164 | 3.26 | 0.674 | 270.35 | 1.351 | 0.6633333 | 382.45 | 0.01326667 | 18.02887 | 1.651253
165 | 3.28 | 0.659 | 634.05 | 1.894575 | 165 | 3.28 | 0.664 | 251.1 | 0.9982 | 165 | 3.28 | 0.679 | 270.35 | 1.35175 | 0.6673333 | 385.1667 | 0.01334667 | 18.15693 | 1.535233
166 | 3.3 | 0.661 | 639.05 | 1.2731 | 166 | 3.3 | 0.668 | 254.15 | 1.0105 | 166 | 3.3 | 0.682 | 271.45 | 0.8127 | 0.6703333 | 388.2167 | 0.01340667 | 18.30071 | 1.160075
167 | 3.32 | 0.665 | 643.8 | 2.5657 | 167 | 3.32 | 0.672 | 257.25 | 1.0228 | 167 | 3.32 | 0.686 | 272.3 | 1.0875 | 0.6743333 | 391.1167 | 0.01348667 | 18.43742 | 1.558667
168 | 3.34 | 0.668 | 648 | 1.9377 | 168 | 3.34 | 0.676 | 260.85 | 1.0362 | 168 | 3.34 | 0.691 | 272.85 | 1.362875 | 0.6783333 | 393.9 | 0.01356667 | 18.56862 | 1.570033
169 | 3.36 | 0.672 | 653.05 | 2.6021 | 169 | 3.36 | 0.682 | 264.2 | 1.57515 | 169 | 3.36 | 0.694 | 272.85 | 0.81855 | 0.6826667 | 396.7 | 0.01365333 | 18.70062 | 1.712967
170 | 3.38 | 0.675 | 657.5 | 1.965825 | 170 | 3.38 | 0.685 | 268.15 | 0.798525 | 170 | 3.38 | 0.697 | 274 | 0.820275 | 0.6856667 | 399.8833 | 0.01371333 | 18.85068 | 1.194875
171 | 3.4 | 0.678 | 662 | 1.97925 | 171 | 3.4 | 0.686 | 271.2 | 0.269675 | 171 | 3.4 | 0.702 | 275.1 | 1.37275 | 0.6886667 | 402.7667 | 0.01377333 | 18.9866 | 1.203975
172 | 3.42 | 0.681 | 665.9 | 1.99185 | 172 | 3.42 | 0.691 | 274.55 | 1.364375 | 172 | 3.42 | 0.706 | 276.2 | 1.1026 | 0.6926667 | 405.55 | 0.01385333 | 19.11781 | 1.616633
173 | 3.44 | 0.685 | 669.8 | 2.6714 | 173 | 3.44 | 0.696 | 277.35 | 1.37975 | 173 | 3.44 | 0.709 | 276.2 | 0.8286 | 0.6966667 | 407.7833 | 0.01393333 | 19.22309 | 1.626667
174 | 3.46 | 0.689 | 675.1 | 2.6898 | 174 | 3.46 | 0.698 | 280.7 | 0.55805 | 174 | 3.46 | 0.714 | 277.05 | 1.383125 | 0.7003333 | 410.95 | 0.01400667 | 19.37237 | 1.501011
175 | 3.48 | 0.691 | 679.3 | 1.3544 | 175 | 3.48 | 0.702 | 283.75 | 1.1289 | 175 | 3.48 | 0.718 | 278.15 | 1.1104 | 0.7036667 | 413.7333 | 0.01407333 | 19.50358 | 1.374472
176 | 3.5 | 0.693 | 684.05 | 1.36335 | 176 | 3.5 | 0.707 | 286.85 | 1.4265 | 176 | 3.5 | 0.721 | 278.75 | 0.83535 | 0.707 | 416.55 | 0.01414 | 19.63636 | 1.383806
177 | 3.52 | 0.697 | 688.25 | 2.7446 | 177 | 3.52 | 0.711 | 290.2 | 1.1541 | 177 | 3.52 | 0.726 | 278.75 | 1.39375 | 0.7113333 | 419.0667 | 0.01422667 | 19.75499 | 1.810503
178 | 3.54 | 0.702 | 691.6 | 3.449625 | 178 | 3.54 | 0.714 | 293.55 | 0.875625 | 178 | 3.54 | 0.729 | 280.15 | 0.83835 | 0.715 | 421.7667 | 0.0143 | 19.88227 | 1.541528
179 | 3.56 | 0.704 | 697.15 | 1.38875 | 179 | 3.56 | 0.718 | 296.9 | 1.1809 | 179 | 3.56 | 0.732 | 280.4 | 0.840825 | 0.718 | 424.8167 | 0.01436 | 20.02605 | 1.269875
180 | 3.58 | 0.706 | 701.35 | 1.3985 | 180 | 3.58 | 0.723 | 299.95 | 1.492125 | 180 | 3.58 | 0.736 | 281.8 | 1.1244 | 0.7216667 | 427.7 | 0.01443333 | 20.16197 | 1.562947
181 | 3.6 | 0.709 | 705 | 2.109525 | 181 | 3.6 | 0.726 | 303.6 | 0.905325 | 181 | 3.6 | 0.74 | 282.9 | 1.1294 | 0.725 | 430.5 | 0.0145 | 20.29396 | 1.430333
182 | 3.62 | 0.713 | 710.6 | 2.8312 | 182 | 3.62 | 0.729 | 306.95 | 0.915825 | 182 | 3.62 | 0.745 | 283.75 | 1.416625 | 0.729 | 433.7667 | 0.01458 | 20.44796 | 1.728533
183 | 3.64 | 0.716 | 715.9 | 2.13975 | 183 | 3.64 | 0.733 | 309.75 | 1.2334 | 183 | 3.64 | 0.747 | 284.05 | 0.5678 | 0.732 | 436.5667 | 0.01464 | 20.57995 | 1.3055
184 | 3.66 | 0.719 | 720.05 | 2.153925 | 184 | 3.66 | 0.737 | 313.1 | 1.2457 | 184 | 3.66 | 0.752 | 286.55 | 1.4265 | 0.736 | 439.9 | 0.01472 | 20.73708 | 1.752933
185 | 3.68 | 0.723 | 724.8 | 2.8897 | 185 | 3.68 | 0.741 | 316.75 | 1.2597 | 185 | 3.68 | 0.756 | 286.85 | 1.1468 | 0.74 | 442.8 | 0.0148 | 20.87379 | 1.7654
186 | 3.7 | 0.726 | 729.55 | 2.181525 | 186 | 3.7 | 0.745 | 319.8 | 1.2731 | 186 | 3.7 | 0.759 | 288.25 | 0.86265 | 0.7433333 | 445.8667 | 0.01486667 | 21.01836 | 1.481111
187 | 3.72 | 0.73 | 734.6 | 2.9283 | 187 | 3.72 | 0.75 | 322.9 | 1.60675 | 187 | 3.72 | 0.763 | 288.5 | 1.1535 | 0.7476667 | 448.6667 | 0.01495333 | 21.15035 | 1.938156
188 | 3.74 | 0.734 | 739.05 | 2.9473 | 188 | 3.74 | 0.753 | 325.95 | 0.973275 | 188 | 3.74 | 0.768 | 289.6 | 1.44525 | 0.7516667 | 451.5333 | 0.01503333 | 21.28549 | 1.8004
189 | 3.76 | 0.736 | 744.35 | 1.4834 | 189 | 3.76 | 0.758 | 329.3 | 1.638125 | 189 | 3.76 | 0.772 | 291.6 | 1.1624 | 0.7553333 | 455.0833 | 0.01510667 | 21.45283 | 1.662131
190 | 3.78 | 0.74 | 749.4 | 2.9875 | 190 | 3.78 | 0.761 | 333.2 | 0.99375 | 190 | 3.78 | 0.775 | 293.25 | 0.877275 | 0.7586667 | 458.6167 | 0.01517333 | 21.6194 | 1.522833
191 | 3.8 | 0.744 | 754.45 | 3.0077 | 191 | 3.8 | 0.765 | 336.3 | 1.339 | 191 | 3.8 | 0.779 | 297.15 | 1.1808 | 0.7626667 | 462.6333 | 0.01525333 | 21.80874 | 1.8425
192 | 3.82 | 0.748 | 759.75 | 3.0284 | 192 | 3.82 | 0.768 | 339.35 | 1.013475 | 192 | 3.82 | 0.783 | 302.45 | 1.1992 | 0.7663333 | 467.1833 | 0.01532667 | 22.02323 | 1.704664
193 | 3.84 | 0.75 | 764.2 | 1.52395 | 193 | 3.84 | 0.772 | 343.25 | 1.3652 | 193 | 3.84 | 0.787 | 308.35 | 1.2216 | 0.7696667 | 471.9333 | 0.01539333 | 22.24715 | 1.565194
194 | 3.86 | 0.754 | 769.25 | 3.0669 | 194 | 3.86 | 0.776 | 346.6 | 1.3797 | 194 | 3.86 | 0.791 | 314.5 | 1.2457 | 0.7736667 | 476.7833 | 0.01547333 | 22.47578 | 1.897433
195 | 3.88 | 0.758 | 774.55 | 3.0876 | 195 | 3.88 | 0.78 | 351.1 | 1.3954 | 195 | 3.88 | 0.795 | 319.25 | 1.2675 | 0.7776667 | 481.6333 | 0.01555333 | 22.70441 | 1.916833
196 | 3.9 | 0.761 | 779.85 | 2.3316 | 196 | 3.9 | 0.784 | 354.15 | 1.4105 | 196 | 3.9 | 0.798 | 324.55 | 0.9657 | 0.781 | 486.1833 | 0.01562 | 22.9189 | 1.613028
197 | 3.92 | 0.764 | 785.15 | 2.3475 | 197 | 3.92 | 0.788 | 358.35 | 1.425 | 197 | 3.92 | 0.802 | 330.15 | 1.3094 | 0.7846667 | 491.2167 | 0.01569333 | 23.15618 | 1.7919
198 | 3.94 | 0.768 | 790.45 | 3.1512 | 198 | 3.94 | 0.793 | 362.25 | 1.8015 | 198 | 3.94 | 0.807 | 336 | 1.665375 | 0.7893333 | 496.2333 | 0.01578667 | 23.39266 | 2.30405
199 | 3.96 | 0.773 | 793.55 | 3.96 | 199 | 3.96 | 0.796 | 367 | 1.093875 | 199 | 3.96 | 0.809 | 340.2 | 0.6762 | 0.7926667 | 500.25 | 0.01585333 | 23.58201 | 1.660806
200 | 3.98 | 0.775 | 798.55 | 1.5921 | 200 | 3.98 | 0.8 | 369.8 | 1.4736 | 200 | 3.98 | 0.813 | 344.95 | 1.3703 | 0.796 | 504.4333 | 0.01592 | 23.77922 | 1.674472
201 | 4 | 0.779 | 803.3 | 3.2037 | 201 | 4 | 0.804 | 374 | 1.4876 | 201 | 4 | 0.818 | 349.95 | 1.73725 | 0.8003333 | 509.0833 | 0.01600667 | 23.99842 | 2.195953
202 | 4.02 | 0.783 | 806.95 | 3.2205 | 202 | 4.02 | 0.808 | 378.45 | 1.5049 | 202 | 4.02 | 0.822 | 353.85 | 1.4076 | 0.8043333 | 513.0833 | 0.01608667 | 24.18698 | 2.044333
203 | 4.04 | 0.786 | 811.4 | 2.427525 | 203 | 4.04 | 0.811 | 381.55 | 1.14 | 203 | 4.04 | 0.825 | 359.45 | 1.06995 | 0.8073333 | 517.4667 | 0.01614667 | 24.39361 | 1.545825
204 | 4.06 | 0.789 | 816.45 | 2.441775 | 204 | 4.06 | 0.815 | 385.15 | 1.5334 | 204 | 4.06 | 0.829 | 363.9 | 1.4467 | 0.811 | 521.8333 | 0.01622 | 24.59946 | 1.905383
205 | 4.08 | 0.793 | 821.75 | 3.2764 | 205 | 4.08 | 0.819 | 390.45 | 1.5512 | 205 | 4.08 | 0.832 | 368.95 | 1.099275 | 0.8146667 | 527.05 | 0.01629333 | 24.84538 | 1.922953
206 | 4.1 | 0.797 | 826.2 | 3.2959 | 206 | 4.1 | 0.822 | 394.1 | 1.176825 | 206 | 4.1 | 0.836 | 373.7 | 1.4853 | 0.8183333 | 531.3333 | 0.01636667 | 25.04729 | 1.940369
207 | 4.12 | 0.8 | 831.25 | 2.486175 | 207 | 4.12 | 0.826 | 398.55 | 1.5853 | 207 | 4.12 | 0.84 | 378.15 | 1.5037 | 0.822 | 535.9833 | 0.01644 | 25.2665 | 1.956747
208 | 4.14 | 0.804 | 836.85 | 3.3362 | 208 | 4.14 | 0.831 | 402.5 | 2.002625 | 208 | 4.14 | 0.843 | 382.35 | 1.14075 | 0.826 | 540.5667 | 0.01652 | 25.48256 | 2.1531
209 | 4.16 | 0.807 | 841.3 | 2.517225 | 209 | 4.16 | 0.835 | 406.1 | 1.6172 | 209 | 4.16 | 0.846 | 387.65 | 1.155 | 0.8293333 | 545.0167 | 0.01658667 | 25.69233 | 1.809306
210 | 4.18 | 0.811 | 846.6 | 3.3758 | 210 | 4.18 | 0.838 | 411.15 | 1.225875 | 210 | 4.18 | 0.85 | 392.4 | 1.5601 | 0.833 | 550.05 | 0.01666 | 25.92961 | 2.007622
211 | 4.2 | 0.815 | 852.2 | 3.3976 | 211 | 4.2 | 0.843 | 416.15 | 2.06825 | 211 | 4.2 | 0.853 | 396.05 | 1.182675 | 0.837 | 554.8 | 0.01674 | 26.15352 | 2.2097
212 | 4.22 | 0.818 | 857.5 | 2.56455 | 212 | 4.22 | 0.848 | 420.1 | 2.090625 | 212 | 4.22 | 0.857 | 399.95 | 1.592 | 0.841 | 559.1833 | 0.01682 | 26.36016 | 2.227967
213 | 4.24 | 0.822 | 863.35 | 3.4417 | 213 | 4.24 | 0.851 | 424.55 | 1.266975 | 213 | 4.24 | 0.86 | 405 | 1.207425 | 0.8443333 | 564.3 | 0.01688667 | 26.60136 | 1.872472
214 | 4.26 | 0.825 | 868.4 | 2.597625 | 214 | 4.26 | 0.854 | 428.75 | 1.27995 | 214 | 4.26 | 0.863 | 409.75 | 1.222125 | 0.8473333 | 568.9667 | 0.01694667 | 26.82135 | 1.6999
215 | 4.28 | 0.827 | 874.55 | 1.74295 | 215 | 4.28 | 0.859 | 433.5 | 2.155625 | 215 | 4.28 | 0.867 | 413.65 | 1.6468 | 0.851 | 573.9 | 0.01702 | 27.05391 | 2.095256
216 | 4.3 | 0.832 | 879.85 | 4.386 | 216 | 4.3 | 0.863 | 437.95 | 1.7429 | 216 | 4.3 | 0.869 | 418.1 | 0.83175 | 0.8546667 | 578.6333 | 0.01709333 | 27.27704 | 2.112978
217 | 4.32 | 0.836 | 884.6 | 3.5289 | 217 | 4.32 | 0.866 | 442.15 | 1.32015 | 217 | 4.32 | 0.872 | 422.6 | 1.26105 | 0.858 | 583.1167 | 0.01716 | 27.48838 | 1.93625
218 | 4.34 | 0.839 | 890.45 | 2.662575 | 218 | 4.34 | 0.868 | 447.15 | 0.8893 | 218 | 4.34 | 0.877 | 426.75 | 2.123375 | 0.8613333 | 588.1167 | 0.01722667 | 27.72409 | 1.952056
219 | 4.36 | 0.841 | 896.3 | 1.78675 | 219 | 4.36 | 0.874 | 451.35 | 2.6955 | 219 | 4.36 | 0.88 | 430.7 | 1.286175 | 0.865 | 592.7833 | 0.0173 | 27.94407 | 2.164983
220 | 4.38 | 0.845 | 900.25 | 3.5931 | 220 | 4.38 | 0.877 | 455.85 | 1.3608 | 220 | 4.38 | 0.883 | 435.45 | 1.299225 | 0.8683333 | 597.1833 | 0.01736667 | 28.15149 | 1.983278
221 | 4.4 | 0.85 | 905.55 | 4.5145 | 221 | 4.4 | 0.88 | 460.6 | 1.374675 | 221 | 4.4 | 0.886 | 440.15 | 1.3134 | 0.872 | 602.1 | 0.01744 | 28.38327 | 2.198686
222 | 4.42 | 0.853 | 911.1 | 2.724975 | 222 | 4.42 | 0.886 | 465.9 | 2.7795 | 222 | 4.42 | 0.89 | 444.9 | 1.7701 | 0.8763333 | 607.3 | 0.01752667 | 28.6284 | 2.620367
223 | 4.44 | 0.854 | 917 | 0.91405 | 223 | 4.44 | 0.89 | 469.5 | 1.8708 | 223 | 4.44 | 0.894 | 449.1 | 1.788 | 0.8793333 | 611.8667 | 0.01758667 | 28.84367 | 1.82875
224 | 4.46 | 0.859 | 922.6 | 4.599 | 224 | 4.46 | 0.892 | 474.55 | 0.94405 | 224 | 4.46 | 0.898 | 454.15 | 1.8065 | 0.883 | 617.1 | 0.01766 | 29.09037 | 2.253106
225 | 4.48 | 0.863 | 927.6 | 3.7004 | 225 | 4.48 | 0.896 | 479.3 | 1.9077 | 225 | 4.48 | 0.903 | 458.6 | 2.281875 | 0.8873333 | 621.8333 | 0.01774667 | 29.3135 | 2.684356
226 | 4.5 | 0.865 | 932.65 | 1.86025 | 226 | 4.5 | 0.902 | 483.5 | 2.8884 | 226 | 4.5 | 0.905 | 462.25 | 0.92085 | 0.8906667 | 626.1333 | 0.01781333 | 29.51621 | 2.079944
227 | 4.52 | 0.868 | 937.95 | 2.8059 | 227 | 4.52 | 0.904 | 488.25 | 0.97175 | 227 | 4.52 | 0.908 | 468.1 | 1.395525 | 0.8933333 | 631.4333 | 0.01786667 | 29.76605 | 1.676756
228 | 4.54 | 0.872 | 942.15 | 3.7602 | 228 | 4.54 | 0.908 | 492.7 | 1.9619 | 228 | 4.54 | 0.913 | 472 | 2.35025 | 0.8976667 | 635.6167 | 0.01795333 | 29.96326 | 2.745275
229 | 4.56 | 0.875 | 948 | 2.835225 | 229 | 4.56 | 0.912 | 497.75 | 1.9809 | 229 | 4.56 | 0.917 | 477.05 | 1.8981 | 0.9013333 | 640.9333 | 0.01802667 | 30.21389 | 2.340342
230 | 4.58 | 0.878 | 952.75 | 2.851125 | 230 | 4.58 | 0.917 | 501.9 | 2.499125 | 230 | 4.58 | 0.92 | 481.5 | 1.437825 | 0.905 | 645.3833 | 0.0181 | 30.42366 | 2.358247
231 | 4.6 | 0.882 | 957.2 | 3.8199 | 231 | 4.6 | 0.919 | 505.55 | 1.00745 | 231 | 4.6 | 0.924 | 485.7 | 1.9344 | 0.9083333 | 649.4833 | 0.01816667 | 30.61694 | 2.158111
232 | 4.62 | 0.884 | 961.95 | 1.91915 | 232 | 4.62 | 0.923 | 511.15 | 2.0334 | 232 | 4.62 | 0.928 | 490.45 | 1.9523 | 0.9116667 | 654.5167 | 0.01823333 | 30.85421 | 2.173333
233 | 4.64 | 0.887 | 965.05 | 2.8905 | 233 | 4.64 | 0.927 | 515.9 | 2.0541 | 233 | 4.64 | 0.931 | 495.75 | 1.4793 | 0.915 | 658.9 | 0.0183 | 31.06084 | 2.189028
234 | 4.66 | 0.89 | 970.35 | 2.9031 | 234 | 4.66 | 0.931 | 520.35 | 2.0725 | 234 | 4.66 | 0.934 | 499.65 | 1.4931 | 0.9183333 | 663.45 | 0.01836667 | 31.27533 | 2.203917
235 | 4.68 | 0.893 | 973.7 | 2.916075 | 235 | 4.68 | 0.935 | 525.4 | 2.0915 | 235 | 4.68 | 0.938 | 504.4 | 2.0081 | 0.922 | 667.8333 | 0.01844 | 31.48197 | 2.440686
236 | 4.7 | 0.895 | 977.6 | 1.9513 | 236 | 4.7 | 0.94 | 530.7 | 2.64025 | 236 | 4.7 | 0.941 | 510 | 1.5216 | 0.9253333 | 672.7667 | 0.01850667 | 31.71452 | 2.234333
237 | 4.72 | 0.898 | 980.4 | 2.937 | 237 | 4.72 | 0.943 | 535.15 | 1.598775 | 237 | 4.72 | 0.945 | 515.3 | 2.0506 | 0.9286667 | 676.95 | 0.01857333 | 31.91173 | 2.249528
238 | 4.74 | 0.9 | 981.5 | 1.9619 | 238 | 4.74 | 0.946 | 540.75 | 1.61385 | 238 | 4.74 | 0.949 | 520.6 | 2.0718 | 0.9316667 | 680.95 | 0.01863333 | 32.10029 | 2.03685
239 | 4.76 | 0.901 | 981.25 | 0.981375 | 239 | 4.76 | 0.952 | 545.5 | 3.25875 | 239 | 4.76 | 0.953 | 525.1 | 2.0914 | 0.9353333 | 683.95 | 0.01870667 | 32.24171 | 2.502317
240 | 4.78 | 0.903 | 979.3 | 1.96055 | 240 | 4.78 | 0.955 | 550.25 | 1.643625 | 240 | 4.78 | 0.957 | 530.1 | 2.1104 | 0.9383333 | 686.55 | 0.01876667 | 32.36428 | 2.05575
241 | 4.8 | 0.904 | 975.1 | 0.9772 | 241 | 4.8 | 0.958 | 555 | 1.657875 | 241 | 4.8 | 0.962 | 535.7 | 2.6645 | 0.9413333 | 688.6 | 0.01882667 | 32.46092 | 2.062725
242 | 4.82 | 0.904 | 970.05 | 0 | 242 | 4.82 | 0.963 | 560 | 2.7875 | 242 | 4.82 | 0.965 | 540.15 | 1.613775 | 0.944 | 690.0667 | 0.01888 | 32.53005 | 1.838222
243 | 4.84 | 0.903 | 967.25 | -0.96865 | 243 | 4.84 | 0.967 | 564.5 | 2.249 | 243 | 4.84 | 0.968 | 545.2 | 1.628025 | 0.946 | 692.3167 | 0.01892 | 32.63612 | 1.382383
244 | 4.86 | 0.904 | 964.45 | 0.96585 | 244 | 4.86 | 0.97 | 569.25 | 1.700625 | 244 | 4.86 | 0.973 | 550.5 | 2.73925 | 0.949 | 694.7333 | 0.01898 | 32.75004 | 2.080575
245 | 4.88 | 0.904 | 962.5 | 0 | 245 | 4.88 | 0.974 | 574.25 | 2.287 | 245 | 4.88 | 0.978 | 555.55 | 2.765125 | 0.952 | 697.4333 | 0.01904 | 32.87732 | 2.08825
246 | 4.9 | 0.904 | 961.4 | 0 | 246 | 4.9 | 0.977 | 579.85 | 1.73115 | 246 | 4.9 | 0.98 | 560 | 1.11555 | 0.9536667 | 700.4167 | 0.01907333 | 33.01796 | 1.164875
247 | 4.92 | 0.904 | 959.7 | 0 | 247 | 4.92 | 0.981 | 584.6 | 2.3289 | 247 | 4.92 | 0.984 | 565.85 | 2.2517 | 0.9563333 | 703.3833 | 0.01912667 | 33.15781 | 1.871733
248 | 4.94 | 0.904 | 958.05 | 0 | 248 | 4.94 | 0.985 | 589.9 | 2.349 | 248 | 4.94 | 0.989 | 571.15 | 2.8425 | 0.9593333 | 706.3667 | 0.01918667 | 33.29844 | 2.114625
249 | 4.96 | 0.904 | 956.65 | 0 | 249 | 4.96 | 0.99 | 595.5 | 2.9635 | 249 | 4.96 | 0.992 | 575.1 | 1.719375 | 0.962 | 709.0833 | 0.01924 | 33.42651 | 1.887267
250 | 4.98 | 0.904 | 956.1 | 0 | 250 | 4.98 | 0.994 | 600.25 | 2.3915 | 250 | 4.98 | 0.995 | 580.95 | 1.734075 | 0.9643333 | 712.4333 | 0.01928667 | 33.58443 | 1.658436
251 | 5 | 0.904 | 955.25 | 0 | 251 | 5 | 0.998 | 605.55 | 2.4116 | 251 | 5 | 0.999 | 586.8 | 2.3355 | 0.967 | 715.8667 | 0.01934 | 33.74628 | 1.9044
252 | 5.02 | 0.904 | 953.85 | 0 | 252 | 5.02 | 1.002 | 611.15 | 2.4334 | 252 | 5.02 | 1.004 | 592.1 | 2.94725 | 0.97 | 719.0333 | 0.0194 | 33.89556 | 2.15235
253 | 5.04 | 0.904 | 953.3 | 0 | 253 | 5.04 | 1.007 | 616.7 | 3.069625 | 253 | 5.04 | 1.008 | 597.7 | 2.3796 | 0.973 | 722.5667 | 0.01946 | 34.06212 | 2.1624
254 | 5.06 | 0.904 | 952.45 | 0 | 254 | 5.06 | 1.011 | 621.75 | 2.4769 | 254 | 5.06 | 1.012 | 603.55 | 2.4025 | 0.9756667 | 725.9167 | 0.01951333 | 34.22004 | 1.931311
255 | 5.08 | 0.904 | 952.45 | 0 | 255 | 5.08 | 1.013 | 626.2 | 1.24795 | 255 | 5.08 | 1.017 | 608.9 | 3.031125 | 0.978 | 729.1833 | 0.01956 | 34.37403 | 1.697617
256 | 5.1 | 0.904 | 951.6 | 0 | 256 | 5.1 | 1.017 | 631.5 | 2.5154 | 256 | 5.1 | 1.02 | 614.2 | 1.83465 | 0.9803333 | 732.4333 | 0.01960667 | 34.52724 | 1.705219
257 | 5.12 | 0.904 | 951.35 | 0 | 257 | 5.12 | 1.022 | 637.4 | 3.17225 | 257 | 5.12 | 1.023 | 619.2 | 1.8501 | 0.983 | 735.9833 | 0.01966 | 34.69459 | 1.957889
258 | 5.14 | 0.904 | 951.05 | 0 | 258 | 5.14 | 1.025 | 642.95 | 1.920525 | 258 | 5.14 | 1.027 | 624.25 | 2.4869 | 0.9853333 | 739.4167 | 0.01970667 | 34.85644 | 1.7213
259 | 5.16 | 0.904 | 952.2 | 0 | 259 | 5.16 | 1.028 | 647.45 | 1.9356 | 259 | 5.16 | 1.032 | 629.85 | 3.13525 | 0.988 | 743.1667 | 0.01976 | 35.03321 | 1.976778
260 | 5.18 | 0.904 | 956.35 | 0 | 260 | 5.18 | 1.033 | 652.75 | 3.2505 | 260 | 5.18 | 1.035 | 635.4 | 1.897875 | 0.9906667 | 748.1667 | 0.01981333 | 35.26891 | 1.988444
261 | 5.2 | 0.905 | 963.9 | 0.960125 | 261 | 5.2 | 1.036 | 658.6 | 1.967025 | 261 | 5.2 | 1.04 | 640.7 | 3.19025 | 0.9936667 | 754.4 | 0.01987333 | 35.56276 | 2.25385
262 | 5.22 | 0.906 | 972.85 | 0.968375 | 262 | 5.22 | 1.041 | 664.5 | 3.30775 | 262 | 5.22 | 1.044 | 646.6 | 2.5746 | 0.997 | 761.3167 | 0.01994 | 35.88881 | 2.526194
263 | 5.24 | 0.908 | 981.5 | 1.95435 | 263 | 5.24 | 1.045 | 669.5 | 2.668 | 263 | 5.24 | 1.048 | 652.15 | 2.5975 | 1.000333 | 767.7167 | 0.02000667 | 36.19051 | 2.548389
264 | 5.26 | 0.909 | 989.35 | 0.985425 | 264 | 5.26 | 1.049 | 675.35 | 2.6897 | 264 | 5.26 | 1.051 | 657.75 | 1.96485 | 1.003 | 774.15 | 0.02006 | 36.49378 | 2.055822
265 | 5.28 | 0.913 | 996.6 | 3.9719 | 265 | 5.28 | 1.052 | 681.25 | 2.0349 | 265 | 5.28 | 1.056 | 663.05 | 3.302 | 1.007 | 780.3 | 0.02014 | 36.78369 | 3.1089
266 | 5.3 | 0.915 | 1001.9 | 1.9985 | 266 | 5.3 | 1.056 | 686 | 2.7345 | 266 | 5.3 | 1.06 | 668.95 | 2.664 | 1.010333 | 785.6167 | 0.02020667 | 37.03432 | 2.609861
267 | 5.32 | 0.918 | 1007.5 | 3.0141 | 267 | 5.32 | 1.06 | 691.55 | 2.7551 | 267 | 5.32 | 1.064 | 674.5 | 2.6869 | 1.014 | 791.1833 | 0.02028 | 37.29674 | 2.8908
268 | 5.34 | 0.921 | 1013.35 | 3.031275 | 268 | 5.34 | 1.063 | 696.3 | 2.081775 | 268 | 5.34 | 1.067 | 680.1 | 2.0319 | 1.017 | 796.5833 | 0.02034 | 37.5513 | 2.38165
269 | 5.36 | 0.923 | 1017.55 | 2.0309 | 269 | 5.36 | 1.067 | 702.2 | 2.797 | 269 | 5.36 | 1.072 | 685.4 | 3.41375 | 1.020667 | 801.7167 | 0.02041333 | 37.79329 | 2.930217
270 | 5.38 | 0.926 | 1023.15 | 3.06105 | 270 | 5.38 | 1.072 | 707.5 | 3.52425 | 270 | 5.38 | 1.076 | 691.55 | 2.7539 | 1.024667 | 807.4 | 0.02049333 | 38.0612 | 3.218233
271 | 5.4 | 0.929 | 1028.15 | 3.07695 | 271 | 5.4 | 1.075 | 713.1 | 2.1309 | 271 | 5.4 | 1.08 | 696.85 | 2.7768 | 1.028 | 812.7 | 0.02056 | 38.31105 | 2.700167
272 | 5.42 | 0.932 | 1031.8 | 3.089925 | 272 | 5.42 | 1.079 | 718.4 | 2.863 | 272 | 5.42 | 1.085 | 703 | 3.499625 | 1.032 | 817.7333 | 0.02064 | 38.54832 | 3.260867
273 | 5.44 | 0.935 | 1037.95 | 3.104625 | 273 | 5.44 | 1.083 | 723.7 | 2.8842 | 273 | 5.44 | 1.089 | 708.05 | 2.8221 | 1.035667 | 823.2333 | 0.02071333 | 38.80759 | 3.008439
274 | 5.46 | 0.938 | 1042.95 | 3.12135 | 274 | 5.46 | 1.086 | 729.3 | 2.1795 | 274 | 5.46 | 1.09 | 714.75 | 0.7114 | 1.038 | 829 | 0.02076 | 39.07943 | 1.927606
275 | 5.48 | 0.94 | 1047.45 | 2.0904 | 275 | 5.48 | 1.09 | 735.4 | 2.9294 | 275 | 5.48 | 1.095 | 719.2 | 3.584875 | 1.041667 | 834.0167 | 0.02083333 | 39.31592 | 3.048864
276 | 5.5 | 0.944 | 1053.55 | 4.202 | 276 | 5.5 | 1.093 | 740.75 | 2.214225 | 276 | 5.5 | 1.1 | 725.65 | 3.612125 | 1.045667 | 839.9833 | 0.02091333 | 39.59719 | 3.348
277 | 5.52 | 0.949 | 1058.6 | 5.280375 | 277 | 5.52 | 1.097 | 746.05 | 2.9736 | 277 | 5.52 | 1.103 | 731.8 | 2.186175 | 1.049667 | 845.4833 | 0.02099333 | 39.85647 | 3.370933
278 | 5.54 | 0.952 | 1063.9 | 3.18375 | 278 | 5.54 | 1.1 | 751.35 | 2.2461 | 278 | 5.54 | 1.106 | 737.1 | 2.20335 | 1.052667 | 850.7833 | 0.02105333 | 40.10631 | 2.5444
279 | 5.56 | 0.954 | 1068.95 | 2.13285 | 279 | 5.56 | 1.104 | 756.95 | 3.0166 | 279 | 5.56 | 1.111 | 742.95 | 3.700125 | 1.056333 | 856.2833 | 0.02112667 | 40.36558 | 3.129622
280 | 5.58 | 0.957 | 1074.5 | 3.215175 | 280 | 5.58 | 1.108 | 761.7 | 3.0373 | 280 | 5.58 | 1.114 | 749.95 | 2.23935 | 1.059667 | 862.05 | 0.02119333 | 40.63743 | 2.863889
281 | 5.6 | 0.962 | 1078.7 | 5.383 | 281 | 5.6 | 1.112 | 766.7 | 3.0568 | 281 | 5.6 | 1.117 | 754.4 | 2.256525 | 1.063667 | 866.6 | 0.02127333 | 40.85192 | 3.4573
282 | 5.62 | 0.965 | 1083.45 | 3.243225 | 282 | 5.62 | 1.115 | 772.3 | 2.3085 | 282 | 5.62 | 1.121 | 760.85 | 3.0305 | 1.067 | 872.2 | 0.02134 | 41.1159 | 2.898
283 | 5.64 | 0.967 | 1088.5 | 2.17195 | 283 | 5.64 | 1.12 | 777.05 | 3.873375 | 283 | 5.64 | 1.126 | 766.7 | 3.818875 | 1.071 | 877.4167 | 0.02142 | 41.36182 | 3.499233
284 | 5.66 | 0.972 | 1093.8 | 5.45575 | 284 | 5.66 | 1.123 | 782.65 | 2.33955 | 284 | 5.66 | 1.129 | 772.55 | 2.308875 | 1.074667 | 883 | 0.02149333 | 41.62502 | 3.227431
285 | 5.68 | 0.975 | 1098.25 | 3.288075 | 285 | 5.68 | 1.126 | 787.65 | 2.35545 | 285 | 5.68 | 1.132 | 777.6 | 2.325225 | 1.077667 | 887.8333 | 0.02155333 | 41.85286 | 2.65625
286 | 5.7 | 0.979 | 1102.75 | 4.402 | 286 | 5.7 | 1.13 | 792.1 | 3.1595 | 286 | 5.7 | 1.136 | 784.3 | 3.1238 | 1.081667 | 893.05 | 0.02163333 | 42.09878 | 3.561767
287 | 5.72 | 0.982 | 1107.2 | 3.314925 | 287 | 5.72 | 1.134 | 797.45 | 3.1791 | 287 | 5.72 | 1.14 | 789.6 | 3.1478 | 1.085333 | 898.0833 | 0.02170667 | 42.33605 | 3.283744
288 | 5.74 | 0.987 | 1111.95 | 5.547875 | 288 | 5.74 | 1.137 | 803 | 2.400675 | 288 | 5.74 | 1.144 | 796 | 3.1712 | 1.089333 | 903.65 | 0.02178667 | 42.59847 | 3.603467
289 | 5.76 | 0.99 | 1116.7 | 3.342975 | 289 | 5.76 | 1.14 | 808.3 | 2.41695 | 289 | 5.76 | 1.147 | 801.6 | 2.3964 | 1.092333 | 908.8667 | 0.02184667 | 42.84439 | 2.718775
290 | 5.78 | 0.993 | 1119.75 | 3.354675 | 290 | 5.78 | 1.144 | 813.05 | 3.2427 | 290 | 5.78 | 1.151 | 807.2 | 3.2176 | 1.096 | 913.3333 | 0.02192 | 43.05495 | 3.3407
291 | 5.8 | 0.997 | 1124.8 | 4.4891 | 291 | 5.8 | 1.146 | 818.4 | 1.63145 | 291 | 5.8 | 1.154 | 814.2 | 2.4321 | 1.099 | 919.1333 | 0.02198 | 43.32836 | 2.7487
292 | 5.82 | 1.002 | 1128.7 | 5.63375 | 292 | 5.82 | 1.151 | 823.4 | 4.1045 | 292 | 5.82 | 1.158 | 819.5 | 3.2674 | 1.103667 | 923.8667 | 0.02207333 | 43.55149 | 4.300333
293 | 5.84 | 1.004 | 1132.35 | 2.26105 | 293 | 5.84 | 1.155 | 828.45 | 3.3037 | 293 | 5.84 | 1.162 | 825.9 | 3.2908 | 1.107 | 928.9 | 0.02214 | 43.78877 | 3.087944
294 | 5.86 | 1.009 | 1135.15 | 5.66875 | 294 | 5.86 | 1.158 | 833.2 | 2.492475 | 294 | 5.86 | 1.166 | 832.05 | 3.3159 | 1.111 | 933.4667 | 0.02222 | 44.00404 | 3.724733
295 | 5.88 | 1.013 | 1137.95 | 4.5462 | 295 | 5.88 | 1.161 | 837.65 | 2.506275 | 295 | 5.88 | 1.17 | 837.9 | 3.3399 | 1.114667 | 937.8333 | 0.02229333 | 44.20989 | 3.430717
296 | 5.9 | 1.017 | 1138.75 | 4.5534 | 296 | 5.9 | 1.165 | 842.4 | 3.3601 | 296 | 5.9 | 1.174 | 843.2 | 3.3622 | 1.118667 | 941.45 | 0.02237333 | 44.38038 | 3.758567
297 | 5.92 | 1.021 | 1138.75 | 4.555 | 297 | 5.92 | 1.169 | 847.15 | 3.3791 | 297 | 5.92 | 1.178 | 849.1 | 3.3846 | 1.122667 | 945 | 0.02245333 | 44.54773 | 3.7729
298 | 5.94 | 1.026 | 1137.1 | 5.689625 | 298 | 5.94 | 1.171 | 851.35 | 1.6985 | 298 | 5.94 | 1.181 | 854.95 | 2.556075 | 1.126 | 947.8 | 0.02252 | 44.67972 | 3.154667
299 | 5.96 | 1.029 | 1132.6 | 3.40455 | 299 | 5.96 | 1.175 | 856.65 | 3.416 | 299 | 5.96 | 1.185 | 860.8 | 3.4315 | 1.129667 | 950.0167 | 0.02259333 | 44.78422 | 3.479331
300 | 5.98 | 1.033 | 1126.75 | 4.5187 | 300 | 5.98 | 1.179 | 860.85 | 3.435 | 300 | 5.98 | 1.189 | 866.95 | 3.4555 | 1.133667 | 951.5167 | 0.02267333 | 44.85493 | 3.803067
301 | 6 | 1.037 | 1118.35 | 4.4902 | 301 | 6 | 1.181 | 865.85 | 1.7267 | 301 | 6 | 1.192 | 872.85 | 2.6097 | 1.136667 | 952.35 | 0.02273333 | 44.89421 | 2.8558
302 | 6.02 | 1.042 | 1107.75 | 5.56525 | 302 | 6.02 | 1.185 | 871.75 | 3.4752 | 302 | 6.02 | 1.196 | 878.15 | 3.502 | 1.141 | 952.55 | 0.02282 | 44.90364 | 4.127283
303 | 6.04 | 1.045 | 1096.85 | 3.3069 | 303 | 6.04 | 1.188 | 876.2 | 2.621925 | 303 | 6.04 | 1.199 | 883.45 | 2.6424 | 1.144 | 952.1667 | 0.02288 | 44.88557 | 2.857075
304 | 6.06 | 1.049 | 1086.8 | 4.3673 | 304 | 6.06 | 1.191 | 880.95 | 2.635725 | 304 | 6.06 | 1.203 | 889.3 | 3.5455 | 1.147667 | 952.35 | 0.02295333 | 44.89421 | 3.491614
305 | 6.08 | 1.054 | 1078.7 | 5.41375 | 305 | 6.08 | 1.194 | 885.7 | 2.649975 | 305 | 6.08 | 1.207 | 895.45 | 3.5695 | 1.151667 | 953.2833 | 0.02303333 | 44.93821 | 3.811267
306 | 6.1 | 1.058 | 1069.5 | 4.2964 | 306 | 6.1 | 1.198 | 890.15 | 3.5517 | 306 | 6.1 | 1.212 | 901.3 | 4.491875 | 1.156 | 953.65 | 0.02312 | 44.95549 | 4.131689
307 | 6.12 | 1.06 | 1065.05 | 2.13455 | 307 | 6.12 | 1.202 | 894.05 | 3.5684 | 307 | 6.12 | 1.215 | 907.45 | 2.713125 | 1.159 | 955.5167 | 0.02318 | 45.04349 | 2.86375
308 | 6.14 | 1.066 | 1059.45 | 6.3735 | 308 | 6.14 | 1.203 | 898.8 | 0.896425 | 308 | 6.14 | 1.218 | 913.6 | 2.731575 | 1.162333 | 957.2833 | 0.02324667 | 45.12677 | 3.188
309 | 6.16 | 1.07 | 1054.7 | 4.2283 | 309 | 6.16 | 1.208 | 903 | 4.5045 | 309 | 6.16 | 1.222 | 918.65 | 3.6645 | 1.166667 | 958.7833 | 0.02333333 | 45.19748 | 4.151478
310 | 6.18 | 1.073 | 1052.45 | 3.160725 | 310 | 6.18 | 1.212 | 906.9 | 3.6198 | 310 | 6.18 | 1.226 | 923.95 | 3.6852 | 1.170333 | 961.1 | 0.02340667 | 45.30669 | 3.519786
311 | 6.2 | 1.077 | 1050.2 | 4.2053 | 311 | 6.2 | 1.214 | 911.65 | 1.81855 | 311 | 6.2 | 1.229 | 928.95 | 2.77935 | 1.173333 | 963.6 | 0.02346667 | 45.42454 | 2.88705
312 | 6.22 | 1.081 | 1048.55 | 4.1975 | 312 | 6.22 | 1.217 | 915 | 2.739975 | 312 | 6.22 | 1.234 | 934.85 | 4.6595 | 1.177333 | 966.1333 | 0.02354667 | 45.54396 | 3.859467
313 | 6.24 | 1.085 | 1048.25 | 4.1936 | 313 | 6.24 | 1.22 | 918.65 | 2.750475 | 313 | 6.24 | 1.237 | 939.85 | 2.81205 | 1.180667 | 968.9167 | 0.02361333 | 45.67517 | 3.225083
314 | 6.26 | 1.088 | 1049.95 | 3.1473 | 314 | 6.26 | 1.223 | 923.1 | 2.762625 | 314 | 6.26 | 1.24 | 945.45 | 2.82795 | 1.183667 | 972.8333 | 0.02367333 | 45.8598 | 2.912625
315 | 6.28 | 1.093 | 1051.35 | 5.25325 | 315 | 6.28 | 1.225 | 927.6 | 1.8507 | 315 | 6.28 | 1.244 | 951.3 | 3.7935 | 1.187333 | 976.75 | 0.02374667 | 46.04444 | 3.574236
316 | 6.3 | 1.096 | 1053.3 | 3.156975 | 316 | 6.3 | 1.229 | 931.2 | 3.7176 | 316 | 6.3 | 1.248 | 956.05 | 3.8147 | 1.191 | 980.1833 | 0.02382 | 46.20629 | 3.587711
317 | 6.32 | 1.099 | 1054.7 | 3.162 | 317 | 6.32 | 1.233 | 935.4 | 3.7332 | 317 | 6.32 | 1.252 | 961.95 | 3.836 | 1.194667 | 984.0167 | 0.02389333 | 46.38699 | 3.601033
318 | 6.34 | 1.103 | 1057.2 | 4.2238 | 318 | 6.34 | 1.235 | 939.05 | 1.87445 | 318 | 6.34 | 1.254 | 967.25 | 1.9292 | 1.197333 | 987.8333 | 0.02394667 | 46.56691 | 2.629133
319 | 6.36 | 1.108 | 1059.15 | 5.290875 | 319 | 6.36 | 1.237 | 942.65 | 1.8817 | 319 | 6.36 | 1.258 | 973.65 | 3.8818 | 1.201 | 991.8167 | 0.02402 | 46.75469 | 3.629358
320 | 6.38 | 1.111 | 1061.95 | 3.18165 | 320 | 6.38 | 1.241 | 946.6 | 3.7785 | 320 | 6.38 | 1.262 | 978.15 | 3.9036 | 1.204667 | 995.5667 | 0.02409333 | 46.93146 | 3.643536
321 | 6.4 | 1.114 | 1065.6 | 3.191325 | 321 | 6.4 | 1.244 | 950.2 | 2.8452 | 321 | 6.4 | 1.264 | 984 | 1.96215 | 1.207333 | 999.9333 | 0.02414667 | 47.13731 | 2.660667
322 | 6.42 | 1.119 | 1068.1 | 5.33425 | 322 | 6.42 | 1.246 | 952.45 | 1.90265 | 322 | 6.42 | 1.269 | 989.3 | 4.93325 | 1.211333 | 1003.283 | 0.02422667 | 47.29523 | 4.006433
323 | 6.44 | 1.122 | 1071.15 | 3.208875 | 323 | 6.44 | 1.248 | 956.9 | 1.90935 | 323 | 6.44 | 1.273 | 994.9 | 3.9684 | 1.214333 | 1007.65 | 0.02428667 | 47.50108 | 3.0164
324 | 6.46 | 1.126 | 1073.95 | 4.2902 | 324 | 6.46 | 1.252 | 960.25 | 3.8343 | 324 | 6.46 | 1.275 | 999.9 | 1.9948 | 1.217667 | 1011.367 | 0.02435333 | 47.67628 | 3.365028
325 | 6.48 | 1.131 | 1075.9 | 5.374625 | 325 | 6.48 | 1.253 | 963.35 | 0.9618 | 325 | 6.48 | 1.279 | 1004.95 | 4.0097 | 1.221 | 1014.733 | 0.02442 | 47.83499 | 3.376833
326 | 6.5 | 1.134 | 1077.3 | 3.2298 | 326 | 6.5 | 1.257 | 966.4 | 3.8595 | 326 | 6.5 | 1.283 | 1009.7 | 4.0293 | 1.224667 | 1017.8 | 0.02449333 | 47.97955 | 3.726311
327 | 6.52 | 1.136 | 1079.25 | 2.15655 | 327 | 6.52 | 1.261 | 969.2 | 3.8712 | 327 | 6.52 | 1.285 | 1014.15 | 2.02385 | 1.227333 | 1020.867 | 0.02454667 | 48.12412 | 2.718222
328 | 6.54 | 1.141 | 1081.5 | 5.401875 | 328 | 6.54 | 1.262 | 970.9 | 0.97005 | 328 | 6.54 | 1.288 | 1019.2 | 3.050025 | 1.230333 | 1023.867 | 0.02460667 | 48.26554 | 3.0671
329 | 6.56 | 1.145 | 1083.45 | 4.3299 | 329 | 6.56 | 1.263 | 972 | 0.97145 | 329 | 6.56 | 1.291 | 1023.95 | 3.064725 | 1.233 | 1026.467 | 0.02466 | 48.3881 | 2.733778
330 | 6.58 | 1.149 | 1088.75 | 4.3444 | 330 | 6.58 | 1.266 | 972.55 | 2.916825 | 330 | 6.58 | 1.294 | 1028.7 | 3.078975 | 1.236333 | 1030 | 0.02472667 | 48.55467 | 3.427444
331 | 6.6 | 1.152 | 1094.05 | 3.2742 | 331 | 6.6 | 1.267 | 970.05 | 0.9713 | 331 | 6.6 | 1.297 | 1033.7 | 3.0936 | 1.238667 | 1032.6 | 0.02477333 | 48.67723 | 2.406367
332 | 6.62 | 1.156 | 1098.55 | 4.3852 | 332 | 6.62 | 1.267 | 964.75 | 0 | 332 | 6.62 | 1.3 | 1038.75 | 3.108675 | 1.241 | 1034.017 | 0.02482 | 48.74401 | 2.411053
333 | 6.64 | 1.16 | 1103.3 | 4.4037 | 333 | 6.64 | 1.268 | 959.15 | 0.96195 | 333 | 6.64 | 1.303 | 1043.2 | 3.122925 | 1.243667 | 1035.217 | 0.02487333 | 48.80058 | 2.758978
334 | 6.66 | 1.163 | 1108.9 | 3.3183 | 334 | 6.66 | 1.268 | 953 | 0 | 334 | 6.66 | 1.307 | 1048.25 | 4.1829 | 1.246 | 1036.717 | 0.02492 | 48.87129 | 2.417256
335 | 6.68 | 1.168 | 1114.75 | 5.559125 | 335 | 6.68 | 1.268 | 948.55 | 0 | 335 | 6.68 | 1.31 | 1052.45 | 3.15105 | 1.248667 | 1038.583 | 0.02497333 | 48.95929 | 2.767067
336 | 6.7 | 1.172 | 1120.35 | 4.4702 | 336 | 6.7 | 1.268 | 945.75 | 0 | 336 | 6.7 | 1.314 | 1057.45 | 4.2198 | 1.251333 | 1041.183 | 0.02502667 | 49.08185 | 2.773022
337 | 6.72 | 1.176 | 1125.9 | 4.4925 | 337 | 6.72 | 1.268 | 942.95 | 0 | 337 | 6.72 | 1.316 | 1061.95 | 2.1194 | 1.253333 | 1043.6 | 0.02506667 | 49.19578 | 2.084783
338 | 6.74 | 1.18 | 1131.5 | 4.5148 | 338 | 6.74 | 1.269 | 940.45 | 0.9417 | 338 | 6.74 | 1.319 | 1065.55 | 3.19125 | 1.256 | 1045.833 | 0.02512 | 49.30106 | 2.785911
339 | 6.76 | 1.185 | 1136.55 | 5.670125 | 339 | 6.76 | 1.269 | 938.2 | 0 | 339 | 6.76 | 1.323 | 1070.05 | 4.2712 | 1.259 | 1048.267 | 0.02518 | 49.41576 | 3.14115
340 | 6.78 | 1.188 | 1141.55 | 3.41715 | 340 | 6.78 | 1.269 | 936.55 | 0 | 340 | 6.78 | 1.326 | 1073.4 | 3.215175 | 1.261 | 1050.5 | 0.02522 | 49.52104 | 2.098767
341 | 6.8 | 1.192 | 1146.3 | 4.5757 | 341 | 6.8 | 1.269 | 934.3 | 0 | 341 | 6.8 | 1.329 | 1076.75 | 3.225225 | 1.263333 | 1052.45 | 0.02526667 | 49.61297 | 2.453442
342 | 6.82 | 1.196 | 1150.75 | 4.5941 | 342 | 6.82 | 1.269 | 933.75 | 0 | 342 | 6.82 | 1.333 | 1080.9 | 4.3153 | 1.266 | 1055.133 | 0.02532 | 49.73946 | 2.810111
343 | 6.84 | 1.2 | 1154.7 | 4.6109 | 343 | 6.84 | 1.269 | 932.05 | 0 | 343 | 6.84 | 1.336 | 1083.7 | 3.2469 | 1.268333 | 1056.817 | 0.02536667 | 49.81882 | 2.463942
344 | 6.86 | 1.203 | 1159.7 | 3.4716 | 344 | 6.86 | 1.269 | 932.05 | 0 | 344 | 6.86 | 1.338 | 1088.45 | 2.17215 | 1.27 | 1060.067 | 0.0254 | 49.97202 | 1.764069
345 | 6.88 | 1.208 | 1163.6 | 5.80825 | 345 | 6.88 | 1.269 | 934.55 | 0 | 345 | 6.88 | 1.342 | 1092.1 | 4.3611 | 1.273 | 1063.417 | 0.02546 | 50.12994 | 3.185225
346 | 6.9 | 1.212 | 1168.1 | 4.6634 | 346 | 6.9 | 1.269 | 939.6 | 0 | 346 | 6.9 | 1.346 | 1094.9 | 4.374 | 1.275667 | 1067.533 | 0.02551333 | 50.324 | 2.841267
347 | 6.92 | 1.215 | 1172.55 | 3.510975 | 347 | 6.92 | 1.27 | 946.3 | 0.94295 | 347 | 6.92 | 1.349 | 1099.65 | 3.291825 | 1.278 | 1072.833 | 0.02556 | 50.57385 | 2.497094
348 | 6.94 | 1.219 | 1176.2 | 4.6975 | 348 | 6.94 | 1.271 | 952.75 | 0.949525 | 348 | 6.94 | 1.351 | 1102.7 | 2.20235 | 1.280333 | 1077.217 | 0.02560667 | 50.78048 | 2.508392
349 | 6.96 | 1.225 | 1180.95 | 7.07145 | 349 | 6.96 | 1.271 | 958.9 | 0 | 349 | 6.96 | 1.355 | 1105.5 | 4.4164 | 1.283667 | 1081.783 | 0.02567333 | 50.99576 | 3.598333
350 | 6.98 | 1.228 | 1184.55 | 3.54825 | 350 | 6.98 | 1.272 | 965 | 0.96195 | 350 | 6.98 | 1.359 | 1108.3 | 4.4276 | 1.286333 | 1085.95 | 0.02572667 | 51.19217 | 2.890311
351 | 7 | 1.23 | 1187.9 | 2.37245 | 351 | 7 | 1.275 | 971.45 | 2.904675 | 351 | 7 | 1.362 | 1111.1 | 3.3291 | 1.289 | 1090.15 | 0.02578 | 51.39016 | 2.901467
352 | 7.02 | 1.236 | 1191.85 | 7.13925 | 352 | 7.02 | 1.276 | 976.45 | 0.97395 | 352 | 7.02 | 1.365 | 1113.6 | 3.33705 | 1.292333 | 1093.967 | 0.02584667 | 51.57008 | 3.640194
353 | 7.04 | 1.239 | 1194.9 | 3.580125 | 353 | 7.04 | 1.278 | 982.05 | 1.9585 | 353 | 7.04 | 1.369 | 1115.55 | 4.4583 | 1.295333 | 1097.5 | 0.02590667 | 51.73665 | 3.2872
354 | 7.06 | 1.243 | 1199.65 | 4.7891 | 354 | 7.06 | 1.28 | 986.55 | 1.9686 | 354 | 7.06 | 1.372 | 1118.35 | 3.35085 | 1.298333 | 1101.517 | 0.02596667 | 51.92599 | 3.298525
355 | 7.08 | 1.248 | 1203.3 | 6.007375 | 355 | 7.08 | 1.282 | 991.55 | 1.9781 | 355 | 7.08 | 1.375 | 1119.45 | 3.3567 | 1.301667 | 1104.767 | 0.02603333 | 52.0792 | 3.677139
356 | 7.1 | 1.251 | 1206.9 | 3.6153 | 356 | 7.1 | 1.285 | 997.4 | 2.983425 | 356 | 7.1 | 1.38 | 1122.8 | 5.605625 | 1.305333 | 1109.033 | 0.02610667 | 52.28033 | 4.058633
357 | 7.12 | 1.254 | 1211.1 | 3.627 | 357 | 7.12 | 1.286 | 1001.6 | 0.9995 | 357 | 7.12 | 1.382 | 1123.65 | 2.24645 | 1.307333 | 1112.117 | 0.02614667 | 52.42568 | 2.22115
358 | 7.14 | 1.259 | 1215.85 | 6.067375 | 358 | 7.14 | 1.289 | 1006.1 | 3.01155 | 358 | 7.14 | 1.384 | 1125.9 | 2.24955 | 1.310667 | 1115.95 | 0.02621333 | 52.60639 | 3.713444
359 | 7.16 | 1.264 | 1220.6 | 6.091125 | 359 | 7.16 | 1.292 | 1011.1 | 3.0258 | 359 | 7.16 | 1.389 | 1127.55 | 5.633625 | 1.315 | 1119.75 | 0.0263 | 52.78552 | 4.844017
360 | 7.18 | 1.267 | 1223.7 | 3.66645 | 360 | 7.18 | 1.295 | 1014.45 | 3.038325 | 360 | 7.18 | 1.392 | 1130.1 | 3.386475 | 1.318 | 1122.75 | 0.02636 | 52.92694 | 3.36375
361 | 7.2 | 1.271 | 1229.55 | 4.9065 | 361 | 7.2 | 1.298 | 1017.55 | 3.048 | 361 | 7.2 | 1.395 | 1131.5 | 3.3924 | 1.321333 | 1126.2 | 0.02642667 | 53.08958 | 3.74825
362 | 7.22 | 1.275 | 1234.3 | 4.9277 | 362 | 7.22 | 1.301 | 1021.45 | 3.0585 | 362 | 7.22 | 1.398 | 1133.7 | 3.3978 | 1.324667 | 1129.817 | 0.02649333 | 53.26007 | 3.760028
363 | 7.24 | 1.28 | 1238.5 | 6.182 | 363 | 7.24 | 1.303 | 1025.35 | 2.0468 | 363 | 7.24 | 1.402 | 1134.25 | 4.5359 | 1.328333 | 1132.7 | 0.02656667 | 53.39599 | 4.147947
364 | 7.26 | 1.283 | 1242.65 | 3.721725 | 364 | 7.26 | 1.307 | 1028.4 | 4.1075 | 364 | 7.26 | 1.407 | 1135.95 | 5.6755 | 1.332333 | 1135.667 | 0.02664667 | 53.53584 | 4.536733
365 | 7.28 | 1.287 | 1246.85 | 4.979 | 365 | 7.28 | 1.31 | 1032.35 | 3.091125 | 365 | 7.28 | 1.41 | 1137.6 | 3.410325 | 1.335667 | 1138.933 | 0.02671333 | 53.68983 | 3.791
366 | 7.3 | 1.293 | 1251.05 | 7.4937 | 366 | 7.3 | 1.313 | 1036.25 | 3.1029 | 366 | 7.3 | 1.413 | 1138.2 | 3.4137 | 1.339667 | 1141.833 | 0.02679333 | 53.82654 | 4.561533
367 | 7.32 | 1.295 | 1255.8 | 2.50685 | 367 | 7.32 | 1.316 | 1039.6 | 3.113775 | 367 | 7.32 | 1.416 | 1139.3 | 3.41625 | 1.342333 | 1144.9 | 0.02684667 | 53.9711 | 3.048978
368 | 7.34 | 1.298 | 1260.55 | 3.774525 | 368 | 7.34 | 1.319 | 1042.95 | 3.123825 | 368 | 7.34 | 1.419 | 1140.4 | 3.41955 | 1.345333 | 1147.967 | 0.02690667 | 54.11567 | 3.4393
369 | 7.36 | 1.303 | 1264.75 | 6.31325 | 369 | 7.36 | 1.322 | 1047.15 | 3.13515 | 369 | 7.36 | 1.423 | 1142.35 | 4.5655 | 1.349333 | 1151.417 | 0.02698667 | 54.2783 | 4.598767
370 | 7.38 | 1.307 | 1269.75 | 5.069 | 370 | 7.38 | 1.326 | 1051.05 | 4.1964 | 370 | 7.38 | 1.427 | 1143.75 | 4.5722 | 1.353333 | 1154.85 | 0.02706667 | 54.44015 | 4.612533
371 | 7.4 | 1.31 | 1274.25 | 3.816 | 371 | 7.4 | 1.329 | 1054.95 | 3.159 | 371 | 7.4 | 1.43 | 1144.6 | 3.432525 | 1.356333 | 1157.933 | 0.02712667 | 54.5855 | 3.469175
372 | 7.42 | 1.316 | 1279.25 | 7.6605 | 372 | 7.42 | 1.332 | 1059.45 | 3.1716 | 372 | 7.42 | 1.433 | 1145.7 | 3.43545 | 1.360333 | 1161.467 | 0.02720667 | 54.75206 | 4.6388
373 | 7.44 | 1.32 | 1283.75 | 5.126 | 373 | 7.44 | 1.337 | 1063.6 | 5.307625 | 373 | 7.44 | 1.437 | 1147.1 | 4.5856 | 1.364667 | 1164.817 | 0.02729333 | 54.90998 | 5.040281
374 | 7.46 | 1.322 | 1289.05 | 2.5728 | 374 | 7.46 | 1.34 | 1066.95 | 3.195825 | 374 | 7.46 | 1.44 | 1147.7 | 3.4422 | 1.367333 | 1167.9 | 0.02734667 | 55.05533 | 3.110289
375 | 7.48 | 1.326 | 1293.8 | 5.1657 | 375 | 7.48 | 1.343 | 1070.9 | 3.206775 | 375 | 7.48 | 1.443 | 1149.35 | 3.445575 | 1.370667 | 1171.35 | 0.02741333 | 55.21797 | 3.89875
376 | 7.5 | 1.331 | 1299.1 | 6.48225 | 376 | 7.5 | 1.347 | 1073.65 | 4.2891 | 376 | 7.5 | 1.446 | 1149.9 | 3.448875 | 1.374667 | 1174.217 | 0.02749333 | 55.3531 | 4.691133
377 | 7.52 | 1.334 | 1304.7 | 3.9057 | 377 | 7.52 | 1.35 | 1077.3 | 3.226425 | 377 | 7.52 | 1.449 | 1151.05 | 3.451425 | 1.377667 | 1177.683 | 0.02755333 | 55.51652 | 3.52785
378 | 7.54 | 1.339 | 1310.25 | 6.537375 | 378 | 7.54 | 1.352 | 1081.75 | 2.15905 | 378 | 7.54 | 1.453 | 1152.4 | 4.6069 | 1.381333 | 1181.467 | 0.02762667 | 55.69487 | 4.325108
379 | 7.56 | 1.343 | 1314.75 | 5.25 | 379 | 7.56 | 1.357 | 1085.7 | 5.418625 | 379 | 7.56 | 1.456 | 1152.7 | 3.45765 | 1.385333 | 1184.383 | 0.02770667 | 55.83237 | 4.7317
380 | 7.58 | 1.347 | 1320.3 | 5.2701 | 380 | 7.58 | 1.36 | 1089.6 | 3.26295 | 380 | 7.58 | 1.46 | 1153.25 | 4.6119 | 1.389 | 1187.717 | 0.02778 | 55.9895 | 4.34885
381 | 7.6 | 1.35 | 1325.35 | 3.968475 | 381 | 7.6 | 1.363 | 1092.95 | 3.273825 | 381 | 7.6 | 1.462 | 1154.65 | 2.3079 | 1.391667 | 1190.983 | 0.02783333 | 56.14349 | 3.1716
382 | 7.62 | 1.356 | 1331.2 | 7.96965 | 382 | 7.62 | 1.367 | 1097.15 | 4.3802 | 382 | 7.62 | 1.466 | 1154.65 | 4.6186 | 1.396333 | 1194.333 | 0.02792667 | 56.30141 | 5.565739
383 | 7.64 | 1.36 | 1336.5 | 5.3354 | 383 | 7.64 | 1.371 | 1101.6 | 4.3975 | 383 | 7.64 | 1.469 | 1155.5 | 3.465225 | 1.4 | 1197.867 | 0.028 | 56.46798 | 4.3857
384 | 7.66 | 1.362 | 1341 | 2.6775 | 384 | 7.66 | 1.375 | 1106.35 | 4.4159 | 384 | 7.66 | 1.471 | 1156.35 | 2.31185 | 1.402667 | 1201.233 | 0.02805333 | 56.62668 | 3.1988
385 | 7.68 | 1.366 | 1346.85 | 5.3757 | 385 | 7.68 | 1.378 | 1109.7 | 3.324075 | 385 | 7.68 | 1.475 | 1156.9 | 4.6265 | 1.406333 | 1204.483 | 0.02812667 | 56.77989 | 4.410481
386 | 7.7 | 1.372 | 1352.7 | 8.09865 | 386 | 7.7 | 1.381 | 1115 | 3.33705 | 386 | 7.7 | 1.478 | 1156.9 | 3.4707 | 1.410333 | 1208.2 | 0.02820667 | 56.95509 | 4.825367
387 | 7.72 | 1.375 | 1358.6 | 4.06695 | 387 | 7.72 | 1.386 | 1118.1 | 5.58275 | 387 | 7.72 | 1.48 | 1158 | 2.3149 | 1.413667 | 1211.567 | 0.02827333 | 57.1138 | 4.032944
388 | 7.74 | 1.38 | 1364.15 | 6.806875 | 388 | 7.74 | 1.389 | 1122 | 3.36015 | 388 | 7.74 | 1.483 | 1159.15 | 3.475725 | 1.417333 | 1215.1 | 0.02834667 | 57.28036 | 4.448889
389 | 7.76 | 1.384 | 1368.9 | 5.4661 | 389 | 7.76 | 1.391 | 1125.9 | 2.2479 | 389 | 7.76 | 1.486 | 1160.25 | 3.4791 | 1.420333 | 1218.35 | 0.02840667 | 57.43357 | 3.650175
390 | 7.78 | 1.389 | 1375.05 | 6.859875 | 390 | 7.78 | 1.396 | 1130.1 | 5.64 | 390 | 7.78 | 1.489 | 1162.5 | 3.484125 | 1.424667 | 1222.55 | 0.02849333 | 57.63156 | 5.288617
391 | 7.8 | 1.392 | 1380.65 | 4.13355 | 391 | 7.8 | 1.398 | 1134.3 | 2.2644 | 391 | 7.8 | 1.492 | 1164.15 | 3.489975 | 1.427333 | 1226.367 | 0.02854667 | 57.81148 | 3.265222
392 | 7.82 | 1.396 | 1385.1 | 5.5315 | 392 | 7.82 | 1.401 | 1137.9 | 3.4083 | 392 | 7.82 | 1.494 | 1165 | 2.32915 | 1.430333 | 1229.333 | 0.02860667 | 57.95133 | 3.68355
393 | 7.84 | 1.4 | 1391.25 | 5.5527 | 393 | 7.84 | 1.406 | 1142.1 | 5.7 | 393 | 7.84 | 1.497 | 1165.25 | 3.495375 | 1.434333 | 1232.867 | 0.02868667 | 58.11789 | 4.9244
394 | 7.86 | 1.404 | 1396.55 | 5.5756 | 394 | 7.86 | 1.41 | 1146 | 4.5762 | 394 | 7.86 | 1.497 | 1164.7 | 0 | 1.437 | 1235.75 | 0.02874 | 58.25381 | 3.291489
395 | 7.88 | 1.408 | 1402.45 | 5.598 | 395 | 7.88 | 1.412 | 1149.1 | 2.2951 | 395 | 7.88 | 1.499 | 1163.05 | 2.32775 | 1.439667 | 1238.2 | 0.02879333 | 58.36931 | 3.2986
396 | 7.9 | 1.413 | 1407.45 | 7.02475 | 396 | 7.9 | 1.416 | 1153.3 | 4.6048 | 396 | 7.9 | 1.501 | 1158.55 | 2.3216 | 1.443333 | 1239.767 | 0.02886667 | 58.44316 | 4.542939
397 | 7.92 | 1.416 | 1413.35 | 4.2312 | 397 | 7.92 | 1.42 | 1156.9 | 4.6204 | 397 | 7.92 | 1.501 | 1152.4 | 0 | 1.445667 | 1240.883 | 0.02891333 | 58.4958 | 2.894092
398 | 7.94 | 1.42 | 1418.9 | 5.6645 | 398 | 7.94 | 1.423 | 1162.2 | 3.47865 | 398 | 7.94 | 1.5 | 1147.7 | -1.15005 | 1.447667 | 1242.933 | 0.02895333 | 58.59244 | 2.483817
399 | 7.96 | 1.425 | 1424.8 | 7.10925 | 399 | 7.96 | 1.427 | 1165.3 | 4.655 | 399 | 7.96 | 1.5 | 1144.3 | 0 | 1.450667 | 1244.8 | 0.02901333 | 58.68043 | 3.7316
400 | 7.98 | 1.43 | 1430.65 | 7.138625 | 400 | 7.98 | 1.43 | 1168.65 | 3.500925 | 400 | 7.98 | 1.501 | 1139.85 | 1.142075 | 1.453667 | 1246.383 | 0.02907333 | 58.75507 | 3.736775
401 | 8 | 1.432 | 1437.9 | 2.86855 | 401 | 8 | 1.434 | 1172.85 | 4.683 | 401 | 8 | 1.501 | 1137.6 | 0 | 1.455667 | 1249.45 | 0.02911333 | 58.89964 | 2.495833
402 | 8.02 | 1.438 | 1445.45 | 8.65005 | 402 | 8.02 | 1.437 | 1176.2 | 3.523575 | 402 | 8.02 | 1.501 | 1136.2 | 0 | 1.458667 | 1252.617 | 0.02917333 | 59.04892 | 3.7531
403 | 8.04 | 1.443 | 1452.15 | 7.244 | 403 | 8.04 | 1.441 | 1180.1 | 4.7126 | 403 | 8.04 | 1.501 | 1134.25 | 0 | 1.461667 | 1255.5 | 0.02923333 | 59.18484 | 3.762175
404 | 8.06 | 1.445 | 1458.85 | 2.911 | 404 | 8.06 | 1.444 | 1182.9 | 3.5445 | 404 | 8.06 | 1.501 | 1133.15 | 0 | 1.463333 | 1258.3 | 0.02926667 | 59.31683 | 2.094833
405 | 8.08 | 1.449 | 1465.85 | 5.8494 | 405 | 8.08 | 1.448 | 1186.25 | 4.7383 | 405 | 8.08 | 1.501 | 1132.6 | 0 | 1.466 | 1261.567 | 0.02932 | 59.47082 | 3.359822
406 | 8.1 | 1.454 | 1472.25 | 7.34525 | 406 | 8.1 | 1.452 | 1191 | 4.7545 | 406 | 8.1 | 1.501 | 1130.65 | 0 | 1.469 | 1264.633 | 0.02938 | 59.61539 | 3.7893
407 | 8.12 | 1.457 | 1478.7 | 4.426425 | 407 | 8.12 | 1.456 | 1193.8 | 4.7696 | 407 | 8.12 | 1.501 | 1130.35 | 0 | 1.471333 | 1267.617 | 0.02942667 | 59.75602 | 2.954292
408 | 8.14 | 1.46 | 1486.25 | 4.447425 | 408 | 8.14 | 1.459 | 1197.4 | 3.5868 | 408 | 8.14 | 1.501 | 1130.1 | 0 | 1.473333 | 1271.25 | 0.02946667 | 59.9273 | 2.538867
409 | 8.16 | 1.465 | 1492.4 | 7.446625 | 409 | 8.16 | 1.462 | 1202.15 | 3.599325 | 409 | 8.16 | 1.501 | 1128.95 | 0 | 1.476 | 1274.5 | 0.02952 | 60.08051 | 3.394333
410 | 8.18 | 1.469 | 1499.35 | 5.9835 | 410 | 8.18 | 1.466 | 1206.65 | 4.8176 | 410 | 8.18 | 1.501 | 1129.5 | 0 | 1.478667 | 1278.5 | 0.02957333 | 60.26907 | 3.404
411 | 8.2 | 1.472 | 1505.8 | 4.507725 | 411 | 8.2 | 1.47 | 1210.8 | 4.8349 | 411 | 8.2 | 1.501 | 1132.85 | 0 | 1.481 | 1283.15 | 0.02962 | 60.48827 | 2.988592
412 | 8.22 | 1.476 | 1513.6 | 6.0388 | 412 | 8.22 | 1.474 | 1215.85 | 4.8533 | 412 | 8.22 | 1.502 | 1142.1 | 1.137475 | 1.484 | 1290.517 | 0.02968 | 60.83554 | 3.8605
413 | 8.24 | 1.481 | 1520.85 | 7.586125 | 413 | 8.24 | 1.477 | 1220.6 | 3.654675 | 413 | 8.24 | 1.503 | 1152.15 | 1.147125 | 1.487 | 1297.867 | 0.02974 | 61.18202 | 3.882575
414 | 8.26 | 1.484 | 1527.55 | 4.5726 | 414 | 8.26 | 1.481 | 1225.35 | 4.8919 | 414 | 8.26 | 1.506 | 1161.9 | 3.471075 | 1.490333 | 1304.933 | 0.02980667 | 61.51515 | 4.338
415 | 8.28 | 1.488 | 1535.4 | 6.1259 | 415 | 8.28 | 1.485 | 1230.1 | 4.9109 | 415 | 8.28 | 1.508 | 1172.55 | 2.33445 | 1.493667 | 1312.683 | 0.02987333 | 61.88049 | 4.362694
416 | 8.3 | 1.493 | 1541.8 | 7.693 | 416 | 8.3 | 1.488 | 1234.55 | 3.696975 | 416 | 8.3 | 1.51 | 1181.45 | 2.354 | 1.497 | 1319.267 | 0.02994 | 62.19083 | 4.386583
417 | 8.32 | 1.497 | 1548.8 | 6.1812 | 417 | 8.32 | 1.493 | 1239.6 | 6.185375 | 417 | 8.32 | 1.513 | 1189.85 | 3.55695 | 1.501 | 1326.083 | 0.03002 | 62.51217 | 5.2907
418 | 8.34 | 1.499 | 1555.8 | 3.1046 | 418 | 8.34 | 1.497 | 1244.35 | 4.9679 | 418 | 8.34 | 1.516 | 1197.95 | 3.5817 | 1.504 | 1332.7 | 0.03008 | 62.82408 | 3.988175
419 | 8.36 | 1.504 | 1562.2 | 7.795 | 419 | 8.36 | 1.499 | 1248.5 | 2.49285 | 419 | 8.36 | 1.519 | 1204.4 | 3.603525 | 1.507333 | 1338.367 | 0.03014667 | 63.09121 | 4.451778
420 | 8.38 | 1.509 | 1568.65 | 7.827125 | 420 | 8.38 | 1.504 | 1253.25 | 6.254375 | 420 | 8.38 | 1.521 | 1210.8 | 2.4152 | 1.511333 | 1344.233 | 0.03022667 | 63.36777 | 5.3652
421 | 8.4 | 1.512 | 1575.6 | 4.716375 | 421 | 8.4 | 1.507 | 1257.45 | 3.76605 | 421 | 8.4 | 1.524 | 1216.4 | 3.6408 | 1.514333 | 1349.817 | 0.03028667 | 63.63097 | 4.041075
422 | 8.42 | 1.516 | 1581.2 | 6.3136 | 422 | 8.42 | 1.511 | 1262.5 | 5.0399 | 422 | 8.42 | 1.526 | 1223.1 | 2.4395 | 1.517667 | 1355.6 | 0.03035333 | 63.9036 | 4.509028
423 | 8.44 | 1.52 | 1587.6 | 6.3376 | 423 | 8.44 | 1.515 | 1267.5 | 5.06 | 423 | 8.44 | 1.529 | 1228.95 | 3.678075 | 1.521333 | 1361.35 | 0.03042667 | 64.17465 | 4.981075
424 | 8.46 | 1.524 | 1594.05 | 6.3633 | 424 | 8.46 | 1.518 | 1272.55 | 3.810075 | 424 | 8.46 | 1.533 | 1235.1 | 4.9281 | 1.525 | 1367.233 | 0.0305 | 64.452 | 5.002403
425 | 8.48 | 1.527 | 1600.2 | 4.791375 | 425 | 8.48 | 1.522 | 1277.55 | 5.1002 | 425 | 8.48 | 1.535 | 1241.25 | 2.47635 | 1.528 | 1373 | 0.03056 | 64.72384 | 4.11035
426 | 8.5 | 1.53 | 1606.6 | 4.8102 | 426 | 8.5 | 1.527 | 1282.9 | 6.401125 | 426 | 8.5 | 1.538 | 1247.65 | 3.73335 | 1.531667 | 1379.05 | 0.03063333 | 65.00904 | 5.045425
427 | 8.52 | 1.535 | 1613.6 | 8.0505 | 427 | 8.52 | 1.529 | 1286.5 | 2.5694 | 427 | 8.52 | 1.542 | 1252.4 | 5.0001 | 1.535333 | 1384.167 | 0.03070667 | 65.25024 | 5.065897
428 | 8.54 | 1.538 | 1619.45 | 4.849575 | 428 | 8.54 | 1.533 | 1291.55 | 5.1561 | 428 | 8.54 | 1.545 | 1258.85 | 3.766875 | 1.538667 | 1389.95 | 0.03077333 | 65.52287 | 4.623528
429 | 8.56 | 1.543 | 1626.15 | 8.114 | 429 | 8.56 | 1.538 | 1296.3 | 6.469625 | 429 | 8.56 | 1.548 | 1263.3 | 3.783225 | 1.543 | 1395.25 | 0.03086 | 65.77272 | 6.0346
430 | 8.58 | 1.547 | 1632.05 | 6.5164 | 430 | 8.58 | 1.542 | 1300.5 | 5.1936 | 430 | 8.58 | 1.551 | 1268.9 | 3.7983 | 1.546667 | 1400.483 | 0.03093333 | 66.01941748 | 5.125511
431 | 8.6 | 1.55 | 1637.35 | 4.9041 | 431 | 8.6 | 1.544 | 1305.5 | 2.606 | 431 | 8.6 | 1.554 | 1274.75 | 3.815475 | 1.549333 | 1405.867 | 0.03098667 | 66.27319 | 3.7418
432 | 8.62 | 1.555 | 1644.3 | 8.204125 | 432 | 8.62 | 1.548 | 1310.8 | 5.2326 | 432 | 8.62 | 1.557 | 1278.95 | 3.83055 | 1.553333 | 1411.35 | 0.03106667 | 66.53168 | 5.634433
433 | 8.64 | 1.56 | 1650.45 | 8.236875 | 433 | 8.64 | 1.552 | 1316.4 | 5.2544 | 433 | 8.64 | 1.561 | 1284.8 | 5.1275 | 1.557667 | 1417.217 | 0.03115333 | 66.80823 | 6.128561
434 | 8.66 | 1.562 | 1655.75 | 3.3062 | 434 | 8.66 | 1.556 | 1320.85 | 5.2745 | 434 | 8.66 | 1.564 | 1289.55 | 3.861525 | 1.560667 | 1422.05 | 0.03121333 | 67.03608 | 4.2589
435 | 8.68 | 1.566 | 1661.35 | 6.6342 | 435 | 8.68 | 1.559 | 1326.15 | 3.9705 | 435 | 8.68 | 1.566 | 1295.45 | 2.585 | 1.563667 | 1427.65 | 0.03127333 | 67.30007 | 4.27455
436 | 8.7 | 1.57 | 1667.25 | 6.6572 | 436 | 8.7 | 1.562 | 1330.9 | 3.985575 | 436 | 8.7 | 1.57 | 1299.35 | 5.1896 | 1.567333 | 1432.5 | 0.03134667 | 67.5287 | 5.243608
437 | 8.72 | 1.575 | 1673.1 | 8.350875 | 437 | 8.72 | 1.567 | 1336.8 | 6.66925 | 437 | 8.72 | 1.574 | 1304.95 | 5.2086 | 1.572 | 1438.283 | 0.03144 | 67.80133 | 6.698494
438 | 8.74 | 1.578 | 1678.4 | 5.02725 | 438 | 8.74 | 1.57 | 1341.8 | 4.0179 | 438 | 8.74 | 1.577 | 1310.5 | 3.923175 | 1.575 | 1443.567 | 0.0315 | 68.05039 | 4.322775
439 | 8.76 | 1.581 | 1683.15 | 5.042325 | 439 | 8.76 | 1.574 | 1347.7 | 5.379 | 439 | 8.76 | 1.58 | 1315 | 3.93825 | 1.578333 | 1448.617 | 0.03156667 | 68.28844 | 4.820306
440 | 8.78 | 1.586 | 1689.85 | 8.4325 | 440 | 8.78 | 1.579 | 1353.55 | 6.753125 | 440 | 8.78 | 1.584 | 1320.85 | 5.2717 | 1.583 | 1454.75 | 0.03166 | 68.57757 | 6.774522
441 | 8.8 | 1.589 | 1695.7 | 5.078325 | 441 | 8.8 | 1.582 | 1358.85 | 4.0686 | 441 | 8.8 | 1.588 | 1326.7 | 5.2951 | 1.586333 | 1460.417 | 0.03172667 | 68.8447 | 4.858611
442 | 8.82 | 1.593 | 1701.3 | 6.794 | 442 | 8.82 | 1.584 | 1363.9 | 2.72275 | 442 | 8.82 | 1.591 | 1331.45 | 3.987225 | 1.589333 | 1465.55 | 0.03178667 | 69.08669 | 4.38895
443 | 8.84 | 1.597 | 1706.6 | 6.8158 | 443 | 8.84 | 1.589 | 1368.05 | 6.829875 | 443 | 8.84 | 1.595 | 1337.05 | 5.337 | 1.593667 | 1470.567 | 0.03187333 | 69.32318 | 6.361586
444 | 8.86 | 1.601 | 1712.2 | 6.8376 | 444 | 8.86 | 1.593 | 1373.95 | 5.484 | 444 | 8.86 | 1.598 | 1342.35 | 4.0191 | 1.597333 | 1476.167 | 0.03194667 | 69.58716 | 5.402344
445 | 8.88 | 1.604 | 1718.05 | 5.145375 | 445 | 8.88 | 1.596 | 1378.7 | 4.128975 | 445 | 8.88 | 1.602 | 1347.95 | 5.3806 | 1.600667 | 1481.567 | 0.03201333 | 69.84172 | 4.929556
446 | 8.9 | 1.608 | 1722.55 | 6.8812 | 446 | 8.9 | 1.599 | 1384 | 4.14405 | 446 | 8.9 | 1.606 | 1352.95 | 5.4018 | 1.604333 | 1486.5 | 0.03208667 | 70.07428 | 5.441456
447 | 8.92 | 1.61 | 1727.3 | 3.44985 | 447 | 8.92 | 1.603 | 1388.75 | 5.5455 | 447 | 8.92 | 1.609 | 1358.3 | 4.066875 | 1.607333 | 1491.45 | 0.03214667 | 70.30763 | 4.466925
448 | 8.94 | 1.611 | 1733.15 | 1.730225 | 448 | 8.94 | 1.607 | 1393.75 | 5.565 | 448 | 8.94 | 1.613 | 1363.85 | 5.4443 | 1.610333 | 1496.917 | 0.03220667 | 70.56533 | 4.48255
449 | 8.96 | 1.615 | 1738.15 | 6.9426 | 449 | 8.96 | 1.611 | 1399.65 | 5.5868 | 449 | 8.96 | 1.615 | 1368.9 | 2.73275 | 1.613667 | 1502.233 | 0.03227333 | 70.81596 | 4.998583
450 | 8.98 | 1.617 | 1742.35 | 3.4805 | 450 | 8.98 | 1.615 | 1405.2 | 5.6097 | 450 | 8.98 | 1.62 | 1374.2 | 6.85775 | 1.617333 | 1507.25 | 0.03234667 | 71.05245 | 5.517386
451 | 9 | 1.619 | 1747.4 | 3.48975 | 451 | 9 | 1.619 | 1410.55 | 5.6315 | 451 | 9 | 1.624 | 1379.25 | 5.5069 | 1.620667 | 1512.4 | 0.03241333 | 71.29522 | 5.03275
452 | 9.02 | 1.621 | 1752.15 | 3.49955 | 452 | 9.02 | 1.621 | 1415.85 | 2.8264 | 452 | 9.02 | 1.627 | 1384 | 4.144875 | 1.623 | 1517.333 | 0.03246 | 71.52778 | 3.534689
453 | 9.04 | 1.625 | 1757.15 | 7.0186 | 453 | 9.04 | 1.625 | 1421.7 | 5.6751 | 453 | 9.04 | 1.63 | 1389.3 | 4.15995 | 1.626667 | 1522.717 | 0.03253333 | 71.78155 | 5.573425
454 | 9.06 | 1.628 | 1761.65 | 5.2782 | 454 | 9.06 | 1.63 | 1426.15 | 7.119625 | 454 | 9.06 | 1.634 | 1394.85 | 5.5683 | 1.630667 | 1527.55 | 0.03261333 | 72.0094 | 6.100533
455 | 9.08 | 1.631 | 1767.2 | 5.293275 | 455 | 9.08 | 1.632 | 1430.9 | 2.85705 | 455 | 9.08 | 1.638 | 1400.45 | 5.5906 | 1.633667 | 1532.85 | 0.03267333 | 72.25924 | 4.5906
456 | 9.1 | 1.635 | 1772.25 | 7.0789 | 456 | 9.1 | 1.637 | 1435.95 | 7.167125 | 456 | 9.1 | 1.641 | 1405.75 | 4.2093 | 1.637667 | 1537.983 | 0.03275333 | 72.50123 | 6.141667
457 | 9.12 | 1.639 | 1776.15 | 7.0968 | 457 | 9.12 | 1.641 | 1441.25 | 5.7544 | 457 | 9.12 | 1.645 | 1410.8 | 5.6331 | 1.641667 | 1542.733 | 0.03283333 | 72.72515 | 6.161433
458 | 9.14 | 1.642 | 1780.9 | 5.335575 | 458 | 9.14 | 1.643 | 1446 | 2.88725 | 458 | 9.14 | 1.649 | 1417.5 | 5.6566 | 1.644667 | 1548.133 | 0.03289333 | 72.97971 | 4.6363
459 | 9.16 | 1.647 | 1785.65 | 8.916375 | 459 | 9.16 | 1.647 | 1451.05 | 5.7941 | 459 | 9.16 | 1.653 | 1422.25 | 5.6795 | 1.649 | 1552.983 | 0.03298 | 73.20834 | 6.719086
460 | 9.18 | 1.651 | 1789.3 | 7.1499 | 460 | 9.18 | 1.652 | 1455.75 | 7.267 | 460 | 9.18 | 1.656 | 1427.55 | 4.2747 | 1.653 | 1557.533 | 0.03306 | 73.42283 | 6.221033
461 | 9.2 | 1.654 | 1794.85 | 5.376225 | 461 | 9.2 | 1.656 | 1461.9 | 5.8353 | 461 | 9.2 | 1.66 | 1432.6 | 5.7203 | 1.656667 | 1563.117 | 0.03313333 | 73.68603 | 5.721192
462 | 9.22 | 1.657 | 1798.5 | 5.390025 | 462 | 9.22 | 1.658 | 1466.4 | 2.9283 | 462 | 9.22 | 1.664 | 1437.9 | 5.741 | 1.659667 | 1567.6 | 0.03319333 | 73.89737 | 4.696075
463 | 9.24 | 1.662 | 1803.55 | 9.005125 | 463 | 9.24 | 1.662 | 1470.6 | 5.874 | 463 | 9.24 | 1.668 | 1442.9 | 5.7616 | 1.664 | 1572.35 | 0.03328 | 74.12129 | 6.803225
464 | 9.26 | 1.665 | 1807.7 | 5.416875 | 464 | 9.26 | 1.666 | 1476.7 | 5.8946 | 464 | 9.26 | 1.671 | 1448.2 | 4.33665 | 1.667333 | 1577.533 | 0.03334667 | 74.36563 | 5.249806
465 | 9.28 | 1.668 | 1812.2 | 5.42985 | 465 | 9.28 | 1.67 | 1482.6 | 5.9186 | 465 | 9.28 | 1.675 | 1452.7 | 5.8018 | 1.671 | 1582.5 | 0.03342 | 74.59977 | 5.793394
466 | 9.3 | 1.673 | 1816.65 | 9.072125 | 466 | 9.3 | 1.674 | 1487.9 | 5.941 | 466 | 9.3 | 1.679 | 1458 | 5.8214 | 1.675333 | 1587.517 | 0.03350667 | 74.83625 | 6.868369
467 | 9.32 | 1.676 | 1820.55 | 5.4558 | 467 | 9.32 | 1.678 | 1493.2 | 5.9622 | 467 | 9.32 | 1.683 | 1463 | 5.842 | 1.679 | 1592.25 | 0.03358 | 75.05938 | 5.829572
468 | 9.34 | 1.68 | 1825.3 | 7.2917 | 468 | 9.34 | 1.682 | 1498.5 | 5.9834 | 468 | 9.34 | 1.686 | 1467.75 | 4.396125 | 1.682667 | 1597.183 | 0.03365333 | 75.29194 | 5.847294
469 | 9.36 | 1.683 | 1828.65 | 5.480925 | 469 | 9.36 | 1.686 | 1504.4 | 6.0058 | 469 | 9.36 | 1.689 | 1473.9 | 4.412475 | 1.686 | 1602.317 | 0.03372 | 75.53393 | 5.3325
470 | 9.38 | 1.688 | 1832.85 | 9.15375 | 470 | 9.38 | 1.69 | 1509.7 | 6.0282 | 470 | 9.38 | 1.693 | 1479.5 | 5.9068 | 1.690333 | 1607.35 | 0.03380667 | 75.77121 | 6.954278
471 | 9.4 | 1.692 | 1838.15 | 7.342 | 471 | 9.4 | 1.693 | 1514.7 | 4.5366 | 471 | 9.4 | 1.698 | 1484.55 | 7.410125 | 1.694333 | 1612.467 | 0.03388667 | 76.01241 | 6.439633
472 | 9.42 | 1.696 | 1841.5 | 7.3593 | 472 | 9.42 | 1.697 | 1520 | 6.0694 | 472 | 9.42 | 1.701 | 1490.65 | 4.4628 | 1.698 | 1617.383 | 0.03396 | 76.24418 | 5.921392
473 | 9.44 | 1.7 | 1845.7 | 7.3744 | 473 | 9.44 | 1.701 | 1526.15 | 6.0923 | 473 | 9.44 | 1.705 | 1495.7 | 5.9727 | 1.702 | 1622.517 | 0.03404 | 76.48617 | 6.4798
474 | 9.46 | 1.703 | 1848.2 | 5.54085 | 474 | 9.46 | 1.705 | 1531.2 | 6.1147 | 474 | 9.46 | 1.708 | 1500.15 | 4.493775 | 1.705333 | 1626.517 | 0.03410667 | 76.67473 | 5.415056
475 | 9.48 | 1.706 | 1852.7 | 5.55135 | 475 | 9.48 | 1.707 | 1536.8 | 3.068 | 475 | 9.48 | 1.712 | 1504.9 | 6.0101 | 1.708333 | 1631.467 | 0.03416667 | 76.90808 | 4.886975
476 | 9.5 | 1.711 | 1858 | 9.27675 | 476 | 9.5 | 1.711 | 1541.25 | 6.1561 | 476 | 9.5 | 1.716 | 1510.8 | 6.0314 | 1.712667 | 1636.683 | 0.03425333 | 77.15399 | 7.080992
477 | 9.52 | 1.715 | 1861.05 | 7.4381 | 477 | 9.52 | 1.716 | 1547.1 | 7.720875 | 477 | 9.52 | 1.719 | 1514.95 | 4.538625 | 1.716667 | 1641.033 | 0.03433333 | 77.35905 | 6.555433
478 | 9.54 | 1.718 | 1863.6 | 5.586975 | 478 | 9.54 | 1.721 | 1552.4 | 7.74875 | 478 | 9.54 | 1.723 | 1520.3 | 6.0705 | 1.720667 | 1645.433 | 0.03441333 | 77.56647 | 6.572933
479 | 9.56 | 1.722 | 1868.9 | 7.465 | 479 | 9.56 | 1.723 | 1558 | 3.1104 | 479 | 9.56 | 1.726 | 1525.3 | 4.5684 | 1.723667 | 1650.733 | 0.03447333 | 77.81632 | 4.94425
480 | 9.58 | 1.727 | 1872.5 | 9.3535 | 480 | 9.58 | 1.727 | 1564.15 | 6.2443 | 480 | 9.58 | 1.729 | 1530.05 | 4.583025 | 1.727667 | 1655.567 | 0.03455333 | 78.04416 | 6.6126
481 | 9.6 | 1.73 | 1876.7 | 5.6238 | 481 | 9.6 | 1.732 | 1568.6 | 7.831875 | 481 | 9.6 | 1.733 | 1535.9 | 6.1319 | 1.731667 | 1660.4 | 0.03463333 | 78.27201 | 6.631933
482 | 9.62 | 1.734 | 1879.5 | 7.5124 | 482 | 9.62 | 1.736 | 1574.2 | 6.2856 | 482 | 9.62 | 1.737 | 1540.4 | 6.1526 | 1.735667 | 1664.7 | 0.03471333 | 78.47471 | 6.6502
483 | 9.64 | 1.738 | 1883.15 | 7.5253 | 483 | 9.64 | 1.738 | 1579.8 | 3.154 | 483 | 9.64 | 1.74 | 1544.85 | 4.627875 | 1.738667 | 1669.267 | 0.03477333 | 78.68999 | 5.00095
484 | 9.66 | 1.742 | 1887.35 | 7.541 | 484 | 9.66 | 1.742 | 1584.8 | 6.3292 | 484 | 9.66 | 1.745 | 1551 | 7.739625 | 1.743 | 1674.383 | 0.03486 | 78.93119 | 7.244575
485 | 9.68 | 1.746 | 1890.7 | 7.5561 | 485 | 9.68 | 1.746 | 1589 | 6.3476 | 485 | 9.68 | 1.748 | 1554.9 | 4.65885 | 1.746667 | 1678.2 | 0.03493333 | 79.11111 | 6.146403
486 | 9.7 | 1.75 | 1893.2 | 7.5678 | 486 | 9.7 | 1.75 | 1594.6 | 6.3672 | 486 | 9.7 | 1.751 | 1559.4 | 4.67145 | 1.750333 | 1682.4 | 0.03500667 | 79.3091 | 6.1611
487 | 9.72 | 1.754 | 1897.95 | 7.5823 | 487 | 9.72 | 1.754 | 1601 | 6.3912 | 487 | 9.72 | 1.756 | 1565.55 | 7.812375 | 1.754667 | 1688.167 | 0.03509333 | 79.58094 | 7.302894
488 | 9.74 | 1.758 | 1900.45 | 7.5968 | 488 | 9.74 | 1.757 | 1605.2 | 4.8093 | 488 | 9.74 | 1.76 | 1569.7 | 6.2705 | 1.758333 | 1691.783 | 0.03516667 | 79.75143 | 6.196575
489 | 9.76 | 1.762 | 1903.25 | 7.6074 | 489 | 9.76 | 1.761 | 1609.4 | 6.4292 | 489 | 9.76 | 1.763 | 1574.2 | 4.71585 | 1.762 | 1695.617 | 0.03524 | 79.93214 | 6.210233
490 | 9.78 | 1.767 | 1906.6 | 9.524625 | 490 | 9.78 | 1.765 | 1614.7 | 6.4482 | 490 | 9.78 | 1.768 | 1578.65 | 7.882125 | 1.766667 | 1699.983 | 0.03533333 | 80.13798 | 7.923067
491 | 9.8 | 1.77 | 1910.25 | 5.725275 | 491 | 9.8 | 1.769 | 1620 | 6.4694 | 491 | 9.8 | 1.771 | 1583.4 | 4.743075 | 1.77 | 1704.55 | 0.0354 | 80.35326 | 5.674222
492 | 9.82 | 1.774 | 1913.3 | 7.6471 | 492 | 9.82 | 1.773 | 1626.45 | 6.4929 | 492 | 9.82 | 1.774 | 1588.15 | 4.757325 | 1.773667 | 1709.3 | 0.03547333 | 80.57717 | 6.258725
493 | 9.84 | 1.778 | 1915.8 | 7.6582 | 493 | 9.84 | 1.777 | 1631.45 | 6.5158 | 493 | 9.84 | 1.778 | 1592.6 | 6.3615 | 1.777667 | 1713.283 | 0.03555333 | 80.76495 | 6.845167
494 | 9.86 | 1.782 | 1920 | 7.6716 | 494 | 9.86 | 1.779 | 1636.75 | 3.2682 | 494 | 9.86 | 1.782 | 1597.35 | 6.3799 | 1.781 | 1718.033 | 0.03562 | 80.98887 | 5.718861
495 | 9.88 | 1.785 | 1923.35 | 5.765025 | 495 | 9.88 | 1.784 | 1642.9 | 8.199125 | 495 | 9.88 | 1.787 | 1602.1 | 7.998625 | 1.785333 | 1722.783 | 0.03570667 | 81.21279 | 7.455103
496 | 9.9 | 1.79 | 1925.85 | 9.623 | 496 | 9.9 | 1.788 | 1647.4 | 6.5806 | 496 | 9.9 | 1.79 | 1606.85 | 4.813425 | 1.789333 | 1726.7 | 0.03578667 | 81.39742 | 6.898967
497 | 9.92 | 1.794 | 1928.95 | 7.7096 | 497 | 9.92 | 1.791 | 1653.25 | 4.950975 | 497 | 9.92 | 1.794 | 1611.6 | 6.4369 | 1.793 | 1731.267 | 0.03586 | 81.61269 | 6.339606
498 | 9.94 | 1.797 | 1932.3 | 5.791875 | 498 | 9.94 | 1.795 | 1657.45 | 6.6214 | 498 | 9.94 | 1.798 | 1615.8 | 6.4548 | 1.796667 | 1735.183 | 0.03593333 | 81.79733 | 6.355158
499 | 9.96 | 1.801 | 1934.25 | 7.7331 | 499 | 9.96 | 1.797 | 1662.75 | 3.3202 | 499 | 9.96 | 1.801 | 1620.85 | 4.854975 | 1.799667 | 1739.283 | 0.03599333 | 81.9906 | 5.2117
500 | 9.98 | 1.806 | 1937.6 | 9.679625 | 500 | 9.98 | 1.801 | 1668.9 | 6.6633 | 500 | 9.98 | 1.806 | 1624.75 | 8.114 | 1.804333 | 1743.75 | 0.03608667 | 82.20116 | 8.127078
501 | 10 | 1.809 | 1939.85 | 5.816175 | 501 | 10 | 1.806 | 1674.2 | 8.35775 | 501 | 10 | 1.81 | 1628.65 | 6.5068 | 1.808333 | 1747.567 | 0.03616667 | 82.38108 | 6.982633
502 | 10.02 | 1.812 | 1943.75 | 5.8254 | 502 | 10.02 | 1.809 | 1678.65 | 5.029275 | 502 | 10.02 | 1.813 | 1633.4 | 4.893075 | 1.811333 | 1751.933 | 0.03622667 | 82.58693 | 5.24925
503 | 10.04 | 1.817 | 1946 | 9.724375 | 503 | 10.04 | 1.813 | 1684.25 | 6.7258 | 503 | 10.04 | 1.815 | 1638.45 | 3.27185 | 1.815 | 1756.233 | 0.0363 | 82.78963 | 6.431639
504 | 10.06 | 1.82 | 1947.95 | 5.840925 | 504 | 10.06 | 1.818 | 1689.3 | 8.433875 | 504 | 10.06 | 1.82 | 1641.8 | 8.200625 | 1.819333 | 1759.683 | 0.03638667 | 82.95227 | 7.617819
505 | 10.08 | 1.824 | 1951.55 | 7.799 | 505 | 10.08 | 1.82 | 1694.3 | 3.3836 | 505 | 10.08 | 1.825 | 1646.55 | 8.220875 | 1.823 | 1764.133 | 0.03646 | 83.16204 | 6.460331
506 | 10.1 | 1.828 | 1953.8 | 7.8107 | 506 | 10.1 | 1.824 | 1699.35 | 6.7873 | 506 | 10.1 | 1.828 | 1651 | 4.946325 | 1.826667 | 1768.05 | 0.03653333 | 83.34668 | 6.475669
507 | 10.12 | 1.832 | 1956.85 | 7.8213 | 507 | 10.12 | 1.828 | 1705.2 | 6.8091 | 507 | 10.12 | 1.831 | 1654.35 | 4.958025 | 1.830333 | 1772.133 | 0.03660667 | 83.53917 | 6.490336
508 | 10.14 | 1.835 | 1959.65 | 5.87475 | 508 | 10.14 | 1.832 | 1710.8 | 6.832 | 508 | 10.14 | 1.836 | 1659.4 | 8.284375 | 1.834333 | 1776.617 | 0.03668667 | 83.75051 | 7.0975
509 | 10.16 | 1.839 | 1962.75 | 7.8448 | 509 | 10.16 | 1.835 | 1716.35 | 5.140725 | 509 | 10.16 | 1.84 | 1664.15 | 6.6471 | 1.838 | 1781.083 | 0.03676 | 83.96107 | 6.52245
510 | 10.18 | 1.844 | 1965.25 | 9.82 | 510 | 10.18 | 1.839 | 1721.4 | 6.8755 | 510 | 10.18 | 1.843 | 1668.6 | 4.999125 | 1.842 | 1785.083 | 0.03684 | 84.14964 | 7.132333
511 | 10.2 | 1.847 | 1967.75 | 5.8995 | 511 | 10.2 | 1.843 | 1726.45 | 6.8957 | 511 | 10.2 | 1.846 | 1672.25 | 5.011275 | 1.845333 | 1788.817 | 0.03690667 | 84.32563 | 5.9565
512 | 10.22 | 1.851 | 1971.1 | 7.8777 | 512 | 10.22 | 1.846 | 1731.75 | 5.1873 | 512 | 10.22 | 1.851 | 1676.7 | 8.372375 | 1.849333 | 1793.183 | 0.03698667 | 84.53147 | 7.164
513 | 10.24 | 1.855 | 1973.05 | 7.8883 | 513 | 10.24 | 1.851 | 1737.05 | 8.672 | 513 | 10.24 | 1.855 | 1680.35 | 6.7141 | 1.853667 | 1796.817 | 0.03707333 | 84.70275 | 7.778333
514 | 10.26 | 1.858 | 1975.3 | 5.922525 | 514 | 10.26 | 1.855 | 1741.5 | 6.9571 | 514 | 10.26 | 1.859 | 1684.25 | 6.7292 | 1.857333 | 1800.35 | 0.03714667 | 84.86931 | 6.594806
515 | 10.28 | 1.862 | 1978.1 | 7.9068 | 515 | 10.28 | 1.859 | 1746.8 | 6.9766 | 515 | 10.28 | 1.863 | 1687.85 | 6.7442 | 1.861333 | 1804.25 | 0.03722667 | 85.05316 | 7.2092
516 | 10.3 | 1.866 | 1979.8 | 7.9158 | 516 | 10.3 | 1.862 | 1751.3 | 5.24715 | 516 | 10.3 | 1.865 | 1692.05 | 3.3799 | 1.864333 | 1807.717 | 0.03728667 | 85.21658 | 5.41795
517 | 10.32 | 1.869 | 1982.55 | 5.943525 | 517 | 10.32 | 1.866 | 1756.3 | 7.0152 | 517 | 10.32 | 1.87 | 1695.7 | 8.469375 | 1.868333 | 1811.517 | 0.03736667 | 85.39571 | 7.238467
518 | 10.34 | 1.873 | 1985.1 | 7.9353 | 518 | 10.34 | 1.869 | 1761.6 | 5.27685 | 518 | 10.34 | 1.874 | 1700.15 | 6.7917 | 1.872 | 1815.617 | 0.03744 | 85.58899 | 6.649744
519 | 10.36 | 1.877 | 1987.05 | 7.9443 | 519 | 10.36 | 1.873 | 1767.75 | 7.0587 | 519 | 10.36 | 1.878 | 1704.05 | 6.8084 | 1.876 | 1819.617 | 0.03752 | 85.77755 | 7.270467
520 | 10.38 | 1.881 | 1989.25 | 7.9526 | 520 | 10.38 | 1.878 | 1773.35 | 8.85275 | 520 | 10.38 | 1.881 | 1708.25 | 5.11845 | 1.88 | 1823.617 | 0.0376 | 85.96611 | 7.286467
521 | 10.4 | 1.885 | 1990.95 | 7.9604 | 521 | 10.4 | 1.883 | 1778.4 | 8.879375 | 521 | 10.4 | 1.885 | 1711.9 | 6.8403 | 1.884333 | 1827.083 | 0.03768667 | 86.12953 | 7.90985
522 | 10.42 | 1.888 | 1994 | 5.977425 | 522 | 10.42 | 1.886 | 1783.15 | 5.342325 | 522 | 10.42 | 1.889 | 1715.8 | 6.8554 | 1.887667 | 1830.983 | 0.03775333 | 86.31338 | 6.096778
523 | 10.44 | 1.892 | 1997.1 | 7.9822 | 523 | 10.44 | 1.889 | 1788.15 | 5.35695 | 523 | 10.44 | 1.892 | 1719.45 | 5.152875 | 1.891 | 1834.9 | 0.03782 | 86.49802 | 6.109806
524 | 10.46 | 1.897 | 1998.2 | 9.98825 | 524 | 10.46 | 1.894 | 1793.2 | 8.953375 | 524 | 10.46 | 1.896 | 1723.35 | 6.8856 | 1.895667 | 1838.25 | 0.03791333 | 86.65594 | 8.570683
525 | 10.48 | 1.901 | 2000.75 | 7.9979 | 525 | 10.48 | 1.898 | 1797.95 | 7.1823 | 525 | 10.48 | 1.9 | 1727.55 | 6.9018 | 1.899667 | 1842.083 | 0.03799333 | 86.83664 | 7.360667
526 | 10.5 | 1.905 | 2002.95 | 8.0074 | 526 | 10.5 | 1.901 | 1802.95 | 5.40135 | 526 | 10.5 | 1.905 | 1731.45 | 8.6475 | 1.903667 | 1845.783 | 0.03807333 | 87.01106 | 7.375733
527 | 10.52 | 1.909 | 2004.9 | 8.0157 | 527 | 10.52 | 1.905 | 1808 | 7.2219 | 527 | 10.52 | 1.906 | 1734.8 | 1.733125 | 1.906667 | 1849.233 | 0.03813333 | 87.1737 | 5.542525
528 | 10.54 | 1.912 | 2007.45 | 6.018525 | 528 | 10.54 | 1.91 | 1813.3 | 9.05325 | 528 | 10.54 | 1.91 | 1738.45 | 6.9465 | 1.910667 | 1853.067 | 0.03821333 | 87.3544 | 7.4046
529 | 10.56 | 1.916 | 2008.85 | 8.0326 | 529 | 10.56 | 1.912 | 1816.95 | 3.63025 | 529 | 10.56 | 1.914 | 1742.05 | 6.961 | 1.914 | 1855.95 | 0.03828 | 87.49032 | 6.181694
530 | 10.58 | 1.92 | 2010.8 | 8.0393 | 530 | 10.58 | 1.916 | 1822.8 | 7.2795 | 530 | 10.58 | 1.919 | 1745.4 | 8.718625 | 1.918333 | 1859.667 | 0.03836667 | 87.66553 | 8.050503
531 | 10.6 | 1.924 | 2013.6 | 8.0488 | 531 | 10.6 | 1.92 | 1827.8 | 7.3012 | 531 | 10.6 | 1.921 | 1749.05 | 3.49445 | 1.921667 | 1863.483 | 0.03843333 | 87.84545 | 6.20525
532 | 10.62 | 1.928 | 2014.15 | 8.0555 | 532 | 10.62 | 1.923 | 1833.15 | 5.491425 | 532 | 10.62 | 1.925 | 1752.4 | 7.0029 | 1.925333 | 1866.567 | 0.03850667 | 87.9908 | 6.838425
533 | 10.64 | 1.932 | 2017.2 | 8.0627 | 533 | 10.64 | 1.928 | 1838.45 | 9.179 | 533 | 10.64 | 1.929 | 1756.3 | 7.0174 | 1.929667 | 1870.65 | 0.03859333 | 88.18329 | 8.097303
534 | 10.66 | 1.936 | 2019.7 | 8.0738 | 534 | 10.66 | 1.932 | 1844 | 7.3649 | 534 | 10.66 | 1.932 | 1760.2 | 5.27475 | 1.933333 | 1874.633 | 0.03866667 | 88.37106 | 6.866353
535 | 10.68 | 1.94 | 2021.1 | 8.0816 | 535 | 10.68 | 1.936 | 1849.6 | 7.3872 | 535 | 10.68 | 1.937 | 1763.85 | 8.810125 | 1.937667 | 1878.183 | 0.03875333 | 88.53841 | 8.131103
536 | 10.7 | 1.945 | 2023.65 | 10.11188 | 536 | 10.7 | 1.938 | 1854.1 | 3.7037 | 536 | 10.7 | 1.942 | 1766.9 | 8.826875 | 1.941667 | 1881.55 | 0.03883333 | 88.69712 | 7.519467
537 | 10.72 | 1.949 | 2025.3 | 8.0979 | 537 | 10.72 | 1.943 | 1859.95 | 9.285125 | 537 | 10.72 | 1.945 | 1770.85 | 5.306625 | 1.945667 | 1885.367 | 0.03891333 | 88.87704 | 7.533833
538 | 10.74 | 1.951 | 2027 | 4.0523 | 538 | 10.74 | 1.947 | 1864.15 | 7.4482 | 538 | 10.74 | 1.948 | 1773.9 | 5.317125 | 1.948667 | 1888.35 | 0.03897333 | 89.01767 | 5.660575
539 | 10.76 | 1.956 | 2029.5 | 10.14125 | 539 | 10.76 | 1.952 | 1869.45 | 9.334 | 539 | 10.76 | 1.952 | 1777.25 | 7.1023 | 1.953333 | 1892.067 | 0.03906667 | 89.19288 | 8.820972
540 | 10.78 | 1.96 | 2030.6 | 8.1202 | 540 | 10.78 | 1.955 | 1873.9 | 5.615025 | 540 | 10.78 | 1.956 | 1780.6 | 7.1157 | 1.957 | 1895.033 | 0.03914 | 89.33273 | 6.943017
541 | 10.8 | 1.964 | 2033.15 | 8.1275 | 541 | 10.8 | 1.959 | 1878.1 | 7.504 | 541 | 10.8 | 1.96 | 1783.95 | 7.1291 | 1.961 | 1898.4 | 0.03922 | 89.49143 | 7.586867
542 | 10.82 | 1.968 | 2034.5 | 8.1353 | 542 | 10.82 | 1.964 | 1883.1 | 9.403 | 542 | 10.82 | 1.964 | 1787.3 | 7.1425 | 1.965333 | 1901.633 | 0.03930667 | 89.64386 | 8.233406
543 | 10.84 | 1.973 | 2035.65 | 10.17538 | 543 | 10.84 | 1.967 | 1888.15 | 5.656875 | 543 | 10.84 | 1.969 | 1790.65 | 8.944875 | 1.969667 | 1904.817 | 0.03939333 | 89.79392 | 8.247308
544 | 10.86 | 1.977 | 2037.6 | 8.1465 | 544 | 10.86 | 1.971 | 1892.9 | 7.5621 | 544 | 10.86 | 1.972 | 1794.3 | 5.377425 | 1.973333 | 1908.267 | 0.03946667 | 89.95655 | 6.990653
545 | 10.88 | 1.98 | 2039.55 | 6.115725 | 545 | 10.88 | 1.974 | 1898.5 | 5.6871 | 545 | 10.88 | 1.976 | 1797.1 | 7.1828 | 1.976667 | 1911.717 | 0.03953333 | 90.11919 | 6.366639
546 | 10.9 | 1.983 | 2040.95 | 6.12075 | 546 | 10.9 | 1.977 | 1902.95 | 5.702175 | 546 | 10.9 | 1.98 | 1799.6 | 7.1934 | 1.98 | 1914.5 | 0.0396 | 90.2504 | 6.377028
547 | 10.92 | 1.988 | 2042.6 | 10.20887 | 547 | 10.92 | 1.981 | 1908.8 | 7.6235 | 547 | 10.92 | 1.983 | 1802.95 | 5.403825 | 1.984 | 1918.117 | 0.03968 | 90.42089 | 7.665233
548 | 10.94 | 1.991 | 2044.85 | 6.131175 | 548 | 10.94 | 1.987 | 1914.15 | 11.46885 | 548 | 10.94 | 1.987 | 1805.75 | 7.2174 | 1.988333 | 1921.583 | 0.03976667 | 90.58431 | 8.31935
549 | 10.96 | 1.994 | 2047.1 | 6.137925 | 549 | 10.96 | 1.988 | 1919.45 | 1.9168 | 549 | 10.96 | 1.991 | 1809.95 | 7.2314 | 1.991 | 1925.5 | 0.03982 | 90.76894 | 5.129444
550 | 10.98 | 2 | 2048.2 | 12.2859 | 550 | 10.98 | 1.992 | 1925.6 | 7.6901 | 550 | 10.98 | 1.995 | 1813 | 7.2459 | 1.995667 | 1928.933 | 0.03991333 | 90.93079 | 8.993678
551 | 11 | 2.003 | 2049.9 | 6.14715 | 551 | 11 | 1.997 | 1930.05 | 9.639125 | 551 | 11 | 2 | 1816.05 | 9.072625 | 2 | 1932 | 0.04 | 91.07535 | 8.365356
552 | 11.02 | 2.006 | 2051.85 | 6.152625 | 552 | 11.02 | 2 | 1935.35 | 5.7981 | 552 | 11.02 | 2.004 | 1818.6 | 7.2693 | 2.003333 | 1935.267 | 0.04006667 | 91.22935 | 6.445444
553 | 11.04 | 2.01 | 2052.95 | 8.2096 | 553 | 11.04 | 2.004 | 1939.55 | 7.7498 | 553 | 11.04 | 2.007 | 1822.8 | 5.4621 | 2.007 | 1938.433 | 0.04014 | 91.37862 | 7.101783
554 | 11.06 | 2.015 | 2054.9 | 10.26963 | 554 | 11.06 | 2.007 | 1944.55 | 5.82615 | 554 | 11.06 | 2.011 | 1824.45 | 7.2945 | 2.011 | 1941.3 | 0.04022 | 91.51376 | 7.759467
555 | 11.08 | 2.019 | 2056.6 | 8.223 | 555 | 11.08 | 2.011 | 1949.6 | 7.7883 | 555 | 11.08 | 2.014 | 1827.25 | 5.47755 | 2.014667 | 1944.483 | 0.04029333 | 91.66382 | 7.123936
556 | 11.1 | 2.022 | 2057.45 | 6.171075 | 556 | 11.1 | 2.015 | 1955.2 | 7.8096 | 556 | 11.1 | 2.019 | 1830.9 | 9.145375 | 2.018667 | 1947.85 | 0.04037333 | 91.82253 | 7.784667
557 | 11.12 | 2.027 | 2059.95 | 10.2935 | 557 | 11.12 | 2.018 | 1959.1 | 5.87145 | 557 | 11.12 | 2.023 | 1833.4 | 7.3286 | 2.022667 | 1950.817 | 0.04045333 | 91.96238 | 7.797333
558 | 11.14 | 2.031 | 2060.8 | 8.2415 | 558 | 11.14 | 2.022 | 1965.8 | 7.8498 | 558 | 11.14 | 2.026 | 1836.2 | 5.5044 | 2.026333 | 1954.267 | 0.04052667 | 92.12501 | 7.159319
559 | 11.16 | 2.033 | 2062.2 | 4.123 | 559 | 11.16 | 2.026 | 1970 | 7.8716 | 559 | 11.16 | 2.031 | 1838.15 | 9.185875 | 2.03 | 1956.783 | 0.0406 | 92.24365 | 7.170258
560 | 11.18 | 2.037 | 2063.55 | 8.2515 | 560 | 11.18 | 2.03 | 1975.6 | 7.8912 | 560 | 11.18 | 2.035 | 1840.95 | 7.3582 | 2.034 | 1960.033 | 0.04068 | 92.39686 | 7.833633
561 | 11.2 | 2.041 | 2065.25 | 8.2576 | 561 | 11.2 | 2.033 | 1980.9 | 5.93475 | 561 | 11.2 | 2.038 | 1844.3 | 5.527875 | 2.037333 | 1963.483 | 0.04074667 | 92.55949 | 6.539194
562 | 11.22 | 2.045 | 2066.9 | 8.2643 | 562 | 11.22 | 2.037 | 1986.2 | 7.9342 | 562 | 11.22 | 2.042 | 1846.25 | 7.3811 | 2.041333 | 1966.45 | 0.04082667 | 92.69934 | 7.859867
563 | 11.24 | 2.048 | 2068.05 | 6.202425 | 563 | 11.24 | 2.041 | 1990.65 | 7.9537 | 563 | 11.24 | 2.045 | 1849.6 | 5.543775 | 2.044667 | 1969.433 | 0.04089333 | 92.83998 | 6.559806
564 | 11.26 | 2.051 | 2069.45 | 6.20625 | 564 | 11.26 | 2.045 | 1996.25 | 7.9738 | 564 | 11.26 | 2.049 | 1852.65 | 7.4045 | 2.048333 | 1972.783 | 0.04096667 | 92.9979 | 7.227397
565 | 11.28 | 2.056 | 2070.85 | 10.35075 | 565 | 11.28 | 2.05 | 2001.25 | 9.99375 | 565 | 11.28 | 2.055 | 1854.6 | 11.12175 | 2.053667 | 1975.567 | 0.04107333 | 93.12911 | 10.52893
566 | 11.3 | 2.061 | 2072.5 | 10.35837 | 566 | 11.3 | 2.052 | 2006 | 4.00725 | 566 | 11.3 | 2.058 | 1857.95 | 5.568825 | 2.057 | 1978.817 | 0.04114 | 93.28231 | 6.590639
567 | 11.32 | 2.064 | 2073.65 | 6.219225 | 567 | 11.32 | 2.057 | 2011.35 | 10.04337 | 567 | 11.32 | 2.061 | 1860.75 | 5.57805 | 2.060667 | 1981.917 | 0.04121333 | 93.42845 | 7.261344
568 | 11.34 | 2.068 | 2074.45 | 8.2962 | 568 | 11.34 | 2.061 | 2015.25 | 8.0532 | 568 | 11.34 | 2.066 | 1862.45 | 9.308 | 2.065 | 1984.05 | 0.0413 | 93.52901 | 8.592928
569 | 11.36 | 2.071 | 2076.15 | 6.2259 | 569 | 11.36 | 2.064 | 2020 | 6.052875 | 569 | 11.36 | 2.069 | 1865.8 | 5.592375 | 2.068 | 1987.317 | 0.04136 | 93.68301 | 5.95705
570 | 11.38 | 2.075 | 2077.55 | 8.3074 | 570 | 11.38 | 2.068 | 2025.3 | 8.0906 | 570 | 11.38 | 2.073 | 1867.45 | 7.4665 | 2.072 | 1990.1 | 0.04144 | 93.81421 | 7.954833
571 | 11.4 | 2.079 | 2078.4 | 8.3119 | 571 | 11.4 | 2.072 | 2029.5 | 8.1096 | 571 | 11.4 | 2.076 | 1870.55 | 5.607 | 2.075667 | 1992.817 | 0.04151333 | 93.94228 | 7.302014
572 | 11.42 | 2.082 | 2079.75 | 6.237225 | 572 | 11.42 | 2.076 | 2034.8 | 8.1286 | 572 | 11.42 | 2.079 | 1873.05 | 5.6154 | 2.079 | 1995.867 | 0.04158 | 94.08606 | 6.647806
573 | 11.44 | 2.087 | 2080.35 | 10.40025 | 573 | 11.44 | 2.079 | 2040.1 | 6.11235 | 573 | 11.44 | 2.084 | 1875 | 9.370125 | 2.083333 | 1998.483 | 0.04166667 | 94.20941 | 8.654425
574 | 11.46 | 2.091 | 2082.55 | 8.3258 | 574 | 11.46 | 2.083 | 2045.15 | 8.1705 | 574 | 11.46 | 2.087 | 1877.25 | 5.628375 | 2.087 | 2001.65 | 0.04174 | 94.35869 | 7.333578
575 | 11.48 | 2.095 | 2084.25 | 8.3336 | 575 | 11.48 | 2.087 | 2050.45 | 8.1912 | 575 | 11.48 | 2.09 | 1880.3 | 5.636325 | 2.090667 | 2005 | 0.04181333 | 94.51661 | 7.345525
576 | 11.5 | 2.098 | 2085.35 | 6.2544 | 576 | 11.5 | 2.091 | 2055.45 | 8.2118 | 576 | 11.5 | 2.095 | 1882.85 | 9.407875 | 2.094667 | 2007.883 | 0.04189333 | 94.65253 | 8.025767
577 | 11.52 | 2.103 | 2086.5 | 10.42963 | 577 | 11.52 | 2.096 | 2061.05 | 10.29125 | 577 | 11.52 | 2.098 | 1884.8 | 5.651475 | 2.099 | 2010.783 | 0.04198 | 94.78924 | 8.707111
578 | 11.54 | 2.106 | 2088.15 | 6.261975 | 578 | 11.54 | 2.1 | 2065.8 | 8.2537 | 578 | 11.54 | 2.102 | 1888.15 | 7.5459 | 2.102667 | 2014.033 | 0.04205333 | 94.94244 | 7.378831
579 | 11.56 | 2.11 | 2087.85 | 8.352 | 579 | 11.56 | 2.103 | 2070.25 | 6.204075 | 579 | 11.56 | 2.105 | 1889.8 | 5.666925 | 2.106 | 2015.967 | 0.04212 | 95.03358 | 6.716667
580 | 11.58 | 2.114 | 2090.65 | 8.357 | 580 | 11.58 | 2.107 | 2075.3 | 8.2911 | 580 | 11.58 | 2.109 | 1892.9 | 7.5654 | 2.11 | 2019.617 | 0.0422 | 95.20564 | 8.071167
581 | 11.6 | 2.118 | 2091.2 | 8.3637 | 581 | 11.6 | 2.111 | 2080.3 | 8.3112 | 581 | 11.6 | 2.113 | 1894.85 | 7.5755 | 2.114 | 2022.117 | 0.04228 | 95.32349 | 8.083467
582 | 11.62 | 2.123 | 2092.05 | 10.45813 | 582 | 11.62 | 2.115 | 2084.5 | 8.3296 | 582 | 11.62 | 2.117 | 1896.5 | 7.5827 | 2.118333 | 2024.35 | 0.04236667 | 95.42877 | 8.767344
583 | 11.64 | 2.127 | 2093.75 | 8.3716 | 583 | 11.64 | 2.118 | 2089.55 | 6.261075 | 583 | 11.64 | 2.121 | 1899.05 | 7.5911 | 2.122 | 2027.45 | 0.04244 | 95.57491 | 7.4283
584 | 11.66 | 2.131 | 2094.6 | 8.3767 | 584 | 11.66 | 2.122 | 2093.75 | 8.3666 | 584 | 11.66 | 2.124 | 1900.7 | 5.699625 | 2.125667 | 2029.683 | 0.04251333 | 95.68019 | 7.438078
585 | 11.68 | 2.134 | 2095.7 | 6.28545 | 585 | 11.68 | 2.126 | 2098.5 | 8.3845 | 585 | 11.68 | 2.128 | 1903.5 | 7.6084 | 2.129333 | 2032.567 | 0.04258667 | 95.81611 | 7.447458
586 | 11.7 | 2.138 | 2097.1 | 8.3856 | 586 | 11.7 | 2.13 | 2104.6 | 8.4062 | 586 | 11.7 | 2.132 | 1905.2 | 7.6174 | 2.133333 | 2035.633 | 0.04266667 | 95.96068 | 8.1364
587 | 11.72 | 2.141 | 2097.35 | 6.291675 | 587 | 11.72 | 2.133 | 2109.95 | 6.321825 | 587 | 11.72 | 2.136 | 1907.95 | 7.6263 | 2.136667 | 2038.417 | 0.04273333 | 96.09188 | 6.790083
588 | 11.74 | 2.145 | 2098.5 | 8.3917 | 588 | 11.74 | 2.136 | 2114.4 | 6.336525 | 588 | 11.74 | 2.139 | 1909.35 | 5.72595 | 2.14 | 2040.75 | 0.0428 | 96.20188 | 6.798611
589 | 11.76 | 2.15 | 2100.45 | 10.49737 | 589 | 11.76 | 2.141 | 2120.25 | 10.58662 | 589 | 11.76 | 2.143 | 1912.45 | 7.6436 | 2.144667 | 2044.383 | 0.04289333 | 96.37315 | 9.531978
590 | 11.78 | 2.154 | 2101.85 | 8.4046 | 590 | 11.78 | 2.146 | 2124.15 | 10.611 | 590 | 11.78 | 2.147 | 1913.85 | 7.6526 | 2.149 | 2046.617 | 0.04298 | 96.47843 | 8.863833
591 | 11.8 | 2.158 | 2102.4 | 8.4085 | 591 | 11.8 | 2.15 | 2129.75 | 8.5078 | 591 | 11.8 | 2.151 | 1916.35 | 7.6604 | 2.153 | 2049.5 | 0.04306 | 96.61436 | 8.192233
592 | 11.82 | 2.162 | 2104.35 | 8.4135 | 592 | 11.82 | 2.154 | 2133.95 | 8.5274 | 592 | 11.82 | 2.155 | 1918.6 | 7.6699 | 2.157 | 2052.3 | 0.04314 | 96.74635 | 8.2036
593 | 11.84 | 2.166 | 2104.9 | 8.4185 | 593 | 11.84 | 2.156 | 2137.3 | 4.27125 | 593 | 11.84 | 2.159 | 1920.25 | 7.6777 | 2.160333 | 2054.15 | 0.04320667 | 96.83356 | 6.844083
594 | 11.86 | 2.17 | 2105.45 | 8.4207 | 594 | 11.86 | 2.161 | 2142.35 | 10.69912 | 594 | 11.86 | 2.163 | 1922.75 | 7.686 | 2.164667 | 2056.85 | 0.04329333 | 96.96084 | 8.907167
595 | 11.88 | 2.174 | 2106.3 | 8.4235 | 595 | 11.88 | 2.165 | 2147.1 | 8.5789 | 595 | 11.88 | 2.168 | 1923.9 | 9.616625 | 2.169 | 2059.1 | 0.04338 | 97.0669 | 8.917892
596 | 11.9 | 2.177 | 2108.8 | 6.32265 | 596 | 11.9 | 2.168 | 2151.55 | 6.447975 | 596 | 11.9 | 2.172 | 1925.85 | 7.6995 | 2.172333 | 2062.067 | 0.04344667 | 97.20675 | 6.868611
597 | 11.92 | 2.182 | 2108.8 | 10.544 | 597 | 11.92 | 2.171 | 2155.45 | 6.4605 | 597 | 11.92 | 2.175 | 1928.1 | 5.780925 | 2.176 | 2064.117 | 0.04352 | 97.30339 | 7.564669
598 | 11.94 | 2.186 | 2109.4 | 8.4364 | 598 | 11.94 | 2.176 | 2159.35 | 10.787 | 598 | 11.94 | 2.178 | 1930.05 | 5.787225 | 2.18 | 2066.267 | 0.0436 | 97.40474 | 8.260767
599 | 11.96 | 2.188 | 2111.35 | 4.22075 | 599 | 11.96 | 2.18 | 2163.3 | 8.6453 | 599 | 11.96 | 2.183 | 1932.25 | 9.65575 | 2.183667 | 2068.967 | 0.04367333 | 97.53202 | 7.581261
600 | 11.98 | 2.193 | 2111.9 | 10.55812 | 600 | 11.98 | 2.182 | 2168.6 | 4.3319 | 600 | 11.98 | 2.187 | 1933.95 | 7.7324 | 2.187333 | 2071.483 | 0.04374667 | 97.65066 | 7.590825
601 | 12 | 2.196 | 2112.75 | 6.336975 | 601 | 12 | 2.187 | 2173.35 | 10.85487 | 601 | 12 | 2.191 | 1935.05 | 7.738 | 2.191333 | 2073.717 | 0.04382667 | 97.75594 | 8.2904
602 | 12.02 | 2.2 | 2114.15 | 8.4538 | 602 | 12.02 | 2.191 | 2178.1 | 8.7029 | 602 | 12.02 | 2.194 | 1937.85 | 5.80935 | 2.195 | 2076.7 | 0.0439 | 97.89658 | 7.609097
603 | 12.04 | 2.204 | 2114.7 | 8.4577 | 603 | 12.04 | 2.195 | 2182 | 8.7202 | 603 | 12.04 | 2.2 | 1939.25 | 11.6313 | 2.199667 | 2078.65 | 0.04399333 | 97.9885 | 9.695817
604 | 12.06 | 2.209 | 2116.9 | 10.579 | 604 | 12.06 | 2.198 | 2186.75 | 6.553125 | 604 | 12.06 | 2.203 | 1941.75 | 5.8215 | 2.203333 | 2081.8 | 0.04406667 | 98.13699 | 7.627492
605 | 12.08 | 2.213 | 2117.5 | 8.4688 | 605 | 12.08 | 2.201 | 2190.95 | 6.56655 | 605 | 12.08 | 2.206 | 1943.7 | 5.828175 | 2.206667 | 2084.05 | 0.04413333 | 98.24306 | 6.943083
606 | 12.1 | 2.216 | 2118.6 | 6.35415 | 606 | 12.1 | 2.204 | 2194.3 | 6.577875 | 606 | 12.1 | 2.211 | 1944.85 | 9.721375 | 2.210333 | 2085.917 | 0.04420667 | 98.33105 | 7.644939
607 | 12.12 | 2.219 | 2119.15 | 6.356625 | 607 | 12.12 | 2.209 | 2198.2 | 10.98125 | 607 | 12.12 | 2.215 | 1947.05 | 7.7838 | 2.214333 | 2088.133 | 0.04428667 | 98.43555 | 8.3481
608 | 12.14 | 2.223 | 2119.45 | 8.4772 | 608 | 12.14 | 2.213 | 2201 | 8.7984 | 608 | 12.14 | 2.218 | 1948.75 | 5.8437 | 2.218 | 2089.733 | 0.04436 | 98.51097 | 7.659422
609 | 12.16 | 2.227 | 2120.25 | 8.4794 | 609 | 12.16 | 2.216 | 2205.15 | 6.609225 | 609 | 12.16 | 2.222 | 1950.4 | 7.7983 | 2.221667 | 2091.933 | 0.04443333 | 98.61468 | 7.666389
610 | 12.18 | 2.231 | 2121.1 | 8.4827 | 610 | 12.18 | 2.221 | 2209.65 | 11.037 | 610 | 12.18 | 2.227 | 1951.55 | 9.754875 | 2.226333 | 2094.1 | 0.04452667 | 98.71682 | 9.767411
611 | 12.2 | 2.235 | 2121.65 | 8.4855 | 611 | 12.2 | 2.225 | 2213 | 8.8453 | 611 | 12.2 | 2.232 | 1953.5 | 9.762625 | 2.230667 | 2096.05 | 0.04461333 | 98.80874 | 9.078658
612 | 12.22 | 2.238 | 2122.8 | 6.366675 | 612 | 12.22 | 2.229 | 2217.2 | 8.8604 | 612 | 12.22 | 2.234 | 1955.75 | 3.90925 | 2.233667 | 2098.583 | 0.04467333 | 98.92817 | 6.29195
613 | 12.24 | 2.242 | 2122.8 | 8.4912 | 613 | 12.24 | 2.232 | 2221.1 | 6.65745 | 613 | 12.24 | 2.237 | 1956.85 | 5.8689 | 2.237 | 2100.25 | 0.04474 | 99.00673 | 6.998056
614 | 12.26 | 2.245 | 2124.2 | 6.3705 | 614 | 12.26 | 2.236 | 2225 | 8.8922 | 614 | 12.26 | 2.242 | 1958.8 | 9.789125 | 2.241 | 2102.667 | 0.04482 | 99.12066 | 8.405833
615 | 12.28 | 2.25 | 2124.2 | 10.621 | 615 | 12.28 | 2.241 | 2228.9 | 11.13475 | 615 | 12.28 | 2.245 | 1959.65 | 5.877675 | 2.245333 | 2104.25 | 0.04490667 | 99.1953 | 9.114986
616 | 12.3 | 2.253 | 2125 | 6.3738 | 616 | 12.3 | 2.244 | 2232.25 | 6.691725 | 616 | 12.3 | 2.249 | 1962.15 | 7.8436 | 2.248667 | 2106.467 | 0.04497333 | 99.29979 | 7.017861
617 | 12.32 | 2.258 | 2125.85 | 10.62712 | 617 | 12.32 | 2.247 | 2235.9 | 6.702225 | 617 | 12.32 | 2.253 | 1963.85 | 7.852 | 2.252667 | 2108.533 | 0.04505333 | 99.39721 | 8.43
618 | 12.34 | 2.261 | 2127 | 6.379275 | 618 | 12.34 | 2.251 | 2238.7 | 8.9492 | 618 | 12.34 | 2.257 | 1965.25 | 7.8582 | 2.256333 | 2110.317 | 0.04512667 | 99.48128 | 7.734558
619 | 12.36 | 2.265 | 2127.25 | 8.5085 | 619 | 12.36 | 2.255 | 2242.9 | 8.9632 | 619 | 12.36 | 2.259 | 1966.9 | 3.93215 | 2.259667 | 2112.35 | 0.04519333 | 99.57713 | 7.037778
620 | 12.38 | 2.27 | 2128.1 | 10.63837 | 620 | 12.38 | 2.259 | 2246.25 | 8.9783 | 620 | 12.38 | 2.264 | 1969.4 | 9.84075 | 2.264333 | 2114.583 | 0.04528667 | 99.68241 | 9.862844
621 | 12.4 | 2.274 | 2128.95 | 8.5141 | 621 | 12.4 | 2.263 | 2250.4 | 8.9933 | 621 | 12.4 | 2.268 | 1969.7 | 7.8782 | 2.268333 | 2116.35 | 0.04536667 | 99.7657 | 8.461867
622 | 12.42 | 2.277 | 2129.2 | 6.387225 | 622 | 12.42 | 2.266 | 2252.95 | 6.755025 | 622 | 12.42 | 2.27 | 1971.65 | 3.94135 | 2.271 | 2117.933 | 0.04542 | 99.84033 | 5.645711
623 | 12.44 | 2.281 | 2130.05 | 8.5185 | 623 | 12.44 | 2.27 | 2256 | 9.0179 | 623 | 12.44 | 2.274 | 1972.75 | 7.8888 | 2.275 | 2119.6 | 0.0455 | 99.9189 | 8.475067
624 | 12.46 | 2.285 | 2130.35 | 8.5208 | 624 | 12.46 | 2.274 | 2260.5 | 9.033 | 624 | 12.46 | 2.278 | 1974.15 | 7.8938 | 2.279 | 2121.667 | 0.04558 | 100.0163 | 8.482533
625 | 12.48 | 2.289 | 2131.15 | 8.523 | 625 | 12.48 | 2.278 | 2263 | 9.047 | 625 | 12.48 | 2.282 | 1975.55 | 7.8994 | 2.283 | 2123.233 | 0.04566 | 100.0902 | 8.4898
626 | 12.5 | 2.292 | 2130.6 | 6.392625 | 626 | 12.5 | 2.281 | 2266.9 | 6.79485 | 626 | 12.5 | 2.286 | 1976.95 | 7.905 | 2.286333 | 2124.817 | 0.04572667 | 100.1648 | 7.080083
627 | 12.52 | 2.297 | 2132.3 | 10.65725 | 627 | 12.52 | 2.286 | 2270.8 | 11.34425 | 627 | 12.52 | 2.29 | 1978.65 | 7.9112 | 2.291 | 2127.25 | 0.04582 | 100.2795 | 9.921489
628 | 12.54 | 2.3 | 2132.3 | 6.3969 | 628 | 12.54 | 2.29 | 2275.55 | 9.0927 | 628 | 12.54 | 2.293 | 1979.75 | 5.9376 | 2.294333 | 2129.2 | 0.04588667 | 100.3715 | 7.094083
629 | 12.56 | 2.304 | 2133.1 | 8.5308 | 629 | 12.56 | 2.294 | 2278.05 | 9.1072 | 629 | 12.56 | 2.297 | 1980.85 | 7.9212 | 2.298333 | 2130.667 | 0.04596667 | 100.4406 | 8.519733
630 | 12.58 | 2.309 | 2133.95 | 10.66763 | 630 | 12.58 | 2.296 | 2281.7 | 4.55975 | 630 | 12.58 | 2.301 | 1982.85 | 7.9274 | 2.302 | 2132.833 | 0.04604 | 100.5427 | 7.816417
631 | 12.6 | 2.313 | 2134.5 | 8.5369 | 631 | 12.6 | 2.301 | 2284.8 | 11.41625 | 631 | 12.6 | 2.305 | 1983.95 | 7.9336 | 2.306333 | 2134.417 | 0.04612667 | 100.6174 | 9.245708
632 | 12.62 | 2.316 | 2135.1 | 6.4044 | 632 | 12.62 | 2.305 | 2287.55 | 9.1447 | 632 | 12.62 | 2.309 | 1985.05 | 7.938 | 2.31 | 2135.9 | 0.0462 | 100.6873 | 7.828914
633 | 12.64 | 2.32 | 2135.65 | 8.5415 | 633 | 12.64 | 2.309 | 2291.2 | 9.1575 | 633 | 12.64 | 2.313 | 1986.75 | 7.9436 | 2.314 | 2137.867 | 0.04628 | 100.78 | 8.547533
634 | 12.66 | 2.324 | 2136.2 | 8.5437 | 634 | 12.66 | 2.313 | 2294.25 | 9.1709 | 634 | 12.66 | 2.317 | 1988.4 | 7.9503 | 2.318 | 2139.617 | 0.04636 | 100.8625 | 8.554967
635 | 12.68 | 2.328 | 2137.3 | 8.547 | 635 | 12.68 | 2.317 | 2297.05 | 9.1826 | 635 | 12.68 | 2.32 | 1989.8 | 5.9673 | 2.321667 | 2141.383 | 0.04643333 | 100.9458 | 7.8485
636 | 12.7 | 2.332 | 2137.85 | 8.5503 | 636 | 12.7 | 2.321 | 2300.15 | 9.1944 | 636 | 12.7 | 2.325 | 1991.2 | 9.9525 | 2.326 | 2143.067 | 0.04652 | 101.0251 | 9.282975
637 | 12.72 | 2.336 | 2138.45 | 8.5526 | 637 | 12.72 | 2.326 | 2303.5 | 11.50912 | 637 | 12.72 | 2.329 | 1992.3 | 7.967 | 2.330333 | 2144.75 | 0.04660667 | 101.1045 | 9.290269
638 | 12.74 | 2.34 | 2138.45 | 8.5538 | 638 | 12.74 | 2.329 | 2305.45 | 6.913425 | 638 | 12.74 | 2.332 | 1993.45 | 5.978625 | 2.333667 | 2145.783 | 0.04667333 | 101.1532 | 7.150889
639 | 12.76 | 2.345 | 2139.25 | 10.69425 | 639 | 12.76 | 2.332 | 2309.35 | 6.9222 | 639 | 12.76 | 2.336 | 1995.1 | 7.9771 | 2.337667 | 2147.9 | 0.04675333 | 101.253 | 8.587367
640 | 12.78 | 2.348 | 2139.55 | 6.4182 | 640 | 12.78 | 2.336 | 2312.7 | 9.2441 | 640 | 12.78 | 2.34 | 1995.4 | 7.981 | 2.341333 | 2149.217 | 0.04682667 | 101.315 | 7.878047
641 | 12.8 | 2.352 | 2140.65 | 8.5604 | 641 | 12.8 | 2.34 | 2316.35 | 9.2581 | 641 | 12.8 | 2.344 | 1996.8 | 7.9844 | 2.345333 | 2151.267 | 0.04690667 | 101.4117 | 8.600967
642 | 12.82 | 2.356 | 2140.95 | 8.5632 | 642 | 12.82 | 2.345 | 2319.7 | 11.59013 | 642 | 12.82 | 2.349 | 1997.9 | 9.98675 | 2.35 | 2152.85 | 0.047 | 101.4863 | 10.04294
643 | 12.84 | 2.36 | 2141.8 | 8.5655 | 643 | 12.84 | 2.347 | 2322.75 | 4.64245 | 643 | 12.84 | 2.352 | 1999.05 | 5.995425 | 2.353 | 2154.533 | 0.04706 | 101.5657 | 6.461075
644 | 12.86 | 2.364 | 2142.05 | 8.5677 | 644 | 12.86 | 2.351 | 2325.85 | 9.2972 | 644 | 12.86 | 2.356 | 2001 | 8.0001 | 2.357 | 2156.3 | 0.04714 | 101.649 | 8.621667
645 | 12.88 | 2.367 | 2142.9 | 6.427425 | 645 | 12.88 | 2.357 | 2328.65 | 13.9635 | 645 | 12.88 | 2.361 | 2002.1 | 10.00775 | 2.361667 | 2157.883 | 0.04723333 | 101.7236 | 10.06643
646 | 12.9 | 2.371 | 2143.75 | 8.5733 | 646 | 12.9 | 2.361 | 2332 | 9.3213 | 646 | 12.9 | 2.364 | 2003.2 | 6.00795 | 2.365333 | 2159.65 | 0.04730667 | 101.8069 | 7.915478
647 | 12.92 | 2.376 | 2144 | 10.71937 | 647 | 12.92 | 2.363 | 2334.8 | 4.6668 | 647 | 12.92 | 2.368 | 2004.6 | 8.0156 | 2.369 | 2161.133 | 0.04738 | 101.8768 | 7.921436
648 | 12.94 | 2.38 | 2144.55 | 8.5771 | 648 | 12.94 | 2.367 | 2337 | 9.3436 | 648 | 12.94 | 2.372 | 2005.45 | 8.0201 | 2.373 | 2162.333 | 0.04746 | 101.9334 | 8.646933
649 | 12.96 | 2.384 | 2144.85 | 8.5788 | 649 | 12.96 | 2.372 | 2340.35 | 11.69337 | 649 | 12.96 | 2.376 | 2006.85 | 8.0246 | 2.377333 | 2164.017 | 0.04754667 | 102.0127 | 9.373758
650 | 12.98 | 2.388 | 2144.85 | 8.5794 | 650 | 12.98 | 2.376 | 2343.15 | 9.367 | 650 | 12.98 | 2.381 | 2008.5 | 10.03837 | 2.381667 | 2165.5 | 0.04763333 | 102.0826 | 9.380619
651 | 13 | 2.391 | 2146.8 | 6.437475 | 651 | 13 | 2.379 | 2345.65 | 7.0332 | 651 | 13 | 2.385 | 2009.65 | 8.0363 | 2.385 | 2167.367 | 0.0477 | 102.1706 | 7.221444
652 | 13.02 | 2.395 | 2145.95 | 8.5855 | 652 | 13.02 | 2.382 | 2349 | 7.041975 | 652 | 13.02 | 2.388 | 2010.75 | 6.0306 | 2.388333 | 2168.567 | 0.04776667 | 102.2272 | 7.226556
653 | 13.04 | 2.399 | 2147.1 | 8.5861 | 653 | 13.04 | 2.386 | 2351.8 | 9.4016 | 653 | 13.04 | 2.393 | 2011.05 | 10.0545 | 2.392667 | 2169.983 | 0.04785333 | 102.294 | 9.400192
654 | 13.06 | 2.402 | 2146.8 | 6.44085 | 654 | 13.06 | 2.39 | 2354.9 | 9.4134 | 654 | 13.06 | 2.396 | 2012.45 | 6.03525 | 2.396 | 2171.383 | 0.04792 | 102.36 | 7.235611
655 | 13.08 | 2.406 | 2147.35 | 8.5883 | 655 | 13.08 | 2.395 | 2358.5 | 11.7835 | 655 | 13.08 | 2.4 | 2013.25 | 8.0514 | 2.400333 | 2173.033 | 0.04800667 | 102.4378 | 9.412903
656 | 13.1 | 2.409 | 2148.2 | 6.443325 | 656 | 13.1 | 2.398 | 2361.3 | 7.0797 | 656 | 13.1 | 2.404 | 2014.4 | 8.0553 | 2.403667 | 2174.633 | 0.04807333 | 102.5132 | 7.246111
657 | 13.12 | 2.413 | 2148.2 | 8.5928 | 657 | 13.12 | 2.4 | 2364.65 | 4.72595 | 657 | 13.12 | 2.407 | 2015.5 | 6.04485 | 2.406667 | 2176.117 | 0.04813333 | 102.5831 | 6.526125
658 | 13.14 | 2.417 | 2148.2 | 8.5928 | 658 | 13.14 | 2.405 | 2367.45 | 11.83025 | 658 | 13.14 | 2.412 | 2016.6 | 10.08025 | 2.411333 | 2177.417 | 0.04822667 | 102.6444 | 10.15824
659 | 13.16 | 2.422 | 2148.75 | 10.74238 | 659 | 13.16 | 2.41 | 2369.95 | 11.8435 | 659 | 13.16 | 2.416 | 2018.3 | 8.0698 | 2.416 | 2179 | 0.04832 | 102.719 | 10.16497
660 | 13.18 | 2.426 | 2150.45 | 8.5984 | 660 | 13.18 | 2.413 | 2372.75 | 7.11405 | 660 | 13.18 | 2.42 | 2018.85 | 8.0743 | 2.419667 | 2180.683 | 0.04839333 | 102.7984 | 7.992753
661 | 13.2 | 2.429 | 2149.9 | 6.450525 | 661 | 13.2 | 2.417 | 2375.55 | 9.4966 | 661 | 13.2 | 2.424 | 2019.95 | 8.0776 | 2.423333 | 2181.8 | 0.04846667 | 102.851 | 7.997886
662 | 13.22 | 2.432 | 2149.9 | 6.4497 | 662 | 13.22 | 2.422 | 2378.05 | 11.884 | 662 | 13.22 | 2.427 | 2021.1 | 6.061575 | 2.427 | 2183.017 | 0.04854 | 102.9084 | 8.002164
663 | 13.24 | 2.437 | 2149.9 | 10.7495 | 663 | 13.24 | 2.425 | 2380.85 | 7.13835 | 663 | 13.24 | 2.431 | 2022.2 | 8.0866 | 2.431 | 2184.317 | 0.04862 | 102.9697 | 8.734667
664 | 13.26 | 2.441 | 2149.9 | 8.5996 | 664 | 13.26 | 2.427 | 2383.4 | 4.76425 | 664 | 13.26 | 2.435 | 2022.75 | 8.0899 | 2.434333 | 2185.35 | 0.04868667 | 103.0184 | 7.282778
665 | 13.28 | 2.444 | 2151 | 6.45135 | 665 | 13.28 | 2.431 | 2385.35 | 9.5375 | 665 | 13.28 | 2.439 | 2023.9 | 8.0933 | 2.438 | 2186.75 | 0.04876 | 103.0844 | 8.015517
666 | 13.3 | 2.449 | 2151.3 | 10.75575 | 666 | 13.3 | 2.435 | 2388.1 | 9.5469 | 666 | 13.3 | 2.441 | 2025 | 4.0489 | 2.441667 | 2188.133 | 0.04883333 | 103.1496 | 8.020619
667 | 13.32 | 2.453 | 2151.55 | 8.6057 | 667 | 13.32 | 2.439 | 2391.75 | 9.5597 | 667 | 13.32 | 2.446 | 2025.85 | 10.12713 | 2.446 | 2189.717 | 0.04892 | 103.2242 | 9.485342
668 | 13.34 | 2.456 | 2151.55 | 6.45465 | 668 | 13.34 | 2.443 | 2394.85 | 9.5732 | 668 | 13.34 | 2.45 | 2026.4 | 8.1045 | 2.449667 | 2190.933 | 0.04899333 | 103.2816 | 8.031192
669 | 13.36 | 2.46 | 2152.1 | 8.6073 | 669 | 13.36 | 2.447 | 2397.35 | 9.5844 | 669 | 13.36 | 2.453 | 2027.8 | 6.0813 | 2.453333 | 2192.417 | 0.04906667 | 103.3515 | 8.036142
670 | 13.38 | 2.464 | 2152.4 | 8.609 | 670 | 13.38 | 2.45 | 2400.15 | 7.19625 | 670 | 13.38 | 2.457 | 2028.35 | 8.1123 | 2.457 | 2193.633 | 0.04914 | 103.4089 | 8.041092
671 | 13.4 | 2.468 | 2152.65 | 8.6101 | 671 | 13.4 | 2.455 | 2402.65 | 12.007 | 671 | 13.4 | 2.46 | 2029.45 | 6.0867 | 2.461 | 2194.917 | 0.04922 | 103.4694 | 8.7771
672 | 13.42 | 2.472 | 2153.25 | 8.6118 | 672 | 13.42 | 2.459 | 2405.45 | 9.6162 | 672 | 13.42 | 2.463 | 2030.3 | 6.089625 | 2.464667 | 2196.333 | 0.04929333 | 103.5361 | 8.050625
673 | 13.44 | 2.476 | 2152.95 | 8.6124 | 673 | 13.44 | 2.463 | 2407.7 | 9.6263 | 673 | 13.44 | 2.467 | 2030.85 | 8.1223 | 2.468667 | 2197.167 | 0.04937333 | 103.5754 | 8.787
674 | 13.46 | 2.481 | 2154.35 | 10.76825 | 674 | 13.46 | 2.467 | 2409.05 | 9.6335 | 674 | 13.46 | 2.472 | 2032.25 | 10.15775 | 2.473333 | 2198.55 | 0.04946667 | 103.6406 | 10.25667
675 | 13.48 | 2.485 | 2153.5 | 8.6157 | 675 | 13.48 | 2.471 | 2412.7 | 9.6435 | 675 | 13.48 | 2.476 | 2033.4 | 8.1313 | 2.477333 | 2199.867 | 0.04954667 | 103.7027 | 8.796833
676 | 13.5 | 2.488 | 2153.25 | 6.460125 | 676 | 13.5 | 2.476 | 2414.95 | 12.06912 | 676 | 13.5 | 2.479 | 2033.95 | 6.101025 | 2.481 | 2200.717 | 0.04962 | 103.7428 | 8.067736
677 | 13.52 | 2.493 | 2153.5 | 10.76687 | 677 | 13.52 | 2.478 | 2417.15 | 4.8321 | 677 | 13.52 | 2.484 | 2035.05 | 10.1725 | 2.485 | 2201.9 | 0.0497 | 103.7986 | 8.805233
678 | 13.54 | 2.498 | 2152.95 | 10.76613 | 678 | 13.54 | 2.482 | 2419.4 | 9.6731 | 678 | 13.54 | 2.488 | 2035.9 | 8.1419 | 2.489333 | 2202.75 | 0.04978667 | 103.8386 | 9.543408
679 | 13.56 | 2.5 | 2152.95 | 4.3059 | 679 | 13.56 | 2.486 | 2422.2 | 9.6832 | 679 | 13.56 | 2.491 | 2036.15 | 6.108075 | 2.492333 | 2203.767 | 0.04984667 | 103.8866 | 6.609775
680 | 13.58 | 2.504 | 2153.8 | 8.6135 | 680 | 13.58 | 2.49 | 2425 | 9.6944 | 680 | 13.58 | 2.495 | 2037.85 | 8.148 | 2.496333 | 2205.55 | 0.04992667 | 103.9706 | 8.818633
681 | 13.6 | 2.508 | 2152.95 | 8.6135 | 681 | 13.6 | 2.494 | 2428.35 | 9.7067 | 681 | 13.6 | 2.499 | 2038.15 | 8.152 | 2.500333 | 2206.483 | 0.05000667 | 104.0146 | 8.824067
682 | 13.62 | 2.512 | 2153.5 | 8.6129 | 682 | 13.62 | 2.498 | 2430.3 | 9.7173 | 682 | 13.62 | 2.503 | 2038.7 | 8.1537 | 2.504333 | 2207.5 | 0.05008667 | 104.0625 | 8.827967
683 | 13.64 | 2.516 | 2154.05 | 8.6151 | 683 | 13.64 | 2.502 | 2433.1 | 9.7268 | 683 | 13.64 | 2.507 | 2039.8 | 8.157 | 2.508333 | 2208.983 | 0.05016667 | 104.1325 | 8.832967
684 | 13.66 | 2.52 | 2154.9 | 8.6179 | 684 | 13.66 | 2.506 | 2435.35 | 9.7369 | 684 | 13.66 | 2.511 | 2040.35 | 8.1603 | 2.512333 | 2210.2 | 0.05024667 | 104.1898 | 8.838367
685 | 13.68 | 2.524 | 2155.2 | 8.6202 | 685 | 13.68 | 2.511 | 2437.85 | 12.183 | 685 | 13.68 | 2.514 | 2041.75 | 6.12315 | 2.516333 | 2211.6 | 0.05032667 | 104.2558 | 8.8436
686 | 13.7 | 2.527 | 2155.75 | 6.466425 | 686 | 13.7 | 2.514 | 2439.25 | 7.31565 | 686 | 13.7 | 2.519 | 2042.05 | 10.2095 | 2.52 | 2212.35 | 0.0504 | 104.2912 | 8.110575
687 | 13.72 | 2.532 | 2156.3 | 10.78012 | 687 | 13.72 | 2.517 | 2441.45 | 7.32105 | 687 | 13.72 | 2.523 | 2042.6 | 8.1693 | 2.524 | 2213.45 | 0.05048 | 104.343 | 8.8516
688 | 13.74 | 2.537 | 2156.05 | 10.78087 | 688 | 13.74 | 2.521 | 2444.25 | 9.7714 | 688 | 13.74 | 2.526 | 2044 | 6.1299 | 2.528 | 2214.767 | 0.05056 | 104.4051 | 8.856433
689 | 13.76 | 2.54 | 2156.05 | 6.46815 | 689 | 13.76 | 2.526 | 2445.65 | 12.22475 | 689 | 13.76 | 2.53 | 2045.1 | 8.1782 | 2.532 | 2215.6 | 0.05064 | 104.4444 | 8.860733
690 | 13.78 | 2.544 | 2156.05 | 8.6242 | 690 | 13.78 | 2.529 | 2448.75 | 7.3416 | 690 | 13.78 | 2.534 | 2045.4 | 8.181 | 2.535667 | 2216.733 | 0.05071333 | 104.4978 | 8.125944
691 | 13.8 | 2.548 | 2156.85 | 8.6258 | 691 | 13.8 | 2.532 | 2450.95 | 7.34955 | 691 | 13.8 | 2.539 | 2046.5 | 10.22975 | 2.539667 | 2218.1 | 0.05079333 | 104.5622 | 8.869667
692 | 13.82 | 2.552 | 2156.6 | 8.6269 | 692 | 13.82 | 2.538 | 2452.65 | 14.7108 | 692 | 13.82 | 2.543 | 2047.05 | 8.1871 | 2.544333 | 2218.767 | 0.05088667 | 104.5937 | 10.35269
693 | 13.84 | 2.555 | 2156.85 | 6.470175 | 693 | 13.84 | 2.541 | 2454.9 | 7.361325 | 693 | 13.84 | 2.546 | 2047.65 | 6.14205 | 2.547333 | 2219.8 | 0.05094667 | 104.6424 | 6.65785
694 | 13.86 | 2.559 | 2157.4 | 8.6285 | 694 | 13.86 | 2.544 | 2457.65 | 7.368825 | 694 | 13.86 | 2.551 | 2047.9 | 10.23888 | 2.551333 | 2220.983 | 0.05102667 | 104.6982 | 8.881567
695 | 13.88 | 2.564 | 2157.15 | 10.78637 | 695 | 13.88 | 2.549 | 2459.65 | 12.29325 | 695 | 13.88 | 2.555 | 2049.3 | 8.1944 | 2.556 | 2222.033 | 0.05112 | 104.7477 | 10.36704
696 | 13.9 | 2.567 | 2158 | 6.472725 | 696 | 13.9 | 2.553 | 2461.6 | 9.8425 | 696 | 13.9 | 2.558 | 2049 | 6.14745 | 2.559333 | 2222.867 | 0.05118667 | 104.7869 | 7.408167
697 | 13.92 | 2.571 | 2157.7 | 8.6314 | 697 | 13.92 | 2.557 | 2465.5 | 9.8542 | 697 | 13.92 | 2.562 | 2049.6 | 8.1972 | 2.563333 | 2224.267 | 0.05126667 | 104.8529 | 8.894267
698 | 13.94 | 2.576 | 2158.8 | 10.79125 | 698 | 13.94 | 2.56 | 2466.6 | 7.39815 | 698 | 13.94 | 2.567 | 2051.55 | 10.25288 | 2.567667 | 2225.65 | 0.05135333 | 104.9181 | 9.641486
699 | 13.96 | 2.579 | 2158.25 | 6.475575 | 699 | 13.96 | 2.564 | 2468.55 | 9.8703 | 699 | 13.96 | 2.57 | 2051.8 | 6.155025 | 2.571 | 2226.2 | 0.05142 | 104.9441 | 7.41975
700 | 13.98 | 2.581 | 2158.8 | 4.31705 | 700 | 13.98 | 2.569 | 2470.5 | 12.34762 | 700 | 13.98 | 2.575 | 2052.35 | 10.26038 | 2.575 | 2227.217 | 0.0515 | 104.992 | 8.906833
701 | 14 | 2.586 | 2159.1 | 10.79475 | 701 | 14 | 2.571 | 2472.5 | 4.943 | 701 | 14 | 2.579 | 2052.95 | 8.2106 | 2.578667 | 2228.183 | 0.05157333 | 105.0376 | 8.168233
702 | 14.02 | 2.591 | 2159.4 | 10.79625 | 702 | 14.02 | 2.576 | 2474.45 | 12.36737 | 702 | 14.02 | 2.583 | 2053.75 | 8.2134 | 2.583333 | 2229.2 | 0.05166667 | 105.0855 | 10.40056
703 | 14.04 | 2.594 | 2159.1 | 6.47775 | 703 | 14.04 | 2.58 | 2476.95 | 9.9028 | 703 | 14.04 | 2.586 | 2054.05 | 6.1617 | 2.586667 | 2230.033 | 0.05173333 | 105.1248 | 7.432056
704 | 14.06 | 2.597 | 2158.55 | 6.476475 | 704 | 14.06 | 2.583 | 2478.9 | 7.433775 | 704 | 14.06 | 2.589 | 2054.6 | 6.162975 | 2.589667 | 2230.683 | 0.05179333 | 105.1554 | 6.691075
705 | 14.08 | 2.603 | 2158.8 | 12.95205 | 705 | 14.08 | 2.588 | 2479.75 | 12.39662 | 705 | 14.08 | 2.594 | 2055.75 | 10.27587 | 2.595 | 2231.433 | 0.0519 | 105.1908 | 11.89898
706 | 14.1 | 2.606 | 2159.4 | 6.4773 | 706 | 14.1 | 2.592 | 2483.35 | 9.9262 | 706 | 14.1 | 2.599 | 2056 | 10.27938 | 2.599 | 2232.917 | 0.05198 | 105.2607 | 8.9287
707 | 14.12 | 2.608 | 2159.65 | 4.31905 | 707 | 14.12 | 2.594 | 2484.75 | 4.9681 | 707 | 14.12 | 2.602 | 2056.55 | 6.168825 | 2.601333 | 2233.65 | 0.05202667 | 105.2953 | 5.210994
708 | 14.14 | 2.613 | 2158.8 | 10.79612 | 708 | 14.14 | 2.598 | 2487.55 | 9.9446 | 708 | 14.14 | 2.607 | 2057.4 | 10.28488 | 2.606 | 2234.583 | 0.05212 | 105.3393 | 10.42588
709 | 14.16 | 2.616 | 2159.65 | 6.477675 | 709 | 14.16 | 2.603 | 2489.8 | 12.44338 | 709 | 14.16 | 2.61 | 2057.7 | 6.17265 | 2.609667 | 2235.717 | 0.05219333 | 105.3927 | 8.19555
710 | 14.18 | 2.62 | 2159.1 | 8.6375 | 710 | 14.18 | 2.607 | 2492.3 | 9.9642 | 710 | 14.18 | 2.613 | 2057.95 | 6.173475 | 2.613333 | 2236.45 | 0.05226667 | 105.4273 | 8.198972
711 | 14.2 | 2.624 | 2159.95 | 8.6381 | 711 | 14.2 | 2.609 | 2494.55 | 4.98685 | 711 | 14.2 | 2.617 | 2059.1 | 8.2341 | 2.616667 | 2237.867 | 0.05233333 | 105.494 | 7.457194
712 | 14.22 | 2.628 | 2158.8 | 8.6375 | 712 | 14.22 | 2.613 | 2496.2 | 9.9815 | 712 | 14.22 | 2.621 | 2059.9 | 8.238 | 2.620667 | 2238.3 | 0.05241333 | 105.5145 | 8.952333
713 | 14.24 | 2.632 | 2159.65 | 8.6369 | 713 | 14.24 | 2.618 | 2498.75 | 12.48737 | 713 | 14.24 | 2.624 | 2060.45 | 6.180525 | 2.624667 | 2239.617 | 0.05249333 | 105.5765 | 8.955833
714 | 14.26 | 2.636 | 2159.4 | 8.6381 | 714 | 14.26 | 2.621 | 2500.95 | 7.49955 | 714 | 14.26 | 2.628 | 2062.15 | 8.2452 | 2.628333 | 2240.833 | 0.05256667 | 105.6339 | 8.214158
715 | 14.28 | 2.64 | 2159.1 | 8.637 | 715 | 14.28 | 2.625 | 2502.65 | 10.0072 | 715 | 14.28 | 2.632 | 2061.85 | 8.248 | 2.632333 | 2241.2 | 0.05264667 | 105.6512 | 8.964067
716 | 14.3 | 2.644 | 2158.55 | 8.6353 | 716 | 14.3 | 2.629 | 2504.9 | 10.0151 | 716 | 14.3 | 2.635 | 2062.45 | 6.18645 | 2.636 | 2241.967 | 0.05272 | 105.6873 | 8.219139
717 | 14.32 | 2.648 | 2159.1 | 8.6353 | 717 | 14.32 | 2.632 | 2506.85 | 7.517625 | 717 | 14.32 | 2.639 | 2062.7 | 8.2503 | 2.639667 | 2242.883 | 0.05279333 | 105.7305 | 8.222225
718 | 14.34 | 2.653 | 2158.25 | 10.79337 | 718 | 14.34 | 2.637 | 2508.5 | 12.53837 | 718 | 14.34 | 2.643 | 2062.7 | 8.2508 | 2.644333 | 2243.15 | 0.05288667 | 105.7431 | 10.46741
719 | 14.36 | 2.656 | 2158.8 | 6.475575 | 719 | 14.36 | 2.64 | 2510.45 | 7.528425 | 719 | 14.36 | 2.646 | 2064.1 | 6.1902 | 2.647333 | 2244.45 | 0.05294667 | 105.8044 | 6.7314
720 | 14.38 | 2.66 | 2158 | 8.6336 | 720 | 14.38 | 2.644 | 2512.4 | 10.0457 | 720 | 14.38 | 2.65 | 2064.4 | 8.257 | 2.651333 | 2244.933 | 0.05302667 | 105.8272 | 8.978767
721 | 14.4 | 2.664 | 2158 | 8.632 | 721 | 14.4 | 2.648 | 2515.2 | 10.0552 | 721 | 14.4 | 2.653 | 2064.95 | 6.194025 | 2.655 | 2246.05 | 0.0531 | 105.8798 | 8.233469
722 | 14.42 | 2.668 | 2158.25 | 8.6325 | 722 | 14.42 | 2.653 | 2516.9 | 12.58025 | 722 | 14.42 | 2.658 | 2065.8 | 10.32687 | 2.659667 | 2246.983 | 0.05319333 | 105.9238 | 10.48374
723 | 14.44 | 2.672 | 2158.8 | 8.6341 | 723 | 14.44 | 2.657 | 2519.7 | 10.0732 | 723 | 14.44 | 2.662 | 2066.35 | 8.2643 | 2.663667 | 2248.283 | 0.05327333 | 105.9851 | 8.990533
724 | 14.46 | 2.676 | 2158 | 8.6336 | 724 | 14.46 | 2.659 | 2522.2 | 5.0419 | 724 | 14.46 | 2.665 | 2066.35 | 6.19905 | 2.666667 | 2248.85 | 0.05333333 | 106.0118 | 6.7457
725 | 14.48 | 2.68 | 2157.7 | 8.6314 | 725 | 14.48 | 2.664 | 2523.3 | 12.61375 | 725 | 14.48 | 2.669 | 2066.9 | 8.2665 | 2.671 | 2249.3 | 0.05342 | 106.033 | 9.745992
726 | 14.5 | 2.684 | 2158.25 | 8.6319 | 726 | 14.5 | 2.668 | 2525.55 | 10.0977 | 726 | 14.5 | 2.673 | 2067.75 | 8.2693 | 2.675 | 2250.517 | 0.0535 | 106.0904 | 8.999633
727 | 14.52 | 2.689 | 2158 | 10.79062 | 727 | 14.52 | 2.671 | 2528.05 | 7.5804 | 727 | 14.52 | 2.677 | 2068 | 8.2715 | 2.679 | 2251.35 | 0.05358 | 106.1297 | 9.003733
728 | 14.54 | 2.692 | 2157.4 | 6.4731 | 728 | 14.54 | 2.676 | 2530.3 | 12.64588 | 728 | 14.54 | 2.681 | 2068.55 | 8.2731 | 2.683 | 2252.083 | 0.05366 | 106.1642 | 9.006867
729 | 14.56 | 2.697 | 2158.25 | 10.78912 | 729 | 14.56 | 2.68 | 2530.85 | 10.1223 | 729 | 14.56 | 2.685 | 2068.85 | 8.2748 | 2.687333 | 2252.65 | 0.05374667 | 106.1909 | 9.760256
730 | 14.58 | 2.701 | 2157.15 | 8.6308 | 730 | 14.58 | 2.684 | 2533.65 | 10.129 | 730 | 14.58 | 2.689 | 2069.15 | 8.276 | 2.691333 | 2253.317 | 0.05382667 | 106.2224 | 9.011933
731 | 14.6 | 2.704 | 2156.05 | 6.4698 | 731 | 14.6 | 2.688 | 2534.75 | 10.1368 | 731 | 14.6 | 2.693 | 2069.7 | 8.2777 | 2.695 | 2253.5 | 0.0539 | 106.231 | 8.262497
732 | 14.62 | 2.708 | 2156.6 | 8.6253 | 732 | 14.62 | 2.692 | 2536.45 | 10.1424 | 732 | 14.62 | 2.697 | 2069.7 | 8.2788 | 2.699 | 2254.25 | 0.05398 | 106.2664 | 9.0155
733 | 14.64 | 2.712 | 2155.45 | 8.6241 | 733 | 14.64 | 2.694 | 2538.95 | 5.0754 | 733 | 14.64 | 2.701 | 2070.55 | 8.2805 | 2.702333 | 2254.983 | 0.05404667 | 106.3009 | 7.515389
734 | 14.66 | 2.716 | 2155.75 | 8.6224 | 734 | 14.66 | 2.698 | 2540.05 | 10.158 | 734 | 14.66 | 2.704 | 2070.25 | 6.2112 | 2.706 | 2255.35 | 0.05412 | 106.3182 | 8.268944
735 | 14.68 | 2.72 | 2155.75 | 8.623 | 735 | 14.68 | 2.703 | 2542.85 | 12.70725 | 735 | 14.68 | 2.709 | 2071.1 | 10.35337 | 2.710667 | 2256.567 | 0.05421333 | 106.3756 | 10.52781
736 | 14.7 | 2.723 | 2155.2 | 6.466425 | 736 | 14.7 | 2.707 | 2545.4 | 10.1765 | 736 | 14.7 | 2.712 | 2071.65 | 6.214125 | 2.714 | 2257.417 | 0.05428 | 106.4156 | 7.523306
737 | 14.72 | 2.727 | 2155.2 | 8.6208 | 737 | 14.72 | 2.71 | 2547.6 | 7.6395 | 737 | 14.72 | 2.716 | 2072.2 | 8.2877 | 2.717667 | 2258.333 | 0.05435333 | 106.4589 | 8.278875
738 | 14.74 | 2.732 | 2154.9 | 10.77525 | 738 | 14.74 | 2.715 | 2549.55 | 12.74287 | 738 | 14.74 | 2.721 | 2072.2 | 10.361 | 2.722667 | 2258.883 | 0.05445333 | 106.4848 | 11.29304
739 | 14.76 | 2.734 | 2154.35 | 4.30925 | 739 | 14.76 | 2.72 | 2551.25 | 12.752 | 739 | 14.76 | 2.725 | 2072.75 | 8.2899 | 2.726333 | 2259.45 | 0.05452667 | 106.5115 | 8.283611
740 | 14.78 | 2.739 | 2154.9 | 10.77312 | 740 | 14.78 | 2.723 | 2553.2 | 7.656675 | 740 | 14.78 | 2.728 | 2073.3 | 6.219075 | 2.73 | 2260.467 | 0.0546 | 106.5594 | 8.286514
741 | 14.8 | 2.743 | 2154.05 | 8.6179 | 741 | 14.8 | 2.725 | 2554.85 | 5.10805 | 741 | 14.8 | 2.733 | 2073.6 | 10.36725 | 2.733667 | 2260.833 | 0.05467333 | 106.5767 | 8.28905
742 | 14.82 | 2.747 | 2154.05 | 8.6162 | 742 | 14.82 | 2.73 | 2556.55 | 12.7785 | 742 | 14.82 | 2.736 | 2073.6 | 6.2208 | 2.737667 | 2261.4 | 0.05475333 | 106.6034 | 9.044467
743 | 14.84 | 2.752 | 2153.5 | 10.76887 | 743 | 14.84 | 2.734 | 2557.95 | 10.229 | 743 | 14.84 | 2.74 | 2074.15 | 8.2955 | 2.742 | 2261.867 | 0.05484 | 106.6254 | 9.800411
744 | 14.86 | 2.757 | 2153.5 | 10.7675 | 744 | 14.86 | 2.739 | 2560.45 | 12.796 | 744 | 14.86 | 2.744 | 2073.9 | 8.2961 | 2.746667 | 2262.617 | 0.05493333 | 106.6608 | 10.55713
745 | 14.88 | 2.759 | 2152.65 | 4.30615 | 745 | 14.88 | 2.742 | 2561.3 | 7.682625 | 745 | 14.88 | 2.748 | 2074.7 | 8.2972 | 2.749667 | 2262.883 | 0.05499333 | 106.6733 | 6.78825
746 | 14.9 | 2.762 | 2153.25 | 6.45885 | 746 | 14.9 | 2.746 | 2563.8 | 10.2502 | 746 | 14.9 | 2.753 | 2074.7 | 10.3735 | 2.753667 | 2263.917 | 0.05507333 | 106.7221 | 9.0536
747 | 14.92 | 2.766 | 2152.95 | 8.6124 | 747 | 14.92 | 2.75 | 2565.2 | 10.258 | 747 | 14.92 | 2.757 | 2075.3 | 8.3 | 2.757667 | 2264.483 | 0.05515333 | 106.7488 | 9.0568
748 | 14.94 | 2.771 | 2151.55 | 10.76125 | 748 | 14.94 | 2.754 | 2567.7 | 10.2658 | 748 | 14.94 | 2.761 | 2075 | 8.3006 | 2.762 | 2264.75 | 0.05524 | 106.7613 | 9.813339
749 | 14.96 | 2.774 | 2151.85 | 6.4551 | 749 | 14.96 | 2.758 | 2570.25 | 10.2759 | 749 | 14.96 | 2.764 | 2075.85 | 6.226275 | 2.765333 | 2265.983 | 0.05530667 | 106.8195 | 7.551222
750 | 14.98 | 2.777 | 2151.3 | 6.454725 | 750 | 14.98 | 2.762 | 2571.65 | 10.2838 | 750 | 14.98 | 2.768 | 2075.3 | 8.3023 | 2.769 | 2266.083 | 0.05538 | 106.8242 | 8.308789
751 | 15 | 2.781 | 2151 | 8.6046 | 751 | 15 | 2.765 | 2573.6 | 7.717875 | 751 | 15 | 2.772 | 2075.85 | 8.3023 | 2.772667 | 2266.817 | 0.05545333 | 106.8588 | 8.310317
752 | 15.02 | 2.785 | 2151 | 8.604 | 752 | 15.02 | 2.77 | 2574.45 | 12.87012 | 752 | 15.02 | 2.776 | 2076.65 | 8.305 | 2.777 | 2267.367 | 0.05554 | 106.8847 | 9.824064
753 | 15.04 | 2.789 | 2150.45 | 8.6029 | 753 | 15.04 | 2.775 | 2576.95 | 12.8785 | 753 | 15.04 | 2.78 | 2076.95 | 8.3072 | 2.781333 | 2268.117 | 0.05562667 | 106.92 | 9.826881
754 | 15.06 | 2.793 | 2150.45 | 8.6018 | 754 | 15.06 | 2.777 | 2578.9 | 5.15585 | 754 | 15.06 | 2.783 | 2077.5 | 6.231675 | 2.784333 | 2268.95 | 0.05568667 | 106.9593 | 6.8056
755 | 15.08 | 2.798 | 2149.9 | 10.75087 | 755 | 15.08 | 2.781 | 2580 | 10.3178 | 755 | 15.08 | 2.788 | 2077.8 | 10.38825 | 2.789 | 2269.233 | 0.05578 | 106.9727 | 10.58909
756 | 15.1 | 2.8 | 2149.3 | 4.2992 | 756 | 15.1 | 2.785 | 2581.7 | 10.3234 | 756 | 15.1 | 2.792 | 2078.05 | 8.3117 | 2.792333 | 2269.683 | 0.05584667 | 106.9939 | 7.564861
757 | 15.12 | 2.804 | 2149.05 | 8.5967 | 757 | 15.12 | 2.789 | 2582.25 | 10.3279 | 757 | 15.12 | 2.795 | 2077.8 | 6.233775 | 2.796 | 2269.7 | 0.05592 | 106.9947 | 8.322203
758 | 15.14 | 2.808 | 2148.75 | 8.5956 | 758 | 15.14 | 2.791 | 2584.5 | 5.16675 | 758 | 15.14 | 2.799 | 2078.05 | 8.3117 | 2.799333 | 2270.433 | 0.05598667 | 107.0293 | 7.566889
759 | 15.16 | 2.811 | 2147.9 | 6.444975 | 759 | 15.16 | 2.795 | 2585.05 | 10.3391 | 759 | 15.16 | 2.803 | 2078.05 | 8.3122 | 2.803 | 2270.333 | 0.05606 | 107.0245 | 8.324739
760 | 15.18 | 2.816 | 2147.9 | 10.7395 | 760 | 15.18 | 2.8 | 2586.45 | 12.92875 | 760 | 15.18 | 2.806 | 2078.65 | 6.23505 | 2.807333 | 2271 | 0.05614667 | 107.056 | 9.839556
761 | 15.2 | 2.82 | 2147.65 | 8.5911 | 761 | 15.2 | 2.803 | 2588.95 | 7.7631 | 761 | 15.2 | 2.811 | 2079.2 | 10.39462 | 2.811333 | 2271.933 | 0.05622667 | 107.1 | 9.085867
762 | 15.22 | 2.824 | 2147.1 | 8.5895 | 762 | 15.22 | 2.807 | 2591.45 | 10.3608 | 762 | 15.22 | 2.815 | 2078.65 | 8.3157 | 2.815333 | 2272.4 | 0.05630667 | 107.122 | 9.088667
763 | 15.24 | 2.827 | 2146.25 | 6.440025 | 763 | 15.24 | 2.811 | 2592.6 | 10.3681 | 763 | 15.24 | 2.817 | 2079.2 | 4.15785 | 2.818333 | 2272.683 | 0.05636667 | 107.1353 | 6.817625
764 | 15.26 | 2.832 | 2145.7 | 10.72987 | 764 | 15.26 | 2.814 | 2595.35 | 7.781925 | 764 | 15.26 | 2.821 | 2079.2 | 8.3168 | 2.822333 | 2273.417 | 0.05644667 | 107.1699 | 9.0922
765 | 15.28 | 2.836 | 2145.7 | 8.5828 | 765 | 15.28 | 2.818 | 2597.05 | 10.3848 | 765 | 15.28 | 2.825 | 2079.2 | 8.3168 | 2.826333 | 2273.983 | 0.05652667 | 107.1966 | 9.0948
766 | 15.3 | 2.839 | 2144.85 | 6.435825 | 766 | 15.3 | 2.822 | 2598.45 | 10.391 | 766 | 15.3 | 2.829 | 2080.3 | 8.319 | 2.83 | 2274.533 | 0.0566 | 107.2225 | 8.338947
767 | 15.32 | 2.843 | 2144 | 8.5777 | 767 | 15.32 | 2.826 | 2600.1 | 10.3971 | 767 | 15.32 | 2.831 | 2080.3 | 4.1606 | 2.833333 | 2274.8 | 0.05666667 | 107.2351 | 7.582222
768 | 15.34 | 2.848 | 2144 | 10.72 | 768 | 15.34 | 2.83 | 2602.1 | 10.4044 | 768 | 15.34 | 2.836 | 2080.6 | 10.40225 | 2.838 | 2275.567 | 0.05676 | 107.2712 | 10.61752
769 | 15.36 | 2.852 | 2143.2 | 8.5744 | 769 | 15.36 | 2.834 | 2603.5 | 10.4112 | 769 | 15.36 | 2.84 | 2081.15 | 8.3235 | 2.842 | 2275.95 | 0.05684 | 107.2893 | 9.103033
770 | 15.38 | 2.856 | 2142.35 | 8.5711 | 770 | 15.38 | 2.839 | 2604.05 | 13.01887 | 770 | 15.38 | 2.843 | 2081.15 | 6.24345 | 2.846 | 2275.85 | 0.05692 | 107.2846 | 9.1036
771 | 15.4 | 2.861 | 2141.5 | 10.70963 | 771 | 15.4 | 2.841 | 2606 | 5.21005 | 771 | 15.4 | 2.848 | 2080.6 | 10.40437 | 2.85 | 2276.033 | 0.057 | 107.2932 | 9.103767
772 | 15.42 | 2.865 | 2140.95 | 8.5649 | 772 | 15.42 | 2.845 | 2607.4 | 10.4268 | 772 | 15.42 | 2.852 | 2081.4 | 8.324 | 2.854 | 2276.583 | 0.05708 | 107.3192 | 9.105233
773 | 15.44 | 2.868 | 2139.8 | 6.421125 | 773 | 15.44 | 2.849 | 2608.8 | 10.4324 | 773 | 15.44 | 2.855 | 2080.85 | 6.243375 | 2.857333 | 2276.483 | 0.05714667 | 107.3145 | 7.588444
774 | 15.46 | 2.872 | 2139.8 | 8.5592 | 774 | 15.46 | 2.852 | 2610.45 | 7.828875 | 774 | 15.46 | 2.859 | 2081.7 | 8.3251 | 2.861 | 2277.317 | 0.05722 | 107.3537 | 8.348633
775 | 15.48 | 2.876 | 2138.45 | 8.5565 | 775 | 15.48 | 2.857 | 2612.4 | 13.05713 | 775 | 15.48 | 2.863 | 2081.4 | 8.3262 | 2.865333 | 2277.417 | 0.05730667 | 107.3585 | 9.868589
776 | 15.5 | 2.879 | 2138.45 | 6.41535 | 776 | 15.5 | 2.861 | 2614.1 | 10.453 | 776 | 15.5 | 2.866 | 2081.15 | 6.243825 | 2.868667 | 2277.9 | 0.05737333 | 107.3812 | 7.592194
777 | 15.52 | 2.884 | 2137.05 | 10.68875 | 777 | 15.52 | 2.865 | 2615.5 | 10.4592 | 777 | 15.52 | 2.87 | 2081.7 | 8.3257 | 2.873 | 2278.083 | 0.05746 | 107.3899 | 9.871297
778 | 15.54 | 2.888 | 2135.9 | 8.5459 | 778 | 15.54 | 2.869 | 2617.7 | 10.4664 | 778 | 15.54 | 2.875 | 2081.7 | 10.4085 | 2.877333 | 2278.433 | 0.05754667 | 107.4064 | 9.872453
779 | 15.56 | 2.892 | 2135.35 | 8.5425 | 779 | 15.56 | 2.873 | 2618 | 10.4714 | 779 | 15.56 | 2.879 | 2082 | 8.3274 | 2.881333 | 2278.45 | 0.05762667 | 107.4072 | 9.113767
780 | 15.58 | 2.895 | 2134.5 | 6.404775 | 780 | 15.58 | 2.876 | 2619.4 | 7.8561 | 780 | 15.58 | 2.882 | 2082.25 | 6.246375 | 2.884333 | 2278.717 | 0.05768667 | 107.4197 | 6.83575
781 | 15.6 | 2.899 | 2133.1 | 8.5352 | 781 | 15.6 | 2.881 | 2621.35 | 13.10187 | 781 | 15.6 | 2.886 | 2082 | 8.3285 | 2.888667 | 2278.817 | 0.05777333 | 107.4244 | 9.874656
782 | 15.62 | 2.904 | 2132.85 | 10.66487 | 782 | 15.62 | 2.885 | 2622.45 | 10.4876 | 782 | 15.62 | 2.891 | 2082.8 | 10.412 | 2.893333 | 2279.367 | 0.05786667 | 107.4504 | 10.63576
783 | 15.64 | 2.907 | 2131.7 | 6.396825 | 783 | 15.64 | 2.888 | 2624.15 | 7.8699 | 783 | 15.64 | 2.894 | 2083.4 | 6.2493 | 2.896333 | 2279.75 | 0.05792667 | 107.4684 | 6.838675
784 | 15.66 | 2.911 | 2131.45 | 8.5263 | 784 | 15.66 | 2.893 | 2624.7 | 13.12212 | 784 | 15.66 | 2.898 | 2082.55 | 8.3319 | 2.900667 | 2279.567 | 0.05801333 | 107.4598 | 9.878519
785 | 15.68 | 2.916 | 2130.05 | 10.65375 | 785 | 15.68 | 2.897 | 2626.4 | 10.5022 | 785 | 15.68 | 2.902 | 2083.1 | 8.3313 | 2.905 | 2279.85 | 0.0581 | 107.4732 | 9.878736
786 | 15.7 | 2.92 | 2128.95 | 8.518 | 786 | 15.7 | 2.902 | 2626.4 | 13.132 | 786 | 15.7 | 2.907 | 2082.8 | 10.41475 | 2.909667 | 2279.383 | 0.05819333 | 107.4512 | 10.63821
787 | 15.72 | 2.923 | 2127.55 | 6.38475 | 787 | 15.72 | 2.905 | 2626.95 | 7.880025 | 787 | 15.72 | 2.911 | 2083.1 | 8.3318 | 2.913 | 2279.2 | 0.05826 | 107.4425 | 7.597639
788 | 15.74 | 2.927 | 2126.4 | 8.5079 | 788 | 15.74 | 2.907 | 2627.8 | 5.25475 | 788 | 15.74 | 2.914 | 2083.1 | 6.2493 | 2.916 | 2279.1 | 0.05832 | 107.4378 | 6.83745
789 | 15.76 | 2.931 | 2125.3 | 8.5034 | 789 | 15.76 | 2.911 | 2630 | 10.5156 | 789 | 15.76 | 2.919 | 2083.1 | 10.4155 | 2.920333 | 2279.467 | 0.05840667 | 107.4551 | 9.876894
790 | 15.78 | 2.935 | 2124.45 | 8.4995 | 790 | 15.78 | 2.916 | 2631.4 | 13.1535 | 790 | 15.78 | 2.922 | 2083.1 | 6.2493 | 2.924333 | 2279.65 | 0.05848667 | 107.4637 | 9.118233
791 | 15.8 | 2.938 | 2124.2 | 6.372975 | 791 | 15.8 | 2.92 | 2633.9 | 10.5306 | 791 | 15.8 | 2.925 | 2082.8 | 6.24885 | 2.927667 | 2280.3 | 0.05855333 | 107.4944 | 7.599917
792 | 15.82 | 2.943 | 2125.6 | 10.6245 | 792 | 15.82 | 2.924 | 2635.3 | 10.5384 | 792 | 15.82 | 2.93 | 2083.4 | 10.4155 | 2.932333 | 2281.433 | 0.05864667 | 107.5478 | 10.64404
793 | 15.84 | 2.946 | 2125.6 | 6.3768 | 793 | 15.84 | 2.928 | 2636.45 | 10.5435 | 793 | 15.84 | 2.934 | 2083.95 | 8.3347 | 2.936 | 2282 | 0.05872 | 107.5745 | 8.366294
794 | 15.86 | 2.95 | 2125.6 | 8.5024 | 794 | 15.86 | 2.933 | 2638.1 | 13.18637 | 794 | 15.86 | 2.938 | 2082.8 | 8.3335 | 2.940333 | 2282.167 | 0.05880667 | 107.5824 | 9.889028
795 | 15.88 | 2.954 | 2125.3 | 8.5018 | 795 | 15.88 | 2.937 | 2639.25 | 10.5547 | 795 | 15.88 | 2.943 | 2082.8 | 10.414 | 2.944667 | 2282.45 | 0.05889333 | 107.5957 | 9.890003
796 | 15.9 | 2.959 | 2125.6 | 10.62725 | 796 | 15.9 | 2.94 | 2639.5 | 7.918125 | 796 | 15.9 | 2.947 | 2083.4 | 8.3324 | 2.948667 | 2282.833 | 0.05897333 | 107.6138 | 9.130567
797 | 15.92 | 2.962 | 2124.45 | 6.375075 | 797 | 15.92 | 2.945 | 2640.9 | 13.201 | 797 | 15.92 | 2.95 | 2083.4 | 6.2502 | 2.952333 | 2282.917 | 0.05904667 | 107.6177 | 8.370542
798 | 15.94 | 2.965 | 2122.5 | 6.370425 | 798 | 15.94 | 2.948 | 2640.9 | 7.9227 | 798 | 15.94 | 2.955 | 2082.8 | 10.4155 | 2.956 | 2282.067 | 0.05912 | 107.5777 | 8.369136
799 | 15.96 | 2.969 | 2121.1 | 8.4872 | 799 | 15.96 | 2.952 | 2643.7 | 10.5692 | 799 | 15.96 | 2.958 | 2083.65 | 6.249675 | 2.959667 | 2282.817 | 0.05919333 | 107.613 | 8.368953
800 | 15.98 | 2.974 | 2120.25 | 10.60338 | 800 | 15.98 | 2.956 | 2644.25 | 10.5759 | 800 | 15.98 | 2.962 | 2083.4 | 8.3341 | 2.964 | 2282.633 | 0.05928 | 107.6044 | 9.891808
801 | 16 | 2.976 | 2118.3 | 4.23855 | 801 | 16 | 2.96 | 2645.65 | 10.5798 | 801 | 16 | 2.966 | 2083.65 | 8.3341 | 2.967333 | 2282.533 | 0.05934667 | 107.5997 | 7.608611
802 | 16.02 | 2.98 | 2117.5 | 8.4716 | 802 | 16.02 | 2.963 | 2647.05 | 7.93905 | 802 | 16.02 | 2.97 | 2083.1 | 8.3335 | 2.971 | 2282.55 | 0.05942 | 107.6004 | 8.369319
803 | 16.04 | 2.984 | 2115.25 | 8.4655 | 803 | 16.04 | 2.968 | 2649 | 13.24012 | 803 | 16.04 | 2.975 | 2082.55 | 10.41412 | 2.975667 | 2282.267 | 0.05951333 | 107.5871 | 10.65124
804 | 16.06 | 2.988 | 2114.95 | 8.4604 | 804 | 16.06 | 2.972 | 2650.95 | 10.5999 | 804 | 16.06 | 2.979 | 2083.1 | 8.3313 | 2.979667 | 2283 | 0.05959333 | 107.6217 | 9.130533
805 | 16.08 | 2.992 | 2113 | 8.4559 | 805 | 16.08 | 2.975 | 2652.9 | 7.955775 | 805 | 16.08 | 2.982 | 2082.25 | 6.248025 | 2.983 | 2282.717 | 0.05966 | 107.6083 | 7.609528
806 | 16.1 | 2.996 | 2111.35 | 8.4487 | 806 | 16.1 | 2.979 | 2654.3 | 10.6144 | 806 | 16.1 | 2.986 | 2083.1 | 8.3307 | 2.987 | 2282.917 | 0.05974 | 107.6177 | 9.131267
807 | 16.12 | 3 | 2110.2 | 8.4431 | 807 | 16.12 | 2.983 | 2655.45 | 10.6195 | 807 | 16.12 | 2.989 | 2083.1 | 6.2493 | 2.990667 | 2282.917 | 0.05981333 | 107.6177 | 8.370694
808 | 16.14 | 3.004 | 2108.55 | 8.4375 | 808 | 16.14 | 2.987 | 2657.65 | 10.6262 | 808 | 16.14 | 2.993 | 2083.4 | 8.333 | 2.994667 | 2283.2 | 0.05989333 | 107.6311 | 9.132233
809 | 16.16 | 3.007 | 2107.4 | 6.323925 | 809 | 16.16 | 2.989 | 2658.2 | 5.31585 | 809 | 16.16 | 2.997 | 2083.4 | 8.3336 | 2.997667 | 2283 | 0.05995333 | 107.6217 | 6.8493
810 | 16.18 | 3.011 | 2107.15 | 8.4291 | 810 | 16.18 | 2.993 | 2658.2 | 10.6328 | 810 | 16.18 | 3.001 | 2082.8 | 8.3324 | 3.001667 | 2282.717 | 0.06003333 | 107.6083 | 9.131433
811 | 16.2 | 3.016 | 2104.9 | 10.53012 | 811 | 16.2 | 2.997 | 2659.6 | 10.6356 | 811 | 16.2 | 3.004 | 2082.25 | 6.247575 | 3.005667 | 2282.25 | 0.06011333 | 107.5863 | 9.129933
812 | 16.22 | 3.02 | 2104.35 | 8.4185 | 812 | 16.22 | 3.002 | 2660.75 | 13.30087 | 812 | 16.22 | 3.007 | 2081.7 | 6.245925 | 3.009667 | 2282.267 | 0.06019333 | 107.5871 | 9.129033
813 | 16.24 | 3.024 | 2102.4 | 8.4135 | 813 | 16.24 | 3.005 | 2661 | 7.982625 | 813 | 16.24 | 3.011 | 2082.8 | 8.329 | 3.013333 | 2282.067 | 0.06026667 | 107.5777 | 8.367944
814 | 16.26 | 3.028 | 2101.85 | 8.4085 | 814 | 16.26 | 3.008 | 2663.55 | 7.986825 | 814 | 16.26 | 3.015 | 2082 | 8.3296 | 3.017 | 2282.467 | 0.06034 | 107.5965 | 8.368311
815 | 16.28 | 3.031 | 2100.7 | 6.303825 | 815 | 16.28 | 3.012 | 2664.1 | 10.6553 | 815 | 16.28 | 3.018 | 2081.7 | 6.24555 | 3.020333 | 2282.167 | 0.06040667 | 107.5824 | 7.607722
816 | 16.3 | 3.035 | 2099.6 | 8.4006 | 816 | 16.3 | 3.015 | 2665.5 | 7.9944 | 816 | 16.3 | 3.023 | 2082 | 10.40925 | 3.024333 | 2282.367 | 0.06048667 | 107.5918 | 9.129067
817 | 16.32 | 3.039 | 2099.05 | 8.3973 | 817 | 16.32 | 3.02 | 2666.9 | 13.331 | 817 | 16.32 | 3.025 | 2082.55 | 4.16455 | 3.028 | 2282.833 | 0.06056 | 107.6138 | 8.369533
818 | 16.34 | 3.044 | 2098.5 | 10.49387 | 818 | 16.34 | 3.024 | 2668 | 10.6698 | 818 | 16.34 | 3.029 | 2081.7 | 8.3285 | 3.032333 | 2282.733 | 0.06064667 | 107.6091 | 9.892061
819 | 16.36 | 3.047 | 2097.65 | 6.294225 | 819 | 16.36 | 3.028 | 2668.3 | 10.6726 | 819 | 16.36 | 3.033 | 2081.4 | 8.3262 | 3.036 | 2282.45 | 0.06072 | 107.5957 | 8.369503
820 | 16.38 | 3.051 | 2096.8 | 8.3889 | 820 | 16.38 | 3.032 | 2669.95 | 10.6765 | 820 | 16.38 | 3.038 | 2081.15 | 10.40637 | 3.040333 | 2282.633 | 0.06080667 | 107.6044 | 9.891014
821 | 16.4 | 3.056 | 2095.7 | 10.48125 | 821 | 16.4 | 3.035 | 2671.9 | 8.012775 | 821 | 16.4 | 3.041 | 2081.7 | 6.244275 | 3.044 | 2283.1 | 0.06088 | 107.6264 | 8.370511
822 | 16.42 | 3.06 | 2095.4 | 8.3822 | 822 | 16.42 | 3.04 | 2672.45 | 13.36087 | 822 | 16.42 | 3.045 | 2081.4 | 8.3262 | 3.048333 | 2283.083 | 0.06096667 | 107.6256 | 9.893397
823 | 16.44 | 3.063 | 2095.15 | 6.285825 | 823 | 16.44 | 3.044 | 2673.3 | 10.6915 | 823 | 16.44 | 3.049 | 2081.15 | 8.3251 | 3.052 | 2283.2 | 0.06104 | 107.6311 | 8.371519
824 | 16.46 | 3.067 | 2094.3 | 8.3789 | 824 | 16.46 | 3.048 | 2674.4 | 10.6954 | 824 | 16.46 | 3.053 | 2080.85 | 8.324 | 3.056 | 2283.183 | 0.06112 | 107.6303 | 9.132767
825 | 16.48 | 3.071 | 2092.6 | 8.3738 | 825 | 16.48 | 3.052 | 2675.55 | 10.6999 | 825 | 16.48 | 3.057 | 2081.15 | 8.324 | 3.06 | 2283.1 | 0.0612 | 107.6264 | 9.132567
826 | 16.5 | 3.074 | 2092.6 | 6.2778 | 826 | 16.5 | 3.055 | 2675.25 | 8.0262 | 826 | 16.5 | 3.061 | 2080.6 | 8.3235 | 3.063333 | 2282.817 | 0.06126667 | 107.613 | 7.609861
827 | 16.52 | 3.079 | 2090.1 | 10.45675 | 827 | 16.52 | 3.059 | 2675.55 | 10.7016 | 827 | 16.52 | 3.065 | 2080.05 | 8.3213 | 3.067667 | 2281.9 | 0.06135333 | 107.5698 | 9.890219
828 | 16.54 | 3.083 | 2090.1 | 8.3604 | 828 | 16.54 | 3.063 | 2676.65 | 10.7044 | 828 | 16.54 | 3.069 | 2080.3 | 8.3207 | 3.071667 | 2282.35 | 0.06143333 | 107.591 | 9.1285
829 | 16.56 | 3.087 | 2088.7 | 8.3576 | 829 | 16.56 | 3.067 | 2677.2 | 10.7077 | 829 | 16.56 | 3.073 | 2080.05 | 8.3207 | 3.075667 | 2281.983 | 0.06151333 | 107.5737 | 9.128667
830 | 16.58 | 3.09 | 2087.05 | 6.263625 | 830 | 16.58 | 3.071 | 2679.15 | 10.7127 | 830 | 16.58 | 3.076 | 2080.3 | 6.240525 | 3.079 | 2282.167 | 0.06158 | 107.5824 | 7.606917
831 | 16.6 | 3.094 | 2086.75 | 8.3476 | 831 | 16.6 | 3.075 | 2679.75 | 10.7178 | 831 | 16.6 | 3.08 | 2080.05 | 8.3207 | 3.083 | 2282.183 | 0.06166 | 107.5832 | 9.1287
832 | 16.62 | 3.098 | 2084.8 | 8.3431 | 832 | 16.62 | 3.079 | 2680.85 | 10.7212 | 832 | 16.62 | 3.084 | 2079.2 | 8.3185 | 3.087 | 2281.617 | 0.06174 | 107.5564 | 9.1276
833 | 16.64 | 3.101 | 2083.4 | 6.2523 | 833 | 16.64 | 3.083 | 2681.7 | 10.7251 | 833 | 16.64 | 3.088 | 2079.75 | 8.3179 | 3.090667 | 2281.617 | 0.06181333 | 107.5564 | 8.365928
834 | 16.66 | 3.105 | 2083.4 | 8.3336 | 834 | 16.66 | 3.088 | 2681.4 | 13.40775 | 834 | 16.66 | 3.092 | 2079.45 | 8.3184 | 3.095 | 2281.417 | 0.0619 | 107.547 | 9.886572
835 | 16.68 | 3.11 | 2082 | 10.4135 | 835 | 16.68 | 3.091 | 2682.5 | 8.04585 | 835 | 16.68 | 3.097 | 2079.45 | 10.39725 | 3.099333 | 2281.317 | 0.06198667 | 107.5423 | 9.885922
836 | 16.7 | 3.113 | 2080.6 | 6.2439 | 836 | 16.7 | 3.096 | 2683.35 | 13.41462 | 836 | 16.7 | 3.101 | 2079.2 | 8.3173 | 3.103333 | 2281.05 | 0.06206667 | 107.5297 | 9.124733
837 | 16.72 | 3.117 | 2079.2 | 8.3196 | 837 | 16.72 | 3.1 | 2683.35 | 10.7334 | 837 | 16.72 | 3.105 | 2079.2 | 8.3168 | 3.107333 | 2280.583 | 0.06214667 | 107.5077 | 9.123267
838 | 16.74 | 3.123 | 2078.1 | 12.4719 | 838 | 16.74 | 3.103 | 2684.5 | 8.051775 | 838 | 16.74 | 3.109 | 2078.35 | 8.3151 | 3.111667 | 2280.317 | 0.06223333 | 107.4952 | 9.88195
839 | 16.76 | 3.126 | 2076.7 | 6.2322 | 839 | 16.76 | 3.107 | 2685.05 | 10.7391 | 839 | 16.76 | 3.113 | 2078.35 | 8.3134 | 3.115333 | 2280.033 | 0.06230667 | 107.4818 | 8.360642
840 | 16.78 | 3.128 | 2075.6 | 4.1523 | 840 | 16.78 | 3.111 | 2684.75 | 10.7396 | 840 | 16.78 | 3.116 | 2077.8 | 6.234225 | 3.118333 | 2279.383 | 0.06236667 | 107.4512 | 6.839125
841 | 16.8 | 3.132 | 2073.9 | 8.299 | 841 | 16.8 | 3.115 | 2685.85 | 10.7412 | 841 | 16.8 | 3.121 | 2077.8 | 10.389 | 3.122667 | 2279.183 | 0.06245333 | 107.4417 | 9.876894
842 | 16.82 | 3.137 | 2072.25 | 10.36537 | 842 | 16.82 | 3.12 | 2685.85 | 13.42925 | 842 | 16.82 | 3.125 | 2078.05 | 8.3117 | 3.127333 | 2278.717 | 0.06254667 | 107.4197 | 10.6351
843 | 16.84 | 3.14 | 2071.4 | 6.215475 | 843 | 16.84 | 3.124 | 2687 | 10.7457 | 843 | 16.84 | 3.129 | 2076.95 | 8.31 | 3.131 | 2278.45 | 0.06262 | 107.4072 | 8.354806
844 | 16.86 | 3.143 | 2070.3 | 6.21255 | 844 | 16.86 | 3.127 | 2687.25 | 8.061375 | 844 | 16.86 | 3.132 | 2076.4 | 6.230025 | 3.134 | 2277.983 | 0.06268 | 107.3852 | 6.83465
845 | 16.88 | 3.147 | 2068.05 | 8.2767 | 845 | 16.88 | 3.132 | 2688.1 | 13.43838 | 845 | 16.88 | 3.137 | 2076.4 | 10.382 | 3.138667 | 2277.517 | 0.06277333 | 107.3632 | 10.6295
846 | 16.9 | 3.151 | 2067.2 | 8.2705 | 846 | 16.9 | 3.136 | 2688.65 | 10.7535 | 846 | 16.9 | 3.141 | 2076.95 | 8.3067 | 3.142667 | 2277.6 | 0.06285333 | 107.3671 | 9.110233
847 | 16.92 | 3.155 | 2066.65 | 8.2677 | 847 | 16.92 | 3.139 | 2688.65 | 8.06595 | 847 | 16.92 | 3.144 | 2076.4 | 6.230025 | 3.146 | 2277.233 | 0.06292 | 107.3498 | 7.591389
848 | 16.94 | 3.159 | 2065.55 | 8.2644 | 848 | 16.94 | 3.143 | 2689.2 | 10.7557 | 848 | 16.94 | 3.149 | 2075.85 | 10.38062 | 3.150333 | 2276.867 | 0.06300667 | 107.3325 | 9.867217
849 | 16.96 | 3.162 | 2063.3 | 6.193275 | 849 | 16.96 | 3.147 | 2689.2 | 10.7568 | 849 | 16.96 | 3.153 | 2075.85 | 8.3034 | 3.154 | 2276.117 | 0.06308 | 107.2972 | 8.347136
850 | 16.98 | 3.165 | 2063 | 6.18945 | 850 | 16.98 | 3.151 | 2688.65 | 10.7557 | 850 | 16.98 | 3.156 | 2075.55 | 6.2271 | 3.157333 | 2275.733 | 0.06314667 | 107.2791 | 7.586417
851 | 17 | 3.17 | 2061.6 | 10.3115 | 851 | 17 | 3.155 | 2689.2 | 10.7557 | 851 | 17 | 3.16 | 2075.3 | 8.3017 | 3.161667 | 2275.367 | 0.06323333 | 107.2618 | 9.860717
852 | 17.02 | 3.175 | 2059.65 | 10.30312 | 852 | 17.02 | 3.158 | 2689.5 | 8.06805 | 852 | 17.02 | 3.165 | 2075 | 10.37575 | 3.166 | 2274.717 | 0.06332 | 107.2312 | 9.858514
853 | 17.04 | 3.178 | 2058 | 6.176475 | 853 | 17.04 | 3.162 | 2690.6 | 10.7602 | 853 | 17.04 | 3.169 | 2074.45 | 8.2989 | 3.169667 | 2274.35 | 0.06339333 | 107.2139 | 8.339956
854 | 17.06 | 3.182 | 2057.15 | 8.2303 | 854 | 17.06 | 3.166 | 2690.35 | 10.7619 | 854 | 17.06 | 3.172 | 2074.45 | 6.22335 | 3.173333 | 2273.983 | 0.06346667 | 107.1966 | 8.338611
855 | 17.08 | 3.186 | 2055.75 | 8.2258 | 855 | 17.08 | 3.17 | 2690.6 | 10.7619 | 855 | 17.08 | 3.176 | 2073.9 | 8.2967 | 3.177333 | 2273.417 | 0.06354667 | 107.1699 | 9.0948
856 | 17.1 | 3.19 | 2055.45 | 8.2224 | 856 | 17.1 | 3.173 | 2691.45 | 8.073075 | 856 | 17.1 | 3.179 | 2073.6 | 6.22125 | 3.180667 | 2273.5 | 0.06361333 | 107.1738 | 7.578194
857 | 17.12 | 3.193 | 2053.5 | 6.163425 | 857 | 17.12 | 3.177 | 2693.15 | 10.7692 | 857 | 17.12 | 3.183 | 2073.05 | 8.2933 | 3.184333 | 2273.233 | 0.06368667 | 107.1612 | 8.335678
858 | 17.14 | 3.197 | 2052.1 | 8.2112 | 858 | 17.14 | 3.18 | 2693.4 | 8.079825 | 858 | 17.14 | 3.188 | 2072.5 | 10.36388 | 3.188333 | 2272.667 | 0.06376667 | 107.1345 | 9.0918
859 | 17.16 | 3.201 | 2051.55 | 8.2073 | 859 | 17.16 | 3.184 | 2694.25 | 10.7753 | 859 | 17.16 | 3.191 | 2071.35 | 6.215775 | 3.192 | 2272.383 | 0.06384 | 107.1212 | 8.332592
860 | 17.18 | 3.205 | 2049.35 | 8.2018 | 860 | 17.18 | 3.188 | 2694.25 | 10.777 | 860 | 17.18 | 3.194 | 2071.95 | 6.21495 | 3.195667 | 2271.85 | 0.06391333 | 107.096 | 8.331094
861 | 17.2 | 3.209 | 2048.75 | 8.1962 | 861 | 17.2 | 3.192 | 2694.25 | 10.777 | 861 | 17.2 | 3.197 | 2071.95 | 6.21585 | 3.199333 | 2271.65 | 0.06398667 | 107.0866 | 8.32975
862 | 17.22 | 3.213 | 2047.65 | 8.1928 | 862 | 17.22 | 3.196 | 2694.55 | 10.7776 | 862 | 17.22 | 3.201 | 2071.95 | 8.2878 | 3.203333 | 2271.383 | 0.06406667 | 107.074 | 9.086067
863 | 17.24 | 3.217 | 2046 | 8.1873 | 863 | 17.24 | 3.2 | 2694.25 | 10.7776 | 863 | 17.24 | 3.206 | 2071.35 | 10.35825 | 3.207667 | 2270.533 | 0.06415333 | 107.034 | 9.840819
864 | 17.26 | 3.221 | 2045.15 | 8.1823 | 864 | 17.26 | 3.203 | 2693.15 | 8.0811 | 864 | 17.26 | 3.209 | 2071.1 | 6.213675 | 3.211 | 2269.8 | 0.06422 | 106.9994 | 7.567222
865 | 17.28 | 3.225 | 2043.75 | 8.1778 | 865 | 17.28 | 3.207 | 2693.15 | 10.7726 | 865 | 17.28 | 3.212 | 2070.8 | 6.21285 | 3.214667 | 2269.233 | 0.06429333 | 106.9727 | 8.321561
866 | 17.3 | 3.229 | 2042.35 | 8.1722 | 866 | 17.3 | 3.211 | 2693.15 | 10.7726 | 866 | 17.3 | 3.217 | 2069.15 | 10.34987 | 3.219 | 2268.217 | 0.06438 | 106.9248 | 9.831142
867 | 17.32 | 3.233 | 2041.5 | 8.1677 | 867 | 17.32 | 3.215 | 2692.3 | 10.7709 | 867 | 17.32 | 3.22 | 2069.15 | 6.20745 | 3.222667 | 2267.65 | 0.06445333 | 106.898 | 8.315756
868 | 17.34 | 3.237 | 2040.1 | 8.1632 | 868 | 17.34 | 3.219 | 2692 | 10.7686 | 868 | 17.34 | 3.224 | 2069.4 | 8.2771 | 3.226667 | 2267.167 | 0.06453333 | 106.8753 | 9.069633
869 | 17.36 | 3.24 | 2037.6 | 6.11655 | 869 | 17.36 | 3.223 | 2691.75 | 10.7675 | 869 | 17.36 | 3.228 | 2068.3 | 8.2754 | 3.230333 | 2265.883 | 0.06460667 | 106.8148 | 8.310592
870 | 17.38 | 3.244 | 2037.05 | 8.1493 | 870 | 17.38 | 3.227 | 2692 | 10.7675 | 870 | 17.38 | 3.232 | 2068.3 | 8.2732 | 3.234333 | 2265.783 | 0.06468667 | 106.8101 | 9.063333
871 | 17.4 | 3.248 | 2035.65 | 8.1454 | 871 | 17.4 | 3.231 | 2691.75 | 10.7675 | 871 | 17.4 | 3.236 | 2067.75 | 8.2721 | 3.238333 | 2265.05 | 0.06476667 | 106.7755 | 9.061667
872 | 17.42 | 3.252 | 2034.25 | 8.1398 | 872 | 17.42 | 3.235 | 2692.6 | 10.7687 | 872 | 17.42 | 3.239 | 2066.35 | 6.20115 | 3.242 | 2264.4 | 0.06484 | 106.7448 | 8.303992
873 | 17.44 | 3.256 | 2032.85 | 8.1342 | 873 | 17.44 | 3.238 | 2691.45 | 8.076075 | 873 | 17.44 | 3.243 | 2066.35 | 8.2654 | 3.245667 | 2263.55 | 0.06491333 | 106.7048 | 8.301242
874 | 17.46 | 3.26 | 2031.45 | 8.1286 | 874 | 17.46 | 3.242 | 2691.45 | 10.7658 | 874 | 17.46 | 3.247 | 2065.8 | 8.2643 | 3.249667 | 2262.9 | 0.06499333 | 106.6741 | 9.0529
875 | 17.48 | 3.265 | 2029.5 | 10.15238 | 875 | 17.48 | 3.246 | 2692.3 | 10.7675 | 875 | 17.48 | 3.251 | 2066.6 | 8.2648 | 3.254 | 2262.8 | 0.06508 | 106.6694 | 9.805683
876 | 17.5 | 3.267 | 2028.1 | 4.0576 | 876 | 17.5 | 3.251 | 2692 | 13.46075 | 876 | 17.5 | 3.255 | 2065.5 | 8.2642 | 3.257667 | 2261.867 | 0.06515333 | 106.6254 | 8.295222
877 | 17.52 | 3.271 | 2026.15 | 8.1085 | 877 | 17.52 | 3.255 | 2692 | 10.768 | 877 | 17.52 | 3.259 | 2065.2 | 8.2614 | 3.261667 | 2261.117 | 0.06523333 | 106.5901 | 9.045967
878 | 17.54 | 3.276 | 2025.3 | 10.12862 | 878 | 17.54 | 3.259 | 2693.4 | 10.7708 | 878 | 17.54 | 3.263 | 2065.2 | 8.2608 | 3.266 | 2261.3 | 0.06532 | 106.5987 | 9.798569
879 | 17.56 | 3.278 | 2022.5 | 4.0478 | 879 | 17.56 | 3.263 | 2693.15 | 10.7731 | 879 | 17.56 | 3.268 | 2064.65 | 10.32462 | 3.269667 | 2260.1 | 0.06539333 | 106.5421 | 8.289233
880 | 17.58 | 3.283 | 2021.4 | 10.10975 | 880 | 17.58 | 3.266 | 2693.15 | 8.07945 | 880 | 17.58 | 3.272 | 2063.25 | 8.2558 | 3.273667 | 2259.267 | 0.06547333 | 106.5029 | 9.038733
881 | 17.6 | 3.287 | 2019.45 | 8.0817 | 881 | 17.6 | 3.27 | 2693.4 | 10.7731 | 881 | 17.6 | 3.276 | 2063 | 8.2525 | 3.277667 | 2258.617 | 0.06555333 | 106.4722 | 9.035767
882 | 17.62 | 3.291 | 2017.5 | 8.0739 | 882 | 17.62 | 3.274 | 2693.15 | 10.7731 | 882 | 17.62 | 3.279 | 2062.15 | 6.187725 | 3.281333 | 2257.6 | 0.06562667 | 106.4243 | 8.279731
883 | 17.64 | 3.294 | 2015.55 | 6.049575 | 883 | 17.64 | 3.278 | 2693.4 | 10.7731 | 883 | 17.64 | 3.283 | 2062.45 | 8.2492 | 3.285 | 2257.133 | 0.0657 | 106.4023 | 8.277011
884 | 17.66 | 3.297 | 2013.85 | 6.0441 | 884 | 17.66 | 3.282 | 2693.95 | 10.7747 | 884 | 17.66 | 3.287 | 2061.3 | 8.2475 | 3.288667 | 2256.367 | 0.06577333 | 106.3661 | 8.27475
885 | 17.68 | 3.302 | 2012.2 | 10.06512 | 885 | 17.68 | 3.286 | 2694.25 | 10.7764 | 885 | 17.68 | 3.291 | 2060.75 | 8.2441 | 3.293 | 2255.733 | 0.06586 | 106.3363 | 9.776217
886 | 17.7 | 3.306 | 2010.2 | 8.0448 | 886 | 17.7 | 3.289 | 2694.55 | 8.0832 | 886 | 17.7 | 3.295 | 2059.9 | 8.2413 | 3.296667 | 2254.883 | 0.06593333 | 106.2962 | 8.269464
887 | 17.72 | 3.309 | 2008.85 | 6.028575 | 887 | 17.72 | 3.294 | 2694.55 | 13.47275 | 887 | 17.72 | 3.299 | 2060.2 | 8.2402 | 3.300667 | 2254.533 | 0.06601333 | 106.2797 | 9.018833
888 | 17.74 | 3.313 | 2006.85 | 8.0314 | 888 | 17.74 | 3.298 | 2694.55 | 10.7782 | 888 | 17.74 | 3.303 | 2059.35 | 8.2391 | 3.304667 | 2253.583 | 0.06609333 | 106.2349 | 9.016233
889 | 17.76 | 3.317 | 2005.45 | 8.0246 | 889 | 17.76 | 3.303 | 2695.1 | 13.47412 | 889 | 17.76 | 3.308 | 2058.5 | 10.29462 | 3.309333 | 2253.017 | 0.06618667 | 106.2082 | 10.5154
890 | 17.78 | 3.32 | 2003.5 | 6.013425 | 890 | 17.78 | 3.307 | 2694.55 | 10.7793 | 890 | 17.78 | 3.311 | 2058.5 | 6.1755 | 3.312667 | 2252.183 | 0.06625333 | 106.1689 | 7.508667
891 | 17.8 | 3.324 | 2002.1 | 8.0112 | 891 | 17.8 | 3.31 | 2693.4 | 8.081925 | 891 | 17.8 | 3.315 | 2057.4 | 8.2318 | 3.316333 | 2250.967 | 0.06632667 | 106.1116 | 8.255775
892 | 17.82 | 3.328 | 1999.9 | 8.004 | 892 | 17.82 | 3.314 | 2692.85 | 10.7725 | 892 | 17.82 | 3.32 | 2056.85 | 10.28562 | 3.320667 | 2249.867 | 0.06641333 | 106.0597 | 9.751806
893 | 17.84 | 3.332 | 1997.1 | 7.994 | 893 | 17.84 | 3.319 | 2692.85 | 13.46425 | 893 | 17.84 | 3.324 | 2056.85 | 8.2274 | 3.325 | 2248.933 | 0.0665 | 106.0157 | 9.7474
894 | 17.86 | 3.335 | 1995.4 | 5.98875 | 894 | 17.86 | 3.322 | 2692 | 8.077275 | 894 | 17.86 | 3.328 | 2055.75 | 8.2252 | 3.328333 | 2247.717 | 0.06656667 | 105.9584 | 7.494417
895 | 17.88 | 3.34 | 1993.2 | 9.9715 | 895 | 17.88 | 3.326 | 2691.45 | 10.7669 | 895 | 17.88 | 3.332 | 2054.9 | 8.2213 | 3.332667 | 2246.517 | 0.06665333 | 105.9018 | 9.737506
896 | 17.9 | 3.343 | 1990.4 | 5.9754 | 896 | 17.9 | 3.33 | 2691.45 | 10.7658 | 896 | 17.9 | 3.336 | 2054.6 | 8.219 | 3.336333 | 2245.483 | 0.06672667 | 105.8531 | 8.235333
897 | 17.92 | 3.346 | 1988.45 | 5.968275 | 897 | 17.92 | 3.333 | 2691.2 | 8.073975 | 897 | 17.92 | 3.34 | 2053.5 | 8.2162 | 3.339667 | 2244.383 | 0.06679333 | 105.8012 | 7.483111
898 | 17.94 | 3.351 | 1986.75 | 9.938 | 898 | 17.94 | 3.337 | 2692.6 | 10.7676 | 898 | 17.94 | 3.344 | 2053.2 | 8.2134 | 3.344 | 2244.183 | 0.06688 | 105.7918 | 9.725228
899 | 17.96 | 3.355 | 1984.25 | 7.942 | 899 | 17.96 | 3.341 | 2693.4 | 10.772 | 899 | 17.96 | 3.348 | 2052.35 | 8.2111 | 3.348 | 2243.333 | 0.06696 | 105.7517 | 8.975033
900 | 17.98 | 3.358 | 1982 | 5.949375 | 900 | 17.98 | 3.346 | 2694.55 | 13.46987 | 900 | 17.98 | 3.352 | 2052.1 | 8.2089 | 3.352 | 2242.883 | 0.06704 | 105.7305 | 8.972433
901 | 18 | 3.363 | 1980.05 | 9.905125 | 901 | 18 | 3.349 | 2693.95 | 8.08275 | 901 | 18 | 3.355 | 2051.8 | 6.15585 | 3.355667 | 2241.933 | 0.06711333 | 105.6858 | 8.222164
902 | 18.02 | 3.366 | 1977.25 | 5.93595 | 902 | 18.02 | 3.352 | 2693.95 | 8.08185 | 902 | 18.02 | 3.36 | 2051.25 | 10.25762 | 3.359333 | 2240.817 | 0.06718667 | 105.6331 | 8.218375
903 | 18.04 | 3.369 | 1975.6 | 5.929275 | 903 | 18.04 | 3.355 | 2694.25 | 8.0823 | 903 | 18.04 | 3.364 | 2050.15 | 8.2028 | 3.362667 | 2240 | 0.06725333 | 105.5946 | 7.468028
904 | 18.06 | 3.373 | 1972.8 | 7.8968 | 904 | 18.06 | 3.36 | 2692.85 | 13.46775 | 904 | 18.06 | 3.366 | 2049.6 | 4.09975 | 3.366333 | 2238.417 | 0.06732667 | 105.52 | 8.210431
905 | 18.08 | 3.378 | 1970 | 9.857 | 905 | 18.08 | 3.364 | 2693.4 | 10.7725 | 905 | 18.08 | 3.37 | 2049 | 8.1972 | 3.370667 | 2237.467 | 0.06741333 | 105.4752 | 9.697747
906 | 18.1 | 3.382 | 1966.95 | 7.8739 | 906 | 18.1 | 3.368 | 2693.4 | 10.7736 | 906 | 18.1 | 3.375 | 2047.9 | 10.24225 | 3.375 | 2236.083 | 0.0675 | 105.41 | 9.692692
907 | 18.12 | 3.386 | 1964.4 | 7.8627 | 907 | 18.12 | 3.371 | 2692.6 | 8.079 | 907 | 18.12 | 3.378 | 2047.35 | 6.142875 | 3.378333 | 2234.783 | 0.06756667 | 105.3487 | 7.451444
908 | 18.14 | 3.39 | 1961.35 | 7.8515 | 908 | 18.14 | 3.374 | 2693.15 | 8.078625 | 908 | 18.14 | 3.381 | 2046.8 | 6.141225 | 3.381667 | 2233.767 | 0.06763333 | 105.3008 | 7.447583
909 | 18.16 | 3.394 | 1959.1 | 7.8409 | 909 | 18.16 | 3.378 | 2692.3 | 10.7709 | 909 | 18.16 | 3.386 | 2046.25 | 10.23263 | 3.386 | 2232.55 | 0.06772 | 105.2434 | 9.677019
910 | 18.18 | 3.396 | 1956.05 | 3.91515 | 910 | 18.18 | 3.382 | 2692 | 10.7686 | 910 | 18.18 | 3.388 | 2045.1 | 4.09135 | 3.388667 | 2231.05 | 0.06777333 | 105.1727 | 5.951467
911 | 18.2 | 3.402 | 1954.1 | 11.73045 | 911 | 18.2 | 3.386 | 2691.75 | 10.7675 | 911 | 18.2 | 3.392 | 2044.55 | 8.1793 | 3.393333 | 2230.133 | 0.06786667 | 105.1295 | 10.40943
912 | 18.22 | 3.406 | 1951.85 | 7.8119 | 912 | 18.22 | 3.39 | 2692.85 | 10.7692 | 912 | 18.22 | 3.396 | 2043.15 | 8.1754 | 3.397333 | 2229.283 | 0.06794667 | 105.0894 | 8.918833
913 | 18.24 | 3.41 | 1949.35 | 7.8024 | 913 | 18.24 | 3.394 | 2692 | 10.7697 | 913 | 18.24 | 3.4 | 2042.3 | 8.1709 | 3.401333 | 2227.883 | 0.06802667 | 105.0234 | 8.914333
914 | 18.26 | 3.413 | 1947.4 | 5.845125 | 914 | 18.26 | 3.397 | 2692.3 | 8.07645 | 914 | 18.26 | 3.403 | 2040.9 | 6.1248 | 3.404333 | 2226.867 | 0.06808667 | 104.9755 | 6.682125
915 | 18.28 | 3.417 | 1943.45 | 7.7817 | 915 | 18.28 | 3.402 | 2692 | 13.46075 | 915 | 18.28 | 3.407 | 2041.2 | 8.1642 | 3.408667 | 2225.55 | 0.06817333 | 104.9134 | 9.646903
916 | 18.3 | 3.422 | 1942.35 | 9.7145 | 916 | 18.3 | 3.406 | 2691.75 | 10.7675 | 916 | 18.3 | 3.411 | 2040.65 | 8.1637 | 3.413 | 2224.917 | 0.06826 | 104.8836 | 9.642678
917 | 18.32 | 3.425 | 1939.55 | 5.82285 | 917 | 18.32 | 3.41 | 2691.45 | 10.7664 | 917 | 18.32 | 3.415 | 2039.8 | 8.1609 | 3.416667 | 2223.6 | 0.06833333 | 104.8215 | 8.155614
918 | 18.34 | 3.428 | 1936.5 | 5.814075 | 918 | 18.34 | 3.414 | 2691.75 | 10.7664 | 918 | 18.34 | 3.419 | 2038.95 | 8.1575 | 3.420333 | 2222.4 | 0.06840667 | 104.7649 | 8.151
919 | 18.36 | 3.432 | 1933.4 | 7.7398 | 919 | 18.36 | 3.418 | 2691.75 | 10.767 | 919 | 18.36 | 3.423 | 2038.7 | 8.1553 | 3.424333 | 2221.283 | 0.06848667 | 104.7123 | 8.887367
920 | 18.38 | 3.437 | 1931.45 | 9.662125 | 920 | 18.38 | 3.421 | 2690.35 | 8.07315 | 920 | 18.38 | 3.428 | 2037 | 10.18925 | 3.428667 | 2219.6 | 0.06857333 | 104.6329 | 9.621914
921 | 18.4 | 3.441 | 1927.85 | 7.7186 | 921 | 18.4 | 3.425 | 2691.2 | 10.7631 | 921 | 18.4 | 3.431 | 2035.9 | 6.10935 | 3.432333 | 2218.317 | 0.06864667 | 104.5725 | 8.136181
922 | 18.42 | 3.446 | 1925.85 | 9.63425 | 922 | 18.42 | 3.429 | 2691.45 | 10.7653 | 922 | 18.42 | 3.435 | 2035.05 | 8.1419 | 3.436667 | 2217.45 | 0.06873333 | 104.5316 | 9.610828
923 | 18.44 | 3.449 | 1922.5 | 5.772525 | 923 | 18.44 | 3.433 | 2691.45 | 10.7658 | 923 | 18.44 | 3.439 | 2033.95 | 8.138 | 3.440333 | 2215.967 | 0.06880667 | 104.4617 | 8.127931
924 | 18.46 | 3.452 | 1918.9 | 5.7621 | 924 | 18.46 | 3.437 | 2692 | 10.7669 | 924 | 18.46 | 3.443 | 2033.4 | 8.1347 | 3.444 | 2214.767 | 0.06888 | 104.4051 | 8.123011
925 | 18.48 | 3.457 | 1917.2 | 9.59025 | 925 | 18.48 | 3.441 | 2691.75 | 10.7675 | 925 | 18.48 | 3.446 | 2033.1 | 6.09975 | 3.448 | 2214.017 | 0.06896 | 104.3697 | 8.857567
926 | 18.5 | 3.46 | 1913 | 5.7453 | 926 | 18.5 | 3.445 | 2691.75 | 10.767 | 926 | 18.5 | 3.451 | 2031.7 | 10.162 | 3.452 | 2212.15 | 0.06904 | 104.2818 | 8.852333
927 | 18.52 | 3.464 | 1910.25 | 7.6465 | 927 | 18.52 | 3.449 | 2690.35 | 10.7642 | 927 | 18.52 | 3.455 | 2030.85 | 8.1251 | 3.456 | 2210.483 | 0.06912 | 104.2032 | 8.845267
928 | 18.54 | 3.467 | 1909.1 | 5.729025 | 928 | 18.54 | 3.452 | 2689.2 | 8.069325 | 928 | 18.54 | 3.459 | 2029.2 | 8.1201 | 3.459333 | 2209.167 | 0.06918667 | 104.1411 | 7.366083
929 | 18.56 | 3.472 | 1904.9 | 9.535 | 929 | 18.56 | 3.456 | 2688.4 | 10.7552 | 929 | 18.56 | 3.463 | 2028.35 | 8.1151 | 3.463667 | 2207.217 | 0.06927333 | 104.0492 | 9.568831
930 | 18.58 | 3.475 | 1902.15 | 5.710575 | 930 | 18.58 | 3.46 | 2687.55 | 10.7519 | 930 | 18.58 | 3.466 | 2028.35 | 6.08505 | 3.467 | 2206.017 | 0.06934 | 103.9926 | 7.355389
931 | 18.6 | 3.479 | 1898.5 | 7.6013 | 931 | 18.6 | 3.464 | 2686.45 | 10.748 | 931 | 18.6 | 3.471 | 2026.7 | 10.13762 | 3.471333 | 2203.883 | 0.06942667 | 103.8921 | 9.554783
932 | 18.62 | 3.484 | 1894.6 | 9.48275 | 932 | 18.62 | 3.468 | 2686.7 | 10.7463 | 932 | 18.62 | 3.475 | 2026.1 | 8.1056 | 3.475667 | 2202.467 | 0.06951333 | 103.8253 | 9.547092
933 | 18.64 | 3.487 | 1890.95 | 5.678325 | 933 | 18.64 | 3.473 | 2685.85 | 13.43137 | 933 | 18.64 | 3.479 | 2025.3 | 8.1028 | 3.479667 | 2200.7 | 0.06959333 | 103.742 | 8.806333
934 | 18.66 | 3.491 | 1887.35 | 7.5566 | 934 | 18.66 | 3.477 | 2684.2 | 10.7401 | 934 | 18.66 | 3.483 | 2023.6 | 8.0978 | 3.483667 | 2198.383 | 0.06967333 | 103.6328 | 8.798167
935 | 18.68 | 3.494 | 1882.85 | 5.6553 | 935 | 18.68 | 3.481 | 2684.75 | 10.7379 | 935 | 18.68 | 3.487 | 2022.2 | 8.0916 | 3.487333 | 2196.6 | 0.06974667 | 103.5487 | 8.057469
936 | 18.7 | 3.498 | 1878.65 | 7.523 | 936 | 18.7 | 3.486 | 2683.1 | 13.41963 | 936 | 18.7 | 3.491 | 2021.1 | 8.0866 | 3.491667 | 2194.283 | 0.06983333 | 103.4395 | 9.513581
937 | 18.72 | 3.501 | 1875.6 | 5.631375 | 937 | 18.72 | 3.49 | 2682.8 | 10.7318 | 937 | 18.72 | 3.496 | 2020.25 | 10.10337 | 3.495667 | 2192.883 | 0.06991333 | 103.3735 | 8.774333
938 | 18.74 | 3.505 | 1871.1 | 7.4934 | 938 | 18.74 | 3.491 | 2681.7 | 2.68225 | 938 | 18.74 | 3.499 | 2018.85 | 6.05865 | 3.498333 | 2190.55 | 0.06996667 | 103.2635 | 5.844578
939 | 18.76 | 3.509 | 1867.5 | 7.4772 | 939 | 18.76 | 3.496 | 2682.5 | 13.4105 | 939 | 18.76 | 3.503 | 2018.6 | 8.0749 | 3.502667 | 2189.533 | 0.07005333 | 103.2156 | 9.490181
940 | 18.78 | 3.513 | 1863.6 | 7.4622 | 940 | 18.78 | 3.502 | 2681.1 | 16.0908 | 940 | 18.78 | 3.508 | 2016.9 | 10.08875 | 3.507667 | 2187.2 | 0.07015333 | 103.1056 | 10.94183
941 | 18.8 | 3.516 | 1859.65 | 5.584875 | 941 | 18.8 | 3.504 | 2680.85 | 5.36195 | 941 | 18.8 | 3.511 | 2015.5 | 6.0486 | 3.510333 | 2185.333 | 0.07020667 | 103.0176 | 5.830044
942 | 18.82 | 3.52 | 1855.2 | 7.4297 | 942 | 18.82 | 3.508 | 2680 | 10.7217 | 942 | 18.82 | 3.514 | 2014.95 | 6.045675 | 3.514 | 2183.383 | 0.07028 | 102.9257 | 8.009314
943 | 18.84 | 3.524 | 1851 | 7.4124 | 943 | 18.84 | 3.512 | 2678.6 | 10.7172 | 943 | 18.84 | 3.519 | 2013.55 | 10.07125 | 3.518333 | 2181.05 | 0.07036667 | 102.8157 | 9.456272
944 | 18.86 | 3.527 | 1846.55 | 5.546325 | 944 | 18.86 | 3.517 | 2678.35 | 13.39237 | 944 | 18.86 | 3.523 | 2012.15 | 8.0514 | 3.522333 | 2179.017 | 0.07044667 | 102.7198 | 8.720133
945 | 18.88 | 3.532 | 1841.8 | 9.220875 | 945 | 18.88 | 3.52 | 2677.75 | 8.03415 | 945 | 18.88 | 3.527 | 2011.05 | 8.0464 | 3.526333 | 2176.867 | 0.07052667 | 102.6185 | 8.711767
946 | 18.9 | 3.536 | 1837.05 | 7.3577 | 946 | 18.9 | 3.523 | 2677.75 | 8.03325 | 946 | 18.9 | 3.532 | 2009.65 | 10.05175 | 3.530333 | 2174.817 | 0.07060667 | 102.5218 | 8.703367
947 | 18.92 | 3.54 | 1831.75 | 7.3376 | 947 | 18.92 | 3.527 | 2677.2 | 10.7099 | 947 | 18.92 | 3.536 | 2008.25 | 8.0358 | 3.534333 | 2172.4 | 0.07068667 | 102.4079 | 8.694433
948 | 18.94 | 3.544 | 1827.25 | 7.318 | 948 | 18.94 | 3.532 | 2676.95 | 13.38537 | 948 | 18.94 | 3.539 | 2007.15 | 6.0231 | 3.538333 | 2170.45 | 0.07076667 | 102.316 | 8.6857
949 | 18.96 | 3.548 | 1821.7 | 7.2979 | 949 | 18.96 | 3.535 | 2676.1 | 8.029575 | 949 | 18.96 | 3.544 | 2005.45 | 10.0315 | 3.542333 | 2167.75 | 0.07084667 | 102.1887 | 8.6764
950 | 18.98 | 3.552 | 1817.2 | 7.2778 | 950 | 18.98 | 3.538 | 2675.8 | 8.02785 | 950 | 18.98 | 3.548 | 2004.6 | 8.0201 | 3.546 | 2165.867 | 0.07092 | 102.0999 | 7.944964
951 | 19 | 3.555 | 1812.2 | 5.4441 | 951 | 19 | 3.541 | 2676.1 | 8.02785 | 951 | 19 | 3.55 | 2002.95 | 4.00755 | 3.548667 | 2163.75 | 0.07097333 | 102.0002 | 5.772822
952 | 19.02 | 3.559 | 1806.3 | 7.237 | 952 | 19.02 | 3.545 | 2675.8 | 10.7038 | 952 | 19.02 | 3.554 | 2001.55 | 8.009 | 3.552667 | 2161.217 | 0.07105333 | 101.8807 | 8.649933
953 | 19.04 | 3.564 | 1801 | 9.01825 | 953 | 19.04 | 3.55 | 2676.95 | 13.38187 | 953 | 19.04 | 3.558 | 2000.15 | 8.0034 | 3.557333 | 2159.367 | 0.07114667 | 101.7935 | 10.08136
954 | 19.06 | 3.567 | 1795.7 | 5.39505 | 954 | 19.06 | 3.554 | 2675.55 | 10.705 | 954 | 19.06 | 3.562 | 1999.05 | 7.9984 | 3.561 | 2156.767 | 0.07122 | 101.671 | 7.912911
955 | 19.08 | 3.571 | 1790.4 | 7.1722 | 955 | 19.08 | 3.557 | 2676.4 | 8.027925 | 955 | 19.08 | 3.564 | 1998.2 | 3.99725 | 3.564 | 2155 | 0.07128 | 101.5877 | 6.46765
956 | 19.1 | 3.575 | 1784.55 | 7.1499 | 956 | 19.1 | 3.561 | 2676.4 | 10.7056 | 956 | 19.1 | 3.568 | 1996.8 | 7.99 | 3.568 | 2152.583 | 0.07136 | 101.4738 | 8.615167
957 | 19.12 | 3.579 | 1778.65 | 7.1264 | 957 | 19.12 | 3.565 | 2675.25 | 10.7033 | 957 | 19.12 | 3.573 | 1995.4 | 9.9805 | 3.572333 | 2149.767 | 0.07144667 | 101.341 | 9.321758
958 | 19.14 | 3.583 | 1772.8 | 7.1029 | 958 | 19.14 | 3.569 | 2674.4 | 10.6993 | 958 | 19.14 | 3.577 | 1994.55 | 7.9799 | 3.576333 | 2147.25 | 0.07152667 | 101.2223 | 8.594033
959 | 19.16 | 3.588 | 1766.65 | 8.848625 | 959 | 19.16 | 3.573 | 2674.15 | 10.6971 | 959 | 19.16 | 3.58 | 1993.15 | 5.98155 | 3.580333 | 2144.65 | 0.07160667 | 101.0998 | 8.5838
960 | 19.18 | 3.591 | 1760.25 | 5.29035 | 960 | 19.18 | 3.577 | 2673.3 | 10.6949 | 960 | 19.18 | 3.583 | 1990.95 | 5.97615 | 3.583667 | 2141.5 | 0.07167333 | 100.9513 | 7.143583
961 | 19.2 | 3.595 | 1753.25 | 7.027 | 961 | 19.2 | 3.58 | 2673.3 | 8.0199 | 961 | 19.2 | 3.587 | 1989.25 | 7.9604 | 3.587333 | 2138.6 | 0.07174667 | 100.8146 | 7.84685
962 | 19.22 | 3.6 | 1746 | 8.748125 | 962 | 19.22 | 3.584 | 2673 | 10.6926 | 962 | 19.22 | 3.591 | 1988.15 | 7.9548 | 3.591667 | 2135.717 | 0.07183333 | 100.6786 | 9.261019
963 | 19.24 | 3.604 | 1739.55 | 6.9711 | 963 | 19.24 | 3.589 | 2671.9 | 13.36225 | 963 | 19.24 | 3.595 | 1986.75 | 7.9498 | 3.596 | 2132.733 | 0.07192 | 100.538 | 9.248308
964 | 19.26 | 3.607 | 1733.15 | 5.20905 | 964 | 19.26 | 3.592 | 2671.9 | 8.0157 | 964 | 19.26 | 3.599 | 1984.5 | 7.9425 | 3.599333 | 2129.85 | 0.07198667 | 100.4021 | 7.104306
965 | 19.28 | 3.611 | 1725.05 | 6.9164 | 965 | 19.28 | 3.596 | 2671.05 | 10.6859 | 965 | 19.28 | 3.603 | 1983.1 | 7.9352 | 3.603333 | 2126.4 | 0.07206667 | 100.2395 | 8.5125
966 | 19.3 | 3.615 | 1717.5 | 6.8851 | 966 | 19.3 | 3.601 | 2671.35 | 13.356 | 966 | 19.3 | 3.607 | 1982.25 | 7.9307 | 3.607667 | 2123.7 | 0.07215333 | 100.1122 | 9.20855
967 | 19.32 | 3.619 | 1709.95 | 6.8549 | 967 | 19.32 | 3.604 | 2670.25 | 8.0124 | 967 | 19.32 | 3.611 | 1979.45 | 7.9234 | 3.611333 | 2119.883 | 0.07222667 | 99.93226 | 7.779903
968 | 19.34 | 3.623 | 1701.85 | 6.8236 | 968 | 19.34 | 3.607 | 2669.95 | 8.0103 | 968 | 19.34 | 3.614 | 1978.1 | 5.936325 | 3.614667 | 2116.633 | 0.07229333 | 99.77905 | 7.060861
969 | 19.36 | 3.627 | 1694.9 | 6.7935 | 969 | 19.36 | 3.612 | 2670.25 | 13.3505 | 969 | 19.36 | 3.618 | 1976.95 | 7.9101 | 3.619 | 2114.033 | 0.07238 | 99.65649 | 9.166444
970 | 19.38 | 3.631 | 1686.2 | 6.7622 | 970 | 19.38 | 3.617 | 2668.3 | 13.34637 | 970 | 19.38 | 3.623 | 1974.7 | 9.879125 | 3.623667 | 2109.733 | 0.07247333 | 99.45378 | 9.855456
971 | 19.4 | 3.635 | 1677.3 | 6.727 | 971 | 19.4 | 3.62 | 2668 | 8.00445 | 971 | 19.4 | 3.627 | 1973.35 | 7.8961 | 3.627333 | 2106.217 | 0.07254667 | 99.28801 | 7.729242
972 | 19.42 | 3.641 | 1668.6 | 10.0377 | 972 | 19.42 | 3.624 | 2667.45 | 10.6709 | 972 | 19.42 | 3.631 | 1972.2 | 7.8911 | 3.632 | 2102.75 | 0.07264 | 99.12459 | 9.820922
973 | 19.44 | 3.644 | 1658.85 | 4.991175 | 973 | 19.44 | 3.629 | 2666.3 | 13.33437 | 973 | 19.44 | 3.635 | 1970.25 | 7.8849 | 3.636 | 2098.467 | 0.07272 | 98.92267 | 8.402433
974 | 19.46 | 3.647 | 1649.05 | 4.96185 | 974 | 19.46 | 3.632 | 2665.75 | 7.998075 | 974 | 19.46 | 3.64 | 1968 | 9.845625 | 3.639667 | 2094.267 | 0.07279333 | 98.72468 | 7.686678
975 | 19.48 | 3.652 | 1638.75 | 8.2195 | 975 | 19.48 | 3.636 | 2665.2 | 10.6619 | 975 | 19.48 | 3.644 | 1966.6 | 7.8692 | 3.644 | 2090.183 | 0.07288 | 98.53219 | 9.066308
976 | 19.5 | 3.655 | 1627.85 | 4.8999 | 976 | 19.5 | 3.64 | 2664.35 | 10.6591 | 976 | 19.5 | 3.647 | 1964.4 | 5.8965 | 3.647333 | 2085.533 | 0.07294667 | 98.31298 | 6.959528
977 | 19.52 | 3.659 | 1617.25 | 6.4902 | 977 | 19.52 | 3.643 | 2663.8 | 7.992225 | 977 | 19.52 | 3.65 | 1963 | 5.8911 | 3.650667 | 2081.35 | 0.07301333 | 98.11578 | 6.944806
978 | 19.54 | 3.662 | 1604.65 | 4.83285 | 978 | 19.54 | 3.648 | 2664.1 | 13.31975 | 978 | 19.54 | 3.655 | 1960.75 | 9.809375 | 3.655 | 2076.5 | 0.0731 | 97.88715 | 9.008675
979 | 19.56 | 3.668 | 1592.95 | 9.5928 | 979 | 19.56 | 3.651 | 2663.25 | 7.991025 | 979 | 19.56 | 3.659 | 1959.1 | 7.8397 | 3.659333 | 2071.767 | 0.07318667 | 97.66402 | 8.987911
980 | 19.58 | 3.671 | 1579.25 | 4.7583 | 980 | 19.58 | 3.655 | 2662.15 | 10.6508 | 980 | 19.58 | 3.664 | 1956.55 | 9.789125 | 3.663333 | 2065.983 | 0.07326667 | 97.39139 | 8.2755
981 | 19.6 | 3.673 | 1565 | 3.14425 | 981 | 19.6 | 3.659 | 2661 | 10.6463 | 981 | 19.6 | 3.667 | 1954.9 | 5.867175 | 3.666333 | 2060.3 | 0.07332667 | 97.12347 | 6.189425
982 | 19.62 | 3.678 | 1549.35 | 7.785875 | 982 | 19.62 | 3.663 | 2659.35 | 10.6407 | 982 | 19.62 | 3.672 | 1953.2 | 9.77025 | 3.671 | 2053.967 | 0.07342 | 96.82492 | 9.599956
983 | 19.64 | 3.682 | 1531.2 | 6.1611 | 983 | 19.64 | 3.668 | 2659.35 | 13.29675 | 983 | 19.64 | 3.677 | 1950.4 | 9.759 | 3.675667 | 2046.983 | 0.07351333 | 96.49572 | 9.568883
984 | 19.66 | 3.685 | 1510.55 | 4.562625 | 984 | 19.66 | 3.672 | 2658.2 | 10.6351 | 984 | 19.66 | 3.679 | 1949.3 | 3.8997 | 3.678667 | 2039.35 | 0.07357333 | 96.13588 | 6.1295
985 | 19.68 | 3.69 | 1483.15 | 7.48425 | 985 | 19.68 | 3.676 | 2657.1 | 10.6306 | 985 | 19.68 | 3.683 | 1946.8 | 7.7922 | 3.683 | 2029.017 | 0.07366 | 95.64876 | 8.814794
986 | 19.7 | 3.695 | 1446.85 | 7.325 | 986 | 19.7 | 3.68 | 2656.8 | 10.6278 | 986 | 19.7 | 3.688 | 1944.85 | 9.729125 | 3.687667 | 2016.167 | 0.07375333 | 95.04301 | 9.438761
987 | 19.72 | 3.698 | 1387.9 | 4.252125 | 987 | 19.72 | 3.685 | 2656 | 13.282 | 987 | 19.72 | 3.692 | 1942.6 | 7.7749 | 3.691667 | 1995.5 | 0.07383333 | 94.06877 | 8.023333
988 | 19.74 | 3.703 | 1292.4 | 6.70075 | 988 | 19.74 | 3.687 | 2654.3 | 5.3103 | 988 | 19.74 | 3.695 | 1939.8 | 5.8236 | 3.695 | 1962.167 | 0.0739 | 92.49742 | 6.596111
989 | 19.76 | 3.709 | 1155.25 | 7.34295 | 989 | 19.76 | 3.69 | 2652.9 | 7.9608 | 989 | 19.76 | 3.7 | 1937.6 | 9.6935 | 3.699667 | 1915.25 | 0.07399333 | 90.28575 | 9.047306
990 | 19.78 | 3.715 | 1006.65 | 6.4857 | 990 | 19.78 | 3.696 | 2652.35 | 15.91575 | 990 | 19.78 | 3.704 | 1935.35 | 7.7459 | 3.705 | 1864.783 | 0.0741 | 87.90673 | 10.08009
991 | 19.8 | 3.719 | 898.55 | 3.8104 | 991 | 19.8 | 3.7 | 2651.8 | 10.6083 | 991 | 19.8 | 3.707 | 1932.55 | 5.80185 | 3.708667 | 1827.633 | 0.07417333 | 86.15546 | 6.769431
992 | 19.82 | 3.726 | 849.65 | 6.1187 | 992 | 19.82 | 3.703 | 2652.1 | 7.95585 | 992 | 19.82 | 3.711 | 1930.6 | 7.7263 | 3.713333 | 1810.783 | 0.07426667 | 85.36114 | 8.489639
Počet údajů: 992 |  |  |  |  | 993 | 19.84 | 3.707 | 2652.35 | 10.6089 | 993 | 19.84 | 3.716 | 1928.65 | 9.648125
*** |  |  |  |  | 994 | 19.86 | 3.711 | 2651.5 | 10.6077 | 994 | 19.86 | 3.719 | 1925.55 | 5.7813
[5 empty] | 995 | 19.88 | 3.715 | 2651.8 | 10.6066 | 995 | 19.88 | 3.722 | 1924.15 | 5.77455
[5 empty] | 996 | 19.9 | 3.719 | 2651.5 | 10.6066 | 996 | 19.9 | 3.727 | 1921.4 | 9.613875
[5 empty] | 997 | 19.92 | 3.722 | 2650.4 | 7.95285 | 997 | 19.92 | 3.731 | 1919.4 | 7.6816
[5 empty] | 998 | 19.94 | 3.726 | 2649.3 | 10.5994 | 998 | 19.94 | 3.734 | 1916.05 | 5.753175
[5 empty] | 999 | 19.96 | 3.728 | 2648.15 | 5.29745 | 999 | 19.96 | 3.738 | 1913.85 | 7.6598
[5 empty] | 1000 | 19.98 | 3.734 | 2648.15 | 15.8889 | 1000 | 19.98 | 3.742 | 1911.05 | 7.6498
[5 empty] | 1001 | 20 | 3.737 | 2647.05 | 7.9428 | 1001 | 20 | 3.745 | 1908.55 | 5.7294
[5 empty] | 1002 | 20.02 | 3.74 | 2647.6 | 7.941975 | 1002 | 20.02 | 3.749 | 1906.3 | 7.6297
[5 empty] | 1003 | 20.04 | 3.744 | 2645.95 | 10.5871 | 1003 | 20.04 | 3.754 | 1902.4 | 9.52175
[5 empty] | 1004 | 20.06 | 3.749 | 2645.1 | 13.22762 | 1004 | 20.06 | 3.758 | 1899.6 | 7.604
[5 empty] | 1005 | 20.08 | 3.751 | 2644.25 | 5.28935 | 1005 | 20.08 | 3.76 | 1897.35 | 3.79695
[5 empty] | 1006 | 20.1 | 3.756 | 2644.25 | 13.22125 | 1006 | 20.1 | 3.764 | 1894.55 | 7.5838
[5 empty] | 1007 | 20.12 | 3.759 | 2643.15 | 7.9311 | 1007 | 20.12 | 3.769 | 1890.95 | 9.46375
[5 empty] | 1008 | 20.14 | 3.763 | 2643.15 | 10.5726 | 1008 | 20.14 | 3.772 | 1888.4 | 5.669025
[5 empty] | 1009 | 20.16 | 3.768 | 2641.75 | 13.21225 | 1009 | 20.16 | 3.775 | 1885.9 | 5.66145
[5 empty] | 1010 | 20.18 | 3.772 | 2640.9 | 10.5653 | 1010 | 20.18 | 3.779 | 1883.1 | 7.538
[5 empty] | 1011 | 20.2 | 3.776 | 2641.45 | 10.5647 | 1011 | 20.2 | 3.784 | 1880.05 | 9.407875
[5 empty] | 1012 | 20.22 | 3.779 | 2640.35 | 7.9227 | 1012 | 20.22 | 3.787 | 1876.7 | 5.635125
[5 empty] | 1013 | 20.24 | 3.784 | 2640.9 | 13.20312 | 1013 | 20.24 | 3.791 | 1873.35 | 7.5001
[5 empty] | 1014 | 20.26 | 3.788 | 2639.8 | 10.5614 | 1014 | 20.26 | 3.795 | 1870 | 7.4867
[5 empty] | 1015 | 20.28 | 3.79 | 2638.95 | 5.27875 | 1015 | 20.28 | 3.799 | 1866.35 | 7.4727
[5 empty] | 1016 | 20.3 | 3.795 | 2639.5 | 13.19612 | 1016 | 20.3 | 3.804 | 1862.45 | 9.322
[5 empty] | 1017 | 20.32 | 3.8 | 2638.65 | 13.19537 | 1017 | 20.32 | 3.808 | 1859.1 | 7.4431
[5 empty] | 1018 | 20.34 | 3.803 | 2637.55 | 7.9143 | 1018 | 20.34 | 3.811 | 1856.3 | 5.5731
[5 empty] | 1019 | 20.36 | 3.806 | 2638.4 | 7.913925 | 1019 | 20.36 | 3.814 | 1852.65 | 5.563425
[5 empty] | 1020 | 20.38 | 3.812 | 2638.4 | 15.8304 | 1020 | 20.38 | 3.819 | 1849.6 | 9.255625
[5 empty] | 1021 | 20.4 | 3.816 | 2637.25 | 10.5513 | 1021 | 20.4 | 3.823 | 1844.85 | 7.3889
[5 empty] | 1022 | 20.42 | 3.819 | 2636.7 | 7.910925 | 1022 | 20.42 | 3.827 | 1840.95 | 7.3716
[5 empty] | 1023 | 20.44 | 3.823 | 2635.9 | 10.5452 | 1023 | 20.44 | 3.831 | 1838.15 | 7.3582
[5 empty] | 1024 | 20.46 | 3.827 | 2634.2 | 10.5402 | 1024 | 20.46 | 3.835 | 1834.25 | 7.3448
[5 empty] | 1025 | 20.48 | 3.831 | 2634.2 | 10.5368 | 1025 | 20.48 | 3.839 | 1830.05 | 7.3286
[5 empty] | 1026 | 20.5 | 3.835 | 2632.8 | 10.534 | 1026 | 20.5 | 3.844 | 1826.95 | 9.1425
[5 empty] | 1027 | 20.52 | 3.839 | 2631.95 | 10.5295 | 1027 | 20.52 | 3.849 | 1822.2 | 9.122875
[5 empty] | 1028 | 20.54 | 3.843 | 2631.4 | 10.5267 | 1028 | 20.54 | 3.852 | 1818.05 | 5.460375
[5 empty] | 1029 | 20.56 | 3.847 | 2630.55 | 10.5239 | 1029 | 20.56 | 3.856 | 1813.55 | 7.2632
[5 empty] | 1030 | 20.58 | 3.852 | 2630 | 13.15137 | 1030 | 20.58 | 3.861 | 1809.1 | 9.056625
[5 empty] | 1031 | 20.6 | 3.855 | 2628.6 | 7.8879 | 1031 | 20.6 | 3.864 | 1804.35 | 5.420175
[5 empty] | 1032 | 20.62 | 3.858 | 2627.8 | 7.8846 | 1032 | 20.62 | 3.868 | 1800.15 | 7.209
[5 empty] | 1033 | 20.64 | 3.863 | 2628.05 | 13.13962 | 1033 | 20.64 | 3.872 | 1795.15 | 7.1906
[5 empty] | 1034 | 20.66 | 3.868 | 2626.95 | 13.1375 | 1034 | 20.66 | 3.876 | 1790.65 | 7.1716
[5 empty] | 1035 | 20.68 | 3.871 | 2626.1 | 7.879575 | 1035 | 20.68 | 3.88 | 1786.2 | 7.1537
[5 empty] | 1036 | 20.7 | 3.874 | 2625 | 7.87665 | 1036 | 20.7 | 3.885 | 1780.9 | 8.91775
[5 empty] | 1037 | 20.72 | 3.879 | 2624.15 | 13.12287 | 1037 | 20.72 | 3.888 | 1776.4 | 5.33595
[5 empty] | 1038 | 20.74 | 3.884 | 2623.6 | 13.11937 | 1038 | 20.74 | 3.892 | 1771.1 | 7.095
[5 empty] | 1039 | 20.76 | 3.887 | 2621.9 | 7.86825 | 1039 | 20.76 | 3.896 | 1764.95 | 7.0721
[5 empty] | 1040 | 20.78 | 3.89 | 2621.05 | 7.864425 | 1040 | 20.78 | 3.901 | 1760.5 | 8.813625
[5 empty] | 1041 | 20.8 | 3.894 | 2620.5 | 10.4831 | 1041 | 20.8 | 3.904 | 1754.9 | 5.2731
[5 empty] | 1042 | 20.82 | 3.899 | 2618.55 | 13.09762 | 1042 | 20.82 | 3.907 | 1748.75 | 5.255475
[5 empty] | 1043 | 20.84 | 3.901 | 2618 | 5.23655 | 1043 | 20.84 | 3.912 | 1743.15 | 8.72975
[5 empty] | 1044 | 20.86 | 3.905 | 2616.3 | 10.4686 | 1044 | 20.86 | 3.917 | 1737.3 | 8.701125
[5 empty] | 1045 | 20.88 | 3.909 | 2614.35 | 10.4613 | 1045 | 20.88 | 3.92 | 1730.9 | 5.2023
[5 empty] | 1046 | 20.9 | 3.912 | 2614.1 | 7.842675 | 1046 | 20.9 | 3.923 | 1725.6 | 5.18475
[5 empty] | 1047 | 20.92 | 3.917 | 2614.1 | 13.0705 | 1047 | 20.92 | 3.927 | 1718.3 | 6.8878
[5 empty] | 1048 | 20.94 | 3.921 | 2612.4 | 10.453 | 1048 | 20.94 | 3.931 | 1712.15 | 6.8609
[5 empty] | 1049 | 20.96 | 3.923 | 2611.85 | 5.22425 | 1049 | 20.96 | 3.935 | 1705.75 | 6.8358
[5 empty] | 1050 | 20.98 | 3.928 | 2610.45 | 13.05575 | 1050 | 20.98 | 3.939 | 1699.3 | 6.8101
[5 empty] | 1051 | 21 | 3.932 | 2607.95 | 10.4368 | 1051 | 21 | 3.943 | 1692.05 | 6.7827
[5 empty] | 1052 | 21.02 | 3.935 | 2607.1 | 7.822575 | 1052 | 21.02 | 3.946 | 1685.35 | 5.0661
[5 empty] | 1053 | 21.04 | 3.94 | 2604.85 | 13.02987 | 1053 | 21.04 | 3.951 | 1677.8 | 8.407875
[5 empty] | 1054 | 21.06 | 3.944 | 2603.2 | 10.4161 | 1054 | 21.06 | 3.956 | 1669.45 | 8.368125
[5 empty] | 1055 | 21.08 | 3.947 | 2602.35 | 7.808325 | 1055 | 21.08 | 3.958 | 1661.35 | 3.3308
[5 empty] | 1056 | 21.1 | 3.951 | 2600.95 | 10.4066 | 1056 | 21.1 | 3.962 | 1653.25 | 6.6292
[5 empty] | 1057 | 21.12 | 3.955 | 2599 | 10.3999 | 1057 | 21.12 | 3.966 | 1645.15 | 6.5968
[5 empty] | 1058 | 21.14 | 3.959 | 2598.75 | 10.3955 | 1058 | 21.14 | 3.971 | 1635.65 | 8.202
[5 empty] | 1059 | 21.16 | 3.962 | 2597.35 | 7.79415 | 1059 | 21.16 | 3.974 | 1626.7 | 4.893525
[5 empty] | 1060 | 21.18 | 3.967 | 2596.5 | 12.98462 | 1060 | 21.18 | 3.978 | 1616.35 | 6.4861
[5 empty] | 1061 | 21.2 | 3.971 | 2594.55 | 10.3821 | 1061 | 21.2 | 3.982 | 1607.15 | 6.447
[5 empty] | 1062 | 21.22 | 3.974 | 2594 | 7.782825 | 1062 | 21.22 | 3.986 | 1597.35 | 6.409
[5 empty] | 1063 | 21.24 | 3.978 | 2592.3 | 10.3726 | 1063 | 21.24 | 3.99 | 1586.5 | 6.3677
[5 empty] | 1064 | 21.26 | 3.983 | 2591.2 | 12.95875 | 1064 | 21.26 | 3.994 | 1575.3 | 6.3236
[5 empty] | 1065 | 21.28 | 3.987 | 2590.05 | 10.3625 | 1065 | 21.28 | 3.999 | 1564.15 | 7.848625
[5 empty] | 1066 | 21.3 | 3.99 | 2588.95 | 7.7685 | 1066 | 21.3 | 4.003 | 1551.55 | 6.2314
[5 empty] | 1067 | 21.32 | 3.995 | 2586.7 | 12.93912 | 1067 | 21.32 | 4.007 | 1538.15 | 6.1794
[5 empty] | 1068 | 21.34 | 3.999 | 2585.6 | 10.3446 | 1068 | 21.34 | 4.011 | 1522.8 | 6.1219
[5 empty] | 1069 | 21.36 | 4.003 | 2584.2 | 10.3396 | 1069 | 21.36 | 4.017 | 1505.2 | 9.084
[5 empty] | 1070 | 21.38 | 4.007 | 2583.1 | 10.3346 | 1070 | 21.38 | 4.021 | 1485.35 | 5.9811
[5 empty] | 1071 | 21.4 | 4.011 | 2582.25 | 10.3307 | 1071 | 21.4 | 4.025 | 1460.5 | 5.8917
[5 empty] | 1072 | 21.42 | 4.016 | 2581.95 | 12.9105 | 1072 | 21.42 | 4.03 | 1427 | 7.21875
[5 empty] | 1073 | 21.44 | 4.018 | 2580.85 | 5.1628 | 1073 | 21.44 | 4.035 | 1371.4 | 6.996
[5 empty] | 1074 | 21.46 | 4.022 | 2580.85 | 10.3234 | 1074 | 21.46 | 4.041 | 1217.5 | 7.7667
[5 empty] | 1075 | 21.48 | 4.027 | 2580.3 | 12.90287 | 1075 | 21.48 | 4.053 | 938.2 | 12.9342
[5 empty] | 1076 | 21.5 | 4.031 | 2578.9 | 10.3184 | 1076 | 21.5 | 4.061 | 851.05 | 7.157
[5 empty] | 1077 | 21.52 | 4.035 | 2579.75 | 10.3173 | 1077 | 21.52 | 4.068 | 816.7 | 5.837125
[5 empty] | 1078 | 21.54 | 4.039 | 2578.6 | 10.3167 | Počet údajů: 1077
[5 empty] | 1079 | 21.56 | 4.043 | 2576.65 | 10.3105 | ***
[5 empty] | 1080 | 21.58 | 4.048 | 2577.8 | 12.88612
[5 empty] | 1081 | 21.6 | 4.052 | 2576.1 | 10.3078
[5 empty] | 1082 | 21.62 | 4.055 | 2575 | 7.72665
[5 empty] | 1083 | 21.64 | 4.059 | 2574.45 | 10.2989
[5 empty] | 1084 | 21.66 | 4.062 | 2573.05 | 7.72125
[5 empty] | 1085 | 21.68 | 4.067 | 2571.9 | 12.86237
[5 empty] | 1086 | 21.7 | 4.071 | 2571.35 | 10.2865
[5 empty] | 1087 | 21.72 | 4.074 | 2571.35 | 7.71405
[5 empty] | 1088 | 21.74 | 4.079 | 2571.05 | 12.856
[5 empty] | 1089 | 21.76 | 4.083 | 2570.5 | 10.2831
[5 empty] | 1090 | 21.78 | 4.086 | 2569.4 | 7.70985
[5 empty] | 1091 | 21.8 | 4.089 | 2568.85 | 7.707375
[5 empty] | 1092 | 21.82 | 4.094 | 2567.15 | 12.84
[5 empty] | 1093 | 21.84 | 4.097 | 2565.75 | 7.69935
[5 empty] | 1094 | 21.86 | 4.101 | 2564.35 | 10.2602
[5 empty] | 1095 | 21.88 | 4.105 | 2562.7 | 10.2541
[5 empty] | 1096 | 21.9 | 4.108 | 2562.7 | 7.6881
[5 empty] | 1097 | 21.92 | 4.112 | 2561 | 10.2474
[5 empty] | 1098 | 21.94 | 4.116 | 2560.45 | 10.2429
[5 empty] | 1099 | 21.96 | 4.12 | 2559.35 | 10.2396
[5 empty] | 1100 | 21.98 | 4.124 | 2557.65 | 10.234
[5 empty] | 1101 | 22 | 4.128 | 2558.25 | 10.2318
[5 empty] | 1102 | 22.02 | 4.131 | 2556.25 | 7.67175
[5 empty] | 1103 | 22.04 | 4.135 | 2556 | 10.2245
[5 empty] | 1104 | 22.06 | 4.139 | 2554.6 | 10.2212
[5 empty] | 1105 | 22.08 | 4.144 | 2554.3 | 12.77225
[5 empty] | 1106 | 22.1 | 4.147 | 2551.5 | 7.6587
[5 empty] | 1107 | 22.12 | 4.152 | 2550.95 | 12.75612
[5 empty] | 1108 | 22.14 | 4.155 | 2549 | 7.649925
[5 empty] | 1109 | 22.16 | 4.159 | 2547.35 | 10.1927
[5 empty] | 1110 | 22.18 | 4.163 | 2546.2 | 10.1871
[5 empty] | 1111 | 22.2 | 4.167 | 2545.65 | 10.1837
[5 empty] | 1112 | 22.22 | 4.171 | 2544.55 | 10.1804
[5 empty] | 1113 | 22.24 | 4.174 | 2544 | 7.632825
[5 empty] | 1114 | 22.26 | 4.179 | 2542.05 | 12.71512
[5 empty] | 1115 | 22.28 | 4.184 | 2541.2 | 12.70812
[5 empty] | 1116 | 22.3 | 4.187 | 2540.35 | 7.622325
[5 empty] | 1117 | 22.32 | 4.191 | 2538.1 | 10.1569
[5 empty] | 1118 | 22.34 | 4.195 | 2537.3 | 10.1508
[5 empty] | 1119 | 22.36 | 4.199 | 2535.9 | 10.1464
[5 empty] | 1120 | 22.38 | 4.202 | 2534.5 | 7.6056
[5 empty] | 1121 | 22.4 | 4.207 | 2532.55 | 12.66762
[5 empty] | 1122 | 22.42 | 4.212 | 2531.15 | 12.65925
[5 empty] | 1123 | 22.44 | 4.215 | 2530 | 7.591725
[5 empty] | 1124 | 22.46 | 4.219 | 2529.2 | 10.1184
[5 empty] | 1125 | 22.48 | 4.224 | 2528.05 | 12.64312
[5 empty] | 1126 | 22.5 | 4.226 | 2526.4 | 5.05445
[5 empty] | 1127 | 22.52 | 4.23 | 2526.1 | 10.105
[5 empty] | 1128 | 22.54 | 4.234 | 2525 | 10.1022
[5 empty] | 1129 | 22.56 | 4.239 | 2524.15 | 12.62287
[5 empty] | 1130 | 22.58 | 4.243 | 2522.45 | 10.0932
[5 empty] | 1131 | 22.6 | 4.247 | 2520.5 | 10.0859
[5 empty] | 1132 | 22.62 | 4.251 | 2519.1 | 10.0792
[5 empty] | 1133 | 22.64 | 4.255 | 2517.15 | 10.0725
[5 empty] | 1134 | 22.66 | 4.258 | 2515.5 | 7.548975
[5 empty] | 1135 | 22.68 | 4.262 | 2513.55 | 10.0581
[5 empty] | 1136 | 22.7 | 4.266 | 2512.4 | 10.0519
[5 empty] | 1137 | 22.72 | 4.27 | 2510.75 | 10.0463
[5 empty] | 1138 | 22.74 | 4.274 | 2509.35 | 10.0402
[5 empty] | 1139 | 22.76 | 4.277 | 2506.85 | 7.5243
[5 empty] | 1140 | 22.78 | 4.281 | 2506 | 10.0257
[5 empty] | 1141 | 22.8 | 4.284 | 2504.05 | 7.515075
[5 empty] | 1142 | 22.82 | 4.289 | 2503.5 | 12.51887
[5 empty] | 1143 | 22.84 | 4.292 | 2502.1 | 7.5084
[5 empty] | 1144 | 22.86 | 4.297 | 2500.15 | 12.50562
[5 empty] | 1145 | 22.88 | 4.301 | 2497.9 | 9.9961
[5 empty] | 1146 | 22.9 | 4.303 | 2496.2 | 4.9941
[5 empty] | 1147 | 22.92 | 4.308 | 2493.7 | 12.47475
[5 empty] | 1148 | 22.94 | 4.311 | 2490.9 | 7.4769
[5 empty] | 1149 | 22.96 | 4.316 | 2489.25 | 12.45037
[5 empty] | 1150 | 22.98 | 4.32 | 2486.7 | 9.9519
[5 empty] | 1151 | 23 | 4.323 | 2484.5 | 7.4568
[5 empty] | 1152 | 23.02 | 4.327 | 2482.8 | 9.9346
[5 empty] | 1153 | 23.04 | 4.331 | 2480 | 9.9256
[5 empty] | 1154 | 23.06 | 4.335 | 2477.8 | 9.9156
[5 empty] | 1155 | 23.08 | 4.338 | 2476.65 | 7.431675
[5 empty] | 1156 | 23.1 | 4.343 | 2473.05 | 12.37425
[5 empty] | 1157 | 23.12 | 4.347 | 2471.1 | 9.8883
[5 empty] | 1158 | 23.14 | 4.352 | 2469.95 | 12.35262
[5 empty] | 1159 | 23.16 | 4.355 | 2467.15 | 7.40565
[5 empty] | 1160 | 23.18 | 4.359 | 2464.65 | 9.8636
[5 empty] | 1161 | 23.2 | 4.363 | 2461 | 9.8513
[5 empty] | 1162 | 23.22 | 4.367 | 2458.25 | 9.8385
[5 empty] | 1163 | 23.24 | 4.37 | 2455.45 | 7.37055
[5 empty] | 1164 | 23.26 | 4.375 | 2452.65 | 12.27025
[5 empty] | 1165 | 23.28 | 4.379 | 2451.55 | 9.8084
[5 empty] | 1166 | 23.3 | 4.384 | 2448.2 | 12.24938
[5 empty] | 1167 | 23.32 | 4.387 | 2445.65 | 7.340775
[5 empty] | 1168 | 23.34 | 4.392 | 2443.7 | 12.22338
[5 empty] | 1169 | 23.36 | 4.396 | 2440.9 | 9.7692
[5 empty] | 1170 | 23.38 | 4.399 | 2438.7 | 7.3194
[5 empty] | 1171 | 23.4 | 4.403 | 2435.9 | 9.7492
[5 empty] | 1172 | 23.42 | 4.408 | 2433.35 | 12.17313
[5 empty] | 1173 | 23.44 | 4.411 | 2430.3 | 7.295475
[5 empty] | 1174 | 23.46 | 4.415 | 2428.35 | 9.7173
[5 empty] | 1175 | 23.48 | 4.42 | 2423.6 | 12.12987
[5 empty] | 1176 | 23.5 | 4.424 | 2420.25 | 9.6877
[5 empty] | 1177 | 23.52 | 4.427 | 2417.45 | 7.25655
[5 empty] | 1178 | 23.54 | 4.43 | 2413.8 | 7.246875
[5 empty] | 1179 | 23.56 | 4.434 | 2411.6 | 9.6508
[5 empty] | 1180 | 23.58 | 4.438 | 2409.35 | 9.6419
[5 empty] | 1181 | 23.6 | 4.443 | 2406.3 | 12.03912
[5 empty] | 1182 | 23.62 | 4.446 | 2404.05 | 7.215525
[5 empty] | 1183 | 23.64 | 4.451 | 2401.55 | 12.014
[5 empty] | 1184 | 23.66 | 4.453 | 2397.9 | 4.79945
[5 empty] | 1185 | 23.68 | 4.457 | 2395.4 | 9.5866
[5 empty] | 1186 | 23.7 | 4.462 | 2392.3 | 11.96925
[5 empty] | 1187 | 23.72 | 4.465 | 2389.5 | 7.1727
[5 empty] | 1188 | 23.74 | 4.469 | 2385.35 | 9.5497
[5 empty] | 1189 | 23.76 | 4.474 | 2382.25 | 11.919
[5 empty] | 1190 | 23.78 | 4.477 | 2379.2 | 7.142175
[5 empty] | 1191 | 23.8 | 4.48 | 2375.85 | 7.132575
[5 empty] | 1192 | 23.82 | 4.485 | 2371.9 | 11.86937
[5 empty] | 1193 | 23.84 | 4.488 | 2368.3 | 7.1103
[5 empty] | 1194 | 23.86 | 4.492 | 2364.95 | 9.4665
[5 empty] | 1195 | 23.88 | 4.496 | 2361.85 | 9.4536
[5 empty] | 1196 | 23.9 | 4.5 | 2357.7 | 9.4391
[5 empty] | 1197 | 23.92 | 4.503 | 2355.15 | 7.069275
[5 empty] | 1198 | 23.94 | 4.508 | 2351.25 | 11.766
[5 empty] | 1199 | 23.96 | 4.511 | 2348.2 | 7.049175
[5 empty] | 1200 | 23.98 | 4.515 | 2343.45 | 9.3833
[5 empty] | 1201 | 24 | 4.52 | 2340.1 | 11.70887
[5 empty] | 1202 | 24.02 | 4.524 | 2335.35 | 9.3509
[5 empty] | 1203 | 24.04 | 4.528 | 2331.4 | 9.3335
[5 empty] | 1204 | 24.06 | 4.532 | 2327.25 | 9.3173
[5 empty] | 1205 | 24.08 | 4.536 | 2324.15 | 9.3028
[5 empty] | 1206 | 24.1 | 4.54 | 2320.25 | 9.2888
[5 empty] | 1207 | 24.12 | 4.543 | 2316.05 | 6.95445
[5 empty] | 1208 | 24.14 | 4.547 | 2311.6 | 9.2553
[5 empty] | 1209 | 24.16 | 4.551 | 2307.1 | 9.2374
[5 empty] | 1210 | 24.18 | 4.556 | 2304.05 | 11.52787
[5 empty] | 1211 | 24.2 | 4.56 | 2299.3 | 9.2067
[5 empty] | 1212 | 24.22 | 4.564 | 2295.4 | 9.1894
[5 empty] | 1213 | 24.24 | 4.568 | 2290.65 | 9.1721
[5 empty] | 1214 | 24.26 | 4.573 | 2286.15 | 11.442
[5 empty] | 1215 | 24.28 | 4.577 | 2282 | 9.1363
[5 empty] | 1216 | 24.3 | 4.581 | 2276.4 | 9.1168
[5 empty] | 1217 | 24.32 | 4.585 | 2271.65 | 9.0961
[5 empty] | 1218 | 24.34 | 4.589 | 2266.6 | 9.0765
[5 empty] | 1219 | 24.36 | 4.593 | 2262.15 | 9.0575
[5 empty] | 1220 | 24.38 | 4.596 | 2257.15 | 6.77895
[5 empty] | 1221 | 24.4 | 4.601 | 2252.95 | 11.27525
[5 empty] | 1222 | 24.42 | 4.605 | 2246.5 | 8.9989
[5 empty] | 1223 | 24.44 | 4.608 | 2242.05 | 6.732825
[5 empty] | 1224 | 24.46 | 4.613 | 2236.75 | 11.197
[5 empty] | 1225 | 24.48 | 4.617 | 2230.3 | 8.9341
[5 empty] | 1226 | 24.5 | 4.62 | 2224.45 | 6.682125
[5 empty] | 1227 | 24.52 | 4.624 | 2219.15 | 8.8872
[5 empty] | 1228 | 24.54 | 4.629 | 2213.25 | 11.081
[5 empty] | 1229 | 24.56 | 4.633 | 2206.55 | 8.8396
[5 empty] | 1230 | 24.58 | 4.636 | 2200.15 | 6.61005
[5 empty] | 1231 | 24.6 | 4.64 | 2193.45 | 8.7872
[5 empty] | 1232 | 24.62 | 4.645 | 2187.85 | 10.95325
[5 empty] | 1233 | 24.64 | 4.648 | 2180.6 | 6.552675
[5 empty] | 1234 | 24.66 | 4.651 | 2175.3 | 6.53385
[5 empty] | 1235 | 24.68 | 4.656 | 2168.3 | 10.859
[5 empty] | 1236 | 24.7 | 4.66 | 2161.6 | 8.6598
[5 empty] | 1237 | 24.72 | 4.663 | 2155.75 | 6.476025
[5 empty] | 1238 | 24.74 | 4.668 | 2148.45 | 10.7605
[5 empty] | 1239 | 24.76 | 4.671 | 2141.5 | 6.434925
[5 empty] | 1240 | 24.78 | 4.674 | 2134.5 | 6.414
[5 empty] | 1241 | 24.8 | 4.679 | 2126.95 | 10.65362
[5 empty] | 1242 | 24.82 | 4.683 | 2119.4 | 8.4927
[5 empty] | 1243 | 24.84 | 4.687 | 2111.3 | 8.4614
[5 empty] | 1244 | 24.86 | 4.69 | 2103.8 | 6.32265
[5 empty] | 1245 | 24.88 | 4.695 | 2095.4 | 10.498
[5 empty] | 1246 | 24.9 | 4.699 | 2086.75 | 8.3643
[5 empty] | 1247 | 24.92 | 4.702 | 2078.35 | 6.24765
[5 empty] | 1248 | 24.94 | 4.706 | 2070.25 | 8.2972
[5 empty] | 1249 | 24.96 | 4.71 | 2061.05 | 8.2626
[5 empty] | 1250 | 24.98 | 4.714 | 2051 | 8.2241
[5 empty] | 1251 | 25 | 4.719 | 2042.6 | 10.234
[5 empty] | 1252 | 25.02 | 4.724 | 2032.3 | 10.18725
[5 empty] | 1253 | 25.04 | 4.727 | 2021.4 | 6.08055
[5 empty] | 1254 | 25.06 | 4.731 | 2011.05 | 8.0649
[5 empty] | 1255 | 25.08 | 4.736 | 2000.15 | 10.028
[5 empty] | 1256 | 25.1 | 4.739 | 1988.45 | 5.9829
[5 empty] | 1257 | 25.12 | 4.743 | 1976.15 | 7.9292
[5 empty] | 1258 | 25.14 | 4.748 | 1964.15 | 9.85075
[5 empty] | 1259 | 25.16 | 4.753 | 1951.85 | 9.79
[5 empty] | 1260 | 25.18 | 4.756 | 1938.7 | 5.835825
[5 empty] | 1261 | 25.2 | 4.76 | 1925.85 | 7.7291
[5 empty] | 1262 | 25.22 | 4.765 | 1911.6 | 9.593625
[5 empty] | 1263 | 25.24 | 4.769 | 1897.65 | 7.6185
[5 empty] | 1264 | 25.26 | 4.773 | 1882.3 | 7.5599
[5 empty] | 1265 | 25.28 | 4.778 | 1865.55 | 9.369625
[5 empty] | 1266 | 25.3 | 4.782 | 1848.2 | 7.4275
[5 empty] | 1267 | 25.32 | 4.786 | 1828.95 | 7.3543
[5 empty] | 1268 | 25.34 | 4.791 | 1806.6 | 9.088875
[5 empty] | 1269 | 25.36 | 4.795 | 1778.1 | 7.1694
[5 empty] | 1270 | 25.38 | 4.799 | 1739.55 | 7.0353
[5 empty] | 1271 | 25.4 | 4.805 | 1680.05 | 10.2588
[5 empty] | 1272 | 25.42 | 4.81 | 1556.35 | 8.091
[5 empty] | 1273 | 25.44 | 4.823 | 1182.9 | 17.80513
[5 empty] | 1274 | 25.46 | 4.831 | 1010.85 | 8.775
Počet údajů: 1274
***

## Vzorek_10,11,12_svar
SVAR po 10 dnech
Vzorek č. 10 |  |  |  |  | Vzorek č. 11 |  |  |  |  | Vzorek č. 12 |  |  |  |  | Průměr
č. | t[s] | s[mm] | F[N] | Plocha pod křivkou - Přetvárná práce | č. | t[s] | s[mm] | F[N] | Plocha pod křivkou - Přetvárná práce | č. | t[s] | s[mm] | F[N] | Plocha pod křivkou - Přetvárná práce | Prodloužení ∆L [mm] | Síla F [N] | Poměrné Prodloužení ∆L/L0 [-] | Napětí R [MPa] | Plocha pod křivkou - Přetvárná práce
0 | 0 | 0 | 0 |  | 0 | 0 | 0 | 0 |  | 0 | 0 | 0 | 0 |  | 0 | 0 | 0 | 0 |  | Výsledné hodnoty
1 | 0 | 0.037 | 55.05 | 1.018425 | 1 | 0 | 0.039 | 17.6 | 0.3432 | 1 | 0 | 0.034 | 24.3 | 0.4131 | 0.03666667 | 32.31667 | 0.0007333333 | 1.523422 | 0.5924722 | Průřez zkušební tyče před trhací zkouškou: |  |  |  | B [mm] | t [mm] | S0 [mm2] | S0 = B*a
2 | 0.02 | 0.047 | 55.3 | 0.55175 | 2 | 0.02 | 0.039 | 19.55 | 0 | 2 | 0.02 | 0.035 | 26.55 | 0.025425 | 0.04033333 | 33.8 | 0.0008066667 | 1.593347 | 0.1212139 | Pozor: Jedná se nosný průřez svaru. |  |  |  | 20 | 1.5 | 21.21320343
3 | 0.04 | 0.045 | 57.55 | -0.11285 | 3 | 0.04 | 0.052 | 20.4 | 0.259675 | 3 | 0.04 | 0.046 | 28.5 | 0.302775 | 0.04766667 | 35.48333 | 0.0009533333 | 1.6727 | 0.2540389
4 | 0.06 | 0.047 | 58.4 | 0.11595 | 4 | 0.06 | 0.052 | 22.05 | 0 | 4 | 0.06 | 0.048 | 30.2 | 0.0587 | 0.049 | 36.88333 | 0.00098 | 1.738697 | 0.04824444 | Průřez zkušební tyče po trhací zkoušce: |  |  |  |  | Vzorek č.10 | Vzorek č.11 | Vzorek č.12
5 | 0.08 | 0.058 | 57.8 | 0.6391 | 5 | 0.08 | 0.05 | 23.2 | -0.04525 | 5 | 0.08 | 0.049 | 33.8 | 0.032 | 0.05233333 | 38.26667 | 0.001046667 | 1.803908 | 0.12525 | Tento parametr do výpočtu nezahrnujeme.
6 | 0.1 | 0.06 | 59.5 | 0.1173 | 6 | 0.1 | 0.061 | 24.3 | 0.26125 | 6 | 0.1 | 0.057 | 35.5 | 0.2772 | 0.05933333 | 39.76667 | 0.001186667 | 1.874619 | 0.2731167
7 | 0.12 | 0.06 | 61.15 | 0 | 7 | 0.12 | 0.066 | 24.85 | 0.122875 | 7 | 0.12 | 0.061 | 38.3 | 0.1476 | 0.06233333 | 41.43333 | 0.001246667 | 1.953186 | 0.1218
8 | 0.14 | 0.069 | 61.75 | 0.55305 | 8 | 0.14 | 0.062 | 26.8 | -0.1033 | 8 | 0.14 | 0.06 | 40.25 | -0.039275 | 0.06366667 | 42.93333 | 0.001273333 | 2.023897 | 0.05624444 | Původní délka zkušební tyče: |  | L0 [mm] | 50
9 | 0.16 | 0.075 | 61.15 | 0.3687 | 9 | 0.16 | 0.07 | 27.65 | 0.2178 | 9 | 0.16 | 0.069 | 41.35 | 0.3672 | 0.07133333 | 43.38333 | 0.001426667 | 2.04511 | 0.3308806
10 | 0.18 | 0.072 | 60.9 | -0.183075 | 10 | 0.18 | 0.079 | 28.2 | 0.251325 | 10 | 0.18 | 0.077 | 43.6 | 0.3398 | 0.076 | 44.23333 | 0.00152 | 2.085179 | 0.2044389 | Délka zkušební tyče po přetržení: |  | Lu [mm] | 54.01433 | 4.014333 | 3.8 | 3.895 | 4.348
11 | 0.2 | 0.076 | 60.05 | 0.2419 | 11 | 0.2 | 0.077 | 28.75 | -0.05695 | 11 | 0.2 | 0.073 | 46.1 | -0.1794 | 0.07533333 | 44.96667 | 0.001506667 | 2.119749 | -0.02973333
12 | 0.22 | 0.085 | 60.9 | 0.544275 | 12 | 0.22 | 0.079 | 29.05 | 0.0578 | 12 | 0.22 | 0.075 | 48.05 | 0.09415 | 0.07966667 | 46 | 0.001593333 | 2.168461 | 0.1970944 | Pevnost v tahu: | Max. Síla Fm [N] | 2229.033 |  |  | 2220.85 | 2235.35 | 2230.9
13 | 0.24 | 0.088 | 59.8 | 0.18105 | 13 | 0.24 | 0.088 | 29.05 | 0.26145 | 13 | 0.24 | 0.083 | 49.75 | 0.3912 | 0.08633333 | 46.2 | 0.001726667 | 2.177889 | 0.3073333 |  | Napětí Rm [MPa] | 105.0776 |  |  | 104.6919 | 105.3754 | 105.1656
14 | 0.26 | 0.089 | 59.8 | 0.0598 | 14 | 0.26 | 0.093 | 29.9 | 0.147375 | 14 | 0.26 | 0.088 | 51.7 | 0.253625 | 0.09 | 47.13333 | 0.0018 | 2.221887 | 0.1711111
15 | 0.28 | 0.094 | 61.15 | 0.302375 | 15 | 0.28 | 0.093 | 30.45 | 0 | 15 | 0.28 | 0.089 | 53.95 | 0.052825 | 0.092 | 48.51667 | 0.00184 | 2.287098 | 0.09565 |  |  |  |  | 2283.2
16 | 0.3 | 0.098 | 60.35 | 0.243 | 16 | 0.3 | 0.099 | 31.3 | 0.18525 | 16 | 0.3 | 0.093 | 56.15 | 0.2202 | 0.09666667 | 49.26667 | 0.001933333 | 2.322453 | 0.2281611 |  |  |  |  | 107.6311
17 | 0.32 | 0.099 | 61.15 | 0.06075 | 17 | 0.32 | 0.103 | 31.55 | 0.1257 | 17 | 0.32 | 0.097 | 56.7 | 0.2257 | 0.09966667 | 49.8 | 0.001993333 | 2.347595 | 0.1486
18 | 0.34 | 0.103 | 61.45 | 0.2452 | 18 | 0.34 | 0.105 | 32.95 | 0.0645 | 18 | 0.34 | 0.1 | 58.1 | 0.1722 | 0.1026667 | 50.83333 | 0.002053333 | 2.396306 | 0.15095
19 | 0.36 | 0.107 | 63.4 | 0.2497 | 19 | 0.36 | 0.107 | 32.95 | 0.0659 | 19 | 0.36 | 0.102 | 60.35 | 0.11845 | 0.1053333 | 52.23333 | 0.002106667 | 2.462303 | 0.1374222
20 | 0.38 | 0.109 | 67.9 | 0.1313 | 20 | 0.38 | 0.112 | 34.35 | 0.16825 | 20 | 0.38 | 0.107 | 61.45 | 0.3045 | 0.1093333 | 54.56667 | 0.002186667 | 2.572297 | 0.2136
21 | 0.4 | 0.112 | 70.65 | 0.207825 | 21 | 0.4 | 0.115 | 34.65 | 0.1035 | 21 | 0.4 | 0.108 | 62.85 | 0.06215 | 0.1116667 | 56.05 | 0.002233333 | 2.642222 | 0.1290528 | Plocha pod křivkou - Přetvárná práce: |  | 5951.905 |  |  | 5792.36685 | 5790.065425 | 6273.28285
22 | 0.42 | 0.118 | 70.65 | 0.4239 | 22 | 0.42 | 0.116 | 35.45 | 0.03505 | 22 | 0.42 | 0.111 | 64 | 0.190275 | 0.115 | 56.7 | 0.0023 | 2.672864 | 0.1879167 | Tato hodnota bude upravena z důvodu záporných hodnot v celkovém součtu |  |  |  | 5522.5319
23 | 0.44 | 0.124 | 62 | 0.39795 | 23 | 0.44 | 0.121 | 34.05 | 0.17375 | 23 | 0.44 | 0.115 | 63.4 | 0.2548 | 0.12 | 53.15 | 0.0024 | 2.505515 | 0.274625
24 | 0.46 | 0.123 | 70.65 | -0.066325 | 24 | 0.46 | 0.129 | 29.05 | 0.2524 | 24 | 0.46 | 0.122 | 58.65 | 0.427175 | 0.1246667 | 52.78333 | 0.002493333 | 2.48823 | 0.2471778 | Jednotky práce [N.mm], na [J] nutno převést!
25 | 0.48 | 0.129 | 79.05 | 0.4491 | 25 | 0.48 | 0.129 | 34.35 | 0 | 25 | 0.48 | 0.125 | 63.7 | 0.183525 | 0.1276667 | 59.03333 | 0.002553333 | 2.782858 | 0.167725
26 | 0.5 | 0.13 | 82.7 | 0.080875 | 26 | 0.5 | 0.134 | 35.75 | 0.17525 | 26 | 0.5 | 0.125 | 64.55 | 0 | 0.1296667 | 61 | 0.002593333 | 2.875568 | 0.1200333
27 | 0.52 | 0.134 | 86.3 | 0.338 | 27 | 0.52 | 0.139 | 37.15 | 0.18225 | 27 | 0.52 | 0.129 | 69 | 0.2671 | 0.134 | 64.15 | 0.00268 | 3.02406 | 0.2711583
28 | 0.54 | 0.142 | 84.65 | 0.6838 | 28 | 0.54 | 0.139 | 40.75 | 0 | 28 | 0.54 | 0.132 | 72.65 | 0.212475 | 0.1376667 | 66.01667 | 0.002753333 | 3.112056 | 0.2386389
29 | 0.56 | 0.143 | 86.05 | 0.08535 | 29 | 0.56 | 0.147 | 42.15 | 0.3316 | 29 | 0.56 | 0.138 | 72.9 | 0.43665 | 0.1426667 | 67.03333 | 0.002853333 | 3.159982 | 0.332625
30 | 0.58 | 0.143 | 87.45 | 0 | 30 | 0.58 | 0.151 | 42.45 | 0.1692 | 30 | 0.58 | 0.142 | 73.5 | 0.2928 | 0.1453333 | 67.8 | 0.002906667 | 3.196123 | 0.1797778
31 | 0.6 | 0.153 | 88.25 | 0.8785 | 31 | 0.6 | 0.149 | 45.8 | -0.08825 | 31 | 0.6 | 0.142 | 76.55 | 0 | 0.148 | 70.2 | 0.00296 | 3.30926 | 0.184
32 | 0.62 | 0.158 | 89.95 | 0.4455 | 32 | 0.62 | 0.155 | 47.75 | 0.28065 | 32 | 0.62 | 0.147 | 78.8 | 0.388375 | 0.1533333 | 72.16667 | 0.003066667 | 3.401969 | 0.3796444
33 | 0.64 | 0.157 | 89.65 | -0.0898 | 33 | 0.64 | 0.161 | 50.55 | 0.2949 | 33 | 0.64 | 0.154 | 80.45 | 0.557375 | 0.1573333 | 73.55 | 0.003146667 | 3.46718 | 0.2914333
34 | 0.66 | 0.162 | 91.9 | 0.453875 | 34 | 0.66 | 0.162 | 52.5 | 0.051525 | 34 | 0.66 | 0.156 | 81 | 0.16145 | 0.16 | 75.13333 | 0.0032 | 3.541819 | 0.1982444
35 | 0.68 | 0.172 | 93 | 0.9245 | 35 | 0.68 | 0.166 | 56.15 | 0.2173 | 35 | 0.68 | 0.158 | 83 | 0.164 | 0.1653333 | 77.38333 | 0.003306667 | 3.647885 | 0.4067111
36 | 0.7 | 0.173 | 93.85 | 0.093425 | 36 | 0.7 | 0.174 | 58.35 | 0.458 | 36 | 0.7 | 0.167 | 85.75 | 0.759375 | 0.1713333 | 79.31667 | 0.003426667 | 3.739024 | 0.4701
37 | 0.72 | 0.173 | 94.4 | 0 | 37 | 0.72 | 0.177 | 61.7 | 0.180075 | 37 | 0.72 | 0.17 | 87.45 | 0.2598 | 0.1733333 | 81.18333 | 0.003466667 | 3.827019 | 0.1605
38 | 0.74 | 0.179 | 95.8 | 0.5706 | 38 | 0.74 | 0.178 | 63.7 | 0.0627 | 38 | 0.74 | 0.17 | 88.3 | 0 | 0.1756667 | 82.6 | 0.003513333 | 3.893801 | 0.1910806
39 | 0.76 | 0.184 | 96.1 | 0.47975 | 39 | 0.76 | 0.183 | 67.3 | 0.3275 | 39 | 0.76 | 0.176 | 90.5 | 0.5364 | 0.181 | 84.63333 | 0.00362 | 3.989654 | 0.4459556
40 | 0.78 | 0.186 | 98.05 | 0.19415 | 40 | 0.78 | 0.189 | 70.4 | 0.4131 | 40 | 0.78 | 0.181 | 88.3 | 0.447 | 0.1853333 | 85.58333 | 0.003706667 | 4.034437 | 0.3688028
41 | 0.8 | 0.191 | 99.15 | 0.493 | 41 | 0.8 | 0.193 | 74.55 | 0.2899 | 41 | 0.8 | 0.183 | 86.05 | 0.17435 | 0.189 | 86.58333 | 0.00378 | 4.081577 | 0.3156389
42 | 0.82 | 0.198 | 98.6 | 0.692125 | 42 | 0.82 | 0.194 | 77.65 | 0.0761 | 42 | 0.82 | 0.187 | 85.75 | 0.3436 | 0.193 | 87.33333 | 0.00386 | 4.116933 | 0.3478333
43 | 0.84 | 0.199 | 99.7 | 0.09915 | 43 | 0.84 | 0.201 | 79.9 | 0.551425 | 43 | 0.84 | 0.193 | 87.15 | 0.5187 | 0.1976667 | 88.91667 | 0.003953333 | 4.191572 | 0.41125
44 | 0.86 | 0.202 | 101.1 | 0.3012 | 44 | 0.86 | 0.206 | 83.5 | 0.4085 | 44 | 0.86 | 0.196 | 86.9 | 0.261075 | 0.2013333 | 90.5 | 0.004026667 | 4.266211 | 0.3289306
45 | 0.88 | 0.206 | 101.65 | 0.4055 | 45 | 0.88 | 0.207 | 86 | 0.08475 | 45 | 0.88 | 0.197 | 86.9 | 0.0869 | 0.2033333 | 91.51667 | 0.004066667 | 4.314137 | 0.1820167
46 | 0.9 | 0.211 | 102.25 | 0.50975 | 46 | 0.9 | 0.211 | 84.9 | 0.3418 | 46 | 0.9 | 0.202 | 87.7 | 0.4365 | 0.208 | 91.61667 | 0.00416 | 4.318851 | 0.4273111
47 | 0.92 | 0.214 | 103.65 | 0.30885 | 47 | 0.92 | 0.215 | 86.6 | 0.343 | 47 | 0.92 | 0.209 | 88.55 | 0.616875 | 0.2126667 | 92.93333 | 0.004253333 | 4.380919 | 0.4306167
48 | 0.94 | 0.218 | 104.2 | 0.4157 | 48 | 0.94 | 0.219 | 88.25 | 0.3497 | 48 | 0.94 | 0.212 | 89.1 | 0.266475 | 0.2163333 | 93.85 | 0.004326667 | 4.424131 | 0.3424361
49 | 0.96 | 0.223 | 105.3 | 0.52375 | 49 | 0.96 | 0.223 | 88.25 | 0.353 | 49 | 0.96 | 0.212 | 89.4 | 0 | 0.2193333 | 94.31667 | 0.004386667 | 4.44613 | 0.28225
50 | 0.98 | 0.224 | 105.6 | 0.10545 | 50 | 0.98 | 0.227 | 88.8 | 0.3541 | 50 | 0.98 | 0.219 | 90.25 | 0.628775 | 0.2233333 | 94.88333 | 0.004466667 | 4.472843 | 0.3784
51 | 1 | 0.229 | 106.4 | 0.53 | 51 | 1 | 0.229 | 90.5 | 0.1793 | 51 | 1 | 0.22 | 92.2 | 0.091225 | 0.226 | 96.36667 | 0.00452 | 4.542768 | 0.255
52 | 1.02 | 0.234 | 107.8 | 0.5355 | 52 | 1.02 | 0.233 | 91.6 | 0.3642 | 52 | 1.02 | 0.224 | 95 | 0.3744 | 0.2303333 | 98.13333 | 0.004606667 | 4.62605 | 0.4214167
53 | 1.04 | 0.238 | 108.65 | 0.4329 | 53 | 1.04 | 0.238 | 91.35 | 0.457375 | 53 | 1.04 | 0.229 | 96.95 | 0.479875 | 0.235 | 98.98333 | 0.0047 | 4.666119 | 0.4599389
54 | 1.06 | 0.239 | 110.05 | 0.10935 | 54 | 1.06 | 0.242 | 91.9 | 0.3665 | 54 | 1.06 | 0.233 | 99.45 | 0.3928 | 0.238 | 100.4667 | 0.00476 | 4.736044 | 0.299175
55 | 1.08 | 0.244 | 111.15 | 0.553 | 55 | 1.08 | 0.246 | 93.55 | 0.3709 | 55 | 1.08 | 0.235 | 102.55 | 0.202 | 0.2416667 | 102.4167 | 0.004833333 | 4.827968 | 0.3719528
56 | 1.1 | 0.249 | 111.45 | 0.5565 | 56 | 1.1 | 0.249 | 93.55 | 0.28065 | 56 | 1.1 | 0.24 | 104.2 | 0.516875 | 0.246 | 103.0667 | 0.00492 | 4.858609 | 0.4452139
57 | 1.12 | 0.252 | 113.4 | 0.337275 | 57 | 1.12 | 0.252 | 94.7 | 0.282375 | 57 | 1.12 | 0.246 | 107.3 | 0.6345 | 0.25 | 105.1333 | 0.005 | 4.956033 | 0.4164
58 | 1.14 | 0.256 | 113.7 | 0.4542 | 58 | 1.14 | 0.257 | 94.95 | 0.474125 | 58 | 1.14 | 0.249 | 109.8 | 0.32565 | 0.254 | 106.15 | 0.00508 | 5.003959 | 0.4225667
59 | 1.16 | 0.261 | 115.35 | 0.572625 | 59 | 1.16 | 0.261 | 95.25 | 0.3804 | 59 | 1.16 | 0.251 | 112 | 0.2218 | 0.2576667 | 107.5333 | 0.005153333 | 5.06917 | 0.3917528
60 | 1.18 | 0.264 | 118.45 | 0.3507 | 60 | 1.18 | 0.264 | 95.5 | 0.286125 | 60 | 1.18 | 0.256 | 114.55 | 0.566375 | 0.2613333 | 109.5 | 0.005226667 | 5.16188 | 0.3978944
61 | 1.2 | 0.268 | 121.25 | 0.4794 | 61 | 1.2 | 0.269 | 96.65 | 0.480375 | 61 | 1.2 | 0.261 | 117.6 | 0.580375 | 0.266 | 111.8333 | 0.00532 | 5.271874 | 0.5164444
62 | 1.22 | 0.271 | 124.6 | 0.368775 | 62 | 1.22 | 0.272 | 97.2 | 0.290775 | 62 | 1.22 | 0.262 | 119.85 | 0.118725 | 0.2683333 | 113.8833 | 0.005366667 | 5.368512 | 0.2633361
63 | 1.24 | 0.275 | 127.95 | 0.5051 | 63 | 1.24 | 0.276 | 99.15 | 0.3927 | 63 | 1.24 | 0.268 | 122.35 | 0.7266 | 0.273 | 116.4833 | 0.00546 | 5.491077 | 0.5375222
64 | 1.26 | 0.279 | 131.55 | 0.519 | 64 | 1.26 | 0.28 | 102.2 | 0.4027 | 64 | 1.26 | 0.272 | 125.45 | 0.4956 | 0.277 | 119.7333 | 0.00554 | 5.644283 | 0.4724333
65 | 1.28 | 0.283 | 135.2 | 0.5335 | 65 | 1.28 | 0.283 | 105.55 | 0.311625 | 65 | 1.28 | 0.275 | 127.95 | 0.3801 | 0.2803333 | 122.9 | 0.005606667 | 5.793562 | 0.4043889
66 | 1.3 | 0.287 | 138.8 | 0.548 | 66 | 1.3 | 0.288 | 110.05 | 0.539 | 66 | 1.3 | 0.279 | 131.85 | 0.5196 | 0.2846667 | 126.9 | 0.005693333 | 5.982123 | 0.5412333
67 | 1.32 | 0.289 | 142.45 | 0.28125 | 67 | 1.32 | 0.292 | 113.95 | 0.448 | 67 | 1.32 | 0.284 | 133.8 | 0.664125 | 0.2883333 | 130.0667 | 0.005766667 | 6.131401 | 0.4711056
68 | 1.34 | 0.294 | 145.55 | 0.72 | 68 | 1.34 | 0.296 | 118.15 | 0.4642 | 68 | 1.34 | 0.288 | 136.6 | 0.5408 | 0.2926667 | 133.4333 | 0.005853333 | 6.290108 | 0.5709167
69 | 1.36 | 0.298 | 149.7 | 0.5905 | 69 | 1.36 | 0.3 | 121.75 | 0.4798 | 69 | 1.36 | 0.289 | 139.7 | 0.13815 | 0.2956667 | 137.05 | 0.005913333 | 6.460599 | 0.405725
70 | 1.38 | 0.301 | 152.8 | 0.45375 | 70 | 1.38 | 0.303 | 125.95 | 0.37155 | 70 | 1.38 | 0.294 | 143.05 | 0.706875 | 0.2993333 | 140.6 | 0.005986667 | 6.627948 | 0.509025
71 | 1.4 | 0.305 | 155.6 | 0.6168 | 71 | 1.4 | 0.308 | 128.75 | 0.63675 | 71 | 1.4 | 0.298 | 142.75 | 0.5716 | 0.3036667 | 142.3667 | 0.006073333 | 6.711229 | 0.6130944
72 | 1.42 | 0.309 | 158.35 | 0.6279 | 72 | 1.42 | 0.312 | 132.65 | 0.5228 | 72 | 1.42 | 0.301 | 145 | 0.431625 | 0.3073333 | 145.3333 | 0.006146667 | 6.851079 | 0.52745
73 | 1.44 | 0.312 | 161.45 | 0.4797 | 73 | 1.44 | 0.316 | 136.3 | 0.5379 | 73 | 1.44 | 0.306 | 146.4 | 0.7285 | 0.3113333 | 148.05 | 0.006226667 | 6.979144 | 0.5867667
74 | 1.46 | 0.316 | 164.5 | 0.6519 | 74 | 1.46 | 0.319 | 140.5 | 0.4152 | 74 | 1.46 | 0.311 | 146.95 | 0.733375 | 0.3153333 | 150.65 | 0.006306667 | 7.101709 | 0.5974
75 | 1.48 | 0.319 | 167.6 | 0.49815 | 75 | 1.48 | 0.324 | 144.7 | 0.713 | 75 | 1.48 | 0.315 | 148.9 | 0.5917 | 0.3193333 | 153.7333 | 0.006386667 | 7.247059 | 0.6087667
76 | 1.5 | 0.324 | 171.5 | 0.84775 | 76 | 1.5 | 0.328 | 147.45 | 0.5843 | 76 | 1.5 | 0.318 | 149.15 | 0.447075 | 0.3233333 | 156.0333 | 0.006466667 | 7.355482 | 0.6195333
77 | 1.52 | 0.327 | 174.85 | 0.519525 | 77 | 1.52 | 0.33 | 151.1 | 0.29855 | 77 | 1.52 | 0.322 | 150.3 | 0.5989 | 0.3263333 | 158.75 | 0.006526667 | 7.483547 | 0.472175
78 | 1.54 | 0.331 | 177.95 | 0.7056 | 78 | 1.54 | 0.335 | 155.3 | 0.766 | 78 | 1.54 | 0.328 | 150.85 | 0.90345 | 0.3313333 | 161.3667 | 0.006626667 | 7.606898 | 0.8002917
79 | 1.56 | 0.334 | 181.85 | 0.5397 | 79 | 1.56 | 0.341 | 158.9 | 0.9426 | 79 | 1.56 | 0.33 | 152.25 | 0.3031 | 0.335 | 164.3333 | 0.0067 | 7.746748 | 0.5971167
80 | 1.58 | 0.338 | 186.05 | 0.7358 | 80 | 1.58 | 0.342 | 162.55 | 0.160725 | 80 | 1.58 | 0.333 | 152.5 | 0.457125 | 0.3376667 | 167.0333 | 0.006753333 | 7.874027 | 0.4418222
81 | 1.6 | 0.342 | 189.95 | 0.752 | 81 | 1.6 | 0.346 | 165.65 | 0.6564 | 81 | 1.6 | 0.338 | 153.35 | 0.764625 | 0.342 | 169.65 | 0.00684 | 7.997378 | 0.7294806
82 | 1.62 | 0.347 | 194.15 | 0.96025 | 82 | 1.62 | 0.351 | 168.15 | 0.8345 | 82 | 1.62 | 0.342 | 154.2 | 0.6151 | 0.3466667 | 172.1667 | 0.006933333 | 8.116015 | 0.7975722
83 | 1.64 | 0.35 | 198.3 | 0.588675 | 83 | 1.64 | 0.356 | 170.35 | 0.84625 | 83 | 1.64 | 0.346 | 155.6 | 0.6196 | 0.3506667 | 174.75 | 0.007013333 | 8.237794 | 0.6938333
84 | 1.66 | 0.353 | 201.95 | 0.600375 | 84 | 1.66 | 0.358 | 172.05 | 0.3424 | 84 | 1.66 | 0.349 | 155.05 | 0.465975 | 0.3533333 | 176.35 | 0.007066667 | 8.313219 | 0.4681333
85 | 1.68 | 0.358 | 206.15 | 1.02025 | 85 | 1.68 | 0.362 | 174 | 0.6921 | 85 | 1.68 | 0.353 | 156.7 | 0.6235 | 0.3576667 | 178.95 | 0.007153333 | 8.435784 | 0.7698167
86 | 1.7 | 0.362 | 210.05 | 0.8324 | 86 | 1.7 | 0.367 | 175.95 | 0.874875 | 86 | 1.7 | 0.358 | 157.55 | 0.785625 | 0.3623333 | 181.1833 | 0.007246667 | 8.541064 | 0.8403111
87 | 1.72 | 0.365 | 213.95 | 0.636 | 87 | 1.72 | 0.369 | 177.35 | 0.3533 | 87 | 1.72 | 0.361 | 158.1 | 0.473475 | 0.365 | 183.1333 | 0.0073 | 8.632988 | 0.4857556
88 | 1.74 | 0.368 | 218.7 | 0.648975 | 88 | 1.74 | 0.374 | 179.85 | 0.893 | 88 | 1.74 | 0.365 | 158.4 | 0.633 | 0.369 | 185.65 | 0.00738 | 8.751625 | 0.7375667
89 | 1.76 | 0.372 | 222.35 | 0.8821 | 89 | 1.76 | 0.378 | 182.1 | 0.7239 | 89 | 1.76 | 0.369 | 158.95 | 0.6347 | 0.373 | 187.8 | 0.00746 | 8.852977 | 0.7469
90 | 1.78 | 0.375 | 227.1 | 0.674175 | 90 | 1.78 | 0.382 | 183.8 | 0.7318 | 90 | 1.78 | 0.372 | 160.35 | 0.47895 | 0.3763333 | 190.4167 | 0.007526667 | 8.976328 | 0.6303611
91 | 1.8 | 0.379 | 231 | 0.9162 | 91 | 1.8 | 0.385 | 186.3 | 0.55515 | 91 | 1.8 | 0.376 | 160.6 | 0.6419 | 0.38 | 192.6333 | 0.0076 | 9.080822 | 0.7022583
92 | 1.82 | 0.383 | 235.2 | 0.9324 | 92 | 1.82 | 0.39 | 188.25 | 0.936375 | 92 | 1.82 | 0.38 | 162 | 0.6452 | 0.3843333 | 195.15 | 0.007686667 | 9.199459 | 0.8401972
93 | 1.84 | 0.387 | 240.75 | 0.9519 | 93 | 1.84 | 0.394 | 189.95 | 0.7564 | 93 | 1.84 | 0.383 | 161.75 | 0.485625 | 0.388 | 197.4833 | 0.00776 | 9.309454 | 0.7198278
94 | 1.86 | 0.391 | 244.1 | 0.9697 | 94 | 1.86 | 0.396 | 190.75 | 0.3807 | 94 | 1.86 | 0.387 | 162.85 | 0.6492 | 0.3913333 | 199.2333 | 0.007826667 | 9.391949 | 0.6611944
95 | 1.88 | 0.395 | 249.45 | 0.9871 | 95 | 1.88 | 0.401 | 193 | 0.959375 | 95 | 1.88 | 0.392 | 163.4 | 0.815625 | 0.396 | 201.95 | 0.00792 | 9.520014 | 0.9360944
96 | 1.9 | 0.399 | 253.35 | 1.0056 | 96 | 1.9 | 0.406 | 193.55 | 0.966375 | 96 | 1.9 | 0.396 | 164.25 | 0.6553 | 0.4003333 | 203.7167 | 0.008006667 | 9.603296 | 0.8789444
97 | 1.92 | 0.401 | 259.2 | 0.51255 | 97 | 1.92 | 0.41 | 194.65 | 0.7764 | 97 | 1.92 | 0.399 | 164.8 | 0.493575 | 0.4033333 | 206.2167 | 0.008066667 | 9.721147 | 0.6149
98 | 1.94 | 0.406 | 262.55 | 1.304375 | 98 | 1.94 | 0.413 | 196.35 | 0.5865 | 98 | 1.94 | 0.403 | 165.95 | 0.6615 | 0.4073333 | 208.2833 | 0.008146667 | 9.81857 | 0.829
99 | 1.96 | 0.41 | 267.05 | 1.0592 | 99 | 1.96 | 0.418 | 197.2 | 0.983875 | 99 | 1.96 | 0.406 | 166.2 | 0.498225 | 0.4113333 | 210.15 | 0.008226667 | 9.906566 | 0.8368667
100 | 1.98 | 0.414 | 271.5 | 1.0771 | 100 | 1.98 | 0.421 | 198.05 | 0.592875 | 100 | 1.98 | 0.41 | 167.6 | 0.6676 | 0.415 | 212.3833 | 0.0083 | 10.01185 | 0.7746444
101 | 2 | 0.416 | 275.4 | 0.5469 | 101 | 2 | 0.424 | 198.6 | 0.594975 | 101 | 2 | 0.414 | 167.6 | 0.6704 | 0.418 | 213.8667 | 0.00836 | 10.08177 | 0.639375
102 | 2.02 | 0.42 | 280.7 | 1.1122 | 102 | 2.02 | 0.428 | 200 | 0.7972 | 102 | 2.02 | 0.418 | 168.45 | 0.6721 | 0.422 | 216.3833 | 0.00844 | 10.20041 | 0.8605
103 | 2.04 | 0.424 | 284.05 | 1.1295 | 103 | 2.04 | 0.432 | 201.4 | 0.8028 | 103 | 2.04 | 0.422 | 169.55 | 0.676 | 0.426 | 218.3333 | 0.00852 | 10.29233 | 0.8694333
104 | 2.06 | 0.428 | 289.35 | 1.1468 | 104 | 2.06 | 0.434 | 202.75 | 0.40415 | 104 | 2.06 | 0.426 | 170.4 | 0.6799 | 0.4293333 | 220.8333 | 0.008586667 | 10.41018 | 0.7319444
105 | 2.08 | 0.432 | 293.3 | 1.1653 | 105 | 2.08 | 0.436 | 203.05 | 0.4058 | 105 | 2.08 | 0.429 | 171.25 | 0.512475 | 0.4323333 | 222.5333 | 0.008646667 | 10.49032 | 0.66505
106 | 2.1 | 0.436 | 298.05 | 1.1827 | 106 | 2.1 | 0.44 | 204.15 | 0.8144 | 106 | 2.1 | 0.433 | 171.25 | 0.685 | 0.4363333 | 224.4833 | 0.008726667 | 10.58225 | 0.8940333
107 | 2.12 | 0.438 | 302.8 | 0.60085 | 107 | 2.12 | 0.442 | 205.3 | 0.40945 | 107 | 2.12 | 0.437 | 171.5 | 0.6855 | 0.439 | 226.5333 | 0.00878 | 10.67888 | 0.6013556
108 | 2.14 | 0.442 | 307.25 | 1.2201 | 108 | 2.14 | 0.444 | 206.95 | 0.41225 | 108 | 2.14 | 0.441 | 172.65 | 0.6883 | 0.4423333 | 228.95 | 0.008846667 | 10.79281 | 0.7591389
109 | 2.16 | 0.447 | 311.7 | 1.547375 | 109 | 2.16 | 0.448 | 207.25 | 0.8284 | 109 | 2.16 | 0.445 | 172.65 | 0.6906 | 0.4466667 | 230.5333 | 0.008933333 | 10.86745 | 0.9955472
110 | 2.18 | 0.45 | 316.2 | 0.94185 | 110 | 2.18 | 0.452 | 207.25 | 0.829 | 110 | 2.18 | 0.449 | 173.45 | 0.6922 | 0.4503333 | 232.3 | 0.009006667 | 10.95073 | 0.8485278
111 | 2.2 | 0.454 | 321.5 | 1.2754 | 111 | 2.2 | 0.454 | 209.2 | 0.41645 | 111 | 2.2 | 0.453 | 175.7 | 0.6983 | 0.4536667 | 235.4667 | 0.009073333 | 11.10001 | 0.7796111
112 | 2.22 | 0.458 | 324.85 | 1.2927 | 112 | 2.22 | 0.457 | 209.5 | 0.62805 | 112 | 2.22 | 0.456 | 178.5 | 0.5313 | 0.457 | 237.6167 | 0.00914 | 11.20136 | 0.7884722
113 | 2.24 | 0.462 | 330.45 | 1.3106 | 113 | 2.24 | 0.461 | 209.5 | 0.838 | 113 | 2.24 | 0.46 | 181.85 | 0.7207 | 0.461 | 240.6 | 0.00922 | 11.34199 | 0.9564333
114 | 2.26 | 0.464 | 334.9 | 0.66535 | 114 | 2.26 | 0.465 | 211.15 | 0.8413 | 114 | 2.26 | 0.464 | 184.1 | 0.7319 | 0.4643333 | 243.3833 | 0.009286667 | 11.4732 | 0.8066389
115 | 2.28 | 0.469 | 339.65 | 1.686375 | 115 | 2.28 | 0.469 | 211.45 | 0.8452 | 115 | 2.28 | 0.469 | 187.45 | 0.928875 | 0.469 | 246.1833 | 0.00938 | 11.60519 | 1.142322
116 | 2.3 | 0.473 | 344.1 | 1.3675 | 116 | 2.3 | 0.473 | 212.85 | 0.8486 | 116 | 2.3 | 0.473 | 190.8 | 0.7565 | 0.473 | 249.25 | 0.00946 | 11.74976 | 0.9908667
117 | 2.32 | 0.477 | 348.6 | 1.3854 | 117 | 2.32 | 0.476 | 212.85 | 0.63855 | 117 | 2.32 | 0.478 | 193.6 | 0.961 | 0.477 | 251.6833 | 0.00954 | 11.86447 | 1.001867
118 | 2.34 | 0.48 | 353.6 | 1.0533 | 118 | 2.34 | 0.481 | 214.25 | 1.06775 | 118 | 2.34 | 0.48 | 196.1 | 0.3897 | 0.4803333 | 254.65 | 0.009606667 | 12.00432 | 0.8438889
119 | 2.36 | 0.484 | 358.1 | 1.4234 | 119 | 2.36 | 0.485 | 214.5 | 0.8575 | 119 | 2.36 | 0.484 | 198.9 | 0.79 | 0.4843333 | 257.1667 | 0.009686667 | 12.12295 | 1.023633
120 | 2.38 | 0.487 | 362.85 | 1.081425 | 120 | 2.38 | 0.489 | 215.05 | 0.8591 | 120 | 2.38 | 0.489 | 201.7 | 1.0015 | 0.4883333 | 259.8667 | 0.009766667 | 12.25023 | 1.034067
121 | 2.4 | 0.492 | 367.6 | 1.826125 | 121 | 2.4 | 0.492 | 216.2 | 0.646875 | 121 | 2.4 | 0.492 | 204.5 | 0.6093 | 0.492 | 262.7667 | 0.00984 | 12.38694 | 0.9581611
122 | 2.42 | 0.496 | 372.9 | 1.481 | 122 | 2.42 | 0.496 | 217 | 0.8664 | 122 | 2.42 | 0.496 | 207 | 0.823 | 0.496 | 265.6333 | 0.00992 | 12.52208 | 1.0568
123 | 2.44 | 0.5 | 377.1 | 1.5 | 123 | 2.44 | 0.501 | 217.6 | 1.0865 | 123 | 2.44 | 0.5 | 210.05 | 0.8341 | 0.5003333 | 268.25 | 0.01000667 | 12.64543 | 1.156747
124 | 2.46 | 0.504 | 382.65 | 1.5195 | 124 | 2.46 | 0.504 | 218.95 | 0.654825 | 124 | 2.46 | 0.504 | 212.85 | 0.8458 | 0.504 | 271.4833 | 0.01008 | 12.79785 | 0.9895111
125 | 2.48 | 0.509 | 386.85 | 1.92375 | 125 | 2.48 | 0.508 | 222.35 | 0.8826 | 125 | 2.48 | 0.508 | 215.95 | 0.8576 | 0.5083333 | 275.05 | 0.01016667 | 12.96598 | 1.184156
126 | 2.5 | 0.512 | 391.9 | 1.168125 | 126 | 2.5 | 0.513 | 225.7 | 1.120125 | 126 | 2.5 | 0.511 | 219.3 | 0.652875 | 0.512 | 278.9667 | 0.01024 | 13.15061 | 1.015697
127 | 2.52 | 0.514 | 395.8 | 0.7877 | 127 | 2.52 | 0.516 | 228.75 | 0.681675 | 127 | 2.52 | 0.515 | 220.95 | 0.8805 | 0.515 | 281.8333 | 0.0103 | 13.28575 | 0.8412
128 | 2.54 | 0.519 | 400.55 | 1.990875 | 128 | 2.54 | 0.519 | 233.2 | 0.692925 | 128 | 2.54 | 0.52 | 224.05 | 1.1125 | 0.5193333 | 285.9333 | 0.01038667 | 13.47903 | 1.230161
129 | 2.56 | 0.523 | 405.3 | 1.6117 | 129 | 2.56 | 0.523 | 236.55 | 0.9395 | 129 | 2.56 | 0.524 | 226.8 | 0.9017 | 0.5233333 | 289.55 | 0.01046667 | 13.64952 | 1.150967
130 | 2.58 | 0.528 | 410.6 | 2.03975 | 130 | 2.58 | 0.528 | 240.2 | 1.191875 | 130 | 2.58 | 0.528 | 229.9 | 0.9134 | 0.528 | 293.5667 | 0.01056 | 13.83887 | 1.360606
131 | 2.6 | 0.531 | 415.05 | 1.238475 | 131 | 2.6 | 0.531 | 244.1 | 0.72645 | 131 | 2.6 | 0.532 | 232.15 | 0.9241 | 0.5313333 | 297.1 | 0.01062667 | 14.00543 | 0.9844444
132 | 2.62 | 0.534 | 419.55 | 1.2519 | 132 | 2.62 | 0.535 | 247.75 | 0.9837 | 132 | 2.62 | 0.535 | 234.65 | 0.7002 | 0.5346667 | 300.65 | 0.01069333 | 14.17278 | 0.99625
133 | 2.64 | 0.538 | 425.1 | 1.6893 | 133 | 2.64 | 0.539 | 251.4 | 0.9983 | 133 | 2.64 | 0.54 | 238 | 1.181625 | 0.539 | 304.8333 | 0.01078 | 14.36998 | 1.311881
134 | 2.66 | 0.542 | 430.45 | 1.7111 | 134 | 2.66 | 0.543 | 255.3 | 1.0134 | 134 | 2.66 | 0.544 | 239.95 | 0.9559 | 0.543 | 308.5667 | 0.01086 | 14.54597 | 1.2268
135 | 2.68 | 0.546 | 434.9 | 1.7307 | 135 | 2.68 | 0.546 | 258.65 | 0.770925 | 135 | 2.68 | 0.547 | 242.75 | 0.72405 | 0.5463333 | 312.1 | 0.01092667 | 14.71254 | 1.034444
136 | 2.7 | 0.55 | 440.2 | 1.7502 | 136 | 2.7 | 0.551 | 262.25 | 1.30225 | 136 | 2.7 | 0.551 | 245.25 | 0.976 | 0.5506667 | 315.9 | 0.01101333 | 14.89167 | 1.360667
137 | 2.72 | 0.553 | 445.25 | 1.328175 | 137 | 2.72 | 0.555 | 265.35 | 1.0552 | 137 | 2.72 | 0.555 | 247.75 | 0.986 | 0.5543333 | 319.45 | 0.01108667 | 15.05902 | 1.164808
138 | 2.74 | 0.557 | 450.25 | 1.791 | 138 | 2.74 | 0.558 | 268.7 | 0.801075 | 138 | 2.74 | 0.559 | 250.3 | 0.9961 | 0.558 | 323.0833 | 0.01116 | 15.23029 | 1.177978
139 | 2.76 | 0.562 | 455.3 | 2.263875 | 139 | 2.76 | 0.563 | 272.9 | 1.354 | 139 | 2.76 | 0.563 | 253.35 | 1.0073 | 0.5626667 | 327.1833 | 0.01125333 | 15.42357 | 1.517289
140 | 2.78 | 0.564 | 460.6 | 0.9159 | 140 | 2.78 | 0.567 | 275.7 | 1.0972 | 140 | 2.78 | 0.566 | 256.15 | 0.76425 | 0.5656667 | 330.8167 | 0.01131333 | 15.59485 | 0.987
141 | 2.8 | 0.568 | 464.5 | 1.8502 | 141 | 2.8 | 0.569 | 279.85 | 0.55555 | 141 | 2.8 | 0.57 | 258.4 | 1.0291 | 0.569 | 334.25 | 0.01138 | 15.7567 | 1.108444
142 | 2.82 | 0.572 | 469.55 | 1.8681 | 142 | 2.82 | 0.573 | 282.65 | 1.125 | 142 | 2.82 | 0.574 | 262 | 1.0408 | 0.573 | 338.0667 | 0.01146 | 15.93662 | 1.344633
143 | 2.84 | 0.576 | 474.85 | 1.8888 | 143 | 2.84 | 0.578 | 286.3 | 1.422375 | 143 | 2.84 | 0.578 | 265.35 | 1.0547 | 0.5773333 | 342.1667 | 0.01154667 | 16.12989 | 1.473839
144 | 2.86 | 0.578 | 479.3 | 0.95415 | 144 | 2.86 | 0.581 | 289.9 | 0.8643 | 144 | 2.86 | 0.581 | 267.9 | 0.799875 | 0.58 | 345.7 | 0.0116 | 16.29645 | 0.9171556
145 | 2.88 | 0.582 | 484.05 | 1.9267 | 145 | 2.88 | 0.585 | 293.85 | 1.1675 | 145 | 2.88 | 0.585 | 271.25 | 1.0783 | 0.584 | 349.7167 | 0.01168 | 16.4858 | 1.390833
146 | 2.9 | 0.587 | 489.9 | 2.434875 | 146 | 2.9 | 0.589 | 296.9 | 1.1815 | 146 | 2.9 | 0.589 | 274.3 | 1.0911 | 0.5883333 | 353.7 | 0.01176667 | 16.67358 | 1.524069
147 | 2.92 | 0.591 | 494.1 | 1.968 | 147 | 2.92 | 0.592 | 300.55 | 0.896175 | 147 | 2.92 | 0.592 | 277.65 | 0.827925 | 0.5916667 | 357.4333 | 0.01183333 | 16.84957 | 1.185222
148 | 2.94 | 0.595 | 499.15 | 1.9865 | 148 | 2.94 | 0.596 | 303.35 | 1.2078 | 148 | 2.94 | 0.596 | 280.75 | 1.1168 | 0.5956667 | 361.0833 | 0.01191333 | 17.02163 | 1.437033
149 | 2.96 | 0.599 | 504.15 | 2.0066 | 149 | 2.96 | 0.601 | 307.5 | 1.527125 | 149 | 2.96 | 0.599 | 283.25 | 0.846 | 0.5996667 | 364.9667 | 0.01199333 | 17.20469 | 1.4521
150 | 2.98 | 0.602 | 508.65 | 1.5192 | 150 | 2.98 | 0.605 | 311.7 | 1.2384 | 150 | 2.98 | 0.603 | 286.85 | 1.1402 | 0.6033333 | 369.0667 | 0.01206667 | 17.39797 | 1.345728
151 | 3 | 0.605 | 514.2 | 1.534275 | 151 | 3 | 0.607 | 314.5 | 0.6262 | 151 | 3 | 0.606 | 289.65 | 0.86475 | 0.606 | 372.7833 | 0.01212 | 17.57317 | 0.9891333
152 | 3.02 | 0.61 | 518.15 | 2.580875 | 152 | 3.02 | 0.611 | 318.4 | 1.2658 | 152 | 3.02 | 0.609 | 293 | 0.873975 | 0.61 | 376.5167 | 0.0122 | 17.74917 | 1.4986
153 | 3.04 | 0.614 | 522.6 | 2.0815 | 153 | 3.04 | 0.616 | 321.75 | 1.600375 | 153 | 3.04 | 0.614 | 296.35 | 1.473375 | 0.6146667 | 380.2333 | 0.01229333 | 17.92437 | 1.76575
154 | 3.06 | 0.617 | 526.8 | 1.5741 | 154 | 3.06 | 0.619 | 325.1 | 0.970275 | 154 | 3.06 | 0.618 | 299.15 | 1.191 | 0.618 | 383.6833 | 0.01236 | 18.08701 | 1.273194
155 | 3.08 | 0.62 | 531.8 | 1.5879 | 155 | 3.08 | 0.622 | 328.45 | 0.980325 | 155 | 3.08 | 0.622 | 301.95 | 1.2022 | 0.6213333 | 387.4 | 0.01242667 | 18.26221 | 1.285139
156 | 3.1 | 0.625 | 536.3 | 2.67025 | 156 | 3.1 | 0.627 | 332.65 | 1.65275 | 156 | 3.1 | 0.625 | 305.85 | 0.9117 | 0.6256667 | 391.6 | 0.01251333 | 18.4602 | 1.687833
157 | 3.12 | 0.628 | 540.2 | 1.61475 | 157 | 3.12 | 0.63 | 336.3 | 1.003425 | 157 | 3.12 | 0.63 | 308.4 | 1.535625 | 0.6293333 | 394.9667 | 0.01258667 | 18.61891 | 1.442039
158 | 3.14 | 0.631 | 544.65 | 1.627275 | 158 | 3.14 | 0.633 | 339.9 | 1.0143 | 158 | 3.14 | 0.634 | 311.15 | 1.2391 | 0.6326667 | 398.5667 | 0.01265333 | 18.78861 | 1.322556
159 | 3.16 | 0.635 | 548.6 | 2.1865 | 159 | 3.16 | 0.637 | 343.25 | 1.3663 | 159 | 3.16 | 0.638 | 313.4 | 1.2491 | 0.6366667 | 401.75 | 0.01273333 | 18.93868 | 1.600633
160 | 3.18 | 0.639 | 553.05 | 2.2033 | 160 | 3.18 | 0.641 | 347.2 | 1.3809 | 160 | 3.18 | 0.641 | 317.05 | 0.945675 | 0.6403333 | 405.7667 | 0.01280667 | 19.12802 | 1.480447
161 | 3.2 | 0.642 | 557.5 | 1.665825 | 161 | 3.2 | 0.645 | 351.35 | 1.3971 | 161 | 3.2 | 0.646 | 320.4 | 1.593625 | 0.6443333 | 409.75 | 0.01288667 | 19.3158 | 1.631033
162 | 3.22 | 0.646 | 561.4 | 2.2378 | 162 | 3.22 | 0.649 | 355.55 | 1.4138 | 162 | 3.22 | 0.649 | 322.65 | 0.964575 | 0.648 | 413.2 | 0.01296 | 19.47843 | 1.508742
163 | 3.24 | 0.65 | 565.9 | 2.2546 | 163 | 3.24 | 0.652 | 359.2 | 1.072125 | 163 | 3.24 | 0.653 | 326.25 | 1.2978 | 0.6516667 | 417.1167 | 0.01303333 | 19.66307 | 1.522247
164 | 3.26 | 0.654 | 569.25 | 2.2703 | 164 | 3.26 | 0.655 | 363.4 | 1.0839 | 164 | 3.26 | 0.658 | 329.35 | 1.639 | 0.6556667 | 420.6667 | 0.01311333 | 19.83042 | 1.675567
165 | 3.28 | 0.658 | 573.7 | 2.2859 | 165 | 3.28 | 0.66 | 366.75 | 1.825375 | 165 | 3.28 | 0.66 | 332.7 | 0.66205 | 0.6593333 | 424.3833 | 0.01318667 | 20.00562 | 1.549258
166 | 3.3 | 0.662 | 577.05 | 2.3015 | 166 | 3.3 | 0.664 | 370.1 | 1.4737 | 166 | 3.3 | 0.664 | 336.05 | 1.3375 | 0.6633333 | 427.7333 | 0.01326667 | 20.16354 | 1.704233
167 | 3.32 | 0.665 | 579.85 | 1.73535 | 167 | 3.32 | 0.668 | 374.55 | 1.4893 | 167 | 3.32 | 0.668 | 338.85 | 1.3498 | 0.667 | 431.0833 | 0.01334 | 20.32146 | 1.574497
168 | 3.34 | 0.669 | 584.05 | 2.3278 | 168 | 3.34 | 0.671 | 378.2 | 1.129125 | 168 | 3.34 | 0.673 | 342.75 | 1.704 | 0.671 | 435 | 0.01342 | 20.5061 | 1.732167
169 | 3.36 | 0.673 | 588.25 | 2.3446 | 169 | 3.36 | 0.676 | 382.95 | 1.902875 | 169 | 3.36 | 0.676 | 345.55 | 1.03245 | 0.675 | 438.9167 | 0.0135 | 20.69073 | 1.747833
170 | 3.38 | 0.677 | 591.6 | 2.3597 | 170 | 3.38 | 0.68 | 386.55 | 1.539 | 170 | 3.38 | 0.68 | 348.6 | 1.3883 | 0.679 | 442.25 | 0.01358 | 20.84786 | 1.762333
171 | 3.4 | 0.68 | 595.5 | 1.78065 | 171 | 3.4 | 0.683 | 390.2 | 1.165125 | 171 | 3.4 | 0.684 | 351.4 | 1.4 | 0.6823333 | 445.7 | 0.01364667 | 21.0105 | 1.479917
172 | 3.42 | 0.685 | 598.55 | 2.985125 | 172 | 3.42 | 0.686 | 394.65 | 1.177275 | 172 | 3.42 | 0.688 | 354.75 | 1.4123 | 0.6863333 | 449.3167 | 0.01372667 | 21.18099 | 1.790033
173 | 3.44 | 0.688 | 601.95 | 1.80075 | 173 | 3.44 | 0.691 | 398.3 | 1.982375 | 173 | 3.44 | 0.691 | 357.55 | 1.06845 | 0.69 | 452.6 | 0.0138 | 21.33577 | 1.653514
174 | 3.46 | 0.691 | 605.3 | 1.810875 | 174 | 3.46 | 0.695 | 402.2 | 1.601 | 174 | 3.46 | 0.695 | 360.35 | 1.4358 | 0.6936667 | 455.95 | 0.01387333 | 21.49369 | 1.665675
175 | 3.48 | 0.696 | 608.9 | 3.0355 | 175 | 3.48 | 0.698 | 406.95 | 1.213725 | 175 | 3.48 | 0.699 | 363.15 | 1.447 | 0.6976667 | 459.6667 | 0.01395333 | 21.66889 | 1.831233
176 | 3.5 | 0.7 | 612.8 | 2.4434 | 176 | 3.5 | 0.703 | 411.7 | 2.046625 | 176 | 3.5 | 0.704 | 365.65 | 1.822 | 0.7023333 | 463.3833 | 0.01404667 | 21.8441 | 2.153783
177 | 3.52 | 0.704 | 616.75 | 2.4591 | 177 | 3.52 | 0.707 | 415.05 | 1.6535 | 177 | 3.52 | 0.708 | 369 | 1.4693 | 0.7063333 | 466.9333 | 0.01412667 | 22.01145 | 1.860633
178 | 3.54 | 0.707 | 620.35 | 1.85565 | 178 | 3.54 | 0.71 | 419.5 | 1.251825 | 178 | 3.54 | 0.71 | 370.4 | 0.7394 | 0.709 | 470.0833 | 0.01418 | 22.15994 | 1.249356
179 | 3.56 | 0.711 | 623.7 | 2.4881 | 179 | 3.56 | 0.714 | 423.45 | 1.6859 | 179 | 3.56 | 0.714 | 373.2 | 1.4872 | 0.713 | 473.45 | 0.01426 | 22.31865 | 1.887067
180 | 3.58 | 0.714 | 626.5 | 1.8753 | 180 | 3.58 | 0.718 | 427.35 | 1.7016 | 180 | 3.58 | 0.719 | 376.25 | 1.873625 | 0.717 | 476.7 | 0.01434 | 22.47185 | 1.9003
181 | 3.6 | 0.718 | 630.15 | 2.5133 | 181 | 3.6 | 0.722 | 431.8 | 1.7183 | 181 | 3.6 | 0.724 | 378.2 | 1.886125 | 0.7213333 | 480.05 | 0.01442667 | 22.62977 | 2.072958
182 | 3.62 | 0.723 | 634.05 | 3.1605 | 182 | 3.62 | 0.724 | 436 | 0.8678 | 182 | 3.62 | 0.727 | 381 | 1.1388 | 0.7246667 | 483.6833 | 0.01449333 | 22.80105 | 1.606222
183 | 3.64 | 0.726 | 637.1 | 1.906725 | 183 | 3.64 | 0.73 | 440.2 | 2.6286 | 183 | 3.64 | 0.731 | 382.7 | 1.5274 | 0.729 | 486.6667 | 0.01458 | 22.94169 | 2.102425
184 | 3.66 | 0.728 | 640.45 | 1.27755 | 184 | 3.66 | 0.734 | 444.4 | 1.7692 | 184 | 3.66 | 0.736 | 385.75 | 1.921125 | 0.7326667 | 490.2 | 0.01465333 | 23.10825 | 1.790922
185 | 3.68 | 0.732 | 643.8 | 2.5685 | 185 | 3.68 | 0.736 | 449.4 | 0.8938 | 185 | 3.68 | 0.739 | 388 | 1.160625 | 0.7356667 | 493.7333 | 0.01471333 | 23.27481 | 1.4759
186 | 3.7 | 0.737 | 647.45 | 3.228125 | 186 | 3.7 | 0.74 | 453.05 | 1.8049 | 186 | 3.7 | 0.742 | 390.2 | 1.1673 | 0.7396667 | 496.9 | 0.01479333 | 23.42409 | 1.981267
187 | 3.72 | 0.74 | 650.8 | 1.947375 | 187 | 3.72 | 0.745 | 457.8 | 2.277125 | 187 | 3.72 | 0.745 | 392.75 | 1.174425 | 0.7433333 | 500.45 | 0.01486667 | 23.59144 | 1.828475
188 | 3.74 | 0.745 | 655 | 3.2645 | 188 | 3.74 | 0.748 | 462.55 | 1.380525 | 188 | 3.74 | 0.75 | 394.4 | 1.967875 | 0.7476667 | 503.9833 | 0.01495333 | 23.758 | 2.176272
189 | 3.76 | 0.748 | 658.35 | 1.970025 | 189 | 3.76 | 0.751 | 467 | 1.394325 | 189 | 3.76 | 0.754 | 396.9 | 1.5826 | 0.751 | 507.4167 | 0.01502 | 23.91985 | 1.685667
190 | 3.78 | 0.752 | 661.7 | 2.6401 | 190 | 3.78 | 0.756 | 472.05 | 2.347625 | 190 | 3.78 | 0.758 | 398.9 | 1.5916 | 0.7553333 | 510.8833 | 0.01510667 | 24.08327 | 2.206317
191 | 3.8 | 0.755 | 665.35 | 1.990575 | 191 | 3.8 | 0.759 | 476.5 | 1.422825 | 191 | 3.8 | 0.761 | 400.55 | 1.199175 | 0.7583333 | 514.1333 | 0.01516667 | 24.23648 | 1.537525
192 | 3.82 | 0.759 | 668.1 | 2.6669 | 192 | 3.82 | 0.763 | 481.25 | 1.9155 | 192 | 3.82 | 0.764 | 403.35 | 1.20585 | 0.762 | 517.5667 | 0.01524 | 24.39833 | 1.89145
193 | 3.84 | 0.763 | 671.75 | 2.6797 | 193 | 3.84 | 0.768 | 486 | 2.418125 | 193 | 3.84 | 0.768 | 405.3 | 1.6173 | 0.7663333 | 521.0167 | 0.01532667 | 24.56096 | 2.250264
194 | 3.86 | 0.768 | 674.55 | 3.36575 | 194 | 3.86 | 0.772 | 491.3 | 1.9546 | 194 | 3.86 | 0.773 | 407 | 2.03075 | 0.771 | 524.2833 | 0.01542 | 24.71495 | 2.439033
195 | 3.88 | 0.77 | 678.2 | 1.35275 | 195 | 3.88 | 0.776 | 495.2 | 1.973 | 195 | 3.88 | 0.776 | 409.2 | 1.2243 | 0.774 | 527.5333 | 0.01548 | 24.86816 | 1.577725
196 | 3.9 | 0.774 | 681.25 | 2.7189 | 196 | 3.9 | 0.779 | 499.95 | 1.492725 | 196 | 3.9 | 0.779 | 411.15 | 1.230525 | 0.7773333 | 530.7833 | 0.01554667 | 25.02137 | 1.763861
197 | 3.92 | 0.778 | 683.5 | 2.7295 | 197 | 3.92 | 0.783 | 504.7 | 2.0093 | 197 | 3.92 | 0.782 | 413.4 | 1.236825 | 0.781 | 533.8667 | 0.01562 | 25.16672 | 1.951858
198 | 3.94 | 0.782 | 687.95 | 2.7429 | 198 | 3.94 | 0.786 | 509.75 | 1.521675 | 198 | 3.94 | 0.786 | 415.1 | 1.657 | 0.7846667 | 537.6 | 0.01569333 | 25.34271 | 1.964356
199 | 3.96 | 0.786 | 691.05 | 2.758 | 199 | 3.96 | 0.79 | 515.35 | 2.0502 | 199 | 3.96 | 0.79 | 417.6 | 1.6654 | 0.7886667 | 541.3333 | 0.01577333 | 25.5187 | 2.157867
200 | 3.98 | 0.79 | 694.95 | 2.772 | 200 | 3.98 | 0.794 | 520.35 | 2.0714 | 200 | 3.98 | 0.794 | 419.25 | 1.6737 | 0.7926667 | 544.85 | 0.01585333 | 25.68448 | 2.172367
201 | 4 | 0.792 | 698 | 1.39295 | 201 | 4 | 0.799 | 525.65 | 2.615 | 201 | 4 | 0.798 | 421.5 | 1.6815 | 0.7963333 | 548.3833 | 0.01592667 | 25.85104 | 2.004261
202 | 4.02 | 0.796 | 702.2 | 2.8004 | 202 | 4.02 | 0.801 | 531.8 | 1.05745 | 202 | 4.02 | 0.801 | 423.45 | 1.267425 | 0.7993333 | 552.4833 | 0.01598667 | 26.04431 | 1.6513
203 | 4.04 | 0.8 | 706.1 | 2.8166 | 203 | 4.04 | 0.805 | 536.55 | 2.1367 | 203 | 4.04 | 0.805 | 425.7 | 1.6983 | 0.8033333 | 556.1167 | 0.01606667 | 26.21559 | 2.2172
204 | 4.06 | 0.804 | 709.45 | 2.8311 | 204 | 4.06 | 0.809 | 541.85 | 2.1568 | 204 | 4.06 | 0.809 | 428.75 | 1.7089 | 0.8073333 | 560.0167 | 0.01614667 | 26.39944 | 2.232267
205 | 4.08 | 0.807 | 712.55 | 2.133 | 205 | 4.08 | 0.813 | 547.45 | 2.1786 | 205 | 4.08 | 0.813 | 430.45 | 1.7184 | 0.811 | 563.4833 | 0.01622 | 26.56286 | 2.05975
206 | 4.1 | 0.812 | 717 | 3.573875 | 206 | 4.1 | 0.816 | 552.5 | 1.649925 | 206 | 4.1 | 0.817 | 433.25 | 1.7274 | 0.815 | 567.5833 | 0.0163 | 26.75613 | 2.262133
207 | 4.12 | 0.814 | 719.8 | 1.4368 | 207 | 4.12 | 0.819 | 558.05 | 1.665825 | 207 | 4.12 | 0.821 | 436.3 | 1.7391 | 0.818 | 571.3833 | 0.01636 | 26.93527 | 1.70845
208 | 4.14 | 0.818 | 724 | 2.8876 | 208 | 4.14 | 0.822 | 563.1 | 1.681725 | 208 | 4.14 | 0.825 | 438.55 | 1.7497 | 0.8216667 | 575.2167 | 0.01643333 | 27.11597 | 2.1021
209 | 4.16 | 0.822 | 727.9 | 2.9038 | 209 | 4.16 | 0.827 | 568.7 | 2.8295 | 209 | 4.16 | 0.828 | 440.5 | 1.318575 | 0.8256667 | 579.0333 | 0.01651333 | 27.29589 | 2.3085
210 | 4.18 | 0.825 | 732.1 | 2.19 | 210 | 4.18 | 0.83 | 574 | 1.71405 | 210 | 4.18 | 0.833 | 443.55 | 2.210125 | 0.8293333 | 583.2167 | 0.01658667 | 27.4931 | 2.130792
211 | 4.2 | 0.829 | 734.3 | 2.9328 | 211 | 4.2 | 0.833 | 579 | 1.7295 | 211 | 4.2 | 0.837 | 445.25 | 1.7776 | 0.833 | 586.1833 | 0.01666 | 27.63295 | 2.1439
212 | 4.22 | 0.833 | 738.5 | 2.9456 | 212 | 4.22 | 0.836 | 584.6 | 1.7454 | 212 | 4.22 | 0.84 | 447.2 | 1.338675 | 0.8363333 | 590.1 | 0.01672667 | 27.81758 | 1.960472
213 | 4.24 | 0.836 | 742.15 | 2.220975 | 213 | 4.24 | 0.84 | 589.05 | 2.3473 | 213 | 4.24 | 0.845 | 449.15 | 2.240875 | 0.8403333 | 593.45 | 0.01680667 | 27.9755 | 2.3671
214 | 4.26 | 0.839 | 746.05 | 2.2323 | 214 | 4.26 | 0.844 | 595.75 | 2.3696 | 214 | 4.26 | 0.848 | 452.5 | 1.352475 | 0.8436667 | 598.1 | 0.01687333 | 28.1947 | 1.985917
215 | 4.28 | 0.843 | 751.1 | 2.9943 | 215 | 4.28 | 0.848 | 601.65 | 2.3948 | 215 | 4.28 | 0.851 | 454.75 | 1.360875 | 0.8473333 | 602.5 | 0.01694667 | 28.40212 | 2.2011
216 | 4.3 | 0.848 | 755.85 | 3.767375 | 216 | 4.3 | 0.852 | 606.65 | 2.4166 | 216 | 4.3 | 0.855 | 456.4 | 1.8223 | 0.8516667 | 606.3 | 0.01703333 | 28.58126 | 2.619067
217 | 4.32 | 0.851 | 759.45 | 2.27295 | 217 | 4.32 | 0.855 | 611.95 | 1.8279 | 217 | 4.32 | 0.859 | 459.2 | 1.8312 | 0.855 | 610.2 | 0.0171 | 28.7651 | 2.0275
218 | 4.34 | 0.855 | 763.95 | 3.0468 | 218 | 4.34 | 0.859 | 618.1 | 2.4601 | 218 | 4.34 | 0.863 | 461.7 | 1.8418 | 0.859 | 614.5833 | 0.01718 | 28.97174 | 2.449567
219 | 4.36 | 0.859 | 767 | 3.0619 | 219 | 4.36 | 0.863 | 623.15 | 2.4825 | 219 | 4.36 | 0.867 | 464.8 | 1.853 | 0.863 | 618.3167 | 0.01726 | 29.14773 | 2.4658
220 | 4.38 | 0.863 | 771.45 | 3.0769 | 220 | 4.38 | 0.867 | 628.75 | 2.5038 | 220 | 4.38 | 0.871 | 467.6 | 1.8648 | 0.867 | 622.6 | 0.01734 | 29.34965 | 2.481833
221 | 4.4 | 0.867 | 775.4 | 3.0937 | 221 | 4.4 | 0.871 | 633.5 | 2.5245 | 221 | 4.4 | 0.874 | 469.55 | 1.405725 | 0.8706667 | 626.15 | 0.01741333 | 29.51699 | 2.289375
222 | 4.42 | 0.87 | 778.75 | 2.331225 | 222 | 4.42 | 0.875 | 639.6 | 2.5462 | 222 | 4.42 | 0.878 | 472.05 | 1.8832 | 0.8743333 | 630.1333 | 0.01748667 | 29.70477 | 2.303186
223 | 4.44 | 0.873 | 782.1 | 2.341275 | 223 | 4.44 | 0.879 | 644.95 | 2.5691 | 223 | 4.44 | 0.883 | 475.15 | 2.368 | 0.8783333 | 634.0667 | 0.01756667 | 29.89019 | 2.5284
224 | 4.46 | 0.877 | 787.4 | 3.139 | 224 | 4.46 | 0.881 | 650.8 | 1.29575 | 224 | 4.46 | 0.887 | 477.65 | 1.9056 | 0.8816667 | 638.6167 | 0.01763333 | 30.10468 | 2.121139
225 | 4.48 | 0.881 | 791 | 3.1568 | 225 | 4.48 | 0.886 | 655.8 | 3.2665 | 225 | 4.48 | 0.89 | 480.45 | 1.43715 | 0.8856667 | 642.4167 | 0.01771333 | 30.28381 | 2.562067
226 | 4.5 | 0.885 | 794.65 | 3.1713 | 226 | 4.5 | 0.89 | 661.4 | 2.6344 | 226 | 4.5 | 0.894 | 483.25 | 1.9274 | 0.8896667 | 646.4333 | 0.01779333 | 30.47316 | 2.5777
227 | 4.52 | 0.888 | 798.3 | 2.389425 | 227 | 4.52 | 0.894 | 667 | 2.6568 | 227 | 4.52 | 0.899 | 486 | 2.423125 | 0.8936667 | 650.4333 | 0.01787333 | 30.66172 | 2.593733
228 | 4.54 | 0.891 | 802.75 | 2.401575 | 228 | 4.54 | 0.897 | 672.6 | 2.0094 | 228 | 4.54 | 0.903 | 489.1 | 1.9502 | 0.897 | 654.8167 | 0.01794 | 30.86835 | 2.175417
229 | 4.56 | 0.895 | 806.95 | 3.2194 | 229 | 4.56 | 0.9 | 678.45 | 2.026575 | 229 | 4.56 | 0.906 | 491.6 | 1.47105 | 0.9003333 | 659 | 0.01800667 | 31.06556 | 2.189694
230 | 4.58 | 0.899 | 811.4 | 3.2367 | 230 | 4.58 | 0.904 | 684.3 | 2.7255 | 230 | 4.58 | 0.91 | 494.4 | 1.972 | 0.9043333 | 663.3667 | 0.01808667 | 31.2714 | 2.644733
231 | 4.6 | 0.903 | 815.6 | 3.254 | 231 | 4.6 | 0.91 | 690.45 | 4.12425 | 231 | 4.6 | 0.914 | 496.9 | 1.9826 | 0.909 | 667.65 | 0.01818 | 31.47332 | 3.105706
232 | 4.62 | 0.906 | 818.95 | 2.451825 | 232 | 4.62 | 0.912 | 695.5 | 1.38595 | 232 | 4.62 | 0.918 | 499.45 | 1.9927 | 0.912 | 671.3 | 0.01824 | 31.64539 | 2.008425
233 | 4.64 | 0.911 | 823.7 | 4.106625 | 233 | 4.64 | 0.916 | 701.35 | 2.7937 | 233 | 4.64 | 0.921 | 503.05 | 1.50375 | 0.916 | 676.0333 | 0.01832 | 31.86852 | 2.694667
234 | 4.66 | 0.914 | 827.6 | 2.47695 | 234 | 4.66 | 0.919 | 707.2 | 2.112825 | 234 | 4.66 | 0.926 | 506.4 | 2.523625 | 0.9196667 | 680.4 | 0.01839333 | 32.07436 | 2.486794
235 | 4.68 | 0.918 | 830.95 | 3.3171 | 235 | 4.68 | 0.922 | 712.8 | 2.13 | 235 | 4.68 | 0.93 | 509.2 | 2.0312 | 0.9233333 | 684.3167 | 0.01846667 | 32.259 | 2.501981
236 | 4.7 | 0.922 | 836 | 3.3339 | 236 | 4.7 | 0.927 | 718.65 | 3.578625 | 236 | 4.7 | 0.933 | 512.55 | 1.532625 | 0.9273333 | 689.0667 | 0.01854667 | 32.48291 | 2.746767
237 | 4.72 | 0.925 | 839.05 | 2.512575 | 237 | 4.72 | 0.931 | 723.95 | 2.8852 | 237 | 4.72 | 0.937 | 515.65 | 2.0564 | 0.931 | 692.8833 | 0.01862 | 32.66283 | 2.533575
238 | 4.74 | 0.928 | 843.25 | 2.52345 | 238 | 4.74 | 0.933 | 729.3 | 1.45325 | 238 | 4.74 | 0.941 | 518.45 | 2.0682 | 0.934 | 697 | 0.01868 | 32.8569 | 2.084825
239 | 4.76 | 0.932 | 847.45 | 3.3814 | 239 | 4.76 | 0.937 | 734.85 | 2.9283 | 239 | 4.76 | 0.944 | 521.5 | 1.559925 | 0.9376667 | 701.2667 | 0.01875333 | 33.05803 | 2.563489
240 | 4.78 | 0.936 | 851.35 | 3.3976 | 240 | 4.78 | 0.942 | 741 | 3.689625 | 240 | 4.78 | 0.948 | 524.55 | 2.0921 | 0.942 | 705.6333 | 0.01884 | 33.26387 | 3.048283
241 | 4.8 | 0.94 | 855 | 3.4127 | 241 | 4.8 | 0.945 | 746.9 | 2.23185 | 241 | 4.8 | 0.952 | 527.65 | 2.1044 | 0.9456667 | 709.85 | 0.01891333 | 33.46265 | 2.595053
242 | 4.82 | 0.943 | 859.45 | 2.571675 | 242 | 4.82 | 0.948 | 752.45 | 2.249025 | 242 | 4.82 | 0.954 | 530.45 | 1.0581 | 0.9483333 | 714.1167 | 0.01896667 | 33.66378 | 1.898622
243 | 4.84 | 0.948 | 863.35 | 4.307 | 243 | 4.84 | 0.953 | 759.15 | 3.779 | 243 | 4.84 | 0.958 | 534.05 | 2.129 | 0.953 | 718.85 | 0.01906 | 33.88691 | 3.343589
244 | 4.86 | 0.951 | 866.45 | 2.5947 | 244 | 4.86 | 0.957 | 765.3 | 3.0489 | 244 | 4.86 | 0.963 | 537.4 | 2.678625 | 0.957 | 723.05 | 0.01914 | 34.0849 | 2.8838
245 | 4.88 | 0.954 | 872 | 2.607675 | 245 | 4.88 | 0.959 | 771.2 | 1.5365 | 245 | 4.88 | 0.966 | 540.5 | 1.61685 | 0.9596667 | 727.9 | 0.01919333 | 34.31354 | 1.9346
246 | 4.9 | 0.958 | 876.2 | 3.4964 | 246 | 4.9 | 0.963 | 777.6 | 3.0976 | 246 | 4.9 | 0.969 | 544.4 | 1.62735 | 0.9633333 | 732.7333 | 0.01926667 | 34.54138 | 2.677828
247 | 4.92 | 0.962 | 879.85 | 3.5121 | 247 | 4.92 | 0.967 | 783.45 | 3.1221 | 247 | 4.92 | 0.973 | 547.75 | 2.1843 | 0.9673333 | 737.0167 | 0.01934667 | 34.7433 | 2.9395
248 | 4.94 | 0.965 | 884.6 | 2.646675 | 248 | 4.94 | 0.971 | 789.05 | 3.145 | 248 | 4.94 | 0.976 | 550.55 | 1.64745 | 0.9706667 | 741.4 | 0.01941333 | 34.94993 | 2.464028
249 | 4.96 | 0.968 | 888.2 | 2.6592 | 249 | 4.96 | 0.973 | 795.2 | 1.58425 | 249 | 4.96 | 0.981 | 553.9 | 2.761125 | 0.974 | 745.7667 | 0.01948 | 35.15578 | 2.478611
250 | 4.98 | 0.972 | 892.15 | 3.5607 | 250 | 4.98 | 0.977 | 800.8 | 3.192 | 250 | 4.98 | 0.985 | 557.8 | 2.2234 | 0.978 | 750.25 | 0.01956 | 35.36712 | 2.992033
251 | 5 | 0.976 | 896.3 | 3.5769 | 251 | 5 | 0.981 | 806.35 | 3.2143 | 251 | 5 | 0.988 | 562 | 1.6797 | 0.9816667 | 754.8833 | 0.01963333 | 35.58554 | 2.759411
252 | 5.02 | 0.98 | 900.5 | 3.5936 | 252 | 5.02 | 0.983 | 811.95 | 1.6183 | 252 | 5.02 | 0.993 | 564.5 | 2.81625 | 0.9853333 | 758.9833 | 0.01970667 | 35.77882 | 2.775422
253 | 5.04 | 0.982 | 903.85 | 1.80435 | 253 | 5.04 | 0.986 | 818.1 | 2.445075 | 253 | 5.04 | 0.996 | 567.3 | 1.6977 | 0.988 | 763.0833 | 0.01976 | 35.97209 | 2.029422
254 | 5.06 | 0.985 | 908.6 | 2.718675 | 254 | 5.06 | 0.991 | 824.25 | 4.105875 | 254 | 5.06 | 1 | 570.65 | 2.2759 | 0.992 | 767.8333 | 0.01984 | 36.19601 | 3.061833
255 | 5.08 | 0.99 | 912.8 | 4.5535 | 255 | 5.08 | 0.994 | 830.65 | 2.48235 | 255 | 5.08 | 1.004 | 573.45 | 2.2882 | 0.996 | 772.3 | 0.01992 | 36.40657 | 3.080267
256 | 5.1 | 0.993 | 917.25 | 2.745075 | 256 | 5.1 | 0.997 | 836.25 | 2.50035 | 256 | 5.1 | 1.007 | 576.25 | 1.72455 | 0.999 | 776.5833 | 0.01998 | 36.60849 | 2.323325
257 | 5.12 | 0.995 | 921.75 | 1.839 | 257 | 5.12 | 1.001 | 843.25 | 3.359 | 257 | 5.12 | 1.012 | 580.15 | 2.891 | 1.002667 | 781.7167 | 0.02005333 | 36.85048 | 2.856883
258 | 5.14 | 0.999 | 925.35 | 3.6942 | 258 | 5.14 | 1.004 | 848.85 | 2.53815 | 258 | 5.14 | 1.016 | 583.5 | 2.3273 | 1.006333 | 785.9 | 0.02012667 | 37.04768 | 2.873964
259 | 5.16 | 1.004 | 929.85 | 4.638 | 259 | 5.16 | 1.008 | 854.95 | 3.4076 | 259 | 5.16 | 1.018 | 587.15 | 1.17065 | 1.01 | 790.65 | 0.0202 | 37.2716 | 2.890342
260 | 5.18 | 1.007 | 934.3 | 2.796225 | 260 | 5.18 | 1.011 | 860.3 | 2.572875 | 260 | 5.18 | 1.023 | 591.05 | 2.9455 | 1.013667 | 795.2167 | 0.02027333 | 37.48687 | 2.907422
261 | 5.2 | 1.01 | 937.95 | 2.808375 | 261 | 5.2 | 1.015 | 866.15 | 3.4529 | 261 | 5.2 | 1.027 | 594.1 | 2.3703 | 1.017333 | 799.4 | 0.02034667 | 37.68408 | 2.923464
262 | 5.22 | 1.014 | 942.4 | 3.7607 | 262 | 5.22 | 1.017 | 871.75 | 1.7379 | 262 | 5.22 | 1.031 | 597.75 | 2.3837 | 1.020667 | 803.9667 | 0.02041333 | 37.89935 | 2.672278
263 | 5.24 | 1.017 | 947.7 | 2.83515 | 263 | 5.24 | 1.022 | 878.45 | 4.3755 | 263 | 5.24 | 1.034 | 601.4 | 1.798725 | 1.024333 | 809.1833 | 0.02048667 | 38.14527 | 2.957442
264 | 5.26 | 1.021 | 951.35 | 3.7981 | 264 | 5.26 | 1.025 | 882.9 | 2.642025 | 264 | 5.26 | 1.039 | 604.75 | 3.015375 | 1.028333 | 813 | 0.02056667 | 38.32519 | 3.244367
265 | 5.28 | 1.025 | 955.8 | 3.8143 | 265 | 5.28 | 1.028 | 888.5 | 2.6571 | 265 | 5.28 | 1.043 | 608.9 | 2.4273 | 1.032 | 817.7333 | 0.02064 | 38.54832 | 2.989678
266 | 5.3 | 1.029 | 959.45 | 3.8305 | 266 | 5.3 | 1.031 | 894.65 | 2.674725 | 266 | 5.3 | 1.045 | 612.25 | 1.22115 | 1.035 | 822.1167 | 0.0207 | 38.75495 | 2.459775
267 | 5.32 | 1.032 | 963.35 | 2.8842 | 267 | 5.32 | 1.035 | 900.5 | 3.5903 | 267 | 5.32 | 1.049 | 615.35 | 2.4552 | 1.038667 | 826.4 | 0.02077333 | 38.95687 | 3.022281
268 | 5.34 | 1.035 | 967.55 | 2.89635 | 268 | 5.34 | 1.039 | 906.35 | 3.6137 | 268 | 5.34 | 1.053 | 620.95 | 2.4726 | 1.042333 | 831.6167 | 0.02084667 | 39.20279 | 3.039697
269 | 5.36 | 1.039 | 972.3 | 3.8797 | 269 | 5.36 | 1.042 | 912.25 | 2.7279 | 269 | 5.36 | 1.057 | 627.1 | 2.4961 | 1.046 | 837.2167 | 0.02092 | 39.46677 | 3.059528
270 | 5.38 | 1.042 | 976.75 | 2.923575 | 270 | 5.38 | 1.045 | 918.4 | 2.745975 | 270 | 5.38 | 1.06 | 633.8 | 1.89135 | 1.049 | 842.9833 | 0.02098 | 39.73862 | 2.5203
271 | 5.4 | 1.046 | 981.5 | 3.9165 | 271 | 5.4 | 1.049 | 923.7 | 3.6842 | 271 | 5.4 | 1.065 | 640.2 | 3.185 | 1.053333 | 848.4667 | 0.02106667 | 39.9971 | 3.664808
272 | 5.42 | 1.049 | 986 | 2.95125 | 272 | 5.42 | 1.053 | 929.85 | 3.7071 | 272 | 5.42 | 1.068 | 646.05 | 1.929375 | 1.056667 | 853.9667 | 0.02113333 | 40.25637 | 2.837389
273 | 5.44 | 1.053 | 989.9 | 3.9518 | 273 | 5.44 | 1.056 | 934.85 | 2.79705 | 273 | 5.44 | 1.072 | 653.05 | 2.5982 | 1.060333 | 859.2667 | 0.02120667 | 40.50622 | 3.140928
274 | 5.46 | 1.057 | 994.9 | 3.9696 | 274 | 5.46 | 1.06 | 940.15 | 3.75 | 274 | 5.46 | 1.076 | 659.2 | 2.6245 | 1.064333 | 864.75 | 0.02128667 | 40.76471 | 3.448033
275 | 5.48 | 1.06 | 997.7 | 2.9889 | 275 | 5.48 | 1.063 | 946.05 | 2.8293 | 275 | 5.48 | 1.081 | 666.2 | 3.3135 | 1.068 | 869.9833 | 0.02136 | 41.01141 | 3.180344
276 | 5.5 | 1.064 | 1002.2 | 3.9998 | 276 | 5.5 | 1.065 | 951.35 | 1.8974 | 276 | 5.5 | 1.084 | 671.75 | 2.006925 | 1.071 | 875.1 | 0.02142 | 41.25261 | 2.617625
277 | 5.52 | 1.067 | 1007.2 | 3.0141 | 277 | 5.52 | 1.07 | 956.35 | 4.76925 | 277 | 5.52 | 1.087 | 678.2 | 2.024925 | 1.074667 | 880.5833 | 0.02149333 | 41.5111 | 3.218753
278 | 5.54 | 1.07 | 1010.85 | 3.027075 | 278 | 5.54 | 1.073 | 962.5 | 2.878275 | 278 | 5.54 | 1.092 | 684.05 | 3.405625 | 1.078333 | 885.8 | 0.02156667 | 41.75701 | 3.238369
279 | 5.56 | 1.074 | 1015.6 | 4.0529 | 279 | 5.56 | 1.076 | 967.8 | 2.89545 | 279 | 5.56 | 1.095 | 690.75 | 2.0622 | 1.081667 | 891.3833 | 0.02163333 | 42.02021 | 2.961972
280 | 5.58 | 1.078 | 1019.8 | 4.0708 | 280 | 5.58 | 1.079 | 972.55 | 2.910525 | 280 | 5.58 | 1.098 | 696.05 | 2.0802 | 1.085 | 896.1333 | 0.0217 | 42.24413 | 2.979194
281 | 5.6 | 1.082 | 1024.25 | 4.0881 | 281 | 5.6 | 1.082 | 978.15 | 2.92605 | 281 | 5.6 | 1.102 | 701.65 | 2.7954 | 1.088667 | 901.35 | 0.02177333 | 42.49005 | 3.295386
282 | 5.62 | 1.085 | 1028.15 | 3.0786 | 282 | 5.62 | 1.086 | 982.9 | 3.9221 | 282 | 5.62 | 1.107 | 708.1 | 3.524375 | 1.092667 | 906.3833 | 0.02185333 | 42.72732 | 3.615467
283 | 5.64 | 1.088 | 1033.2 | 3.092025 | 283 | 5.64 | 1.089 | 987.95 | 2.956275 | 283 | 5.64 | 1.108 | 713.65 | 0.710875 | 1.095 | 911.6 | 0.0219 | 42.97324 | 2.120981
284 | 5.66 | 1.091 | 1037.95 | 3.106725 | 284 | 5.66 | 1.091 | 992.4 | 1.98035 | 284 | 5.66 | 1.112 | 719.8 | 2.8669 | 1.098 | 916.7167 | 0.02196 | 43.21444 | 2.742475
285 | 5.68 | 1.095 | 1042.7 | 4.1613 | 285 | 5.68 | 1.095 | 997.7 | 3.9802 | 285 | 5.68 | 1.117 | 725.7 | 3.61375 | 1.102333 | 922.0333 | 0.02204667 | 43.46507 | 3.983958
286 | 5.7 | 1.099 | 1046.85 | 4.1791 | 286 | 5.7 | 1.099 | 1003 | 4.0014 | 286 | 5.7 | 1.12 | 731 | 2.18505 | 1.106 | 926.95 | 0.02212 | 43.69684 | 3.389803
287 | 5.72 | 1.103 | 1051.6 | 4.1969 | 287 | 5.72 | 1.101 | 1006.65 | 2.00965 | 287 | 5.72 | 1.123 | 737.4 | 2.2026 | 1.109 | 931.8833 | 0.02218 | 43.9294 | 2.78825
288 | 5.74 | 1.106 | 1056.1 | 3.16155 | 288 | 5.74 | 1.103 | 1010.55 | 2.0172 | 288 | 5.74 | 1.126 | 743.25 | 2.220975 | 1.111667 | 936.6333 | 0.02223333 | 44.15332 | 2.491356
289 | 5.76 | 1.108 | 1059.15 | 2.11525 | 289 | 5.76 | 1.107 | 1014.2 | 4.0495 | 289 | 5.76 | 1.13 | 749.7 | 2.9859 | 1.115 | 941.0167 | 0.0223 | 44.35995 | 3.129417
290 | 5.78 | 1.112 | 1063.9 | 4.2461 | 290 | 5.78 | 1.109 | 1018.35 | 2.03255 | 290 | 5.78 | 1.132 | 755 | 1.5047 | 1.117667 | 945.75 | 0.02235333 | 44.58308 | 2.515689
291 | 5.8 | 1.115 | 1067.8 | 3.19755 | 291 | 5.8 | 1.112 | 1021.7 | 3.060075 | 291 | 5.8 | 1.136 | 761.15 | 3.0323 | 1.121 | 950.2167 | 0.02242 | 44.79364 | 3.159944
292 | 5.82 | 1.117 | 1071.75 | 2.13955 | 292 | 5.82 | 1.113 | 1024.8 | 1.02325 | 292 | 5.82 | 1.14 | 767 | 3.0563 | 1.123333 | 954.5167 | 0.02246667 | 44.99635 | 2.222189
293 | 5.84 | 1.121 | 1076.2 | 4.2959 | 293 | 5.84 | 1.116 | 1027.85 | 3.078975 | 293 | 5.84 | 1.143 | 772.9 | 2.30985 | 1.126667 | 958.9833 | 0.02253333 | 45.20691 | 3.189167
294 | 5.86 | 1.125 | 1080.4 | 4.3132 | 294 | 5.86 | 1.117 | 1029.25 | 1.02855 | 294 | 5.86 | 1.147 | 778.2 | 3.1022 | 1.129667 | 962.6167 | 0.02259333 | 45.37818 | 2.8824
295 | 5.88 | 1.126 | 1084 | 1.0822 | 295 | 5.88 | 1.119 | 1029 | 2.05825 | 295 | 5.88 | 1.151 | 783.5 | 3.1234 | 1.132 | 965.5 | 0.02264 | 45.51411 | 2.249469
296 | 5.9 | 1.129 | 1088.2 | 3.2583 | 296 | 5.9 | 1.12 | 1027.3 | 1.02815 | 296 | 5.9 | 1.155 | 788.8 | 3.1446 | 1.134667 | 968.1 | 0.02269333 | 45.63667 | 2.578133
297 | 5.92 | 1.132 | 1091.55 | 3.269625 | 297 | 5.92 | 1.12 | 1022.55 | 0 | 297 | 5.92 | 1.158 | 793.85 | 2.373975 | 1.136667 | 969.3167 | 0.02273333 | 45.69403 | 1.937417
298 | 5.94 | 1.135 | 1094.35 | 3.27885 | 298 | 5.94 | 1.12 | 1018.95 | 0 | 298 | 5.94 | 1.162 | 799.4 | 3.1865 | 1.139 | 970.9 | 0.02278 | 45.76866 | 2.263586
299 | 5.96 | 1.138 | 1097.7 | 3.288075 | 299 | 5.96 | 1.12 | 1015.3 | 0 | 299 | 5.96 | 1.165 | 804.15 | 2.405325 | 1.141 | 972.3833 | 0.02282 | 45.83859 | 1.943283
300 | 5.98 | 1.14 | 1099.95 | 2.19765 | 300 | 5.98 | 1.121 | 1012.5 | 1.0139 | 300 | 5.98 | 1.169 | 809.2 | 3.2267 | 1.143333 | 973.8833 | 0.02286667 | 45.9093 | 2.270644
301 | 6 | 1.141 | 1101.35 | 1.10065 | 301 | 6 | 1.121 | 1010.55 | 0 | 301 | 6 | 1.172 | 815.6 | 2.4372 | 1.144667 | 975.8333 | 0.02289333 | 46.00122 | 1.299811
302 | 6.02 | 1.144 | 1102.45 | 3.3057 | 302 | 6.02 | 1.121 | 1008.3 | 0 | 302 | 6.02 | 1.176 | 820.9 | 3.273 | 1.147 | 977.2167 | 0.02294 | 46.06644 | 2.278558
303 | 6.04 | 1.144 | 1101.35 | 0 | 303 | 6.04 | 1.121 | 1006.35 | 0 | 303 | 6.04 | 1.18 | 826.25 | 3.2943 | 1.148333 | 977.9833 | 0.02296667 | 46.10258 | 1.303467
304 | 6.06 | 1.146 | 1098.25 | 2.1996 | 304 | 6.06 | 1.121 | 1004.7 | 0 | 304 | 6.06 | 1.185 | 831.55 | 4.1445 | 1.150667 | 978.1667 | 0.02301333 | 46.11122 | 2.282175
305 | 6.08 | 1.147 | 1092.7 | 1.095475 | 305 | 6.08 | 1.121 | 1003.55 | 0 | 305 | 6.08 | 1.188 | 835.75 | 2.50095 | 1.152 | 977.3333 | 0.02304 | 46.07194 | 1.303667
306 | 6.1 | 1.147 | 1087.1 | 0 | 306 | 6.1 | 1.121 | 1002.75 | 0 | 306 | 6.1 | 1.191 | 841.3 | 2.515575 | 1.153 | 977.05 | 0.02306 | 46.05858 | 0.9771917
307 | 6.12 | 1.147 | 1083.2 | 0 | 307 | 6.12 | 1.121 | 1001.9 | 0 | 307 | 6.12 | 1.195 | 845.8 | 3.3742 | 1.154333 | 976.9667 | 0.02308667 | 46.05465 | 1.302678
308 | 6.14 | 1.147 | 1078.7 | 0 | 308 | 6.14 | 1.121 | 1000.5 | 0 | 308 | 6.14 | 1.199 | 850.25 | 3.3921 | 1.155667 | 976.4833 | 0.02311333 | 46.03187 | 1.3023
309 | 6.16 | 1.146 | 1075.35 | -1.077025 | 309 | 6.16 | 1.121 | 1000.5 | 0 | 309 | 6.16 | 1.202 | 855 | 2.557875 | 1.156333 | 976.95 | 0.02312667 | 46.05386 | 0.6511444
310 | 6.18 | 1.147 | 1072.85 | 1.0741 | 310 | 6.18 | 1.121 | 999.65 | 0 | 310 | 6.18 | 1.206 | 859.75 | 3.4295 | 1.158 | 977.4167 | 0.02316 | 46.07586 | 1.628639
311 | 6.2 | 1.147 | 1070.6 | 0 | 311 | 6.2 | 1.121 | 998.8 | 0 | 311 | 6.2 | 1.209 | 864.2 | 2.585925 | 1.159 | 977.8667 | 0.02318 | 46.09708 | 0.9776417
312 | 6.22 | 1.146 | 1069.5 | -1.07005 | 312 | 6.22 | 1.121 | 998.55 | 0 | 312 | 6.22 | 1.213 | 868.7 | 3.4658 | 1.16 | 978.9167 | 0.0232 | 46.14657 | 0.9783917
313 | 6.24 | 1.146 | 1067.55 | 0 | 313 | 6.24 | 1.121 | 999.1 | 0 | 313 | 6.24 | 1.217 | 872.6 | 3.4826 | 1.161333 | 979.75 | 0.02322667 | 46.18586 | 1.305778
314 | 6.26 | 1.147 | 1066.7 | 1.067125 | 314 | 6.26 | 1.121 | 1002.45 | 0 | 314 | 6.26 | 1.221 | 877.35 | 3.4999 | 1.163 | 982.1667 | 0.02326 | 46.29978 | 1.634931
315 | 6.28 | 1.147 | 1066.7 | 0 | 315 | 6.28 | 1.121 | 1009.7 | 0 | 315 | 6.28 | 1.225 | 881.55 | 3.5178 | 1.164333 | 985.9833 | 0.02328667 | 46.4797 | 1.3121
316 | 6.3 | 1.147 | 1065.3 | 0 | 316 | 6.3 | 1.123 | 1018.1 | 2.0278 | 316 | 6.3 | 1.227 | 885.45 | 1.767 | 1.165667 | 989.6167 | 0.02331333 | 46.65098 | 1.317067
317 | 6.32 | 1.147 | 1065.3 | 0 | 317 | 6.32 | 1.125 | 1026.75 | 2.04485 | 317 | 6.32 | 1.231 | 889.05 | 3.549 | 1.167667 | 993.7 | 0.02335333 | 46.84347 | 1.983317
318 | 6.34 | 1.147 | 1065.85 | 0 | 318 | 6.34 | 1.126 | 1034.85 | 1.0308 | 318 | 6.34 | 1.235 | 893 | 3.5641 | 1.169333 | 997.9 | 0.02338667 | 47.04146 | 1.659667
319 | 6.36 | 1.147 | 1064.75 | 0 | 319 | 6.36 | 1.128 | 1041.55 | 2.0764 | 319 | 6.36 | 1.239 | 896.05 | 3.5781 | 1.171333 | 1000.783 | 0.02342667 | 47.17738 | 1.998683
320 | 6.38 | 1.147 | 1065.05 | 0 | 320 | 6.38 | 1.13 | 1047.15 | 2.0887 | 320 | 6.38 | 1.242 | 899.4 | 2.693175 | 1.173 | 1003.867 | 0.02346 | 47.32273 | 1.670542
321 | 6.4 | 1.146 | 1066.7 | -1.065875 | 321 | 6.4 | 1.133 | 1053.55 | 3.15105 | 321 | 6.4 | 1.247 | 903.3 | 4.50675 | 1.175333 | 1007.85 | 0.02350667 | 47.5105 | 2.347003
322 | 6.42 | 1.147 | 1071.45 | 1.069075 | 322 | 6.42 | 1.135 | 1059.45 | 2.113 | 322 | 6.42 | 1.25 | 905.55 | 2.713275 | 1.177333 | 1012.15 | 0.02354667 | 47.71321 | 2.02
323 | 6.44 | 1.148 | 1081.8 | 1.076625 | 323 | 6.44 | 1.139 | 1065.3 | 4.2495 | 323 | 6.44 | 1.253 | 908.35 | 2.72085 | 1.18 | 1018.483 | 0.0236 | 48.01176 | 2.707511
324 | 6.46 | 1.149 | 1094.9 | 1.08835 | 324 | 6.46 | 1.142 | 1071.7 | 3.2055 | 324 | 6.46 | 1.257 | 911.15 | 3.639 | 1.182667 | 1025.917 | 0.02365333 | 48.36218 | 2.725867
325 | 6.48 | 1.152 | 1104.15 | 3.298575 | 325 | 6.48 | 1.145 | 1077.85 | 3.224325 | 325 | 6.48 | 1.262 | 914.2 | 4.563375 | 1.186333 | 1032.067 | 0.02372667 | 48.65209 | 3.772969
326 | 6.5 | 1.153 | 1111.95 | 1.10805 | 326 | 6.5 | 1.148 | 1082.35 | 3.2403 | 326 | 6.5 | 1.264 | 916.15 | 1.83035 | 1.188333 | 1036.817 | 0.02376667 | 48.87601 | 2.068883
327 | 6.52 | 1.157 | 1121.15 | 4.4662 | 327 | 6.52 | 1.15 | 1088.75 | 2.1711 | 327 | 6.52 | 1.267 | 918.7 | 2.752275 | 1.191333 | 1042.867 | 0.02382667 | 49.16121 | 3.119525
328 | 6.54 | 1.16 | 1127.05 | 3.3723 | 328 | 6.54 | 1.154 | 1093.25 | 4.364 | 328 | 6.54 | 1.271 | 921.75 | 3.6809 | 1.195 | 1047.35 | 0.0239 | 49.37255 | 3.832064
329 | 6.56 | 1.162 | 1132.9 | 2.25995 | 329 | 6.56 | 1.158 | 1097.7 | 4.3819 | 329 | 6.56 | 1.275 | 924 | 3.6915 | 1.198333 | 1051.533 | 0.02396667 | 49.56976 | 3.498139
330 | 6.58 | 1.166 | 1137.65 | 4.5411 | 330 | 6.58 | 1.16 | 1103.3 | 2.201 | 330 | 6.58 | 1.278 | 926.2 | 2.7753 | 1.201333 | 1055.717 | 0.02402667 | 49.76696 | 3.160875
331 | 6.6 | 1.168 | 1141.55 | 2.2792 | 331 | 6.6 | 1.163 | 1108.3 | 3.3174 | 331 | 6.6 | 1.282 | 928.45 | 3.7093 | 1.204333 | 1059.433 | 0.02408667 | 49.94217 | 3.172725
332 | 6.62 | 1.173 | 1147.45 | 5.7225 | 332 | 6.62 | 1.167 | 1113.05 | 4.4427 | 332 | 6.62 | 1.287 | 930.95 | 4.6485 | 1.209 | 1063.817 | 0.02418 | 50.1488 | 4.95425
333 | 6.64 | 1.176 | 1151.05 | 3.44775 | 333 | 6.64 | 1.17 | 1117.55 | 3.3459 | 333 | 6.64 | 1.289 | 933.2 | 1.86415 | 1.211667 | 1067.267 | 0.02423333 | 50.31143 | 2.841444
334 | 6.66 | 1.178 | 1155.8 | 2.30685 | 334 | 6.66 | 1.174 | 1123.4 | 4.4819 | 334 | 6.66 | 1.293 | 935.45 | 3.7373 | 1.215 | 1071.55 | 0.0243 | 50.51335 | 3.564694
335 | 6.68 | 1.181 | 1160.85 | 3.474975 | 335 | 6.68 | 1.176 | 1128.15 | 2.25155 | 335 | 6.68 | 1.297 | 936.85 | 3.7446 | 1.218 | 1075.283 | 0.02436 | 50.68934 | 3.22025
336 | 6.7 | 1.185 | 1165 | 4.6517 | 336 | 6.7 | 1.18 | 1133.75 | 4.5238 | 336 | 6.7 | 1.3 | 939.05 | 2.81385 | 1.221667 | 1079.267 | 0.02443333 | 50.87712 | 3.950008
337 | 6.72 | 1.188 | 1170.35 | 3.503025 | 337 | 6.72 | 1.183 | 1138.75 | 3.40875 | 337 | 6.72 | 1.303 | 941.05 | 2.82015 | 1.224667 | 1083.383 | 0.02449333 | 51.07118 | 3.243975
338 | 6.74 | 1.191 | 1175.35 | 3.51855 | 338 | 6.74 | 1.187 | 1144.05 | 4.5656 | 338 | 6.74 | 1.306 | 942.7 | 2.825625 | 1.228 | 1087.367 | 0.02456 | 51.25896 | 3.617917
339 | 6.76 | 1.194 | 1180.65 | 3.534 | 339 | 6.76 | 1.19 | 1150.2 | 3.441375 | 339 | 6.76 | 1.311 | 944.95 | 4.719125 | 1.231667 | 1091.933 | 0.02463333 | 51.47423 | 3.995383
340 | 6.78 | 1.198 | 1185.7 | 4.7327 | 340 | 6.78 | 1.193 | 1154.95 | 3.457725 | 340 | 6.78 | 1.312 | 947.45 | 0.9462 | 1.234333 | 1096.033 | 0.02468667 | 51.66751 | 2.917289
341 | 6.8 | 1.202 | 1191.85 | 4.7551 | 341 | 6.8 | 1.197 | 1160 | 4.6299 | 341 | 6.8 | 1.316 | 950.5 | 3.7959 | 1.238333 | 1100.783 | 0.02476667 | 51.89142 | 4.393633
342 | 6.82 | 1.204 | 1196.6 | 2.38845 | 342 | 6.82 | 1.201 | 1164.75 | 4.6495 | 342 | 6.82 | 1.321 | 953.05 | 4.758875 | 1.242 | 1104.8 | 0.02484 | 52.08077 | 4.043569
343 | 6.84 | 1.207 | 1201.35 | 3.596925 | 343 | 6.84 | 1.205 | 1170.05 | 4.6696 | 343 | 6.84 | 1.323 | 956.4 | 1.90945 | 1.245 | 1109.267 | 0.0249 | 52.29133 | 3.3211
344 | 6.86 | 1.211 | 1206.1 | 4.8149 | 344 | 6.86 | 1.208 | 1175.35 | 3.5181 | 344 | 6.86 | 1.326 | 958.9 | 2.87295 | 1.248333 | 1113.45 | 0.02496667 | 52.48854 | 3.704528
345 | 6.88 | 1.214 | 1211.1 | 3.6258 | 345 | 6.88 | 1.21 | 1179.8 | 2.35515 | 345 | 6.88 | 1.33 | 963.65 | 3.8451 | 1.251333 | 1118.183 | 0.02502667 | 52.71167 | 3.34745
346 | 6.9 | 1.217 | 1216.15 | 3.640875 | 346 | 6.9 | 1.214 | 1185.7 | 4.731 | 346 | 6.9 | 1.334 | 966.7 | 3.8607 | 1.255 | 1122.85 | 0.0251 | 52.93166 | 4.108561
347 | 6.92 | 1.22 | 1221.15 | 3.65595 | 347 | 6.92 | 1.218 | 1190.7 | 4.7528 | 347 | 6.92 | 1.337 | 969.5 | 2.9043 | 1.258333 | 1127.117 | 0.02516667 | 53.13279 | 3.749944
348 | 6.94 | 1.223 | 1226.2 | 3.671025 | 348 | 6.94 | 1.221 | 1195.45 | 3.579225 | 348 | 6.94 | 1.339 | 974.25 | 1.94375 | 1.261 | 1131.967 | 0.02522 | 53.36142 | 3.012111
349 | 6.96 | 1.227 | 1231.5 | 4.9154 | 349 | 6.96 | 1.224 | 1201.3 | 3.595125 | 349 | 6.96 | 1.343 | 976.8 | 3.9021 | 1.264667 | 1136.533 | 0.02529333 | 53.5767 | 4.158917
350 | 6.98 | 1.231 | 1237.35 | 4.9377 | 350 | 6.98 | 1.226 | 1206.65 | 2.40795 | 350 | 6.98 | 1.346 | 980.7 | 2.93625 | 1.267667 | 1141.567 | 0.02535333 | 53.81397 | 3.41715
351 | 7 | 1.233 | 1243.25 | 2.4806 | 351 | 7 | 1.23 | 1211.4 | 4.8361 | 351 | 7 | 1.35 | 984.3 | 3.93 | 1.271 | 1146.317 | 0.02542 | 54.03789 | 3.813139
352 | 7.02 | 1.237 | 1248.25 | 4.983 | 352 | 7.02 | 1.235 | 1216.7 | 6.07025 | 352 | 7.02 | 1.353 | 987.1 | 2.9571 | 1.275 | 1150.683 | 0.0255 | 54.24373 | 4.594
353 | 7.04 | 1.241 | 1253.3 | 5.0031 | 353 | 7.04 | 1.239 | 1221.45 | 4.8763 | 353 | 7.04 | 1.356 | 991 | 2.96715 | 1.278667 | 1155.25 | 0.02557333 | 54.45901 | 4.227544
354 | 7.06 | 1.245 | 1259.15 | 5.0249 | 354 | 7.06 | 1.241 | 1226.45 | 2.4479 | 354 | 7.06 | 1.359 | 994.4 | 2.9781 | 1.281667 | 1160 | 0.02563333 | 54.68292 | 3.472875
355 | 7.08 | 1.248 | 1265 | 3.786225 | 355 | 7.08 | 1.245 | 1230.95 | 4.9148 | 355 | 7.08 | 1.363 | 998.3 | 3.9854 | 1.285333 | 1164.75 | 0.02570667 | 54.90684 | 4.262042
356 | 7.1 | 1.251 | 1270.6 | 3.8034 | 356 | 7.1 | 1.249 | 1235.95 | 4.9338 | 356 | 7.1 | 1.366 | 1001.65 | 2.999925 | 1.288667 | 1169.4 | 0.02577333 | 55.12604 | 3.89025
357 | 7.12 | 1.255 | 1276.75 | 5.0947 | 357 | 7.12 | 1.252 | 1239.85 | 3.7137 | 357 | 7.12 | 1.368 | 1005 | 2.00665 | 1.291667 | 1173.867 | 0.02583333 | 55.33661 | 3.5149
358 | 7.14 | 1.258 | 1281.8 | 3.837825 | 358 | 7.14 | 1.256 | 1244.35 | 4.9684 | 358 | 7.14 | 1.371 | 1008.6 | 3.0204 | 1.295 | 1178.25 | 0.0259 | 55.54324 | 3.920194
359 | 7.16 | 1.262 | 1288.2 | 5.14 | 359 | 7.16 | 1.259 | 1248.55 | 3.73935 | 359 | 7.16 | 1.375 | 1011.95 | 4.0411 | 1.298667 | 1182.9 | 0.02597333 | 55.76244 | 4.328775
360 | 7.18 | 1.266 | 1292.1 | 5.1606 | 360 | 7.18 | 1.263 | 1253.25 | 5.0036 | 360 | 7.18 | 1.378 | 1014.75 | 3.04005 | 1.302333 | 1186.7 | 0.02604667 | 55.94157 | 4.344267
361 | 7.2 | 1.269 | 1297.7 | 3.8847 | 361 | 7.2 | 1.266 | 1256.65 | 3.76485 | 361 | 7.2 | 1.38 | 1017.55 | 2.0323 | 1.305 | 1190.633 | 0.0261 | 56.12699 | 3.169778
362 | 7.22 | 1.273 | 1302.45 | 5.2003 | 362 | 7.22 | 1.27 | 1260.55 | 5.0344 | 362 | 7.22 | 1.384 | 1020.9 | 4.0769 | 1.309 | 1194.633 | 0.02618 | 56.31556 | 4.770533
363 | 7.24 | 1.277 | 1307.75 | 5.2204 | 363 | 7.24 | 1.274 | 1265.55 | 5.0522 | 363 | 7.24 | 1.386 | 1023.4 | 2.0443 | 1.312333 | 1198.9 | 0.02624667 | 56.51669 | 3.989222
364 | 7.26 | 1.28 | 1312.8 | 3.930825 | 364 | 7.26 | 1.278 | 1270.05 | 5.0712 | 364 | 7.26 | 1.389 | 1026.8 | 3.0753 | 1.315667 | 1203.217 | 0.02631333 | 56.72018 | 4.003528
365 | 7.28 | 1.284 | 1319.2 | 5.264 | 365 | 7.28 | 1.281 | 1274.2 | 3.816375 | 365 | 7.28 | 1.391 | 1028.15 | 2.05495 | 1.318667 | 1207.183 | 0.02637333 | 56.90717 | 3.6156
366 | 7.3 | 1.288 | 1324.8 | 5.288 | 366 | 7.3 | 1.285 | 1277.85 | 5.1041 | 366 | 7.3 | 1.393 | 1028.75 | 2.0569 | 1.322 | 1210.467 | 0.02644 | 57.06195 | 4.029417
367 | 7.32 | 1.291 | 1330.4 | 3.9828 | 367 | 7.32 | 1.289 | 1281.75 | 5.1192 | 367 | 7.32 | 1.395 | 1029.55 | 2.0583 | 1.325 | 1213.9 | 0.0265 | 57.22379 | 3.63655
368 | 7.34 | 1.295 | 1335.7 | 5.3322 | 368 | 7.34 | 1.293 | 1284.55 | 5.1326 | 368 | 7.34 | 1.397 | 1028.45 | 2.058 | 1.328333 | 1216.233 | 0.02656667 | 57.33379 | 4.050222
369 | 7.36 | 1.298 | 1341.25 | 4.015425 | 369 | 7.36 | 1.296 | 1288.2 | 3.859125 | 369 | 7.36 | 1.398 | 1025.4 | 1.026925 | 1.330667 | 1218.283 | 0.02661333 | 57.43043 | 2.840269
370 | 7.38 | 1.303 | 1346 | 6.718125 | 370 | 7.38 | 1.299 | 1291.25 | 3.869175 | 370 | 7.38 | 1.398 | 1020.35 | 0 | 1.333333 | 1219.2 | 0.02666667 | 57.47364 | 3.249978
371 | 7.4 | 1.307 | 1351.9 | 5.3958 | 371 | 7.4 | 1.304 | 1294.9 | 6.465375 | 371 | 7.4 | 1.398 | 1015.6 | 0 | 1.336333 | 1220.8 | 0.02672667 | 57.54906 | 3.66
372 | 7.42 | 1.309 | 1356.65 | 2.70855 | 372 | 7.42 | 1.307 | 1298.25 | 3.889725 | 372 | 7.42 | 1.398 | 1012.8 | 0 | 1.338 | 1222.567 | 0.02676 | 57.63235 | 2.036139
373 | 7.44 | 1.313 | 1361.95 | 5.4372 | 373 | 7.44 | 1.312 | 1301.6 | 6.499625 | 373 | 7.44 | 1.398 | 1009.45 | 0 | 1.341 | 1224.333 | 0.02682 | 57.71563 | 3.67035
374 | 7.46 | 1.317 | 1368.35 | 5.4606 | 374 | 7.46 | 1.315 | 1305.25 | 3.910275 | 374 | 7.46 | 1.398 | 1006.95 | 0 | 1.343333 | 1226.85 | 0.02686667 | 57.83426 | 2.859714
375 | 7.48 | 1.321 | 1373.65 | 5.484 | 375 | 7.48 | 1.318 | 1309.15 | 3.9216 | 375 | 7.48 | 1.398 | 1005.25 | 0 | 1.345667 | 1229.35 | 0.02691333 | 57.95211 | 2.865567
376 | 7.5 | 1.325 | 1378.15 | 5.5036 | 376 | 7.5 | 1.323 | 1313.05 | 6.5555 | 376 | 7.5 | 1.398 | 1004.45 | 0 | 1.348667 | 1231.883 | 0.02697333 | 58.07154 | 3.69185
377 | 7.52 | 1.329 | 1383.7 | 5.5237 | 377 | 7.52 | 1.327 | 1317.25 | 5.2606 | 377 | 7.52 | 1.398 | 1002.2 | 0 | 1.351333 | 1234.383 | 0.02702667 | 58.18939 | 3.288356
378 | 7.54 | 1.333 | 1389.6 | 5.5466 | 378 | 7.54 | 1.33 | 1321.45 | 3.95805 | 378 | 7.54 | 1.398 | 1001.65 | 0 | 1.353667 | 1237.567 | 0.02707333 | 58.33945 | 2.883942
379 | 7.56 | 1.337 | 1395.45 | 5.5701 | 379 | 7.56 | 1.334 | 1325.6 | 5.2941 | 379 | 7.56 | 1.398 | 1000.5 | 0 | 1.356333 | 1240.517 | 0.02712667 | 58.47852 | 3.304111
380 | 7.58 | 1.34 | 1400.75 | 4.1943 | 380 | 7.58 | 1.339 | 1329.55 | 6.637875 | 380 | 7.58 | 1.398 | 999.4 | 0 | 1.359 | 1243.233 | 0.02718 | 58.60658 | 3.311667
381 | 7.6 | 1.344 | 1406.9 | 5.6153 | 381 | 7.6 | 1.343 | 1334.3 | 5.3277 | 381 | 7.6 | 1.398 | 998.85 | 0 | 1.361667 | 1246.683 | 0.02723333 | 58.76922 | 3.319889
382 | 7.62 | 1.348 | 1412.75 | 5.6393 | 382 | 7.62 | 1.345 | 1337.35 | 2.67165 | 382 | 7.62 | 1.398 | 998.55 | 0 | 1.363667 | 1249.55 | 0.02727333 | 58.90435 | 2.496233
383 | 7.64 | 1.352 | 1417.8 | 5.6611 | 383 | 7.64 | 1.348 | 1341 | 4.017525 | 383 | 7.64 | 1.398 | 997.75 | 0 | 1.366 | 1252.183 | 0.02732 | 59.02849 | 2.918689
384 | 7.66 | 1.357 | 1423.4 | 7.103 | 384 | 7.66 | 1.353 | 1345.45 | 6.716125 | 384 | 7.66 | 1.398 | 997.45 | 0 | 1.369333 | 1255.433 | 0.02738667 | 59.18169 | 4.179361
385 | 7.68 | 1.359 | 1427.6 | 2.851 | 385 | 7.68 | 1.357 | 1349.35 | 5.3896 | 385 | 7.68 | 1.398 | 998 | 0 | 1.371333 | 1258.317 | 0.02742667 | 59.31762 | 2.51375
386 | 7.7 | 1.362 | 1433.7 | 4.29195 | 386 | 7.7 | 1.359 | 1353 | 2.70235 | 386 | 7.7 | 1.398 | 999.95 | 0 | 1.373 | 1262.217 | 0.02746 | 59.50146 | 2.100444
387 | 7.72 | 1.367 | 1438.75 | 7.181125 | 387 | 7.72 | 1.363 | 1357.2 | 5.4204 | 387 | 7.72 | 1.399 | 1009.2 | 1.004575 | 1.376333 | 1268.383 | 0.02752667 | 59.79216 | 4.217667
388 | 7.74 | 1.371 | 1444.05 | 5.7656 | 388 | 7.74 | 1.368 | 1361.35 | 6.796375 | 388 | 7.74 | 1.4 | 1019.8 | 1.0145 | 1.379667 | 1275.067 | 0.02759333 | 60.10722 | 4.239083
389 | 7.76 | 1.374 | 1449.1 | 4.339725 | 389 | 7.76 | 1.371 | 1364.7 | 4.089075 | 389 | 7.76 | 1.402 | 1029.55 | 2.04935 | 1.382333 | 1281.117 | 0.02764667 | 60.39242 | 3.408244
390 | 7.78 | 1.378 | 1454.65 | 5.8075 | 390 | 7.78 | 1.375 | 1368.9 | 5.4672 | 390 | 7.78 | 1.404 | 1037.1 | 2.06665 | 1.385667 | 1286.883 | 0.02771333 | 60.66426 | 4.28
391 | 7.8 | 1.38 | 1460.25 | 2.9149 | 391 | 7.8 | 1.38 | 1372.25 | 6.852875 | 391 | 7.8 | 1.406 | 1043.8 | 2.0809 | 1.388667 | 1292.1 | 0.02777333 | 60.91018 | 3.868475
392 | 7.82 | 1.384 | 1465.3 | 5.8511 | 392 | 7.82 | 1.382 | 1375.9 | 2.74815 | 392 | 7.82 | 1.408 | 1049.4 | 2.0932 | 1.391333 | 1296.867 | 0.02782667 | 61.13488 | 3.451956
393 | 7.84 | 1.388 | 1471.45 | 5.8735 | 393 | 7.84 | 1.386 | 1380.1 | 5.512 | 393 | 7.84 | 1.411 | 1054.15 | 3.155325 | 1.395 | 1301.9 | 0.0279 | 61.37215 | 4.764406
394 | 7.86 | 1.391 | 1475.9 | 4.421025 | 394 | 7.86 | 1.391 | 1383.7 | 6.9095 | 394 | 7.86 | 1.414 | 1059.2 | 3.170025 | 1.398667 | 1306.267 | 0.02797333 | 61.578 | 4.781639
395 | 7.88 | 1.394 | 1482.05 | 4.436925 | 395 | 7.88 | 1.395 | 1387.35 | 5.5421 | 395 | 7.88 | 1.416 | 1063.95 | 2.12315 | 1.401667 | 1311.117 | 0.02803333 | 61.80663 | 3.926075
396 | 7.9 | 1.398 | 1487.35 | 5.9388 | 396 | 7.9 | 1.396 | 1391 | 1.389175 | 396 | 7.9 | 1.419 | 1068.95 | 3.19935 | 1.404333 | 1315.767 | 0.02808667 | 62.02584 | 3.502511
397 | 7.92 | 1.402 | 1493.5 | 5.9617 | 397 | 7.92 | 1.401 | 1394.6 | 6.964 | 397 | 7.92 | 1.422 | 1073.15 | 3.21315 | 1.408333 | 1320.417 | 0.02816667 | 62.24504 | 5.272367
398 | 7.94 | 1.406 | 1498.25 | 5.9835 | 398 | 7.94 | 1.405 | 1397.7 | 5.5846 | 398 | 7.94 | 1.425 | 1077.9 | 3.226575 | 1.412 | 1324.617 | 0.02824 | 62.44303 | 4.849228
399 | 7.96 | 1.41 | 1503 | 6.0025 | 399 | 7.96 | 1.407 | 1401.05 | 2.79875 | 399 | 7.96 | 1.43 | 1081.5 | 5.3985 | 1.415667 | 1328.517 | 0.02831333 | 62.62688 | 4.864078
400 | 7.98 | 1.413 | 1506.9 | 4.51485 | 400 | 7.98 | 1.411 | 1405.5 | 5.6131 | 400 | 7.98 | 1.432 | 1084.85 | 2.16635 | 1.418667 | 1332.417 | 0.02837333 | 62.81072 | 3.9914
401 | 8 | 1.416 | 1512.2 | 4.52865 | 401 | 8 | 1.415 | 1408.55 | 5.6281 | 401 | 8 | 1.435 | 1088.5 | 3.260025 | 1.422 | 1336.417 | 0.02844 | 62.99929 | 4.448056
402 | 8.02 | 1.421 | 1517.8 | 7.575 | 402 | 8.02 | 1.419 | 1412.75 | 5.6426 | 402 | 8.02 | 1.439 | 1092.4 | 4.3618 | 1.426333 | 1340.983 | 0.02852667 | 63.21456 | 5.801033
403 | 8.04 | 1.424 | 1522 | 4.5597 | 403 | 8.04 | 1.422 | 1417.8 | 4.245825 | 403 | 8.04 | 1.442 | 1096.6 | 3.2835 | 1.429333 | 1345.467 | 0.02858667 | 63.42591 | 4.029675
404 | 8.06 | 1.428 | 1527.85 | 6.0997 | 404 | 8.06 | 1.426 | 1421.15 | 5.6779 | 404 | 8.06 | 1.445 | 1100.25 | 3.295275 | 1.433 | 1349.75 | 0.02866 | 63.62783 | 4.941231
405 | 8.08 | 1.431 | 1532.6 | 4.590675 | 405 | 8.08 | 1.43 | 1425.9 | 5.6941 | 405 | 8.08 | 1.449 | 1104.7 | 4.4099 | 1.436667 | 1354.4 | 0.02873333 | 63.84703 | 4.957608
406 | 8.1 | 1.435 | 1537.65 | 6.1405 | 406 | 8.1 | 1.434 | 1429.5 | 5.7108 | 406 | 8.1 | 1.452 | 1109.15 | 3.320775 | 1.440333 | 1358.767 | 0.02880667 | 64.05287 | 4.974139
407 | 8.12 | 1.439 | 1542.1 | 6.1595 | 407 | 8.12 | 1.438 | 1434.25 | 5.7275 | 407 | 8.12 | 1.455 | 1113.65 | 3.3342 | 1.444 | 1363.333 | 0.02888 | 64.26815 | 4.990517
408 | 8.14 | 1.443 | 1547.7 | 6.1796 | 408 | 8.14 | 1.442 | 1437.9 | 5.7443 | 408 | 8.14 | 1.459 | 1117.55 | 4.4624 | 1.448 | 1367.717 | 0.02896 | 64.47478 | 5.4621
409 | 8.16 | 1.447 | 1552.15 | 6.1997 | 409 | 8.16 | 1.445 | 1442.35 | 4.320375 | 409 | 8.16 | 1.463 | 1122.3 | 4.4797 | 1.451667 | 1372.267 | 0.02903333 | 64.68927 | 5.023303
410 | 8.18 | 1.451 | 1557.75 | 6.2198 | 410 | 8.18 | 1.449 | 1447.1 | 5.7789 | 410 | 8.18 | 1.466 | 1125.65 | 3.371925 | 1.455333 | 1376.833 | 0.02910667 | 64.90455 | 5.040017
411 | 8.2 | 1.454 | 1563.6 | 4.682025 | 411 | 8.2 | 1.454 | 1450.75 | 7.244625 | 411 | 8.2 | 1.469 | 1130.4 | 3.384075 | 1.459 | 1381.583 | 0.02918 | 65.12846 | 5.057097
412 | 8.22 | 1.459 | 1570.05 | 7.834125 | 412 | 8.22 | 1.457 | 1454.65 | 4.3581 | 412 | 8.22 | 1.473 | 1135.15 | 4.5311 | 1.463 | 1386.617 | 0.02926 | 65.36574 | 5.5364
413 | 8.24 | 1.463 | 1575.6 | 6.2913 | 413 | 8.24 | 1.46 | 1459.7 | 4.371525 | 413 | 8.24 | 1.476 | 1139.6 | 3.412125 | 1.466333 | 1391.633 | 0.02932667 | 65.60222 | 4.630417
414 | 8.26 | 1.466 | 1580.65 | 4.734375 | 414 | 8.26 | 1.465 | 1464.15 | 7.309625 | 414 | 8.26 | 1.48 | 1144.1 | 4.5674 | 1.470333 | 1396.3 | 0.02940667 | 65.82221 | 5.575867
415 | 8.28 | 1.47 | 1585.4 | 6.3321 | 415 | 8.28 | 1.469 | 1468.6 | 5.8655 | 415 | 8.28 | 1.485 | 1148.3 | 5.731 | 1.474667 | 1400.767 | 0.02949333 | 66.03277 | 6.060311
416 | 8.3 | 1.474 | 1590.4 | 6.3516 | 416 | 8.3 | 1.472 | 1472.8 | 4.4121 | 416 | 8.3 | 1.488 | 1152.45 | 3.451125 | 1.478 | 1405.217 | 0.02956 | 66.24255 | 4.676639
417 | 8.32 | 1.478 | 1595.45 | 6.3717 | 417 | 8.32 | 1.475 | 1477.3 | 4.42515 | 417 | 8.32 | 1.49 | 1157.2 | 2.30965 | 1.481 | 1409.983 | 0.02962 | 66.46725 | 4.2228
418 | 8.34 | 1.481 | 1600.75 | 4.7943 | 418 | 8.34 | 1.48 | 1482.05 | 7.398375 | 418 | 8.34 | 1.494 | 1161.7 | 4.6378 | 1.485 | 1414.833 | 0.0297 | 66.69588 | 5.649633
419 | 8.36 | 1.484 | 1606.05 | 4.8102 | 419 | 8.36 | 1.484 | 1486.5 | 5.9371 | 419 | 8.36 | 1.499 | 1165.6 | 5.81825 | 1.489 | 1419.383 | 0.02978 | 66.91037 | 5.668433
420 | 8.38 | 1.488 | 1611.1 | 6.4343 | 420 | 8.38 | 1.488 | 1491.55 | 5.9561 | 420 | 8.38 | 1.502 | 1170.05 | 3.503475 | 1.492667 | 1424.233 | 0.02985333 | 67.139 | 5.213297
421 | 8.4 | 1.493 | 1615.85 | 8.067375 | 421 | 8.4 | 1.492 | 1496.3 | 5.9757 | 421 | 8.4 | 1.505 | 1175.1 | 3.517725 | 1.496667 | 1429.083 | 0.02993333 | 67.36763 | 5.706633
422 | 8.42 | 1.497 | 1621.4 | 6.4745 | 422 | 8.42 | 1.496 | 1499.65 | 5.9919 | 422 | 8.42 | 1.509 | 1179 | 4.7082 | 1.500667 | 1433.35 | 0.03001333 | 67.56877 | 5.724867
423 | 8.44 | 1.501 | 1625.35 | 6.4935 | 423 | 8.44 | 1.499 | 1504.65 | 4.50645 | 423 | 8.44 | 1.513 | 1183.75 | 4.7255 | 1.504333 | 1437.917 | 0.03008667 | 67.78404 | 5.263989
424 | 8.46 | 1.504 | 1630.35 | 4.88355 | 424 | 8.46 | 1.503 | 1509.4 | 6.0281 | 424 | 8.46 | 1.516 | 1188.5 | 3.558375 | 1.507667 | 1442.75 | 0.03015333 | 68.01189 | 4.801111
425 | 8.48 | 1.508 | 1634.85 | 6.5304 | 425 | 8.48 | 1.506 | 1512.75 | 4.533225 | 425 | 8.48 | 1.519 | 1193.25 | 3.572625 | 1.511 | 1446.95 | 0.03022 | 68.20988 | 4.816167
426 | 8.5 | 1.513 | 1639.3 | 8.185375 | 426 | 8.5 | 1.51 | 1517.8 | 6.0611 | 426 | 8.5 | 1.524 | 1197.7 | 5.977375 | 1.515667 | 1451.6 | 0.03031333 | 68.42908 | 6.763283
427 | 8.52 | 1.517 | 1643.75 | 6.5661 | 427 | 8.52 | 1.515 | 1522.25 | 7.600125 | 427 | 8.52 | 1.527 | 1202.2 | 3.59985 | 1.519667 | 1456.067 | 0.03039333 | 68.63964 | 5.815333
428 | 8.54 | 1.52 | 1648.25 | 4.938 | 428 | 8.54 | 1.519 | 1526.7 | 6.0979 | 428 | 8.54 | 1.53 | 1206.65 | 3.613275 | 1.523 | 1460.533 | 0.03046 | 68.8502 | 4.861
429 | 8.56 | 1.524 | 1652.7 | 6.6019 | 429 | 8.56 | 1.521 | 1530.05 | 3.05675 | 429 | 8.56 | 1.534 | 1211.1 | 4.8355 | 1.526333 | 1464.617 | 0.03052667 | 69.04269 | 4.87525
430 | 8.58 | 1.528 | 1657.75 | 6.6209 | 430 | 8.58 | 1.525 | 1534.8 | 6.1297 | 430 | 8.58 | 1.538 | 1215.3 | 4.8528 | 1.530333 | 1469.283 | 0.03060667 | 69.26268 | 5.8678
431 | 8.6 | 1.532 | 1661.1 | 6.6377 | 431 | 8.6 | 1.53 | 1539.55 | 7.685875 | 431 | 8.6 | 1.54 | 1219.2 | 2.4345 | 1.534 | 1473.283 | 0.03068 | 69.45124 | 5.394706
432 | 8.62 | 1.535 | 1666.1 | 4.9908 | 432 | 8.62 | 1.534 | 1543.75 | 6.1666 | 432 | 8.62 | 1.544 | 1223.4 | 4.8852 | 1.537667 | 1477.75 | 0.03075333 | 69.6618 | 5.410228
433 | 8.64 | 1.538 | 1670.85 | 5.005425 | 433 | 8.64 | 1.537 | 1548.8 | 4.638825 | 433 | 8.64 | 1.548 | 1228.45 | 4.9037 | 1.541 | 1482.7 | 0.03082 | 69.89515 | 4.934083
434 | 8.66 | 1.544 | 1676.45 | 10.0419 | 434 | 8.66 | 1.541 | 1552.7 | 6.203 | 434 | 8.66 | 1.551 | 1233.45 | 3.69285 | 1.545333 | 1487.533 | 0.03090667 | 70.12299 | 6.435506
435 | 8.68 | 1.547 | 1681.2 | 5.036475 | 435 | 8.68 | 1.545 | 1556.6 | 6.2186 | 435 | 8.68 | 1.554 | 1236.8 | 3.705375 | 1.548667 | 1491.533 | 0.03097333 | 70.31156 | 4.965111
436 | 8.7 | 1.55 | 1685.4 | 5.0499 | 436 | 8.7 | 1.548 | 1559.95 | 4.674825 | 436 | 8.7 | 1.559 | 1241.85 | 6.196625 | 1.552333 | 1495.733 | 0.03104667 | 70.50955 | 5.476656
437 | 8.72 | 1.555 | 1690.7 | 8.44025 | 437 | 8.72 | 1.553 | 1564.45 | 7.811 | 437 | 8.72 | 1.562 | 1246.3 | 3.732225 | 1.556667 | 1500.483 | 0.03113333 | 70.73346 | 6.491803
438 | 8.74 | 1.558 | 1694.9 | 5.0784 | 438 | 8.74 | 1.556 | 1568.05 | 4.69875 | 438 | 8.74 | 1.565 | 1251.35 | 3.746475 | 1.559667 | 1504.767 | 0.03119333 | 70.93538 | 4.507875
439 | 8.76 | 1.561 | 1699.05 | 5.090925 | 439 | 8.76 | 1.559 | 1571.7 | 4.709625 | 439 | 8.76 | 1.569 | 1255.25 | 5.0132 | 1.563 | 1508.667 | 0.03126 | 71.11923 | 5.022389
440 | 8.78 | 1.564 | 1702.7 | 5.102625 | 440 | 8.78 | 1.563 | 1576.15 | 6.2957 | 440 | 8.78 | 1.573 | 1260 | 5.0305 | 1.566667 | 1512.95 | 0.03133333 | 71.32115 | 5.539631
441 | 8.8 | 1.568 | 1708 | 6.8214 | 441 | 8.8 | 1.567 | 1580.05 | 6.3124 | 441 | 8.8 | 1.576 | 1265.05 | 3.787575 | 1.570333 | 1517.7 | 0.03140667 | 71.54506 | 5.556192
442 | 8.82 | 1.57 | 1711.9 | 3.4199 | 442 | 8.82 | 1.57 | 1583.15 | 4.7448 | 442 | 8.82 | 1.58 | 1268.4 | 5.0669 | 1.573333 | 1521.15 | 0.03146667 | 71.7077 | 4.558275
443 | 8.84 | 1.575 | 1717.5 | 8.5735 | 443 | 8.84 | 1.572 | 1587.6 | 3.17075 | 443 | 8.84 | 1.584 | 1272.85 | 5.0825 | 1.577 | 1525.983 | 0.03154 | 71.93554 | 5.586411
444 | 8.86 | 1.579 | 1721.7 | 6.8784 | 444 | 8.86 | 1.577 | 1592.1 | 7.94925 | 444 | 8.86 | 1.587 | 1277.3 | 3.825225 | 1.581 | 1530.367 | 0.03162 | 72.14218 | 6.1127
445 | 8.88 | 1.582 | 1726.7 | 5.1726 | 445 | 8.88 | 1.581 | 1595.45 | 6.3751 | 445 | 8.88 | 1.591 | 1280.95 | 5.1165 | 1.584667 | 1534.367 | 0.03169333 | 72.33074 | 5.618678
446 | 8.9 | 1.586 | 1732.6 | 6.9186 | 446 | 8.9 | 1.584 | 1600.2 | 4.793475 | 446 | 8.9 | 1.595 | 1286 | 5.1339 | 1.588333 | 1539.6 | 0.03176667 | 72.57744 | 5.635606
447 | 8.92 | 1.589 | 1736.2 | 5.2032 | 447 | 8.92 | 1.588 | 1604.35 | 6.4091 | 447 | 8.92 | 1.598 | 1289.05 | 3.862575 | 1.591667 | 1543.2 | 0.03183333 | 72.74715 | 5.138
448 | 8.94 | 1.593 | 1740.95 | 6.9543 | 448 | 8.94 | 1.592 | 1608.55 | 6.4258 | 448 | 8.94 | 1.602 | 1294.1 | 5.1663 | 1.595667 | 1547.867 | 0.03191333 | 72.96713 | 6.182133
449 | 8.96 | 1.597 | 1745.7 | 6.9733 | 449 | 8.96 | 1.595 | 1612.2 | 4.831125 | 449 | 8.96 | 1.606 | 1297.7 | 5.1836 | 1.599333 | 1551.867 | 0.03198667 | 73.1557 | 5.682844
450 | 8.98 | 1.601 | 1750.75 | 6.9929 | 450 | 8.98 | 1.599 | 1616.65 | 6.4577 | 450 | 8.98 | 1.61 | 1297.45 | 5.1903 | 1.603333 | 1554.95 | 0.03206667 | 73.30105 | 6.213633
451 | 9 | 1.605 | 1755.75 | 7.013 | 451 | 9 | 1.602 | 1620.55 | 4.8558 | 451 | 9 | 1.613 | 1289.6 | 3.880575 | 1.606667 | 1555.3 | 0.03213333 | 73.31755 | 5.18375
452 | 9.02 | 1.609 | 1761.1 | 7.0337 | 452 | 9.02 | 1.606 | 1623.9 | 6.4889 | 452 | 9.02 | 1.618 | 1295.2 | 6.462 | 1.611 | 1560.067 | 0.03222 | 73.54225 | 6.749961
453 | 9.04 | 1.613 | 1765 | 7.0522 | 453 | 9.04 | 1.61 | 1627.55 | 6.5029 | 453 | 9.04 | 1.621 | 1303 | 3.8973 | 1.614667 | 1565.183 | 0.03229333 | 73.78345 | 5.729625
454 | 9.06 | 1.616 | 1770 | 5.3025 | 454 | 9.06 | 1.615 | 1632.3 | 8.149625 | 454 | 9.06 | 1.625 | 1309.45 | 5.2249 | 1.618667 | 1570.583 | 0.03237333 | 74.03801 | 6.271533
455 | 9.08 | 1.62 | 1773.95 | 7.0879 | 455 | 9.08 | 1.618 | 1635.95 | 4.902375 | 455 | 9.08 | 1.629 | 1315.05 | 5.249 | 1.622333 | 1574.983 | 0.03244667 | 74.24543 | 5.766872
456 | 9.1 | 1.624 | 1778.95 | 7.1058 | 456 | 9.1 | 1.621 | 1639.85 | 4.9137 | 456 | 9.1 | 1.633 | 1320.6 | 5.2713 | 1.626 | 1579.8 | 0.03252 | 74.47249 | 5.783769
457 | 9.12 | 1.628 | 1783.4 | 7.1247 | 457 | 9.12 | 1.625 | 1644.05 | 6.5678 | 457 | 9.12 | 1.637 | 1325.1 | 5.2914 | 1.63 | 1584.183 | 0.0326 | 74.67912 | 6.327967
458 | 9.14 | 1.631 | 1787.9 | 5.35695 | 458 | 9.14 | 1.629 | 1649.05 | 6.5862 | 458 | 9.14 | 1.641 | 1329.85 | 5.3099 | 1.633667 | 1588.933 | 0.03267333 | 74.90304 | 5.817381
459 | 9.16 | 1.635 | 1794.3 | 7.1644 | 459 | 9.16 | 1.632 | 1652.95 | 4.953 | 459 | 9.16 | 1.643 | 1332.9 | 2.66275 | 1.636667 | 1593.383 | 0.03273333 | 75.11281 | 4.773475
460 | 9.18 | 1.64 | 1798.8 | 8.98275 | 460 | 9.18 | 1.637 | 1657.7 | 8.276625 | 460 | 9.18 | 1.647 | 1337.35 | 5.3405 | 1.641333 | 1597.95 | 0.03282667 | 75.32809 | 7.446444
461 | 9.2 | 1.642 | 1803.55 | 3.60235 | 461 | 9.2 | 1.641 | 1662.45 | 6.6403 | 461 | 9.2 | 1.652 | 1341 | 6.695875 | 1.645 | 1602.333 | 0.0329 | 75.53472 | 5.867186
462 | 9.22 | 1.647 | 1808.85 | 9.031 | 462 | 9.22 | 1.644 | 1667.2 | 4.994475 | 462 | 9.22 | 1.656 | 1344.9 | 5.3718 | 1.649 | 1606.983 | 0.03298 | 75.75392 | 6.418633
463 | 9.24 | 1.651 | 1813.85 | 7.2454 | 463 | 9.24 | 1.648 | 1670.85 | 6.6761 | 463 | 9.24 | 1.66 | 1348.25 | 5.3863 | 1.653 | 1610.983 | 0.03306 | 75.94248 | 6.435933
464 | 9.26 | 1.656 | 1818.9 | 9.081875 | 464 | 9.26 | 1.652 | 1675.05 | 6.6918 | 464 | 9.26 | 1.662 | 1353.55 | 2.7018 | 1.656667 | 1615.833 | 0.03313333 | 76.17111 | 5.915831
465 | 9.28 | 1.658 | 1823.65 | 3.64255 | 465 | 9.28 | 1.657 | 1680.6 | 8.389125 | 465 | 9.28 | 1.666 | 1358.3 | 5.4237 | 1.660333 | 1620.85 | 0.03320667 | 76.4076 | 5.933919
466 | 9.3 | 1.662 | 1828.4 | 7.3041 | 466 | 9.3 | 1.66 | 1684.8 | 5.0481 | 466 | 9.3 | 1.671 | 1363.05 | 6.803375 | 1.664333 | 1625.417 | 0.03328667 | 76.62288 | 6.492533
467 | 9.32 | 1.667 | 1833.7 | 9.15525 | 467 | 9.32 | 1.663 | 1689.55 | 5.061525 | 467 | 9.32 | 1.674 | 1366.4 | 4.094175 | 1.668 | 1629.883 | 0.03336 | 76.83344 | 5.96805
468 | 9.34 | 1.671 | 1838.15 | 7.3437 | 468 | 9.34 | 1.669 | 1694.3 | 10.15155 | 468 | 9.34 | 1.679 | 1371.15 | 6.843875 | 1.673 | 1634.533 | 0.03346 | 77.05264 | 8.161042
469 | 9.36 | 1.674 | 1842.9 | 5.521575 | 469 | 9.36 | 1.671 | 1698.2 | 3.3925 | 469 | 9.36 | 1.683 | 1375.65 | 5.4936 | 1.676 | 1638.917 | 0.03352 | 77.25927 | 4.910175
470 | 9.38 | 1.678 | 1847.65 | 7.3811 | 470 | 9.38 | 1.674 | 1702.7 | 5.10135 | 470 | 9.38 | 1.686 | 1380.1 | 4.133625 | 1.679333 | 1643.483 | 0.03358667 | 77.47455 | 5.470667
471 | 9.4 | 1.682 | 1852.15 | 7.3996 | 471 | 9.4 | 1.679 | 1707.15 | 8.524625 | 471 | 9.4 | 1.69 | 1383.45 | 5.5271 | 1.683667 | 1647.583 | 0.03367333 | 77.66782 | 7.130644
472 | 9.42 | 1.685 | 1857.45 | 5.5644 | 472 | 9.42 | 1.683 | 1711.9 | 6.8381 | 472 | 9.42 | 1.694 | 1387.1 | 5.5411 | 1.687333 | 1652.15 | 0.03374667 | 77.8831 | 6.049511
473 | 9.44 | 1.69 | 1861.65 | 9.29775 | 473 | 9.44 | 1.686 | 1716.65 | 5.142825 | 473 | 9.44 | 1.698 | 1390.7 | 5.5556 | 1.691333 | 1656.333 | 0.03382667 | 78.0803 | 6.616967
474 | 9.46 | 1.694 | 1866.4 | 7.4561 | 474 | 9.46 | 1.691 | 1721.4 | 8.595125 | 474 | 9.46 | 1.701 | 1396.05 | 4.180125 | 1.695333 | 1661.283 | 0.03390667 | 78.31365 | 6.635233
475 | 9.48 | 1.697 | 1872.5 | 5.60835 | 475 | 9.48 | 1.696 | 1726.7 | 8.62025 | 475 | 9.48 | 1.704 | 1399.95 | 4.194 | 1.699 | 1666.383 | 0.03398 | 78.55406 | 6.100722
476 | 9.5 | 1.701 | 1876.15 | 7.4973 | 476 | 9.5 | 1.698 | 1730.9 | 3.4576 | 476 | 9.5 | 1.708 | 1404.4 | 5.6087 | 1.702333 | 1670.483 | 0.03404667 | 78.74734 | 5.561444
477 | 9.52 | 1.706 | 1882 | 9.395375 | 477 | 9.52 | 1.702 | 1734.8 | 6.9314 | 477 | 9.52 | 1.711 | 1408.05 | 4.218675 | 1.706333 | 1674.95 | 0.03412667 | 78.9579 | 6.690867
478 | 9.54 | 1.71 | 1886.2 | 7.5364 | 478 | 9.54 | 1.707 | 1739.55 | 8.685875 | 478 | 9.54 | 1.715 | 1412.8 | 5.6417 | 1.710667 | 1679.517 | 0.03421333 | 79.17317 | 7.268011
479 | 9.56 | 1.714 | 1891.8 | 7.556 | 479 | 9.56 | 1.712 | 1743.75 | 8.70825 | 479 | 9.56 | 1.719 | 1417.25 | 5.6601 | 1.715 | 1684.267 | 0.0343 | 79.39709 | 7.288197
480 | 9.58 | 1.717 | 1896.25 | 5.682075 | 480 | 9.58 | 1.714 | 1747.95 | 3.4917 | 480 | 9.58 | 1.723 | 1421.45 | 5.6774 | 1.718 | 1688.55 | 0.03436 | 79.59901 | 5.059225
481 | 9.6 | 1.721 | 1901 | 7.5945 | 481 | 9.6 | 1.718 | 1752.7 | 7.0013 | 481 | 9.6 | 1.726 | 1426.2 | 4.271475 | 1.721667 | 1693.3 | 0.03443333 | 79.82293 | 6.200058
482 | 9.62 | 1.724 | 1905.75 | 5.710125 | 482 | 9.62 | 1.723 | 1756.9 | 8.774 | 482 | 9.62 | 1.73 | 1430.65 | 5.7137 | 1.725667 | 1697.767 | 0.03451333 | 80.03349 | 6.782133
483 | 9.64 | 1.728 | 1911.65 | 7.6348 | 483 | 9.64 | 1.726 | 1761.35 | 5.277375 | 483 | 9.64 | 1.733 | 1434.3 | 4.297425 | 1.729 | 1702.433 | 0.03458 | 80.25348 | 5.667
484 | 9.66 | 1.733 | 1915.8 | 9.568625 | 484 | 9.66 | 1.729 | 1765.55 | 5.29035 | 484 | 9.66 | 1.737 | 1439.05 | 5.7467 | 1.733 | 1706.8 | 0.03466 | 80.45932 | 6.818467
485 | 9.68 | 1.736 | 1920 | 5.7537 | 485 | 9.68 | 1.733 | 1769.45 | 7.07 | 485 | 9.68 | 1.741 | 1443.25 | 5.7646 | 1.736667 | 1710.9 | 0.03473333 | 80.6526 | 6.265783
486 | 9.7 | 1.739 | 1925.3 | 5.76795 | 486 | 9.7 | 1.736 | 1774.2 | 5.315475 | 486 | 9.7 | 1.744 | 1448 | 4.336875 | 1.739667 | 1715.833 | 0.03479333 | 80.88516 | 5.1401
487 | 9.72 | 1.742 | 1931.2 | 5.78475 | 487 | 9.72 | 1.74 | 1778.95 | 7.1063 | 487 | 9.72 | 1.748 | 1452.15 | 5.8003 | 1.743333 | 1720.767 | 0.03486667 | 81.11772 | 6.300433
488 | 9.74 | 1.746 | 1936.75 | 7.7359 | 488 | 9.74 | 1.745 | 1783.15 | 8.90525 | 488 | 9.74 | 1.751 | 1456.65 | 4.3632 | 1.747333 | 1725.517 | 0.03494667 | 81.34164 | 6.892567
489 | 9.76 | 1.749 | 1940.95 | 5.81655 | 489 | 9.76 | 1.747 | 1787.05 | 3.5702 | 489 | 9.76 | 1.756 | 1460.85 | 7.29375 | 1.750667 | 1729.617 | 0.03501333 | 81.53491 | 5.758556
490 | 9.78 | 1.754 | 1946.8 | 9.719375 | 490 | 9.78 | 1.75 | 1791.25 | 5.36745 | 490 | 9.78 | 1.76 | 1464.2 | 5.8501 | 1.754667 | 1734.083 | 0.03509333 | 81.74547 | 6.9274
491 | 9.8 | 1.757 | 1951 | 5.8467 | 491 | 9.8 | 1.754 | 1795.15 | 7.1728 | 491 | 9.8 | 1.763 | 1468.95 | 4.399725 | 1.758 | 1738.367 | 0.03516 | 81.94739 | 5.787417
492 | 9.82 | 1.76 | 1955.75 | 5.860125 | 492 | 9.82 | 1.758 | 1799.35 | 7.189 | 492 | 9.82 | 1.767 | 1473.7 | 5.8853 | 1.761667 | 1742.933 | 0.03523333 | 82.16267 | 6.382383
493 | 9.84 | 1.764 | 1960.25 | 7.832 | 493 | 9.84 | 1.761 | 1802.95 | 5.40345 | 493 | 9.84 | 1.77 | 1478.45 | 4.428225 | 1.765 | 1747.217 | 0.0353 | 82.36458 | 5.816917
494 | 9.86 | 1.768 | 1964.7 | 7.8499 | 494 | 9.86 | 1.765 | 1807.7 | 7.2213 | 494 | 9.86 | 1.774 | 1482.9 | 5.9227 | 1.769 | 1751.767 | 0.03538 | 82.57907 | 6.997967
495 | 9.88 | 1.771 | 1970.3 | 5.9025 | 495 | 9.88 | 1.769 | 1811.35 | 7.2381 | 495 | 9.88 | 1.778 | 1487.65 | 5.9411 | 1.772667 | 1756.433 | 0.03545333 | 82.79906 | 6.4317
496 | 9.9 | 1.775 | 1975.05 | 7.8907 | 496 | 9.9 | 1.772 | 1815.55 | 5.44035 | 496 | 9.9 | 1.783 | 1491.85 | 7.44875 | 1.776667 | 1760.817 | 0.03553333 | 83.00569 | 7.0345
497 | 9.92 | 1.778 | 1978.95 | 5.931 | 497 | 9.92 | 1.775 | 1819.15 | 5.45205 | 497 | 9.92 | 1.787 | 1496.6 | 5.9769 | 1.78 | 1764.9 | 0.0356 | 83.19818 | 5.876194
498 | 9.94 | 1.782 | 1983.95 | 7.9258 | 498 | 9.94 | 1.779 | 1823.35 | 7.285 | 498 | 9.94 | 1.79 | 1500.2 | 4.4952 | 1.783667 | 1769.167 | 0.03567333 | 83.39932 | 6.479122
499 | 9.96 | 1.786 | 1989 | 7.9459 | 499 | 9.96 | 1.783 | 1827.8 | 7.3023 | 499 | 9.96 | 1.795 | 1504.7 | 7.51225 | 1.788 | 1773.833 | 0.03576 | 83.61931 | 7.6765
500 | 9.98 | 1.79 | 1992.65 | 7.9633 | 500 | 9.98 | 1.787 | 1831.45 | 7.3185 | 500 | 9.98 | 1.797 | 1509.45 | 3.01415 | 1.791333 | 1777.85 | 0.03582667 | 83.80865 | 5.919472
501 | 10 | 1.793 | 1997.95 | 5.9859 | 501 | 10 | 1.792 | 1835.9 | 9.168375 | 501 | 10 | 1.801 | 1513.9 | 6.0467 | 1.795333 | 1782.583 | 0.03590667 | 84.03178 | 7.120867
502 | 10.02 | 1.797 | 2002.7 | 8.0013 | 502 | 10.02 | 1.795 | 1839.55 | 5.513175 | 502 | 10.02 | 1.806 | 1518.1 | 7.58 | 1.799333 | 1786.783 | 0.03598667 | 84.22977 | 7.138733
503 | 10.04 | 1.802 | 2008 | 10.02675 | 503 | 10.04 | 1.799 | 1843.45 | 7.366 | 503 | 10.04 | 1.809 | 1522.3 | 4.5606 | 1.803333 | 1791.25 | 0.03606667 | 84.44033 | 7.156067
504 | 10.06 | 1.806 | 2013 | 8.042 | 504 | 10.06 | 1.802 | 1847.1 | 5.535825 | 504 | 10.06 | 1.814 | 1526.45 | 7.621875 | 1.807333 | 1795.517 | 0.03614667 | 84.64147 | 7.173533
505 | 10.08 | 1.809 | 2017.5 | 6.04575 | 505 | 10.08 | 1.807 | 1851 | 9.24525 | 505 | 10.08 | 1.817 | 1531.5 | 4.586925 | 1.811 | 1800 | 0.03622 | 84.85281 | 6.591781
506 | 10.1 | 1.812 | 2022.5 | 6.06 | 506 | 10.1 | 1.81 | 1854.65 | 5.558475 | 506 | 10.1 | 1.821 | 1536.5 | 6.136 | 1.814333 | 1804.55 | 0.03628667 | 85.0673 | 6.007583
507 | 10.12 | 1.818 | 2026.7 | 12.1476 | 507 | 10.12 | 1.815 | 1858.25 | 9.28225 | 507 | 10.12 | 1.824 | 1541 | 4.61625 | 1.819 | 1808.65 | 0.03638 | 85.26058 | 8.4308
508 | 10.14 | 1.821 | 2030.35 | 6.085575 | 508 | 10.14 | 1.819 | 1862.45 | 7.4414 | 508 | 10.14 | 1.828 | 1546.3 | 6.1746 | 1.822667 | 1813.033 | 0.03645333 | 85.46721 | 6.639753
509 | 10.16 | 1.824 | 2033.95 | 6.09645 | 509 | 10.16 | 1.822 | 1867.2 | 5.594475 | 509 | 10.16 | 1.833 | 1550.5 | 7.742 | 1.826333 | 1817.217 | 0.03652667 | 85.66442 | 6.655458
510 | 10.18 | 1.828 | 2038.45 | 8.1448 | 510 | 10.18 | 1.825 | 1868.9 | 5.60415 | 510 | 10.18 | 1.837 | 1554.95 | 6.2109 | 1.83 | 1820.767 | 0.0366 | 85.83176 | 6.669636
511 | 10.2 | 1.833 | 2042.9 | 10.20337 | 511 | 10.2 | 1.829 | 1872.8 | 7.4834 | 511 | 10.2 | 1.84 | 1559.15 | 4.67115 | 1.834 | 1824.95 | 0.03668 | 86.02897 | 7.291433
512 | 10.22 | 1.836 | 2046.8 | 6.13455 | 512 | 10.22 | 1.833 | 1877.25 | 7.5001 | 512 | 10.22 | 1.845 | 1563.9 | 7.807625 | 1.838 | 1829.317 | 0.03676 | 86.23481 | 7.308533
513 | 10.24 | 1.84 | 2051.55 | 8.1967 | 513 | 10.24 | 1.837 | 1881.45 | 7.5174 | 513 | 10.24 | 1.849 | 1568.1 | 6.264 | 1.842 | 1833.7 | 0.03684 | 86.44145 | 7.326033
514 | 10.26 | 1.845 | 2056.85 | 10.271 | 514 | 10.26 | 1.841 | 1884.8 | 7.5325 | 514 | 10.26 | 1.852 | 1573.4 | 4.71225 | 1.846 | 1838.35 | 0.03692 | 86.66065 | 7.3441
515 | 10.28 | 1.848 | 2060.2 | 6.175575 | 515 | 10.28 | 1.846 | 1888.45 | 9.433125 | 515 | 10.28 | 1.856 | 1577.85 | 6.3025 | 1.85 | 1842.167 | 0.037 | 86.84057 | 7.361033
516 | 10.3 | 1.852 | 2064.7 | 8.2498 | 516 | 10.3 | 1.849 | 1892.35 | 5.6712 | 516 | 10.3 | 1.86 | 1582.05 | 6.3198 | 1.853667 | 1846.367 | 0.03707333 | 87.03856 | 6.762311
517 | 10.32 | 1.856 | 2069.15 | 8.2677 | 517 | 10.32 | 1.852 | 1896.25 | 5.6829 | 517 | 10.32 | 1.864 | 1585.4 | 6.3349 | 1.857333 | 1850.267 | 0.03714667 | 87.22241 | 6.777161
518 | 10.34 | 1.86 | 2072.8 | 8.2839 | 518 | 10.34 | 1.857 | 1899.6 | 9.489625 | 518 | 10.34 | 1.867 | 1591 | 4.7646 | 1.861333 | 1854.467 | 0.03722667 | 87.4204 | 7.409467
519 | 10.36 | 1.863 | 2077 | 6.2247 | 519 | 10.36 | 1.86 | 1901.85 | 5.702175 | 519 | 10.36 | 1.871 | 1595.45 | 6.3729 | 1.864667 | 1858.1 | 0.03729333 | 87.59167 | 6.187611
520 | 10.38 | 1.868 | 2080.9 | 10.39475 | 520 | 10.38 | 1.864 | 1906.6 | 7.6169 | 520 | 10.38 | 1.874 | 1600.2 | 4.793475 | 1.868667 | 1862.567 | 0.03737333 | 87.80223 | 7.441333
521 | 10.4 | 1.873 | 2084.5 | 10.4135 | 521 | 10.4 | 1.869 | 1909.95 | 9.541375 | 521 | 10.4 | 1.878 | 1604.7 | 6.4098 | 1.873333 | 1866.383 | 0.03746667 | 87.98215 | 8.700883
522 | 10.42 | 1.875 | 2088.7 | 4.1732 | 522 | 10.42 | 1.873 | 1913 | 7.6459 | 522 | 10.42 | 1.882 | 1608.85 | 6.4271 | 1.876667 | 1870.183 | 0.03753333 | 88.16129 | 6.227611
523 | 10.44 | 1.879 | 2093.2 | 8.3638 | 523 | 10.44 | 1.876 | 1916.65 | 5.744475 | 523 | 10.44 | 1.886 | 1613.9 | 6.4455 | 1.880333 | 1874.583 | 0.03760667 | 88.36871 | 6.865406
524 | 10.46 | 1.884 | 2096.8 | 10.475 | 524 | 10.46 | 1.88 | 1920.3 | 7.6739 | 524 | 10.46 | 1.889 | 1618.1 | 4.848 | 1.884333 | 1878.4 | 0.03768667 | 88.54863 | 7.505967
525 | 10.48 | 1.887 | 2100.15 | 6.295425 | 525 | 10.48 | 1.885 | 1923.65 | 9.609875 | 525 | 10.48 | 1.892 | 1621.7 | 4.8597 | 1.888 | 1881.833 | 0.03776 | 88.71047 | 6.893761
526 | 10.5 | 1.89 | 2104.1 | 6.306375 | 526 | 10.5 | 1.888 | 1927 | 5.775975 | 526 | 10.5 | 1.896 | 1626.75 | 6.4969 | 1.891333 | 1885.95 | 0.03782667 | 88.90454 | 6.279639
527 | 10.52 | 1.895 | 2108.8 | 10.53225 | 527 | 10.52 | 1.891 | 1931.15 | 5.787225 | 527 | 10.52 | 1.9 | 1630.65 | 6.5148 | 1.895333 | 1890.2 | 0.03790667 | 89.10488 | 7.5523
528 | 10.54 | 1.9 | 2112.75 | 10.55387 | 528 | 10.54 | 1.896 | 1934.5 | 9.664125 | 528 | 10.54 | 1.902 | 1635.95 | 3.2666 | 1.899333 | 1894.4 | 0.03798667 | 89.30287 | 7.5692
529 | 10.56 | 1.903 | 2116.65 | 6.3441 | 529 | 10.56 | 1.9 | 1936.75 | 7.7425 | 529 | 10.56 | 1.906 | 1640.45 | 6.5528 | 1.903 | 1897.95 | 0.03806 | 89.47022 | 6.952642
530 | 10.58 | 1.905 | 2121.1 | 4.23775 | 530 | 10.58 | 1.902 | 1940.95 | 3.8777 | 530 | 10.58 | 1.91 | 1644.35 | 6.5696 | 1.905667 | 1902.133 | 0.03811333 | 89.66743 | 5.066778
531 | 10.6 | 1.91 | 2125 | 10.61525 | 531 | 10.6 | 1.906 | 1943.45 | 7.7688 | 531 | 10.6 | 1.914 | 1649.65 | 6.588 | 1.91 | 1906.033 | 0.0382 | 89.85127 | 8.251028
532 | 10.62 | 1.914 | 2128.4 | 8.5068 | 532 | 10.62 | 1.911 | 1946.55 | 9.725 | 532 | 10.62 | 1.918 | 1654.65 | 6.6086 | 1.914333 | 1909.867 | 0.03828667 | 90.03198 | 8.267783
533 | 10.64 | 1.917 | 2130.6 | 6.3885 | 533 | 10.64 | 1.914 | 1949.9 | 5.844675 | 533 | 10.64 | 1.921 | 1658.85 | 4.97025 | 1.917333 | 1913.117 | 0.03834667 | 90.18518 | 5.734475
534 | 10.66 | 1.922 | 2134.8 | 10.6635 | 534 | 10.66 | 1.918 | 1952.95 | 7.8057 | 534 | 10.66 | 1.925 | 1664.45 | 6.6466 | 1.921667 | 1917.4 | 0.03843333 | 90.3871 | 8.299453
535 | 10.68 | 1.925 | 2137.85 | 6.408975 | 535 | 10.68 | 1.923 | 1956.05 | 9.7725 | 535 | 10.68 | 1.928 | 1668.9 | 5.000025 | 1.925333 | 1920.933 | 0.03850667 | 90.55367 | 7.036944
536 | 10.7 | 1.928 | 2141.8 | 6.419475 | 536 | 10.7 | 1.925 | 1958.8 | 3.91485 | 536 | 10.7 | 1.932 | 1673.1 | 6.684 | 1.928333 | 1924.567 | 0.03856667 | 90.72494 | 5.76825
537 | 10.72 | 1.932 | 2144.85 | 8.5733 | 537 | 10.72 | 1.928 | 1961.35 | 5.880225 | 537 | 10.72 | 1.937 | 1677.85 | 8.377375 | 1.932333 | 1928.017 | 0.03864667 | 90.88758 | 7.705167
538 | 10.74 | 1.936 | 2147.95 | 8.5856 | 538 | 10.74 | 1.932 | 1964.15 | 7.851 | 538 | 10.74 | 1.941 | 1682.05 | 6.7198 | 1.936333 | 1931.383 | 0.03872667 | 91.04628 | 7.7188
539 | 10.76 | 1.938 | 2151.55 | 4.2995 | 539 | 10.76 | 1.936 | 1967.2 | 7.8627 | 539 | 10.76 | 1.944 | 1686.5 | 5.052825 | 1.939333 | 1935.083 | 0.03878667 | 91.2207 | 5.7997
540 | 10.78 | 1.942 | 2154.65 | 8.6124 | 540 | 10.78 | 1.938 | 1970.25 | 3.93745 | 540 | 10.78 | 1.948 | 1690.7 | 6.7544 | 1.942667 | 1938.533 | 0.03885333 | 91.38334 | 6.456028
541 | 10.8 | 1.946 | 2157.4 | 8.6241 | 541 | 10.8 | 1.942 | 1973.35 | 7.8872 | 541 | 10.8 | 1.952 | 1694.9 | 6.7712 | 1.946667 | 1941.883 | 0.03893333 | 91.54126 | 7.760833
542 | 10.82 | 1.951 | 2161.35 | 10.79688 | 542 | 10.82 | 1.947 | 1976.4 | 9.874375 | 542 | 10.82 | 1.956 | 1699.1 | 6.788 | 1.951333 | 1945.617 | 0.03902667 | 91.71725 | 9.070833
543 | 10.84 | 1.953 | 2163.85 | 4.3252 | 543 | 10.84 | 1.951 | 1978.95 | 7.9107 | 543 | 10.84 | 1.96 | 1703.85 | 6.8059 | 1.954667 | 1948.883 | 0.03909333 | 91.87124 | 6.490833
544 | 10.86 | 1.958 | 2167.2 | 10.82762 | 544 | 10.86 | 1.954 | 1982.3 | 5.941875 | 544 | 10.86 | 1.963 | 1707.75 | 5.1174 | 1.958333 | 1952.417 | 0.03916667 | 92.0378 | 7.152383
545 | 10.88 | 1.961 | 2170 | 6.5058 | 545 | 10.88 | 1.959 | 1985.35 | 9.919125 | 545 | 10.88 | 1.967 | 1711.65 | 6.8388 | 1.962333 | 1955.667 | 0.03924667 | 92.19101 | 7.816167
546 | 10.9 | 1.965 | 2172.8 | 8.6856 | 546 | 10.9 | 1.962 | 1987.3 | 5.958975 | 546 | 10.9 | 1.971 | 1716.4 | 6.8561 | 1.966 | 1958.833 | 0.03932 | 92.34029 | 7.176583
547 | 10.92 | 1.969 | 2175.6 | 8.6968 | 547 | 10.92 | 1.964 | 1990.1 | 3.9774 | 547 | 10.92 | 1.974 | 1720.3 | 5.15505 | 1.969 | 1962 | 0.03938 | 92.48957 | 5.88125
548 | 10.94 | 1.973 | 2178.35 | 8.7079 | 548 | 10.94 | 1.97 | 1992.6 | 11.9481 | 548 | 10.94 | 1.979 | 1723.95 | 8.610625 | 1.974 | 1964.967 | 0.03948 | 92.62942 | 9.817417
549 | 10.96 | 1.977 | 2180.35 | 8.7174 | 549 | 10.96 | 1.974 | 1995.15 | 7.9755 | 549 | 10.96 | 1.983 | 1728.95 | 6.9058 | 1.978 | 1968.15 | 0.03956 | 92.77948 | 7.866233
550 | 10.98 | 1.981 | 2183.95 | 8.7286 | 550 | 10.98 | 1.977 | 1997.65 | 5.9892 | 550 | 10.98 | 1.987 | 1732.9 | 6.9237 | 1.981667 | 1971.5 | 0.03963333 | 92.9374 | 7.222692
551 | 11 | 1.985 | 2186.2 | 8.7403 | 551 | 11 | 1.981 | 2000.7 | 7.9967 | 551 | 11 | 1.991 | 1737.65 | 6.9411 | 1.985667 | 1974.85 | 0.03971333 | 93.09532 | 7.8927
552 | 11.02 | 1.987 | 2189 | 4.3752 | 552 | 11.02 | 1.987 | 2003.5 | 12.0126 | 552 | 11.02 | 1.995 | 1740.7 | 6.9567 | 1.989667 | 1977.733 | 0.03979333 | 93.23124 | 7.905167
553 | 11.04 | 1.991 | 2192.35 | 8.7627 | 553 | 11.04 | 1.988 | 2004.9 | 2.0042 | 553 | 11.04 | 1.999 | 1744.9 | 6.9712 | 1.992667 | 1980.717 | 0.03985333 | 93.37188 | 5.937675
554 | 11.06 | 1.996 | 2194 | 10.96587 | 554 | 11.06 | 1.992 | 2008.55 | 8.0269 | 554 | 11.06 | 2.002 | 1749.35 | 5.241375 | 1.996667 | 1983.967 | 0.03993333 | 93.52509 | 7.929367
555 | 11.08 | 2 | 2196.8 | 8.7816 | 555 | 11.08 | 1.997 | 2010.5 | 10.04763 | 555 | 11.08 | 2.006 | 1753 | 7.0047 | 2.001 | 1986.767 | 0.04002 | 93.65708 | 8.603256
556 | 11.1 | 2.003 | 2199.3 | 6.59415 | 556 | 11.1 | 2 | 2013.55 | 6.036075 | 556 | 11.1 | 2.011 | 1757.75 | 8.776875 | 2.004667 | 1990.2 | 0.04009333 | 93.81893 | 7.291106
557 | 11.12 | 2.008 | 2200.7 | 11 | 557 | 11.12 | 2.004 | 2015.5 | 8.0581 | 557 | 11.12 | 2.015 | 1760.55 | 7.0366 | 2.009 | 1992.25 | 0.04018 | 93.91557 | 8.628642
558 | 11.14 | 2.012 | 2203.8 | 8.809 | 558 | 11.14 | 2.009 | 2017.5 | 10.0825 | 558 | 11.14 | 2.018 | 1763.9 | 5.286675 | 2.013 | 1995.067 | 0.04026 | 94.04834 | 7.974633
559 | 11.16 | 2.015 | 2205.2 | 6.6135 | 559 | 11.16 | 2.014 | 2020.85 | 10.09587 | 559 | 11.16 | 2.023 | 1768.35 | 8.830625 | 2.017333 | 1998.133 | 0.04034667 | 94.19291 | 8.651933
560 | 11.18 | 2.019 | 2207.15 | 8.8247 | 560 | 11.18 | 2.017 | 2022.8 | 6.065475 | 560 | 11.18 | 2.026 | 1772.55 | 5.31135 | 2.020667 | 2000.833 | 0.04041333 | 94.32019 | 6.664944
561 | 11.2 | 2.024 | 2209.1 | 11.04062 | 561 | 11.2 | 2.02 | 2025.6 | 6.0726 | 561 | 11.2 | 2.029 | 1777 | 5.324325 | 2.024333 | 2003.9 | 0.04048667 | 94.46475 | 7.342011
562 | 11.22 | 2.028 | 2211.05 | 8.8403 | 562 | 11.22 | 2.025 | 2026.95 | 10.13137 | 562 | 11.22 | 2.034 | 1780.9 | 8.89475 | 2.029 | 2006.3 | 0.04058 | 94.57789 | 9.357133
563 | 11.24 | 2.032 | 2212.45 | 8.847 | 563 | 11.24 | 2.028 | 2029.5 | 6.084675 | 563 | 11.24 | 2.038 | 1785.65 | 7.1331 | 2.032667 | 2009.2 | 0.04065333 | 94.7146 | 7.36175
564 | 11.26 | 2.035 | 2213.85 | 6.63945 | 564 | 11.26 | 2.032 | 2031.45 | 8.1219 | 564 | 11.26 | 2.041 | 1789.3 | 5.362425 | 2.036 | 2011.533 | 0.04072 | 94.82459 | 6.701222
565 | 11.28 | 2.039 | 2213.85 | 8.8554 | 565 | 11.28 | 2.035 | 2033.95 | 6.0981 | 565 | 11.28 | 2.046 | 1792.95 | 8.955625 | 2.04 | 2013.583 | 0.0408 | 94.92123 | 8.050233
566 | 11.3 | 2.042 | 2215.25 | 6.64365 | 566 | 11.3 | 2.04 | 2035.9 | 10.17462 | 566 | 11.3 | 2.05 | 1796.3 | 7.1785 | 2.044 | 2015.817 | 0.04088 | 95.02651 | 8.0588
567 | 11.32 | 2.046 | 2216.65 | 8.8638 | 567 | 11.32 | 2.043 | 2038.15 | 6.111075 | 567 | 11.32 | 2.053 | 1799.9 | 5.3943 | 2.047333 | 2018.233 | 0.04094667 | 95.14043 | 6.723417
568 | 11.34 | 2.052 | 2217.75 | 13.3032 | 568 | 11.34 | 2.047 | 2040.95 | 8.1582 | 568 | 11.34 | 2.056 | 1803.85 | 5.405625 | 2.051667 | 2020.85 | 0.04103333 | 95.26378 | 8.751347
569 | 11.36 | 2.055 | 2217.5 | 6.652875 | 569 | 11.36 | 2.053 | 2042.6 | 12.25065 | 569 | 11.36 | 2.059 | 1806.9 | 5.416125 | 2.055667 | 2022.333 | 0.04111333 | 95.33371 | 8.086367
570 | 11.38 | 2.058 | 2218.6 | 6.65415 | 570 | 11.38 | 2.055 | 2044.85 | 4.08745 | 570 | 11.38 | 2.064 | 1810.8 | 9.04425 | 2.059 | 2024.75 | 0.04118 | 95.44763 | 6.745139
571 | 11.4 | 2.064 | 2218.3 | 13.3107 | 571 | 11.4 | 2.059 | 2047.1 | 8.1839 | 571 | 11.4 | 2.066 | 1814.15 | 3.62495 | 2.063 | 2026.517 | 0.04126 | 95.53091 | 8.102533
572 | 11.42 | 2.067 | 2218.6 | 6.65535 | 572 | 11.42 | 2.064 | 2048.75 | 10.23962 | 572 | 11.42 | 2.069 | 1817.25 | 5.4471 | 2.066667 | 2028.2 | 0.04133333 | 95.61026 | 7.433647
573 | 11.44 | 2.07 | 2217.75 | 6.654525 | 573 | 11.44 | 2.068 | 2050.7 | 8.1989 | 573 | 11.44 | 2.074 | 1821.4 | 9.096625 | 2.070667 | 2029.95 | 0.04141333 | 95.69276 | 8.1163
574 | 11.46 | 2.075 | 2218.3 | 11.09013 | 574 | 11.46 | 2.07 | 2053.25 | 4.10395 | 574 | 11.46 | 2.077 | 1824.8 | 5.4693 | 2.074 | 2032.117 | 0.04148 | 95.7949 | 6.770111
575 | 11.48 | 2.079 | 2216.65 | 8.8699 | 575 | 11.48 | 2.075 | 2055.2 | 10.27113 | 575 | 11.48 | 2.081 | 1829.8 | 7.3092 | 2.078333 | 2033.883 | 0.04156667 | 95.87818 | 8.809667
576 | 11.5 | 2.082 | 2216.9 | 6.650325 | 576 | 11.5 | 2.079 | 2056.85 | 8.2241 | 576 | 11.5 | 2.085 | 1832.9 | 7.3254 | 2.082 | 2035.55 | 0.04164 | 95.95675 | 7.460628
577 | 11.52 | 2.087 | 2216.65 | 11.08388 | 577 | 11.52 | 2.083 | 2059.35 | 8.2324 | 577 | 11.52 | 2.089 | 1836.5 | 7.3388 | 2.086333 | 2037.5 | 0.04172667 | 96.04867 | 8.824942
578 | 11.54 | 2.091 | 2216.1 | 8.8655 | 578 | 11.54 | 2.086 | 2061.05 | 6.1806 | 578 | 11.54 | 2.092 | 1840.15 | 5.514975 | 2.089667 | 2039.1 | 0.04179333 | 96.1241 | 6.794333
579 | 11.56 | 2.095 | 2216.65 | 8.8655 | 579 | 11.56 | 2.091 | 2062.45 | 10.30875 | 579 | 11.56 | 2.096 | 1843.75 | 7.3678 | 2.094 | 2040.95 | 0.04188 | 96.21131 | 8.840108
580 | 11.58 | 2.098 | 2216.65 | 6.64995 | 580 | 11.58 | 2.094 | 2064.7 | 6.190725 | 580 | 11.58 | 2.1 | 1847.1 | 7.3817 | 2.097333 | 2042.817 | 0.04194667 | 96.2993 | 6.806278
581 | 11.6 | 2.102 | 2216.9 | 8.8671 | 581 | 11.6 | 2.097 | 2066.9 | 6.1974 | 581 | 11.6 | 2.104 | 1850.45 | 7.3951 | 2.101 | 2044.75 | 0.04202 | 96.39044 | 7.493872
582 | 11.62 | 2.105 | 2216.9 | 6.6507 | 582 | 11.62 | 2.101 | 2069.15 | 8.2721 | 582 | 11.62 | 2.107 | 1853.8 | 5.556375 | 2.104333 | 2046.617 | 0.04208667 | 96.47843 | 6.818944
583 | 11.64 | 2.109 | 2218.6 | 8.871 | 583 | 11.64 | 2.105 | 2071.4 | 8.2811 | 583 | 11.64 | 2.111 | 1858 | 7.4236 | 2.108333 | 2049.333 | 0.04216667 | 96.6065 | 8.1919
584 | 11.66 | 2.113 | 2218.85 | 8.8749 | 584 | 11.66 | 2.107 | 2072.8 | 4.1442 | 584 | 11.66 | 2.115 | 1860.55 | 7.4371 | 2.111667 | 2050.733 | 0.04223333 | 96.6725 | 6.833444
585 | 11.68 | 2.117 | 2218.85 | 8.8754 | 585 | 11.68 | 2.111 | 2074.75 | 8.2951 | 585 | 11.68 | 2.118 | 1862.75 | 5.58495 | 2.115333 | 2052.117 | 0.04230667 | 96.73771 | 7.521892
586 | 11.7 | 2.12 | 2219.15 | 6.657 | 586 | 11.7 | 2.116 | 2076.4 | 10.37787 | 586 | 11.7 | 2.123 | 1867.8 | 9.326375 | 2.119667 | 2054.45 | 0.04239333 | 96.8477 | 8.897561
587 | 11.72 | 2.123 | 2219.7 | 6.658275 | 587 | 11.72 | 2.118 | 2078.35 | 4.15475 | 587 | 11.72 | 2.126 | 1871.15 | 5.608425 | 2.122333 | 2056.4 | 0.04244667 | 96.93963 | 5.481133
588 | 11.74 | 2.127 | 2220.55 | 8.8805 | 588 | 11.74 | 2.123 | 2080.6 | 10.39738 | 588 | 11.74 | 2.13 | 1873.95 | 7.4902 | 2.126667 | 2058.367 | 0.04253333 | 97.03234 | 8.915328
589 | 11.76 | 2.132 | 2220.85 | 11.1035 | 589 | 11.76 | 2.127 | 2082.3 | 8.3258 | 589 | 11.76 | 2.134 | 1878.4 | 7.5047 | 2.131 | 2060.517 | 0.04262 | 97.13369 | 8.924247
590 | 11.78 | 2.134 | 2219.7 | 4.44055 | 590 | 11.78 | 2.13 | 2083.95 | 6.249375 | 590 | 11.78 | 2.139 | 1881.2 | 9.399 | 2.134333 | 2061.617 | 0.04268667 | 97.18554 | 6.870222
591 | 11.8 | 2.139 | 2219.7 | 11.0985 | 591 | 11.8 | 2.134 | 2085.05 | 8.338 | 591 | 11.8 | 2.142 | 1884.25 | 5.648175 | 2.138333 | 2063 | 0.04276667 | 97.25075 | 8.249233
592 | 11.82 | 2.142 | 2219.7 | 6.6591 | 592 | 11.82 | 2.138 | 2087.85 | 8.3458 | 592 | 11.82 | 2.145 | 1887.6 | 5.657775 | 2.141667 | 2065.05 | 0.04283333 | 97.34739 | 6.880083
593 | 11.84 | 2.146 | 2219.15 | 8.8777 | 593 | 11.84 | 2.142 | 2089 | 8.3537 | 593 | 11.84 | 2.15 | 1890.7 | 9.44575 | 2.146 | 2066.283 | 0.04292 | 97.40553 | 8.951222
594 | 11.86 | 2.15 | 2218.85 | 8.876 | 594 | 11.86 | 2.145 | 2090.65 | 6.269475 | 594 | 11.86 | 2.154 | 1894.05 | 7.5695 | 2.149667 | 2067.85 | 0.04299333 | 97.47938 | 7.579244
595 | 11.88 | 2.154 | 2217.75 | 8.8732 | 595 | 11.88 | 2.15 | 2093.15 | 10.4595 | 595 | 11.88 | 2.158 | 1897.1 | 7.5823 | 2.154 | 2069.333 | 0.04308 | 97.54931 | 8.963897
596 | 11.9 | 2.158 | 2216.35 | 8.8682 | 596 | 11.9 | 2.154 | 2094.55 | 8.3754 | 596 | 11.9 | 2.162 | 1899.65 | 7.5935 | 2.158 | 2070.183 | 0.04316 | 97.58938 | 8.279033
597 | 11.92 | 2.161 | 2214.7 | 6.646575 | 597 | 11.92 | 2.157 | 2096.8 | 6.287025 | 597 | 11.92 | 2.165 | 1903 | 5.703975 | 2.161 | 2071.5 | 0.04322 | 97.65145 | 6.212525
598 | 11.94 | 2.166 | 2213.85 | 11.07137 | 598 | 11.94 | 2.161 | 2098.2 | 8.39 | 598 | 11.94 | 2.169 | 1906.05 | 7.6181 | 2.165333 | 2072.7 | 0.04330667 | 97.70802 | 8.9791
599 | 11.96 | 2.169 | 2211.05 | 6.63735 | 599 | 11.96 | 2.166 | 2100.45 | 10.49662 | 599 | 11.96 | 2.173 | 1908.55 | 7.6292 | 2.169333 | 2073.35 | 0.04338667 | 97.73866 | 8.2921
600 | 11.98 | 2.173 | 2209.65 | 8.8414 | 600 | 11.98 | 2.169 | 2101 | 6.302175 | 600 | 11.98 | 2.177 | 1911.65 | 7.6404 | 2.173 | 2074.1 | 0.04346 | 97.77401 | 7.603658
601 | 12 | 2.178 | 2208 | 11.04412 | 601 | 12 | 2.173 | 2102.4 | 8.4068 | 601 | 12 | 2.181 | 1916.4 | 7.6561 | 2.177333 | 2075.6 | 0.04354667 | 97.84472 | 8.991017
602 | 12.02 | 2.182 | 2204.9 | 8.8258 | 602 | 12.02 | 2.178 | 2104.9 | 10.51825 | 602 | 12.02 | 2.185 | 1917.8 | 7.6684 | 2.181667 | 2075.867 | 0.04363333 | 97.85729 | 8.994844
603 | 12.04 | 2.185 | 2202.4 | 6.61095 | 603 | 12.04 | 2.182 | 2105.75 | 8.4213 | 603 | 12.04 | 2.189 | 1920.85 | 7.6773 | 2.185333 | 2076.333 | 0.04370667 | 97.87929 | 7.612367
604 | 12.06 | 2.19 | 2200.7 | 11.00775 | 604 | 12.06 | 2.185 | 2107.4 | 6.319725 | 604 | 12.06 | 2.193 | 1924.2 | 7.6901 | 2.189333 | 2077.433 | 0.04378667 | 97.93115 | 8.307533
605 | 12.08 | 2.195 | 2197.65 | 10.99587 | 605 | 12.08 | 2.19 | 2108.8 | 10.5405 | 605 | 12.08 | 2.196 | 1927 | 5.7768 | 2.193667 | 2077.817 | 0.04387333 | 97.94922 | 9.003042
606 | 12.1 | 2.198 | 2196.25 | 6.59085 | 606 | 12.1 | 2.194 | 2111.05 | 8.4397 | 606 | 12.1 | 2.2 | 1929.5 | 7.713 | 2.197333 | 2078.933 | 0.04394667 | 98.00186 | 7.620708
607 | 12.12 | 2.201 | 2195.15 | 6.5871 | 607 | 12.12 | 2.196 | 2111.6 | 4.22265 | 607 | 12.12 | 2.205 | 1932.6 | 9.65525 | 2.200667 | 2079.783 | 0.04401333 | 98.04193 | 6.931194
608 | 12.14 | 2.205 | 2194.3 | 8.7789 | 608 | 12.14 | 2.2 | 2114.1 | 8.4514 | 608 | 12.14 | 2.209 | 1935.4 | 7.736 | 2.204667 | 2081.267 | 0.04409333 | 98.11185 | 8.3221
609 | 12.16 | 2.21 | 2193.45 | 10.96937 | 609 | 12.16 | 2.205 | 2114.7 | 10.572 | 609 | 12.16 | 2.213 | 1937.9 | 7.7466 | 2.209333 | 2082.017 | 0.04418667 | 98.14721 | 9.714328
610 | 12.18 | 2.213 | 2193.45 | 6.58035 | 610 | 12.18 | 2.209 | 2117.45 | 8.4643 | 610 | 12.18 | 2.218 | 1940.95 | 9.697125 | 2.213333 | 2083.95 | 0.04426667 | 98.23835 | 8.331933
611 | 12.2 | 2.218 | 2191.8 | 10.96312 | 611 | 12.2 | 2.213 | 2118.85 | 8.4726 | 611 | 12.2 | 2.219 | 1942.95 | 1.94195 | 2.216667 | 2084.533 | 0.04433333 | 98.26584 | 6.947472
612 | 12.22 | 2.222 | 2190.65 | 8.7649 | 612 | 12.22 | 2.217 | 2119.7 | 8.4771 | 612 | 12.22 | 2.223 | 1946 | 7.7779 | 2.220667 | 2085.45 | 0.04441333 | 98.30906 | 8.339967
613 | 12.24 | 2.226 | 2190.4 | 8.7621 | 613 | 12.24 | 2.222 | 2121.4 | 10.60275 | 613 | 12.24 | 2.228 | 1948.25 | 9.735625 | 2.225333 | 2086.683 | 0.04450667 | 98.3672 | 9.734978
614 | 12.26 | 2.23 | 2189.25 | 8.7593 | 614 | 12.26 | 2.225 | 2123.05 | 6.366675 | 614 | 12.26 | 2.231 | 1951.6 | 5.849775 | 2.228667 | 2087.967 | 0.04457333 | 98.42769 | 6.95775
615 | 12.28 | 2.235 | 2188.45 | 10.94425 | 615 | 12.28 | 2.228 | 2124.45 | 6.37125 | 615 | 12.28 | 2.234 | 1954.1 | 5.85855 | 2.232333 | 2089 | 0.04464667 | 98.4764 | 7.657772
616 | 12.3 | 2.238 | 2188.7 | 6.565725 | 616 | 12.3 | 2.233 | 2125.55 | 10.625 | 616 | 12.3 | 2.238 | 1956.9 | 7.822 | 2.236333 | 2090.383 | 0.04472667 | 98.54162 | 8.358767
617 | 12.32 | 2.241 | 2188.15 | 6.565275 | 617 | 12.32 | 2.237 | 2126.7 | 8.5045 | 617 | 12.32 | 2.243 | 1959.95 | 9.792125 | 2.240333 | 2091.6 | 0.04480667 | 98.59897 | 8.363967
618 | 12.34 | 2.246 | 2188.15 | 10.94075 | 618 | 12.34 | 2.241 | 2128.65 | 8.5107 | 618 | 12.34 | 2.246 | 1962.2 | 5.883225 | 2.244333 | 2093 | 0.04488667 | 98.66497 | 8.3692
619 | 12.36 | 2.25 | 2187.6 | 8.7515 | 619 | 12.36 | 2.245 | 2129.75 | 8.5168 | 619 | 12.36 | 2.25 | 1964.7 | 7.8538 | 2.248333 | 2094.017 | 0.04496667 | 98.71289 | 8.374033
620 | 12.38 | 2.253 | 2187.3 | 6.56235 | 620 | 12.38 | 2.248 | 2130.6 | 6.390525 | 620 | 12.38 | 2.254 | 1966.65 | 7.8627 | 2.251667 | 2094.85 | 0.04503333 | 98.75218 | 6.981444
621 | 12.4 | 2.257 | 2187.6 | 8.7498 | 621 | 12.4 | 2.25 | 2132.85 | 4.26345 | 621 | 12.4 | 2.257 | 1968.9 | 5.903325 | 2.254667 | 2096.45 | 0.04509333 | 98.8276 | 6.28695
622 | 12.42 | 2.262 | 2187.3 | 10.93725 | 622 | 12.42 | 2.255 | 2134.25 | 10.66775 | 622 | 12.42 | 2.26 | 1971.7 | 5.9109 | 2.259 | 2097.75 | 0.04518 | 98.88888 | 9.087433
623 | 12.44 | 2.265 | 2187.6 | 6.56235 | 623 | 12.44 | 2.26 | 2135.9 | 10.67537 | 623 | 12.44 | 2.264 | 1974.2 | 7.8918 | 2.263 | 2099.233 | 0.04526 | 98.95881 | 8.393967
624 | 12.46 | 2.268 | 2187.3 | 6.56235 | 624 | 12.46 | 2.264 | 2137.6 | 8.547 | 624 | 12.46 | 2.268 | 1976.45 | 7.9013 | 2.266667 | 2100.45 | 0.04533333 | 99.01616 | 7.699419
625 | 12.48 | 2.272 | 2185.65 | 8.7459 | 625 | 12.48 | 2.266 | 2139 | 4.2766 | 625 | 12.48 | 2.271 | 1978.95 | 5.9331 | 2.269667 | 2101.2 | 0.04539333 | 99.05152 | 6.302475
626 | 12.5 | 2.277 | 2184.8 | 10.92613 | 626 | 12.5 | 2.272 | 2140.35 | 12.83805 | 626 | 12.5 | 2.276 | 1980.9 | 9.899625 | 2.275 | 2102.017 | 0.0455 | 99.09002 | 11.20858
627 | 12.52 | 2.279 | 2183.7 | 4.3685 | 627 | 12.52 | 2.275 | 2141.2 | 6.422325 | 627 | 12.52 | 2.281 | 1983.15 | 9.910125 | 2.278333 | 2102.683 | 0.04556667 | 99.12144 | 7.007833
628 | 12.54 | 2.284 | 2183.1 | 10.917 | 628 | 12.54 | 2.279 | 2142.6 | 8.5676 | 628 | 12.54 | 2.282 | 1986.5 | 1.984825 | 2.281667 | 2104.067 | 0.04563333 | 99.18665 | 7.01125
629 | 12.56 | 2.288 | 2182.3 | 8.7308 | 629 | 12.56 | 2.283 | 2143.75 | 8.5727 | 629 | 12.56 | 2.287 | 1989 | 9.93875 | 2.286 | 2105.017 | 0.04572 | 99.23144 | 9.119681
630 | 12.58 | 2.291 | 2181.7 | 6.546 | 630 | 12.58 | 2.286 | 2144.85 | 6.4329 | 630 | 12.58 | 2.29 | 1990.4 | 5.9691 | 2.289 | 2105.65 | 0.04578 | 99.26129 | 6.316
631 | 12.6 | 2.295 | 2181.45 | 8.7263 | 631 | 12.6 | 2.288 | 2145.95 | 4.2908 | 631 | 12.6 | 2.295 | 1993.5 | 9.95975 | 2.292667 | 2106.967 | 0.04585333 | 99.32336 | 7.723131
632 | 12.62 | 2.299 | 2180.6 | 8.7241 | 632 | 12.62 | 2.293 | 2147.65 | 10.734 | 632 | 12.62 | 2.299 | 1994.9 | 7.9768 | 2.297 | 2107.717 | 0.04594 | 99.35872 | 9.131814
633 | 12.64 | 2.302 | 2180.35 | 6.541425 | 633 | 12.64 | 2.298 | 2147.9 | 10.73887 | 633 | 12.64 | 2.303 | 1997.1 | 7.984 | 2.301 | 2108.45 | 0.04602 | 99.39329 | 8.432333
634 | 12.66 | 2.306 | 2180.35 | 8.7214 | 634 | 12.66 | 2.299 | 2150.15 | 2.149025 | 634 | 12.66 | 2.306 | 1999.35 | 5.994675 | 2.303667 | 2109.95 | 0.04607333 | 99.464 | 5.624533
635 | 12.68 | 2.311 | 2179.2 | 10.89887 | 635 | 12.68 | 2.304 | 2151.55 | 10.75425 | 635 | 12.68 | 2.31 | 2001.85 | 8.0024 | 2.308333 | 2110.867 | 0.04616667 | 99.50721 | 9.848572
636 | 12.7 | 2.313 | 2180.05 | 4.35925 | 636 | 12.7 | 2.308 | 2151.55 | 8.6062 | 636 | 12.7 | 2.314 | 2003.55 | 8.0108 | 2.311667 | 2111.717 | 0.04623333 | 99.54728 | 7.037639
637 | 12.72 | 2.317 | 2180.9 | 8.7219 | 637 | 12.72 | 2.313 | 2153.8 | 10.76338 | 637 | 12.72 | 2.318 | 2005.75 | 8.0186 | 2.316 | 2113.483 | 0.04632 | 99.63056 | 9.1546
638 | 12.74 | 2.321 | 2180.9 | 8.7236 | 638 | 12.74 | 2.315 | 2155.45 | 4.30925 | 638 | 12.74 | 2.322 | 2007.75 | 8.027 | 2.319333 | 2114.7 | 0.04638667 | 99.68791 | 7.046972
639 | 12.76 | 2.325 | 2182 | 8.7258 | 639 | 12.76 | 2.319 | 2155.75 | 8.6224 | 639 | 12.76 | 2.325 | 2009.7 | 6.026175 | 2.323 | 2115.817 | 0.04646 | 99.74055 | 7.755947
640 | 12.78 | 2.328 | 2183.1 | 6.54765 | 640 | 12.78 | 2.324 | 2157.15 | 10.78225 | 640 | 12.78 | 2.33 | 2011.1 | 10.052 | 2.327333 | 2117.117 | 0.04654667 | 99.80184 | 9.171356
641 | 12.8 | 2.332 | 2184.5 | 8.7352 | 641 | 12.8 | 2.327 | 2158.55 | 6.47355 | 641 | 12.8 | 2.332 | 2014.15 | 4.02525 | 2.330333 | 2119.067 | 0.04660667 | 99.89376 | 6.354275
642 | 12.82 | 2.337 | 2185.65 | 10.92538 | 642 | 12.82 | 2.331 | 2159.35 | 8.6358 | 642 | 12.82 | 2.336 | 2016.1 | 8.0605 | 2.334667 | 2120.367 | 0.04669333 | 99.95504 | 9.185439
643 | 12.84 | 2.34 | 2186.75 | 6.5586 | 643 | 12.84 | 2.336 | 2160.5 | 10.79962 | 643 | 12.84 | 2.341 | 2018.6 | 10.08675 | 2.339 | 2121.95 | 0.04678 | 100.0297 | 9.191686
644 | 12.86 | 2.345 | 2187.05 | 10.9345 | 644 | 12.86 | 2.339 | 2161.6 | 6.48315 | 644 | 12.86 | 2.345 | 2019.45 | 8.0761 | 2.343 | 2122.7 | 0.04686 | 100.065 | 8.4893
645 | 12.88 | 2.349 | 2188.15 | 8.7504 | 645 | 12.88 | 2.343 | 2162.45 | 8.6481 | 645 | 12.88 | 2.349 | 2022.8 | 8.0845 | 2.347 | 2124.467 | 0.04694 | 100.1483 | 8.494333
646 | 12.9 | 2.352 | 2188.7 | 6.565275 | 646 | 12.9 | 2.348 | 2163.85 | 10.81575 | 646 | 12.9 | 2.354 | 2024.5 | 10.11825 | 2.351333 | 2125.683 | 0.04702667 | 100.2057 | 9.208658
647 | 12.92 | 2.356 | 2189.25 | 8.7559 | 647 | 12.92 | 2.35 | 2164.4 | 4.32825 | 647 | 12.92 | 2.358 | 2026.45 | 8.1019 | 2.354667 | 2126.7 | 0.04709333 | 100.2536 | 7.087306
648 | 12.94 | 2.361 | 2189.8 | 10.94763 | 648 | 12.94 | 2.354 | 2165.25 | 8.6593 | 648 | 12.94 | 2.36 | 2028.4 | 4.05485 | 2.358333 | 2127.817 | 0.04716667 | 100.3062 | 7.799947
649 | 12.96 | 2.364 | 2190.95 | 6.571125 | 649 | 12.96 | 2.359 | 2166.65 | 10.82975 | 649 | 12.96 | 2.364 | 2030.05 | 8.1169 | 2.362333 | 2129.217 | 0.04724667 | 100.3722 | 8.514067
650 | 12.98 | 2.367 | 2192.05 | 6.5745 | 650 | 12.98 | 2.363 | 2168.05 | 8.6694 | 650 | 12.98 | 2.37 | 2032.3 | 12.18705 | 2.366667 | 2130.8 | 0.04733333 | 100.4469 | 9.230036
651 | 13 | 2.372 | 2193.75 | 10.9645 | 651 | 13 | 2.366 | 2169.15 | 6.5058 | 651 | 13 | 2.373 | 2033.4 | 6.09855 | 2.370333 | 2132.1 | 0.04740667 | 100.5082 | 7.815317
652 | 13.02 | 2.376 | 2194.85 | 8.7772 | 652 | 13.02 | 2.371 | 2170.55 | 10.84925 | 652 | 13.02 | 2.376 | 2035.65 | 6.103575 | 2.374333 | 2133.683 | 0.04748667 | 100.5828 | 8.531567
653 | 13.04 | 2.38 | 2195.4 | 8.7805 | 653 | 13.04 | 2.376 | 2172.2 | 10.85687 | 653 | 13.04 | 2.381 | 2038.15 | 10.1845 | 2.379 | 2135.25 | 0.04758 | 100.6567 | 9.960844
654 | 13.06 | 2.384 | 2197.1 | 8.785 | 654 | 13.06 | 2.379 | 2172.2 | 6.5166 | 654 | 13.06 | 2.386 | 2039.3 | 10.19363 | 2.383 | 2136.2 | 0.04766 | 100.7014 | 8.5429
655 | 13.08 | 2.389 | 2197.65 | 10.98687 | 655 | 13.08 | 2.382 | 2173.6 | 6.5187 | 655 | 13.08 | 2.388 | 2041.25 | 4.08055 | 2.386333 | 2137.5 | 0.04772667 | 100.7627 | 7.122833
656 | 13.1 | 2.394 | 2197.9 | 10.98888 | 656 | 13.1 | 2.387 | 2174.45 | 10.87012 | 656 | 13.1 | 2.391 | 2044.6 | 6.128775 | 2.390667 | 2138.983 | 0.04781333 | 100.8326 | 9.265714
657 | 13.12 | 2.397 | 2199.05 | 6.595425 | 657 | 13.12 | 2.392 | 2175.3 | 10.87437 | 657 | 13.12 | 2.397 | 2046.25 | 12.27255 | 2.395333 | 2140.2 | 0.04790667 | 100.89 | 9.984761
658 | 13.14 | 2.4 | 2198.75 | 6.5967 | 658 | 13.14 | 2.395 | 2175.85 | 6.526725 | 658 | 13.14 | 2.4 | 2047.95 | 6.1413 | 2.398333 | 2140.85 | 0.04796667 | 100.9206 | 6.421575
659 | 13.16 | 2.404 | 2198.75 | 8.795 | 659 | 13.16 | 2.399 | 2177.25 | 8.7062 | 659 | 13.16 | 2.404 | 2050.2 | 8.1963 | 2.402333 | 2142.067 | 0.04804667 | 100.978 | 8.565833
660 | 13.18 | 2.408 | 2199.05 | 8.7956 | 660 | 13.18 | 2.403 | 2178.35 | 8.7112 | 660 | 13.18 | 2.408 | 2050.75 | 8.2019 | 2.406333 | 2142.717 | 0.04812667 | 101.0086 | 8.569567
661 | 13.2 | 2.412 | 2200.15 | 8.7984 | 661 | 13.2 | 2.407 | 2179.2 | 8.7151 | 661 | 13.2 | 2.413 | 2053.25 | 10.26 | 2.410667 | 2144.2 | 0.04821333 | 101.0786 | 9.288319
662 | 13.22 | 2.417 | 2200.15 | 11.00075 | 662 | 13.22 | 2.411 | 2180.6 | 8.7196 | 662 | 13.22 | 2.415 | 2055.5 | 4.10875 | 2.414333 | 2145.417 | 0.04828667 | 101.1359 | 7.864297
663 | 13.24 | 2.42 | 2200.45 | 6.6009 | 663 | 13.24 | 2.415 | 2181.15 | 8.7235 | 663 | 13.24 | 2.418 | 2056.05 | 6.167325 | 2.417667 | 2145.883 | 0.04835333 | 101.1579 | 7.152167
664 | 13.26 | 2.424 | 2201.3 | 8.8035 | 664 | 13.26 | 2.418 | 2181.7 | 6.544275 | 664 | 13.26 | 2.422 | 2058.85 | 8.2298 | 2.421333 | 2147.283 | 0.04842667 | 101.2239 | 7.870806
665 | 13.28 | 2.428 | 2201 | 8.8046 | 665 | 13.28 | 2.422 | 2183.4 | 8.7302 | 665 | 13.28 | 2.426 | 2060.5 | 8.2387 | 2.425333 | 2148.3 | 0.04850667 | 101.2718 | 8.591167
666 | 13.3 | 2.431 | 2201 | 6.603 | 666 | 13.3 | 2.426 | 2184.25 | 8.7353 | 666 | 13.3 | 2.429 | 2061.35 | 6.182775 | 2.428667 | 2148.867 | 0.04857333 | 101.2985 | 7.161944
667 | 13.32 | 2.435 | 2201.55 | 8.8051 | 667 | 13.32 | 2.431 | 2184.5 | 10.92187 | 667 | 13.32 | 2.434 | 2063.05 | 10.311 | 2.433333 | 2149.7 | 0.04866667 | 101.3378 | 10.02999
668 | 13.34 | 2.439 | 2201.85 | 8.8068 | 668 | 13.34 | 2.434 | 2186.2 | 6.55605 | 668 | 13.34 | 2.438 | 2065 | 8.2561 | 2.437 | 2151.017 | 0.04874 | 101.3999 | 7.884647
669 | 13.36 | 2.443 | 2201.55 | 8.8068 | 669 | 13.36 | 2.438 | 2186.45 | 8.7453 | 669 | 13.36 | 2.44 | 2066.95 | 4.13195 | 2.440333 | 2151.65 | 0.04880667 | 101.4298 | 7.171111
670 | 13.38 | 2.447 | 2201.85 | 8.8068 | 670 | 13.38 | 2.442 | 2187 | 8.7469 | 670 | 13.38 | 2.444 | 2069.2 | 8.2723 | 2.444333 | 2152.683 | 0.04888667 | 101.4785 | 8.608667
671 | 13.4 | 2.451 | 2201.3 | 8.8063 | 671 | 13.4 | 2.445 | 2188.15 | 6.562725 | 671 | 13.4 | 2.449 | 2070.55 | 10.34937 | 2.448333 | 2153.333 | 0.04896667 | 101.5091 | 8.612033
672 | 13.42 | 2.454 | 2201 | 6.60345 | 672 | 13.42 | 2.449 | 2189.25 | 8.7548 | 672 | 13.42 | 2.452 | 2072.55 | 6.21465 | 2.451667 | 2154.267 | 0.04903333 | 101.5531 | 7.179333
673 | 13.44 | 2.458 | 2201 | 8.804 | 673 | 13.44 | 2.453 | 2189.8 | 8.7581 | 673 | 13.44 | 2.457 | 2074.5 | 10.36762 | 2.456 | 2155.1 | 0.04912 | 101.5924 | 9.336961
674 | 13.46 | 2.462 | 2200.45 | 8.8029 | 674 | 13.46 | 2.457 | 2190.35 | 8.7603 | 674 | 13.46 | 2.462 | 2075.9 | 10.376 | 2.460333 | 2155.567 | 0.04920667 | 101.6144 | 9.339778
675 | 13.48 | 2.465 | 2200.7 | 6.601725 | 675 | 13.48 | 2.459 | 2191.5 | 4.38185 | 675 | 13.48 | 2.464 | 2077.3 | 4.1532 | 2.462667 | 2156.5 | 0.04925333 | 101.6584 | 5.030744
676 | 13.5 | 2.469 | 2199.6 | 8.8006 | 676 | 13.5 | 2.463 | 2192.6 | 8.7682 | 676 | 13.5 | 2.467 | 2079.5 | 6.2352 | 2.466333 | 2157.233 | 0.04932667 | 101.693 | 7.908511
677 | 13.52 | 2.473 | 2199.9 | 8.799 | 677 | 13.52 | 2.467 | 2193.45 | 8.7721 | 677 | 13.52 | 2.472 | 2080.65 | 10.40037 | 2.470667 | 2158 | 0.04941333 | 101.7291 | 9.349672
678 | 13.54 | 2.477 | 2199.6 | 8.799 | 678 | 13.54 | 2.47 | 2194 | 6.581175 | 678 | 13.54 | 2.476 | 2082.6 | 8.3265 | 2.474333 | 2158.733 | 0.04948667 | 101.7637 | 7.914011
679 | 13.56 | 2.481 | 2199.3 | 8.7978 | 679 | 13.56 | 2.474 | 2194.85 | 8.7777 | 679 | 13.56 | 2.48 | 2084.25 | 8.3337 | 2.478333 | 2159.467 | 0.04956667 | 101.7982 | 8.6364
680 | 13.58 | 2.485 | 2198.75 | 8.7961 | 680 | 13.58 | 2.478 | 2195.7 | 8.7811 | 680 | 13.58 | 2.483 | 2085.65 | 6.25485 | 2.482 | 2160.033 | 0.04964 | 101.8249 | 7.919083
681 | 13.6 | 2.488 | 2198.2 | 6.595425 | 681 | 13.6 | 2.481 | 2196.25 | 6.587925 | 681 | 13.6 | 2.487 | 2086.5 | 8.3443 | 2.485333 | 2160.317 | 0.04970667 | 101.8383 | 7.200583
682 | 13.62 | 2.493 | 2197.9 | 10.99025 | 682 | 13.62 | 2.485 | 2197.35 | 8.7872 | 682 | 13.62 | 2.49 | 2089 | 6.26325 | 2.489333 | 2161.417 | 0.04978667 | 101.8902 | 8.643467
683 | 13.64 | 2.495 | 2197.35 | 4.39525 | 683 | 13.64 | 2.49 | 2197.65 | 10.9875 | 683 | 13.64 | 2.495 | 2090.4 | 10.4485 | 2.493333 | 2161.8 | 0.04986667 | 101.9082 | 8.646433
684 | 13.66 | 2.499 | 2196.8 | 8.7883 | 684 | 13.66 | 2.494 | 2198.45 | 8.7922 | 684 | 13.66 | 2.499 | 2092.65 | 8.3661 | 2.497333 | 2162.633 | 0.04994667 | 101.9475 | 8.648867
685 | 13.68 | 2.503 | 2195.95 | 8.7855 | 685 | 13.68 | 2.497 | 2199.6 | 6.597075 | 685 | 13.68 | 2.503 | 2093.5 | 8.3723 | 2.501 | 2163.017 | 0.05002 | 101.9656 | 7.930358
686 | 13.7 | 2.508 | 2195.95 | 10.97975 | 686 | 13.7 | 2.501 | 2200.45 | 8.8001 | 686 | 13.7 | 2.507 | 2095.45 | 8.3779 | 2.505333 | 2163.95 | 0.05010667 | 102.0096 | 9.375094
687 | 13.72 | 2.511 | 2196.8 | 6.589125 | 687 | 13.72 | 2.505 | 2199.85 | 8.8006 | 687 | 13.72 | 2.512 | 2097.1 | 10.48137 | 2.509333 | 2164.583 | 0.05018667 | 102.0394 | 8.657067
688 | 13.74 | 2.515 | 2195.7 | 8.785 | 688 | 13.74 | 2.508 | 2200.15 | 6.6 | 688 | 13.74 | 2.515 | 2098.8 | 6.29385 | 2.512667 | 2164.883 | 0.05025333 | 102.0536 | 7.215778
689 | 13.76 | 2.519 | 2195.95 | 8.7833 | 689 | 13.76 | 2.512 | 2201.8 | 8.8039 | 689 | 13.76 | 2.518 | 2099.9 | 6.29805 | 2.516333 | 2165.883 | 0.05032667 | 102.1007 | 7.939739
690 | 13.78 | 2.522 | 2195.4 | 6.587025 | 690 | 13.78 | 2.517 | 2201.55 | 11.00837 | 690 | 13.78 | 2.522 | 2101.3 | 8.4024 | 2.520333 | 2166.083 | 0.05040667 | 102.1101 | 8.663933
691 | 13.8 | 2.526 | 2195.4 | 8.7816 | 691 | 13.8 | 2.52 | 2203.2 | 6.607125 | 691 | 13.8 | 2.527 | 2102.4 | 10.50925 | 2.524333 | 2167 | 0.05048667 | 102.1534 | 8.666167
692 | 13.82 | 2.531 | 2195.4 | 10.977 | 692 | 13.82 | 2.524 | 2204.05 | 8.8145 | 692 | 13.82 | 2.531 | 2104.35 | 8.4135 | 2.528667 | 2167.933 | 0.05057333 | 102.1974 | 9.392356
693 | 13.84 | 2.535 | 2195.7 | 8.7822 | 693 | 13.84 | 2.529 | 2205.2 | 11.02312 | 693 | 13.84 | 2.535 | 2105.75 | 8.4202 | 2.533 | 2168.883 | 0.05066 | 102.2421 | 9.396436
694 | 13.86 | 2.539 | 2195.7 | 8.7828 | 694 | 13.86 | 2.531 | 2205.75 | 4.41095 | 694 | 13.86 | 2.539 | 2106.3 | 8.4241 | 2.536333 | 2169.25 | 0.05072667 | 102.2594 | 7.230222
695 | 13.88 | 2.544 | 2195.4 | 10.97775 | 695 | 13.88 | 2.536 | 2205.75 | 11.02875 | 695 | 13.88 | 2.543 | 2107.7 | 8.428 | 2.541 | 2169.617 | 0.05082 | 102.2767 | 10.12402
696 | 13.9 | 2.547 | 2194 | 6.5841 | 696 | 13.9 | 2.541 | 2206.55 | 11.03075 | 696 | 13.9 | 2.546 | 2110.25 | 6.326925 | 2.544667 | 2170.267 | 0.05089333 | 102.3074 | 7.956453
697 | 13.92 | 2.551 | 2194 | 8.776 | 697 | 13.92 | 2.544 | 2206 | 6.618825 | 697 | 13.92 | 2.551 | 2111.9 | 10.55538 | 2.548667 | 2170.633 | 0.05097333 | 102.3246 | 8.6818
698 | 13.94 | 2.555 | 2194 | 8.776 | 698 | 13.94 | 2.548 | 2207.4 | 8.8268 | 698 | 13.94 | 2.554 | 2113.05 | 6.337425 | 2.552333 | 2171.483 | 0.05104667 | 102.3647 | 7.960547
699 | 13.96 | 2.559 | 2193.75 | 8.7755 | 699 | 13.96 | 2.553 | 2208.8 | 11.0405 | 699 | 13.96 | 2.558 | 2115.25 | 8.4566 | 2.556667 | 2172.6 | 0.05113333 | 102.4173 | 9.412181
700 | 13.98 | 2.563 | 2194 | 8.7755 | 700 | 13.98 | 2.557 | 2208.8 | 8.8352 | 700 | 13.98 | 2.562 | 2116.4 | 8.4633 | 2.560667 | 2173.067 | 0.05121333 | 102.4393 | 8.691333
701 | 14 | 2.567 | 2193.45 | 8.7749 | 701 | 14 | 2.56 | 2209.65 | 6.627675 | 701 | 14 | 2.568 | 2117.2 | 12.7008 | 2.565 | 2173.433 | 0.0513 | 102.4566 | 9.417417
702 | 14.02 | 2.571 | 2193.2 | 8.7733 | 702 | 14.02 | 2.563 | 2209.1 | 6.628125 | 702 | 14.02 | 2.57 | 2118.05 | 4.23525 | 2.568 | 2173.45 | 0.05136 | 102.4574 | 6.520325
703 | 14.04 | 2.576 | 2192.35 | 10.96387 | 703 | 14.04 | 2.568 | 2211.05 | 11.05037 | 703 | 14.04 | 2.574 | 2120.3 | 8.4767 | 2.572667 | 2174.567 | 0.05145333 | 102.5101 | 10.14537
704 | 14.06 | 2.58 | 2192.6 | 8.7699 | 704 | 14.06 | 2.572 | 2211.9 | 8.8459 | 704 | 14.06 | 2.579 | 2121.4 | 10.60425 | 2.577 | 2175.3 | 0.05154 | 102.5446 | 9.424711
705 | 14.08 | 2.583 | 2192.05 | 6.576975 | 705 | 14.08 | 2.576 | 2211.9 | 8.8476 | 705 | 14.08 | 2.582 | 2121.95 | 6.365025 | 2.580333 | 2175.3 | 0.05160667 | 102.5446 | 7.251
706 | 14.1 | 2.587 | 2191.8 | 8.7677 | 706 | 14.1 | 2.58 | 2212.7 | 8.8492 | 706 | 14.1 | 2.584 | 2123.35 | 4.2453 | 2.583667 | 2175.95 | 0.05167333 | 102.5753 | 7.252083
707 | 14.12 | 2.592 | 2192.35 | 10.96037 | 707 | 14.12 | 2.585 | 2213.55 | 11.06562 | 707 | 14.12 | 2.589 | 2124.75 | 10.62025 | 2.588667 | 2176.883 | 0.05177333 | 102.6193 | 10.88208
708 | 14.14 | 2.595 | 2191.5 | 6.575775 | 708 | 14.14 | 2.588 | 2214.1 | 6.641475 | 708 | 14.14 | 2.594 | 2126.15 | 10.62725 | 2.592333 | 2177.25 | 0.05184667 | 102.6365 | 7.982578
709 | 14.16 | 2.6 | 2191.8 | 10.95825 | 709 | 14.16 | 2.592 | 2214.95 | 8.8581 | 709 | 14.16 | 2.595 | 2127.85 | 2.127 | 2.595667 | 2178.2 | 0.05191333 | 102.6813 | 7.259083
710 | 14.18 | 2.603 | 2191.8 | 6.5754 | 710 | 14.18 | 2.597 | 2214.4 | 11.07337 | 710 | 14.18 | 2.599 | 2129.25 | 8.5142 | 2.599667 | 2178.483 | 0.05199333 | 102.6947 | 8.713367
711 | 14.2 | 2.607 | 2191.8 | 8.7672 | 711 | 14.2 | 2.6 | 2215.5 | 6.64485 | 711 | 14.2 | 2.603 | 2130.6 | 8.5197 | 2.603333 | 2179.3 | 0.05206667 | 102.7332 | 7.989269
712 | 14.22 | 2.612 | 2191.5 | 10.95825 | 712 | 14.22 | 2.604 | 2216.05 | 8.8631 | 712 | 14.22 | 2.607 | 2131.75 | 8.5247 | 2.607667 | 2179.767 | 0.05215333 | 102.7552 | 9.444644
713 | 14.24 | 2.615 | 2191.5 | 6.5745 | 713 | 14.24 | 2.608 | 2216.35 | 8.8648 | 713 | 14.24 | 2.611 | 2133.15 | 8.5298 | 2.611333 | 2180.333 | 0.05222667 | 102.7819 | 7.993517
714 | 14.26 | 2.619 | 2191.5 | 8.766 | 714 | 14.26 | 2.612 | 2217.45 | 8.8676 | 714 | 14.26 | 2.615 | 2134.8 | 8.5359 | 2.615333 | 2181.25 | 0.05230667 | 102.8251 | 8.723167
715 | 14.28 | 2.622 | 2191.5 | 6.5745 | 715 | 14.28 | 2.615 | 2217.45 | 6.65235 | 715 | 14.28 | 2.619 | 2135.65 | 8.5409 | 2.618667 | 2181.533 | 0.05237333 | 102.8385 | 7.271306
716 | 14.3 | 2.626 | 2190.95 | 8.7649 | 716 | 14.3 | 2.619 | 2217.75 | 8.8704 | 716 | 14.3 | 2.622 | 2137.6 | 6.409875 | 2.622333 | 2182.1 | 0.05244667 | 102.8652 | 7.999994
717 | 14.32 | 2.63 | 2191.8 | 8.7655 | 717 | 14.32 | 2.622 | 2218.6 | 6.654525 | 717 | 14.32 | 2.627 | 2138.7 | 10.69075 | 2.626333 | 2183.033 | 0.05252667 | 102.9092 | 8.730267
718 | 14.34 | 2.633 | 2192.05 | 6.575775 | 718 | 14.34 | 2.626 | 2219.15 | 8.8755 | 718 | 14.34 | 2.63 | 2140.1 | 6.4182 | 2.629667 | 2183.767 | 0.05259333 | 102.9437 | 7.278
719 | 14.36 | 2.637 | 2191.5 | 8.7671 | 719 | 14.36 | 2.63 | 2220 | 8.8783 | 719 | 14.36 | 2.633 | 2140.95 | 6.421575 | 2.633333 | 2184.15 | 0.05266667 | 102.9618 | 8.007847
720 | 14.38 | 2.641 | 2192.05 | 8.7671 | 720 | 14.38 | 2.634 | 2220.25 | 8.8805 | 720 | 14.38 | 2.639 | 2142.1 | 12.84915 | 2.638 | 2184.8 | 0.05276 | 102.9925 | 10.19422
721 | 14.4 | 2.645 | 2190.95 | 8.766 | 721 | 14.4 | 2.637 | 2220.8 | 6.661575 | 721 | 14.4 | 2.644 | 2142.9 | 10.7125 | 2.642 | 2184.883 | 0.05284 | 102.9964 | 8.739367
722 | 14.42 | 2.648 | 2190.95 | 6.57285 | 722 | 14.42 | 2.641 | 2221.4 | 8.8844 | 722 | 14.42 | 2.646 | 2144.6 | 4.2875 | 2.645 | 2185.65 | 0.0529 | 103.0325 | 6.5558
723 | 14.44 | 2.653 | 2189.55 | 10.95125 | 723 | 14.44 | 2.644 | 2221.1 | 6.66375 | 723 | 14.44 | 2.649 | 2144.6 | 6.4338 | 2.648667 | 2185.083 | 0.05297333 | 103.0058 | 8.013011
724 | 14.46 | 2.657 | 2189.25 | 8.7576 | 724 | 14.46 | 2.648 | 2221.1 | 8.8844 | 724 | 14.46 | 2.653 | 2145.15 | 8.5795 | 2.652667 | 2185.167 | 0.05305333 | 103.0097 | 8.7405
725 | 14.48 | 2.661 | 2189 | 8.7565 | 725 | 14.48 | 2.651 | 2222.5 | 6.6654 | 725 | 14.48 | 2.657 | 2146.55 | 8.5834 | 2.656333 | 2186.017 | 0.05312667 | 103.0498 | 8.013836
726 | 14.5 | 2.664 | 2187.6 | 6.5649 | 726 | 14.5 | 2.656 | 2222.2 | 11.11175 | 726 | 14.5 | 2.661 | 2149.05 | 8.5912 | 2.660333 | 2186.283 | 0.05320667 | 103.0624 | 8.7446
727 | 14.52 | 2.668 | 2187.3 | 8.7498 | 727 | 14.52 | 2.659 | 2221.95 | 6.666225 | 727 | 14.52 | 2.665 | 2150.2 | 8.5985 | 2.664 | 2186.483 | 0.05328 | 103.0718 | 8.016739
728 | 14.54 | 2.671 | 2185.35 | 6.558975 | 728 | 14.54 | 2.662 | 2223.9 | 6.668775 | 728 | 14.54 | 2.67 | 2150.75 | 10.75237 | 2.667667 | 2186.667 | 0.05335333 | 103.0805 | 8.017442
729 | 14.56 | 2.676 | 2184.5 | 10.92463 | 729 | 14.56 | 2.667 | 2223.35 | 11.11812 | 729 | 14.56 | 2.673 | 2152.15 | 6.45435 | 2.672 | 2186.667 | 0.05344 | 103.0805 | 9.475556
730 | 14.58 | 2.679 | 2183.7 | 6.5523 | 730 | 14.58 | 2.671 | 2223.35 | 8.8934 | 730 | 14.58 | 2.677 | 2153.25 | 8.6108 | 2.675667 | 2186.767 | 0.05351333 | 103.0852 | 8.017961
731 | 14.6 | 2.683 | 2183.4 | 8.7342 | 731 | 14.6 | 2.675 | 2224.75 | 8.8962 | 731 | 14.6 | 2.681 | 2154.1 | 8.6147 | 2.679667 | 2187.417 | 0.05359333 | 103.1158 | 8.748367
732 | 14.62 | 2.686 | 2183.4 | 6.5502 | 732 | 14.62 | 2.679 | 2225.55 | 8.9006 | 732 | 14.62 | 2.685 | 2154.65 | 8.6175 | 2.683333 | 2187.867 | 0.05366667 | 103.137 | 8.021353
733 | 14.64 | 2.69 | 2183.1 | 8.733 | 733 | 14.64 | 2.682 | 2225.55 | 6.67665 | 733 | 14.64 | 2.688 | 2156.05 | 6.46605 | 2.686667 | 2188.233 | 0.05373333 | 103.1543 | 7.2935
734 | 14.66 | 2.694 | 2183.1 | 8.7324 | 734 | 14.66 | 2.686 | 2225.85 | 8.9028 | 734 | 14.66 | 2.694 | 2157.15 | 12.9396 | 2.691333 | 2188.7 | 0.05382667 | 103.1763 | 10.21284
735 | 14.68 | 2.698 | 2182.85 | 8.7319 | 735 | 14.68 | 2.691 | 2226.1 | 11.12987 | 735 | 14.68 | 2.697 | 2158 | 6.472725 | 2.695333 | 2188.983 | 0.05390667 | 103.1897 | 8.755367
736 | 14.7 | 2.703 | 2182 | 10.91212 | 736 | 14.7 | 2.695 | 2225.85 | 8.9039 | 736 | 14.7 | 2.7 | 2159.1 | 6.47565 | 2.699333 | 2188.983 | 0.05398667 | 103.1897 | 8.755933
737 | 14.72 | 2.707 | 2182 | 8.728 | 737 | 14.72 | 2.698 | 2226.4 | 6.678375 | 737 | 14.72 | 2.705 | 2160.8 | 10.79975 | 2.703333 | 2189.733 | 0.05406667 | 103.225 | 8.757433
738 | 14.74 | 2.71 | 2181.15 | 6.544725 | 738 | 14.74 | 2.703 | 2226.4 | 11.132 | 738 | 14.74 | 2.709 | 2161.35 | 8.6443 | 2.707333 | 2189.633 | 0.05414667 | 103.2203 | 8.758733
739 | 14.76 | 2.714 | 2180.9 | 8.7241 | 739 | 14.76 | 2.707 | 2227.25 | 8.9073 | 739 | 14.76 | 2.712 | 2162.75 | 6.48615 | 2.711 | 2190.3 | 0.05422 | 103.2517 | 8.029878
740 | 14.78 | 2.718 | 2180.9 | 8.7236 | 740 | 14.78 | 2.711 | 2226.95 | 8.9084 | 740 | 14.78 | 2.716 | 2164.15 | 8.6538 | 2.715 | 2190.667 | 0.0543 | 103.269 | 8.761933
741 | 14.8 | 2.722 | 2180.05 | 8.7219 | 741 | 14.8 | 2.714 | 2227.8 | 6.682125 | 741 | 14.8 | 2.721 | 2164.4 | 10.82137 | 2.719 | 2190.75 | 0.05438 | 103.2729 | 8.762833
742 | 14.82 | 2.726 | 2180.35 | 8.7208 | 742 | 14.82 | 2.718 | 2227.8 | 8.9112 | 742 | 14.82 | 2.725 | 2165.8 | 8.6604 | 2.723 | 2191.317 | 0.05446 | 103.2997 | 8.764133
743 | 14.84 | 2.73 | 2179.5 | 8.7197 | 743 | 14.84 | 2.722 | 2228.35 | 8.9123 | 743 | 14.84 | 2.729 | 2167.2 | 8.666 | 2.727 | 2191.683 | 0.05454 | 103.3169 | 8.766
744 | 14.86 | 2.734 | 2180.05 | 8.7191 | 744 | 14.86 | 2.725 | 2228.65 | 6.6855 | 744 | 14.86 | 2.733 | 2167.5 | 8.6694 | 2.730667 | 2192.067 | 0.05461333 | 103.335 | 8.036875
745 | 14.88 | 2.739 | 2179.5 | 10.89887 | 745 | 14.88 | 2.73 | 2228.65 | 11.14325 | 745 | 14.88 | 2.738 | 2167.75 | 10.83812 | 2.735667 | 2191.967 | 0.05471333 | 103.3303 | 10.96008
746 | 14.9 | 2.742 | 2179.75 | 6.538875 | 746 | 14.9 | 2.734 | 2229.75 | 8.9168 | 746 | 14.9 | 2.74 | 2169.45 | 4.3372 | 2.738667 | 2192.983 | 0.05477333 | 103.3782 | 6.577425
747 | 14.92 | 2.746 | 2180.05 | 8.7196 | 747 | 14.92 | 2.738 | 2230.05 | 8.9196 | 747 | 14.92 | 2.744 | 2170.3 | 8.6795 | 2.742667 | 2193.467 | 0.05485333 | 103.401 | 8.7729
748 | 14.94 | 2.75 | 2180.05 | 8.7202 | 748 | 14.94 | 2.742 | 2230.05 | 8.9202 | 748 | 14.94 | 2.749 | 2170.3 | 10.8515 | 2.747 | 2193.467 | 0.05494 | 103.401 | 9.505022
749 | 14.96 | 2.754 | 2180.35 | 8.7208 | 749 | 14.96 | 2.746 | 2230.05 | 8.9202 | 749 | 14.96 | 2.753 | 2172.25 | 8.6851 | 2.751 | 2194.217 | 0.05502 | 103.4364 | 8.775367
750 | 14.98 | 2.758 | 2181.15 | 8.723 | 750 | 14.98 | 2.75 | 2231.45 | 8.923 | 750 | 14.98 | 2.754 | 2173.35 | 2.1728 | 2.754 | 2195.317 | 0.05508 | 103.4882 | 6.5843
751 | 15 | 2.763 | 2181.45 | 10.9065 | 751 | 15 | 2.754 | 2231.15 | 8.9252 | 751 | 15 | 2.76 | 2174.2 | 13.04265 | 2.759 | 2195.6 | 0.05518 | 103.5016 | 10.97729
752 | 15.02 | 2.767 | 2182 | 8.7269 | 752 | 15.02 | 2.757 | 2230.05 | 6.6918 | 752 | 15.02 | 2.765 | 2174.75 | 10.87238 | 2.763 | 2195.6 | 0.05526 | 103.5016 | 8.7824
753 | 15.04 | 2.771 | 2182 | 8.728 | 753 | 15.04 | 2.762 | 2231.15 | 11.153 | 753 | 15.04 | 2.766 | 2176.15 | 2.17545 | 2.766333 | 2196.433 | 0.05532667 | 103.5409 | 7.320056
754 | 15.06 | 2.775 | 2183.4 | 8.7308 | 754 | 15.06 | 2.766 | 2231.7 | 8.9257 | 754 | 15.06 | 2.771 | 2176.45 | 10.8815 | 2.770667 | 2197.183 | 0.05541333 | 103.5762 | 9.519503
755 | 15.08 | 2.78 | 2184.5 | 10.91975 | 755 | 15.08 | 2.77 | 2231.15 | 8.9257 | 755 | 15.08 | 2.775 | 2177.55 | 8.708 | 2.775 | 2197.733 | 0.0555 | 103.6021 | 9.522319
756 | 15.1 | 2.783 | 2184.8 | 6.55395 | 756 | 15.1 | 2.774 | 2232 | 8.9263 | 756 | 15.1 | 2.778 | 2178.95 | 6.53475 | 2.778333 | 2198.583 | 0.05556667 | 103.6422 | 7.327194
757 | 15.12 | 2.785 | 2184.8 | 4.3696 | 757 | 15.12 | 2.779 | 2232 | 11.16 | 757 | 15.12 | 2.781 | 2178.95 | 6.53685 | 2.781667 | 2198.583 | 0.05563333 | 103.6422 | 7.328611
758 | 15.14 | 2.79 | 2186.2 | 10.9275 | 758 | 15.14 | 2.782 | 2232 | 6.696 | 758 | 15.14 | 2.785 | 2179.25 | 8.7164 | 2.785667 | 2199.15 | 0.05571333 | 103.6689 | 8.795467
759 | 15.16 | 2.795 | 2186.2 | 10.931 | 759 | 15.16 | 2.786 | 2233.65 | 8.9313 | 759 | 15.16 | 2.789 | 2180.35 | 8.7192 | 2.79 | 2200.067 | 0.0558 | 103.7121 | 9.531636
760 | 15.18 | 2.797 | 2186.2 | 4.3724 | 760 | 15.18 | 2.789 | 2232.85 | 6.69975 | 760 | 15.18 | 2.793 | 2181.45 | 8.7236 | 2.793 | 2200.167 | 0.05586 | 103.7169 | 6.60035
761 | 15.2 | 2.802 | 2186.45 | 10.93162 | 761 | 15.2 | 2.793 | 2232.55 | 8.9308 | 761 | 15.2 | 2.797 | 2182.6 | 8.7281 | 2.797333 | 2200.533 | 0.05594667 | 103.7341 | 9.53485
762 | 15.22 | 2.806 | 2185.35 | 8.7436 | 762 | 15.22 | 2.798 | 2233.4 | 11.16487 | 762 | 15.22 | 2.801 | 2183.15 | 8.7315 | 2.801667 | 2200.633 | 0.05603333 | 103.7389 | 9.535861
763 | 15.24 | 2.808 | 2184.5 | 4.36985 | 763 | 15.24 | 2.802 | 2232.55 | 8.9319 | 763 | 15.24 | 2.804 | 2183.95 | 6.55065 | 2.804667 | 2200.333 | 0.05609333 | 103.7247 | 6.60145
764 | 15.26 | 2.813 | 2183.95 | 10.92113 | 764 | 15.26 | 2.805 | 2233.65 | 6.6993 | 764 | 15.26 | 2.807 | 2185.35 | 6.55395 | 2.808333 | 2200.983 | 0.05616667 | 103.7553 | 8.069081
765 | 15.28 | 2.818 | 2183.1 | 10.91762 | 765 | 15.28 | 2.809 | 2233.95 | 8.9352 | 765 | 15.28 | 2.812 | 2186.5 | 10.92962 | 2.813 | 2201.183 | 0.05626 | 103.7648 | 10.27172
766 | 15.3 | 2.821 | 2182.55 | 6.548475 | 766 | 15.3 | 2.812 | 2233.65 | 6.7014 | 766 | 15.3 | 2.816 | 2186.5 | 8.746 | 2.816333 | 2200.9 | 0.05632667 | 103.7514 | 7.336806
767 | 15.32 | 2.824 | 2181.7 | 6.546375 | 767 | 15.32 | 2.816 | 2233.1 | 8.9335 | 767 | 15.32 | 2.82 | 2188.15 | 8.7493 | 2.82 | 2200.983 | 0.0564 | 103.7553 | 8.070119
768 | 15.34 | 2.828 | 2182 | 8.7274 | 768 | 15.34 | 2.819 | 2233.4 | 6.69975 | 768 | 15.34 | 2.825 | 2189 | 10.94288 | 2.824 | 2201.467 | 0.05648 | 103.7781 | 8.8049
769 | 15.36 | 2.832 | 2181.15 | 8.7263 | 769 | 15.36 | 2.822 | 2234.2 | 6.7014 | 769 | 15.36 | 2.827 | 2189.55 | 4.37855 | 2.827 | 2201.633 | 0.05654 | 103.786 | 6.60465
770 | 15.38 | 2.835 | 2180.05 | 6.5418 | 770 | 15.38 | 2.826 | 2233.95 | 8.9363 | 770 | 15.38 | 2.83 | 2190.7 | 6.570375 | 2.830333 | 2201.567 | 0.05660667 | 103.7828 | 7.338667
771 | 15.4 | 2.839 | 2180.05 | 8.7202 | 771 | 15.4 | 2.83 | 2234.5 | 8.9369 | 771 | 15.4 | 2.835 | 2190.95 | 10.95412 | 2.834667 | 2201.833 | 0.05669333 | 103.7954 | 9.5407
772 | 15.42 | 2.843 | 2180.35 | 8.7208 | 772 | 15.42 | 2.833 | 2233.95 | 6.702675 | 772 | 15.42 | 2.839 | 2191.8 | 8.7655 | 2.838333 | 2202.033 | 0.05676667 | 103.8048 | 8.073756
773 | 15.44 | 2.848 | 2179.75 | 10.90025 | 773 | 15.44 | 2.838 | 2235.05 | 11.1725 | 773 | 15.44 | 2.843 | 2193.2 | 8.77 | 2.843 | 2202.667 | 0.05686 | 103.8347 | 10.27763
774 | 15.46 | 2.85 | 2179.75 | 4.3595 | 774 | 15.46 | 2.842 | 2234.2 | 8.9385 | 774 | 15.46 | 2.847 | 2193.75 | 8.7739 | 2.846333 | 2202.567 | 0.05692667 | 103.83 | 7.342056
775 | 15.48 | 2.854 | 2179.75 | 8.719 | 775 | 15.48 | 2.845 | 2234.8 | 6.7035 | 775 | 15.48 | 2.85 | 2192.9 | 6.579975 | 2.849667 | 2202.483 | 0.05699333 | 103.8261 | 7.34175
776 | 15.5 | 2.859 | 2180.35 | 10.90025 | 776 | 15.5 | 2.849 | 2235.35 | 8.9403 | 776 | 15.5 | 2.854 | 2194.3 | 8.7744 | 2.854 | 2203.333 | 0.05708 | 103.8661 | 9.545936
777 | 15.52 | 2.861 | 2180.05 | 4.3604 | 777 | 15.52 | 2.853 | 2234.5 | 8.9397 | 777 | 15.52 | 2.858 | 2195.15 | 8.7789 | 2.857333 | 2203.233 | 0.05714667 | 103.8614 | 7.344278
778 | 15.54 | 2.866 | 2180.6 | 10.90162 | 778 | 15.54 | 2.857 | 2235.05 | 8.9391 | 778 | 15.54 | 2.862 | 2196.25 | 8.7828 | 2.861667 | 2203.967 | 0.05723333 | 103.896 | 9.548933
779 | 15.56 | 2.87 | 2180.9 | 8.723 | 779 | 15.56 | 2.861 | 2235.05 | 8.9402 | 779 | 15.56 | 2.866 | 2196.25 | 8.785 | 2.865667 | 2204.067 | 0.05731333 | 103.9007 | 8.816067
780 | 15.58 | 2.873 | 2180.9 | 6.5427 | 780 | 15.58 | 2.865 | 2234.8 | 8.9397 | 780 | 15.58 | 2.87 | 2197.1 | 8.7867 | 2.869333 | 2204.267 | 0.05738667 | 103.9101 | 8.081944
781 | 15.6 | 2.877 | 2180.9 | 8.7236 | 781 | 15.6 | 2.869 | 2234.5 | 8.9386 | 781 | 15.6 | 2.875 | 2197.95 | 10.98762 | 2.873667 | 2204.45 | 0.05747333 | 103.9188 | 9.552219
782 | 15.62 | 2.881 | 2180.9 | 8.7236 | 782 | 15.62 | 2.874 | 2235.35 | 11.17462 | 782 | 15.62 | 2.879 | 2198.8 | 8.7935 | 2.878 | 2205.017 | 0.05756 | 103.9455 | 9.553844
783 | 15.64 | 2.884 | 2180.05 | 6.541425 | 783 | 15.64 | 2.877 | 2234.2 | 6.704325 | 783 | 15.64 | 2.881 | 2199.35 | 4.39815 | 2.880667 | 2204.533 | 0.05761333 | 103.9227 | 5.8794
784 | 15.66 | 2.888 | 2179.75 | 8.7196 | 784 | 15.66 | 2.881 | 2234.2 | 8.9368 | 784 | 15.66 | 2.886 | 2200.45 | 10.9995 | 2.885 | 2204.8 | 0.0577 | 103.9353 | 9.553556
785 | 15.68 | 2.893 | 2180.05 | 10.8995 | 785 | 15.68 | 2.884 | 2234.5 | 6.70305 | 785 | 15.68 | 2.891 | 2200.45 | 11.00225 | 2.889333 | 2205 | 0.05778667 | 103.9447 | 9.554567
786 | 15.7 | 2.896 | 2180.35 | 6.5406 | 786 | 15.7 | 2.889 | 2234.8 | 11.17325 | 786 | 15.7 | 2.894 | 2201 | 6.602175 | 2.893 | 2205.383 | 0.05786 | 103.9628 | 8.085703
787 | 15.72 | 2.9 | 2179.5 | 8.7197 | 787 | 15.72 | 2.893 | 2235.05 | 8.9397 | 787 | 15.72 | 2.898 | 2201.85 | 8.8057 | 2.897 | 2205.467 | 0.05794 | 103.9667 | 8.8217
788 | 15.74 | 2.905 | 2179.75 | 10.89812 | 788 | 15.74 | 2.896 | 2234.2 | 6.703875 | 788 | 15.74 | 2.902 | 2202.15 | 8.808 | 2.901 | 2205.367 | 0.05802 | 103.962 | 8.821667
789 | 15.76 | 2.909 | 2180.35 | 8.7202 | 789 | 15.76 | 2.9 | 2235.35 | 8.9391 | 789 | 15.76 | 2.906 | 2202.95 | 8.8102 | 2.905 | 2206.217 | 0.0581 | 104.0021 | 8.823167
790 | 15.78 | 2.912 | 2180.05 | 6.5406 | 790 | 15.78 | 2.905 | 2235.05 | 11.176 | 790 | 15.78 | 2.91 | 2203.25 | 8.8124 | 2.909 | 2206.117 | 0.05818 | 103.9973 | 8.824667
791 | 15.8 | 2.916 | 2180.05 | 8.7202 | 791 | 15.8 | 2.908 | 2234.5 | 6.704325 | 791 | 15.8 | 2.914 | 2204.35 | 8.8152 | 2.912667 | 2206.3 | 0.05825333 | 104.006 | 8.089431
792 | 15.82 | 2.921 | 2178.95 | 10.8975 | 792 | 15.82 | 2.912 | 2234.8 | 8.9386 | 792 | 15.82 | 2.918 | 2204.35 | 8.8174 | 2.917 | 2206.033 | 0.05834 | 103.9934 | 9.560056
793 | 15.84 | 2.925 | 2178.65 | 8.7152 | 793 | 15.84 | 2.916 | 2234.2 | 8.938 | 793 | 15.84 | 2.92 | 2205.5 | 4.40985 | 2.920333 | 2206.117 | 0.05840667 | 103.9973 | 7.353583
794 | 15.86 | 2.929 | 2178.65 | 8.7146 | 794 | 15.86 | 2.92 | 2234.8 | 8.938 | 794 | 15.86 | 2.925 | 2206.05 | 11.02887 | 2.924667 | 2206.5 | 0.05849333 | 104.0154 | 9.560669
795 | 15.88 | 2.933 | 2178.35 | 8.714 | 795 | 15.88 | 2.925 | 2235.05 | 11.17462 | 795 | 15.88 | 2.931 | 2206.6 | 13.23795 | 2.929667 | 2206.667 | 0.05859333 | 104.0233 | 11.03292
796 | 15.9 | 2.937 | 2177.8 | 8.7123 | 796 | 15.9 | 2.929 | 2233.65 | 8.9374 | 796 | 15.9 | 2.934 | 2207.15 | 6.620625 | 2.933333 | 2206.2 | 0.05866667 | 104.0013 | 8.090256
797 | 15.92 | 2.941 | 2177 | 8.7096 | 797 | 15.92 | 2.932 | 2233.65 | 6.70095 | 797 | 15.92 | 2.936 | 2208 | 4.41515 | 2.936333 | 2206.217 | 0.05872667 | 104.0021 | 6.618625
798 | 15.94 | 2.945 | 2176.7 | 8.7074 | 798 | 15.94 | 2.936 | 2233.95 | 8.9352 | 798 | 15.94 | 2.941 | 2208 | 11.04 | 2.940667 | 2206.217 | 0.05881333 | 104.0021 | 9.560272
799 | 15.96 | 2.948 | 2176.7 | 6.5301 | 799 | 15.96 | 2.94 | 2233.65 | 8.9352 | 799 | 15.96 | 2.946 | 2208.55 | 11.04138 | 2.944667 | 2206.3 | 0.05889333 | 104.006 | 8.825033
800 | 15.98 | 2.952 | 2177.55 | 8.7085 | 800 | 15.98 | 2.944 | 2234.2 | 8.9357 | 800 | 15.98 | 2.947 | 2208.85 | 2.2087 | 2.947667 | 2206.867 | 0.05895333 | 104.0327 | 6.61975
801 | 16 | 2.956 | 2178.35 | 8.7118 | 801 | 16 | 2.948 | 2233.95 | 8.9363 | 801 | 16 | 2.952 | 2209.1 | 11.04487 | 2.952 | 2207.133 | 0.05904 | 104.0453 | 9.563667
802 | 16.02 | 2.961 | 2178.95 | 10.89325 | 802 | 16.02 | 2.952 | 2233.65 | 8.9352 | 802 | 16.02 | 2.956 | 2208.55 | 8.8353 | 2.956333 | 2207.05 | 0.05912667 | 104.0413 | 9.564064
803 | 16.04 | 2.966 | 2178.95 | 10.89475 | 803 | 16.04 | 2.956 | 2233.65 | 8.9346 | 803 | 16.04 | 2.959 | 2209.95 | 6.62775 | 2.960333 | 2207.517 | 0.05920667 | 104.0633 | 8.829133
804 | 16.06 | 2.968 | 2178.35 | 4.3573 | 804 | 16.06 | 2.961 | 2233.4 | 11.16762 | 804 | 16.06 | 2.962 | 2210.8 | 6.631125 | 2.963667 | 2207.517 | 0.05927333 | 104.0633 | 7.358389
805 | 16.08 | 2.972 | 2178.35 | 8.7134 | 805 | 16.08 | 2.965 | 2233.65 | 8.9341 | 805 | 16.08 | 2.966 | 2210.8 | 8.8432 | 2.967667 | 2207.6 | 0.05935333 | 104.0673 | 8.830233
806 | 16.1 | 2.977 | 2177.8 | 10.89037 | 806 | 16.1 | 2.969 | 2233.4 | 8.9341 | 806 | 16.1 | 2.97 | 2212.2 | 8.846 | 2.972 | 2207.8 | 0.05944 | 104.0767 | 9.5667
807 | 16.12 | 2.98 | 2177.25 | 6.532575 | 807 | 16.12 | 2.974 | 2233.1 | 11.16625 | 807 | 16.12 | 2.974 | 2212.45 | 8.8493 | 2.976 | 2207.6 | 0.05952 | 104.0673 | 8.8308
808 | 16.14 | 2.984 | 2178.1 | 8.7107 | 808 | 16.14 | 2.976 | 2232.55 | 4.46565 | 808 | 16.14 | 2.978 | 2213 | 8.8509 | 2.979333 | 2207.883 | 0.05958667 | 104.0806 | 7.359139
809 | 16.16 | 2.988 | 2177.8 | 8.7118 | 809 | 16.16 | 2.979 | 2232.85 | 6.6981 | 809 | 16.16 | 2.982 | 2213.3 | 8.8526 | 2.983 | 2207.983 | 0.05966 | 104.0853 | 8.095756
810 | 16.18 | 2.99 | 2178.1 | 4.3559 | 810 | 16.18 | 2.984 | 2231.7 | 11.16137 | 810 | 16.18 | 2.985 | 2214.7 | 6.642 | 2.986333 | 2208.167 | 0.05972667 | 104.094 | 7.36025
811 | 16.2 | 2.995 | 2179.2 | 10.89325 | 811 | 16.2 | 2.987 | 2232.85 | 6.696825 | 811 | 16.2 | 2.99 | 2214.7 | 11.0735 | 2.990667 | 2208.917 | 0.05981333 | 104.1293 | 9.570347
812 | 16.22 | 3 | 2179.5 | 10.89675 | 812 | 16.22 | 2.991 | 2232.25 | 8.9302 | 812 | 16.22 | 2.993 | 2215.55 | 6.645375 | 2.994667 | 2209.1 | 0.05989333 | 104.138 | 8.836033
813 | 16.24 | 3.002 | 2180.6 | 4.3601 | 813 | 16.24 | 2.996 | 2232.25 | 11.16125 | 813 | 16.24 | 2.997 | 2215 | 8.8611 | 2.998333 | 2209.283 | 0.05996667 | 104.1466 | 8.100369
814 | 16.26 | 3.006 | 2181.7 | 8.7246 | 814 | 16.26 | 2.998 | 2232 | 4.46425 | 814 | 16.26 | 3.002 | 2215.55 | 11.07637 | 3.002 | 2209.75 | 0.06004 | 104.1686 | 8.101561
815 | 16.28 | 3.01 | 2182.55 | 8.7285 | 815 | 16.28 | 3.001 | 2232 | 6.696 | 815 | 16.28 | 3.006 | 2216.35 | 8.8638 | 3.005667 | 2210.3 | 0.06011333 | 104.1945 | 8.103425
816 | 16.3 | 3.014 | 2182.3 | 8.7297 | 816 | 16.3 | 3.005 | 2231.15 | 8.9263 | 816 | 16.3 | 3.009 | 2215.8 | 6.648225 | 3.009333 | 2209.75 | 0.06018667 | 104.1686 | 8.103425
817 | 16.32 | 3.018 | 2183.1 | 8.7308 | 817 | 16.32 | 3.01 | 2230.85 | 11.155 | 817 | 16.32 | 3.012 | 2216.95 | 6.649125 | 3.013333 | 2210.3 | 0.06026667 | 104.1945 | 8.8401
818 | 16.34 | 3.021 | 2183.95 | 6.550575 | 818 | 16.34 | 3.012 | 2230.3 | 4.46115 | 818 | 16.34 | 3.017 | 2217.2 | 11.08537 | 3.016667 | 2210.483 | 0.06033333 | 104.2032 | 7.367972
819 | 16.36 | 3.025 | 2183.4 | 8.7347 | 819 | 16.36 | 3.016 | 2230.3 | 8.9212 | 819 | 16.36 | 3.021 | 2217.5 | 8.8694 | 3.020667 | 2210.4 | 0.06041333 | 104.1993 | 8.841767
820 | 16.38 | 3.029 | 2183.7 | 8.7342 | 820 | 16.38 | 3.02 | 2230.05 | 8.9207 | 820 | 16.38 | 3.024 | 2218.6 | 6.65415 | 3.024333 | 2210.783 | 0.06048667 | 104.2173 | 8.105503
821 | 16.4 | 3.033 | 2183.1 | 8.7336 | 821 | 16.4 | 3.024 | 2229.75 | 8.9196 | 821 | 16.4 | 3.029 | 2219.15 | 11.09437 | 3.028667 | 2210.667 | 0.06057333 | 104.2118 | 9.579808
822 | 16.42 | 3.037 | 2182.3 | 8.7308 | 822 | 16.42 | 3.027 | 2229.75 | 6.68925 | 822 | 16.42 | 3.033 | 2218.6 | 8.8755 | 3.032333 | 2210.217 | 0.06064667 | 104.1906 | 8.104953
823 | 16.44 | 3.04 | 2182 | 6.54645 | 823 | 16.44 | 3.032 | 2228.9 | 11.14662 | 823 | 16.44 | 3.036 | 2219.75 | 6.657525 | 3.036 | 2210.217 | 0.06072 | 104.1906 | 8.104128
824 | 16.46 | 3.043 | 2182 | 6.546 | 824 | 16.46 | 3.035 | 2228.35 | 6.685875 | 824 | 16.46 | 3.04 | 2220 | 8.8795 | 3.039333 | 2210.117 | 0.06078667 | 104.1859 | 7.367222
825 | 16.48 | 3.048 | 2181.7 | 10.90925 | 825 | 16.48 | 3.039 | 2228.65 | 8.914 | 825 | 16.48 | 3.045 | 2220.85 | 11.10212 | 3.044 | 2210.4 | 0.06088 | 104.1993 | 10.31454
826 | 16.5 | 3.052 | 2181.45 | 8.7263 | 826 | 16.5 | 3.043 | 2228.35 | 8.914 | 826 | 16.5 | 3.048 | 2220.3 | 6.661725 | 3.047667 | 2210.033 | 0.06095333 | 104.182 | 8.104128
827 | 16.52 | 3.055 | 2181.15 | 6.5439 | 827 | 16.52 | 3.047 | 2228.65 | 8.914 | 827 | 16.52 | 3.052 | 2220.55 | 8.8817 | 3.051333 | 2210.117 | 0.06102667 | 104.1859 | 8.103608
828 | 16.54 | 3.06 | 2180.9 | 10.90512 | 828 | 16.54 | 3.051 | 2227.8 | 8.9129 | 828 | 16.54 | 3.057 | 2222.25 | 11.107 | 3.056 | 2210.317 | 0.06112 | 104.1953 | 10.31434
829 | 16.56 | 3.064 | 2180.6 | 8.723 | 829 | 16.56 | 3.056 | 2227.5 | 11.13825 | 829 | 16.56 | 3.061 | 2221.4 | 8.8873 | 3.060333 | 2209.833 | 0.06120667 | 104.1725 | 9.576992
830 | 16.58 | 3.067 | 2179.75 | 6.540525 | 830 | 16.58 | 3.06 | 2226.95 | 8.9089 | 830 | 16.58 | 3.063 | 2221.7 | 4.4431 | 3.063333 | 2209.467 | 0.06126667 | 104.1553 | 6.62895
831 | 16.6 | 3.071 | 2179.2 | 8.7179 | 831 | 16.6 | 3.063 | 2227.25 | 6.6813 | 831 | 16.6 | 3.067 | 2222.25 | 8.8879 | 3.067 | 2209.567 | 0.06134 | 104.16 | 8.101561
832 | 16.62 | 3.075 | 2179.2 | 8.7168 | 832 | 16.62 | 3.067 | 2226.1 | 8.9067 | 832 | 16.62 | 3.072 | 2222.8 | 11.11262 | 3.071333 | 2209.367 | 0.06142667 | 104.1505 | 9.574356
833 | 16.64 | 3.079 | 2178.35 | 8.7151 | 833 | 16.64 | 3.072 | 2225.55 | 11.12912 | 833 | 16.64 | 3.076 | 2223.9 | 8.8934 | 3.075667 | 2209.267 | 0.06151333 | 104.1458 | 9.573706
834 | 16.66 | 3.083 | 2177.8 | 8.7123 | 834 | 16.66 | 3.076 | 2226.1 | 8.9033 | 834 | 16.66 | 3.079 | 2223.9 | 6.6717 | 3.079333 | 2209.267 | 0.06158667 | 104.1458 | 8.100644
835 | 16.68 | 3.088 | 2176.7 | 10.88625 | 835 | 16.68 | 3.079 | 2224.75 | 6.676275 | 835 | 16.68 | 3.083 | 2223.65 | 8.8951 | 3.083333 | 2208.367 | 0.06166667 | 104.1034 | 8.835267
836 | 16.7 | 3.092 | 2176.4 | 8.7062 | 836 | 16.7 | 3.083 | 2224.75 | 8.899 | 836 | 16.7 | 3.088 | 2224.45 | 11.12025 | 3.087667 | 2208.533 | 0.06175333 | 104.1113 | 9.56995
837 | 16.72 | 3.094 | 2175.6 | 4.352 | 837 | 16.72 | 3.088 | 2223.9 | 11.12162 | 837 | 16.72 | 3.092 | 2224.75 | 8.8984 | 3.091333 | 2208.083 | 0.06182667 | 104.09 | 8.097131
838 | 16.74 | 3.098 | 2175.6 | 8.7024 | 838 | 16.74 | 3.091 | 2222.5 | 6.6696 | 838 | 16.74 | 3.097 | 2224.45 | 11.123 | 3.095333 | 2207.517 | 0.06190667 | 104.0633 | 8.8312
839 | 16.76 | 3.103 | 2174.45 | 10.87513 | 839 | 16.76 | 3.095 | 2224.15 | 8.8933 | 839 | 16.76 | 3.1 | 2224.75 | 6.6738 | 3.099333 | 2207.783 | 0.06198667 | 104.0759 | 8.8306
840 | 16.78 | 3.106 | 2174.2 | 6.522975 | 840 | 16.78 | 3.099 | 2223.05 | 8.8944 | 840 | 16.78 | 3.103 | 2224.45 | 6.6738 | 3.102667 | 2207.233 | 0.06205333 | 104.05 | 7.358361
841 | 16.8 | 3.111 | 2174.2 | 10.871 | 841 | 16.8 | 3.103 | 2222.2 | 8.8905 | 841 | 16.8 | 3.106 | 2224.75 | 6.6738 | 3.106667 | 2207.05 | 0.06213333 | 104.0413 | 8.828567
842 | 16.82 | 3.115 | 2173.9 | 8.6962 | 842 | 16.82 | 3.106 | 2222.5 | 6.66705 | 842 | 16.82 | 3.111 | 2224.75 | 11.12375 | 3.110667 | 2207.05 | 0.06221333 | 104.0413 | 8.8282
843 | 16.84 | 3.119 | 2172.8 | 8.6934 | 843 | 16.84 | 3.111 | 2221.65 | 11.11038 | 843 | 16.84 | 3.115 | 2225.3 | 8.9001 | 3.115 | 2206.583 | 0.0623 | 104.0193 | 9.562872
844 | 16.86 | 3.123 | 2171.65 | 8.6889 | 844 | 16.86 | 3.115 | 2221.1 | 8.8855 | 844 | 16.86 | 3.117 | 2225.6 | 4.4509 | 3.118333 | 2206.117 | 0.06236667 | 103.9973 | 7.3545
845 | 16.88 | 3.127 | 2170.85 | 8.685 | 845 | 16.88 | 3.119 | 2220.55 | 8.8833 | 845 | 16.88 | 3.122 | 2225.85 | 11.12862 | 3.122667 | 2205.75 | 0.06245333 | 103.9801 | 9.559044
846 | 16.9 | 3.132 | 2170 | 10.85213 | 846 | 16.9 | 3.123 | 2220.55 | 8.8822 | 846 | 16.9 | 3.127 | 2226.45 | 11.13075 | 3.127333 | 2205.667 | 0.06254667 | 103.9761 | 10.29331
847 | 16.92 | 3.134 | 2169.45 | 4.33945 | 847 | 16.92 | 3.128 | 2220 | 11.10137 | 847 | 16.92 | 3.129 | 2227 | 4.45345 | 3.130333 | 2205.483 | 0.06260667 | 103.9675 | 6.616725
848 | 16.94 | 3.138 | 2168.05 | 8.675 | 848 | 16.94 | 3.131 | 2219.4 | 6.6591 | 848 | 16.94 | 3.133 | 2227.25 | 8.9085 | 3.134 | 2204.9 | 0.06268 | 103.94 | 8.085703
849 | 16.96 | 3.144 | 2168.05 | 13.0083 | 849 | 16.96 | 3.135 | 2218.85 | 8.8765 | 849 | 16.96 | 3.138 | 2227.25 | 11.13625 | 3.139 | 2204.717 | 0.06278 | 103.9313 | 11.02404
850 | 16.98 | 3.147 | 2166.65 | 6.50205 | 850 | 16.98 | 3.139 | 2218 | 8.8737 | 850 | 16.98 | 3.142 | 2227.25 | 8.909 | 3.142667 | 2203.967 | 0.06285333 | 103.896 | 8.082586
851 | 17 | 3.15 | 2165.8 | 6.498675 | 851 | 17 | 3.143 | 2217.2 | 8.8704 | 851 | 17 | 3.144 | 2227.85 | 4.4551 | 3.145667 | 2203.617 | 0.06291333 | 103.8795 | 6.611375
852 | 17.02 | 3.154 | 2165.8 | 8.6632 | 852 | 17.02 | 3.147 | 2217.2 | 8.8688 | 852 | 17.02 | 3.148 | 2227 | 8.9097 | 3.149667 | 2203.333 | 0.06299333 | 103.8661 | 8.8139
853 | 17.04 | 3.159 | 2164.7 | 10.82625 | 853 | 17.04 | 3.151 | 2217.2 | 8.8688 | 853 | 17.04 | 3.152 | 2228.1 | 8.9102 | 3.154 | 2203.333 | 0.06308 | 103.8661 | 9.547778
854 | 17.06 | 3.162 | 2163.85 | 6.492825 | 854 | 17.06 | 3.156 | 2215.8 | 11.0825 | 854 | 17.06 | 3.156 | 2227.55 | 8.9113 | 3.158 | 2202.4 | 0.06316 | 103.8221 | 8.811467
855 | 17.08 | 3.166 | 2163.55 | 8.6548 | 855 | 17.08 | 3.159 | 2216.05 | 6.647775 | 855 | 17.08 | 3.16 | 2228.1 | 8.9113 | 3.161667 | 2202.567 | 0.06323333 | 103.83 | 8.075772
856 | 17.1 | 3.17 | 2162.15 | 8.6514 | 856 | 17.1 | 3.162 | 2215.25 | 6.64695 | 856 | 17.1 | 3.165 | 2227.85 | 11.13987 | 3.165667 | 2201.75 | 0.06331333 | 103.7915 | 8.808633
857 | 17.12 | 3.174 | 2162.15 | 8.6486 | 857 | 17.12 | 3.167 | 2214.4 | 11.07412 | 857 | 17.12 | 3.167 | 2228.4 | 4.45625 | 3.169333 | 2201.65 | 0.06338667 | 103.7868 | 8.0729
858 | 17.14 | 3.177 | 2161.35 | 6.48525 | 858 | 17.14 | 3.171 | 2214.1 | 8.857 | 858 | 17.14 | 3.172 | 2228.65 | 11.14263 | 3.173333 | 2201.367 | 0.06346667 | 103.7734 | 8.806033
859 | 17.16 | 3.183 | 2159.95 | 12.9639 | 859 | 17.16 | 3.174 | 2213.3 | 6.6411 | 859 | 17.16 | 3.175 | 2228.65 | 6.68595 | 3.177333 | 2200.633 | 0.06354667 | 103.7389 | 8.804
860 | 17.18 | 3.187 | 2158.55 | 8.637 | 860 | 17.18 | 3.178 | 2212.45 | 8.8515 | 860 | 17.18 | 3.178 | 2229.2 | 6.686775 | 3.181 | 2200.067 | 0.06362 | 103.7121 | 8.06795
861 | 17.2 | 3.189 | 2158 | 4.31655 | 861 | 17.2 | 3.182 | 2211.9 | 8.8487 | 861 | 17.2 | 3.183 | 2229.5 | 11.14675 | 3.184667 | 2199.8 | 0.06369333 | 103.6996 | 8.066422
862 | 17.22 | 3.192 | 2156.85 | 6.472275 | 862 | 17.22 | 3.184 | 2210.5 | 4.4224 | 862 | 17.22 | 3.188 | 2228.65 | 11.14538 | 3.188 | 2198.667 | 0.06376 | 103.6461 | 7.330778
863 | 17.24 | 3.197 | 2156.05 | 10.78225 | 863 | 17.24 | 3.188 | 2210.5 | 8.842 | 863 | 17.24 | 3.191 | 2230.05 | 6.68805 | 3.192 | 2198.867 | 0.06384 | 103.6556 | 8.795067
864 | 17.26 | 3.201 | 2154.9 | 8.6219 | 864 | 17.26 | 3.192 | 2210.2 | 8.8414 | 864 | 17.26 | 3.195 | 2229.5 | 8.9191 | 3.196 | 2198.2 | 0.06392 | 103.6241 | 8.794133
865 | 17.28 | 3.203 | 2154.05 | 4.30895 | 865 | 17.28 | 3.195 | 2208.55 | 6.628125 | 865 | 17.28 | 3.2 | 2229.8 | 11.14825 | 3.199333 | 2197.467 | 0.06398667 | 103.5896 | 7.326111
866 | 17.3 | 3.208 | 2153.25 | 10.76825 | 866 | 17.3 | 3.199 | 2208.8 | 8.8347 | 866 | 17.3 | 3.204 | 2229.5 | 8.9186 | 3.203667 | 2197.183 | 0.06407333 | 103.5762 | 9.521742
867 | 17.32 | 3.212 | 2152.4 | 8.6113 | 867 | 17.32 | 3.203 | 2207.95 | 8.8335 | 867 | 17.32 | 3.207 | 2229.2 | 6.68805 | 3.207333 | 2196.517 | 0.06414667 | 103.5448 | 8.055117
868 | 17.34 | 3.215 | 2151 | 6.4551 | 868 | 17.34 | 3.206 | 2207.4 | 6.623025 | 868 | 17.34 | 3.211 | 2229.8 | 8.918 | 3.210667 | 2196.067 | 0.06421333 | 103.5236 | 7.320972
869 | 17.36 | 3.219 | 2150.7 | 8.6034 | 869 | 17.36 | 3.21 | 2206 | 8.8268 | 869 | 17.36 | 3.215 | 2229.2 | 8.918 | 3.214667 | 2195.3 | 0.06429333 | 103.4874 | 8.782733
870 | 17.38 | 3.223 | 2149.3 | 8.6 | 870 | 17.38 | 3.215 | 2205.75 | 11.02937 | 870 | 17.38 | 3.219 | 2229.2 | 8.9168 | 3.219 | 2194.75 | 0.06438 | 103.4615 | 9.511775
871 | 17.4 | 3.227 | 2148.2 | 8.595 | 871 | 17.4 | 3.219 | 2204.9 | 8.8213 | 871 | 17.4 | 3.223 | 2229.5 | 8.9174 | 3.223 | 2194.2 | 0.06446 | 103.4356 | 8.7779
872 | 17.42 | 3.231 | 2147.35 | 8.5911 | 872 | 17.42 | 3.223 | 2205.2 | 8.8202 | 872 | 17.42 | 3.227 | 2230.35 | 8.9197 | 3.227 | 2194.3 | 0.06454 | 103.4403 | 8.777
873 | 17.44 | 3.234 | 2145.95 | 6.43995 | 873 | 17.44 | 3.227 | 2203.8 | 8.818 | 873 | 17.44 | 3.231 | 2230.35 | 8.9214 | 3.230667 | 2193.367 | 0.06461333 | 103.3963 | 8.044056
874 | 17.46 | 3.238 | 2144.6 | 8.5811 | 874 | 17.46 | 3.231 | 2202.4 | 8.8124 | 874 | 17.46 | 3.235 | 2230.05 | 8.9208 | 3.234667 | 2192.35 | 0.06469333 | 103.3484 | 8.771433
875 | 17.48 | 3.242 | 2144.3 | 8.5778 | 875 | 17.48 | 3.234 | 2201 | 6.6051 | 875 | 17.48 | 3.239 | 2230.9 | 8.9219 | 3.238333 | 2192.067 | 0.06476667 | 103.335 | 8.038097
876 | 17.5 | 3.246 | 2142.35 | 8.5733 | 876 | 17.5 | 3.239 | 2200.45 | 11.00362 | 876 | 17.5 | 3.243 | 2230.35 | 8.9225 | 3.242667 | 2191.05 | 0.06485333 | 103.2871 | 9.496753
877 | 17.52 | 3.25 | 2141.8 | 8.5683 | 877 | 17.52 | 3.243 | 2200.15 | 8.8012 | 877 | 17.52 | 3.246 | 2230.05 | 6.6906 | 3.246333 | 2190.667 | 0.06492667 | 103.269 | 8.033147
878 | 17.54 | 3.254 | 2139.85 | 8.5633 | 878 | 17.54 | 3.246 | 2198.45 | 6.5979 | 878 | 17.54 | 3.25 | 2230.6 | 8.9213 | 3.25 | 2189.633 | 0.065 | 103.2203 | 8.03055
879 | 17.56 | 3.258 | 2139 | 8.5577 | 879 | 17.56 | 3.251 | 2198.2 | 10.99162 | 879 | 17.56 | 3.255 | 2230.05 | 11.15162 | 3.254667 | 2189.083 | 0.06509333 | 103.1944 | 10.21701
880 | 17.58 | 3.262 | 2137.6 | 8.5532 | 880 | 17.58 | 3.256 | 2197.1 | 10.98825 | 880 | 17.58 | 3.259 | 2229.8 | 8.9197 | 3.259 | 2188.167 | 0.06518 | 103.1512 | 9.484042
881 | 17.6 | 3.265 | 2136.75 | 6.411525 | 881 | 17.6 | 3.259 | 2197.1 | 6.5913 | 881 | 17.6 | 3.262 | 2230.9 | 6.69105 | 3.262 | 2188.25 | 0.06524 | 103.1551 | 6.564625
882 | 17.62 | 3.269 | 2135.9 | 8.5453 | 882 | 17.62 | 3.262 | 2195.95 | 6.589575 | 882 | 17.62 | 3.266 | 2230.05 | 8.9219 | 3.265667 | 2187.3 | 0.06531333 | 103.1103 | 8.021842
883 | 17.64 | 3.274 | 2134.25 | 10.67537 | 883 | 17.64 | 3.267 | 2194.85 | 10.977 | 883 | 17.64 | 3.269 | 2230.05 | 6.69015 | 3.27 | 2186.383 | 0.0654 | 103.0671 | 9.476314
884 | 17.66 | 3.278 | 2132.85 | 8.5342 | 884 | 17.66 | 3.272 | 2194.55 | 10.9735 | 884 | 17.66 | 3.273 | 2229.5 | 8.9191 | 3.274333 | 2185.633 | 0.06548667 | 103.0317 | 9.472703
885 | 17.68 | 3.282 | 2130.9 | 8.5275 | 885 | 17.68 | 3.274 | 2193.45 | 4.388 | 885 | 17.68 | 3.279 | 2230.6 | 13.3803 | 3.278333 | 2184.983 | 0.06556667 | 103.0011 | 8.741233
886 | 17.7 | 3.287 | 2129.2 | 10.65025 | 886 | 17.7 | 3.278 | 2192.05 | 8.771 | 886 | 17.7 | 3.283 | 2229.8 | 8.9208 | 3.282667 | 2183.683 | 0.06565333 | 102.9398 | 9.465444
887 | 17.72 | 3.29 | 2127.55 | 6.385125 | 887 | 17.72 | 3.283 | 2191.75 | 10.9595 | 887 | 17.72 | 3.284 | 2230.6 | 2.2302 | 3.285667 | 2183.3 | 0.06571333 | 102.9217 | 6.550475
888 | 17.74 | 3.294 | 2127.8 | 8.5107 | 888 | 17.74 | 3.287 | 2190.1 | 8.7637 | 888 | 17.74 | 3.289 | 2230.35 | 11.15238 | 3.29 | 2182.75 | 0.0658 | 102.8958 | 9.459775
889 | 17.76 | 3.298 | 2125.3 | 8.5062 | 889 | 17.76 | 3.291 | 2189.55 | 8.7593 | 889 | 17.76 | 3.293 | 2229.8 | 8.9203 | 3.294 | 2181.55 | 0.06588 | 102.8393 | 8.7286
890 | 17.78 | 3.302 | 2123.9 | 8.4984 | 890 | 17.78 | 3.296 | 2188.15 | 10.94425 | 890 | 17.78 | 3.296 | 2230.6 | 6.6906 | 3.298 | 2180.883 | 0.06596 | 102.8078 | 8.724867
891 | 17.8 | 3.305 | 2122.25 | 6.369225 | 891 | 17.8 | 3.3 | 2186.75 | 8.7498 | 891 | 17.8 | 3.299 | 2230.35 | 6.691425 | 3.301333 | 2179.783 | 0.06602667 | 102.756 | 7.267778
892 | 17.82 | 3.31 | 2120.55 | 10.607 | 892 | 17.82 | 3.303 | 2185.9 | 6.558975 | 892 | 17.82 | 3.304 | 2229.5 | 11.14962 | 3.305667 | 2178.65 | 0.06611333 | 102.7025 | 9.443272
893 | 17.84 | 3.314 | 2119.15 | 8.4794 | 893 | 17.84 | 3.306 | 2185.05 | 6.556425 | 893 | 17.84 | 3.308 | 2230.35 | 8.9197 | 3.309333 | 2178.183 | 0.06618667 | 102.6805 | 7.987528
894 | 17.86 | 3.317 | 2117.5 | 6.354975 | 894 | 17.86 | 3.311 | 2183.4 | 10.92112 | 894 | 17.86 | 3.311 | 2229.8 | 6.690225 | 3.313 | 2176.9 | 0.06626 | 102.6201 | 7.984319
895 | 17.88 | 3.321 | 2116.65 | 8.4683 | 895 | 17.88 | 3.314 | 2182.85 | 6.549375 | 895 | 17.88 | 3.314 | 2229.8 | 6.6894 | 3.316333 | 2176.433 | 0.06632667 | 102.5981 | 7.255556
896 | 17.9 | 3.327 | 2115.25 | 12.6957 | 896 | 17.9 | 3.318 | 2182.25 | 8.7302 | 896 | 17.9 | 3.319 | 2229.2 | 11.1475 | 3.321333 | 2175.567 | 0.06642667 | 102.5572 | 10.88
897 | 17.92 | 3.33 | 2113.55 | 6.3432 | 897 | 17.92 | 3.323 | 2181.15 | 10.9085 | 897 | 17.92 | 3.323 | 2229.8 | 8.918 | 3.325333 | 2174.833 | 0.06650667 | 102.5226 | 8.7008
898 | 17.94 | 3.333 | 2111.6 | 6.337725 | 898 | 17.94 | 3.328 | 2179.5 | 10.90162 | 898 | 17.94 | 3.326 | 2229.2 | 6.6885 | 3.329 | 2173.433 | 0.06658 | 102.4566 | 7.971822
899 | 17.96 | 3.338 | 2110.5 | 10.55525 | 899 | 17.96 | 3.33 | 2178.1 | 4.3576 | 899 | 17.96 | 3.33 | 2229.5 | 8.9174 | 3.332667 | 2172.7 | 0.06665333 | 102.4221 | 7.967911
900 | 17.98 | 3.342 | 2108.25 | 8.4375 | 900 | 17.98 | 3.334 | 2178.1 | 8.7124 | 900 | 17.98 | 3.334 | 2229.2 | 8.9174 | 3.336667 | 2171.85 | 0.06673333 | 102.382 | 8.6891
901 | 18 | 3.346 | 2105.75 | 8.428 | 901 | 18 | 3.339 | 2176.15 | 10.88562 | 901 | 18 | 3.338 | 2229.5 | 8.9174 | 3.341 | 2170.467 | 0.06682 | 102.3168 | 9.408353
902 | 18.02 | 3.349 | 2105.45 | 6.3168 | 902 | 18.02 | 3.342 | 2174.15 | 6.52545 | 902 | 18.02 | 3.342 | 2228.95 | 8.9169 | 3.344333 | 2169.517 | 0.06688667 | 102.272 | 7.233306
903 | 18.04 | 3.353 | 2102.7 | 8.4163 | 903 | 18.04 | 3.346 | 2173.9 | 8.6961 | 903 | 18.04 | 3.346 | 2229.2 | 8.9163 | 3.348333 | 2168.6 | 0.06696667 | 102.2288 | 8.676233
904 | 18.06 | 3.357 | 2101.3 | 8.408 | 904 | 18.06 | 3.351 | 2172.5 | 10.866 | 904 | 18.06 | 3.35 | 2228.95 | 8.9163 | 3.352667 | 2167.583 | 0.06705333 | 102.1809 | 9.395064
905 | 18.08 | 3.361 | 2099.9 | 8.4024 | 905 | 18.08 | 3.355 | 2170.8 | 8.6866 | 905 | 18.08 | 3.355 | 2229.2 | 11.14537 | 3.357 | 2166.633 | 0.06714 | 102.1361 | 9.390803
906 | 18.1 | 3.366 | 2097.35 | 10.49312 | 906 | 18.1 | 3.357 | 2169.7 | 4.3405 | 906 | 18.1 | 3.358 | 2228.95 | 6.687225 | 3.360333 | 2165.333 | 0.06720667 | 102.0748 | 7.219944
907 | 18.12 | 3.369 | 2095.7 | 6.289575 | 907 | 18.12 | 3.361 | 2168.3 | 8.676 | 907 | 18.12 | 3.362 | 2228.65 | 8.9152 | 3.364 | 2164.217 | 0.06728 | 102.0222 | 7.937508
908 | 18.14 | 3.372 | 2094.6 | 6.28545 | 908 | 18.14 | 3.365 | 2166.9 | 8.6704 | 908 | 18.14 | 3.365 | 2228.65 | 6.68595 | 3.367333 | 2163.383 | 0.06734667 | 101.9829 | 7.212667
909 | 18.16 | 3.377 | 2092.35 | 10.46737 | 909 | 18.16 | 3.368 | 2165.8 | 6.49905 | 909 | 18.16 | 3.37 | 2228.1 | 11.14187 | 3.371667 | 2162.083 | 0.06743333 | 101.9216 | 9.371844
910 | 18.18 | 3.381 | 2089.85 | 8.3644 | 910 | 18.18 | 3.372 | 2164.95 | 8.6615 | 910 | 18.18 | 3.373 | 2228.1 | 6.6843 | 3.375333 | 2160.967 | 0.06750667 | 101.8689 | 7.925592
911 | 18.2 | 3.383 | 2089.25 | 4.1791 | 911 | 18.2 | 3.376 | 2163 | 8.6559 | 911 | 18.2 | 3.378 | 2227 | 11.13775 | 3.379 | 2159.75 | 0.06758 | 101.8116 | 7.921314
912 | 18.22 | 3.387 | 2086.5 | 8.3515 | 912 | 18.22 | 3.379 | 2161.6 | 6.4869 | 912 | 18.22 | 3.382 | 2227.85 | 8.9097 | 3.382667 | 2158.65 | 0.06765333 | 101.7597 | 7.917067
913 | 18.24 | 3.391 | 2085.1 | 8.3432 | 913 | 18.24 | 3.382 | 2161.05 | 6.483975 | 913 | 18.24 | 3.386 | 2226.7 | 8.9091 | 3.386333 | 2157.617 | 0.06772667 | 101.711 | 7.913156
914 | 18.26 | 3.396 | 2082 | 10.41775 | 914 | 18.26 | 3.387 | 2159.1 | 10.80037 | 914 | 18.26 | 3.389 | 2226.7 | 6.6801 | 3.390667 | 2155.933 | 0.06781333 | 101.6317 | 9.346025
915 | 18.28 | 3.398 | 2080.35 | 4.16235 | 915 | 18.28 | 3.391 | 2157.4 | 8.633 | 915 | 18.28 | 3.394 | 2227.25 | 11.13488 | 3.394333 | 2155 | 0.06788667 | 101.5877 | 7.903378
916 | 18.3 | 3.402 | 2078.4 | 8.3175 | 916 | 18.3 | 3.394 | 2155.75 | 6.469725 | 916 | 18.3 | 3.397 | 2226.45 | 6.68055 | 3.397667 | 2153.533 | 0.06795333 | 101.5185 | 7.180889
917 | 18.32 | 3.406 | 2075.85 | 8.3085 | 917 | 18.32 | 3.4 | 2154.35 | 12.9303 | 917 | 18.32 | 3.401 | 2226.45 | 8.9058 | 3.402333 | 2152.217 | 0.06804667 | 101.4565 | 10.04675
918 | 18.34 | 3.41 | 2073.65 | 8.299 | 918 | 18.34 | 3.403 | 2152.95 | 6.46095 | 918 | 18.34 | 3.405 | 2227 | 8.9069 | 3.406 | 2151.2 | 0.06812 | 101.4085 | 7.889597
919 | 18.36 | 3.414 | 2071.4 | 8.2901 | 919 | 18.36 | 3.405 | 2151 | 4.30395 | 919 | 18.36 | 3.41 | 2227 | 11.135 | 3.409667 | 2149.8 | 0.06819333 | 101.3425 | 7.885167
920 | 18.38 | 3.418 | 2069.7 | 8.2822 | 920 | 18.38 | 3.41 | 2149.85 | 10.75213 | 920 | 18.38 | 3.414 | 2225.85 | 8.9057 | 3.414 | 2148.467 | 0.06828 | 101.2797 | 9.312911
921 | 18.4 | 3.421 | 2068.05 | 6.206625 | 921 | 18.4 | 3.415 | 2148.2 | 10.74512 | 921 | 18.4 | 3.419 | 2226.15 | 11.13 | 3.418333 | 2147.467 | 0.06836667 | 101.2325 | 9.307856
922 | 18.42 | 3.426 | 2065.8 | 10.33463 | 922 | 18.42 | 3.419 | 2146.25 | 8.5889 | 922 | 18.42 | 3.422 | 2225.6 | 6.677625 | 3.422333 | 2145.883 | 0.06844667 | 101.1579 | 8.5867
923 | 18.44 | 3.43 | 2063.3 | 8.2582 | 923 | 18.44 | 3.423 | 2145.1 | 8.5827 | 923 | 18.44 | 3.427 | 2225.05 | 11.12662 | 3.426667 | 2144.483 | 0.06853333 | 101.0919 | 9.295794
924 | 18.46 | 3.433 | 2060.8 | 6.18615 | 924 | 18.46 | 3.427 | 2143.15 | 8.5765 | 924 | 18.46 | 3.431 | 2225.05 | 8.9002 | 3.430333 | 2143 | 0.06860667 | 101.022 | 7.860386
925 | 18.48 | 3.437 | 2058 | 8.2376 | 925 | 18.48 | 3.431 | 2141.75 | 8.5698 | 925 | 18.48 | 3.433 | 2224.2 | 4.44925 | 3.433667 | 2141.317 | 0.06867333 | 100.9426 | 7.140528
926 | 18.5 | 3.442 | 2055.45 | 10.28363 | 926 | 18.5 | 3.435 | 2140.1 | 8.5637 | 926 | 18.5 | 3.437 | 2223.35 | 8.8951 | 3.438 | 2139.633 | 0.06876 | 100.8633 | 9.275392
927 | 18.52 | 3.446 | 2053.25 | 8.2174 | 927 | 18.52 | 3.439 | 2138.4 | 8.557 | 927 | 18.52 | 3.441 | 2224.45 | 8.8956 | 3.442 | 2138.7 | 0.06884 | 100.8193 | 8.556667
928 | 18.54 | 3.449 | 2049.9 | 6.154725 | 928 | 18.54 | 3.443 | 2136.45 | 8.5497 | 928 | 18.54 | 3.444 | 2223.9 | 6.672525 | 3.445333 | 2136.75 | 0.06890667 | 100.7274 | 7.12575
929 | 18.56 | 3.454 | 2047.95 | 10.24463 | 929 | 18.56 | 3.446 | 2134.25 | 6.40605 | 929 | 18.56 | 3.449 | 2223.35 | 11.11812 | 3.449667 | 2135.183 | 0.06899333 | 100.6535 | 9.255856
930 | 18.58 | 3.459 | 2045.7 | 10.23412 | 930 | 18.58 | 3.45 | 2132.55 | 8.5336 | 930 | 18.58 | 3.452 | 2223.35 | 6.67005 | 3.453667 | 2133.867 | 0.06907333 | 100.5914 | 8.5381
931 | 18.6 | 3.462 | 2042.35 | 6.132075 | 931 | 18.6 | 3.455 | 2131.45 | 10.66 | 931 | 18.6 | 3.457 | 2223.65 | 11.1175 | 3.458 | 2132.483 | 0.06916 | 100.5262 | 9.243758
932 | 18.62 | 3.465 | 2039.25 | 6.1224 | 932 | 18.62 | 3.459 | 2129.2 | 8.5213 | 932 | 18.62 | 3.462 | 2221.95 | 11.114 | 3.462 | 2130.133 | 0.06924 | 100.4154 | 8.525233
933 | 18.64 | 3.471 | 2037.3 | 12.22965 | 933 | 18.64 | 3.461 | 2126.95 | 4.25615 | 933 | 18.64 | 3.464 | 2222.8 | 4.44475 | 3.465333 | 2129.017 | 0.06930667 | 100.3628 | 7.098583
934 | 18.66 | 3.474 | 2034.25 | 6.107325 | 934 | 18.66 | 3.468 | 2126.15 | 14.88585 | 934 | 18.66 | 3.467 | 2222.5 | 6.66795 | 3.469667 | 2127.633 | 0.06939333 | 100.2976 | 9.222742
935 | 18.68 | 3.477 | 2032 | 6.099375 | 935 | 18.68 | 3.471 | 2123.05 | 6.3738 | 935 | 18.68 | 3.471 | 2221.1 | 8.8872 | 3.473 | 2125.383 | 0.06946 | 100.1915 | 7.088361
936 | 18.7 | 3.482 | 2028.1 | 10.15025 | 936 | 18.7 | 3.474 | 2121.95 | 6.3675 | 936 | 18.7 | 3.475 | 2221.4 | 8.885 | 3.477 | 2123.817 | 0.06954 | 100.1177 | 8.4984
937 | 18.72 | 3.487 | 2026.45 | 10.13637 | 937 | 18.72 | 3.478 | 2119.7 | 8.4833 | 937 | 18.72 | 3.478 | 2220.3 | 6.66255 | 3.481 | 2122.15 | 0.06962 | 100.0391 | 8.491933
938 | 18.74 | 3.49 | 2023.35 | 6.0747 | 938 | 18.74 | 3.483 | 2118.05 | 10.59437 | 938 | 18.74 | 3.482 | 2220 | 8.8806 | 3.485 | 2120.467 | 0.0697 | 99.95976 | 8.485233
939 | 18.76 | 3.494 | 2020.3 | 8.0873 | 939 | 18.76 | 3.487 | 2115.5 | 8.4671 | 939 | 18.76 | 3.487 | 2220.3 | 11.10075 | 3.489333 | 2118.7 | 0.06978667 | 99.87648 | 9.184861
940 | 18.78 | 3.498 | 2016.95 | 8.0745 | 940 | 18.78 | 3.491 | 2113.3 | 8.4576 | 940 | 18.78 | 3.49 | 2219.15 | 6.659175 | 3.493 | 2116.467 | 0.06986 | 99.7712 | 7.764472
941 | 18.8 | 3.502 | 2012.75 | 8.0594 | 941 | 18.8 | 3.495 | 2111.05 | 8.4487 | 941 | 18.8 | 3.494 | 2219.45 | 8.8772 | 3.497 | 2114.417 | 0.06994 | 99.67456 | 8.461767
942 | 18.82 | 3.505 | 2009.95 | 6.03405 | 942 | 18.82 | 3.499 | 2109.1 | 8.4403 | 942 | 18.82 | 3.497 | 2219.75 | 6.6588 | 3.500333 | 2112.933 | 0.07000667 | 99.60463 | 7.045583
943 | 18.84 | 3.51 | 2007.15 | 10.04275 | 943 | 18.84 | 3.503 | 2106.6 | 8.4314 | 943 | 18.84 | 3.501 | 2218.6 | 8.8767 | 3.504667 | 2110.783 | 0.07009333 | 99.50328 | 9.151386
944 | 18.86 | 3.514 | 2004.1 | 8.0225 | 944 | 18.86 | 3.507 | 2104.6 | 8.4224 | 944 | 18.86 | 3.505 | 2218.35 | 8.8739 | 3.508667 | 2109.017 | 0.07017333 | 99.42 | 8.4396
945 | 18.88 | 3.517 | 1999.9 | 6.006 | 945 | 18.88 | 3.511 | 2101.85 | 8.4129 | 945 | 18.88 | 3.51 | 2218.35 | 11.09175 | 3.512667 | 2106.7 | 0.07025333 | 99.31079 | 8.431433
946 | 18.9 | 3.522 | 1997.4 | 9.99325 | 946 | 18.9 | 3.514 | 2099.85 | 6.30255 | 946 | 18.9 | 3.514 | 2217.2 | 8.8711 | 3.516667 | 2104.817 | 0.07033333 | 99.22201 | 8.423033
947 | 18.92 | 3.527 | 1993.45 | 9.977125 | 947 | 18.92 | 3.518 | 2097.9 | 8.3955 | 947 | 18.92 | 3.517 | 2216.95 | 6.651225 | 3.520667 | 2102.767 | 0.07041333 | 99.12537 | 8.415167
948 | 18.94 | 3.53 | 1989.85 | 5.97495 | 948 | 18.94 | 3.523 | 2095.15 | 10.48263 | 948 | 18.94 | 3.522 | 2216.35 | 11.08325 | 3.525 | 2100.45 | 0.0705 | 99.01616 | 9.106969
949 | 18.96 | 3.533 | 1987.05 | 5.96535 | 949 | 18.96 | 3.526 | 2093.15 | 6.28245 | 949 | 18.96 | 3.525 | 2215.55 | 6.64785 | 3.528 | 2098.583 | 0.07056 | 98.92817 | 6.29855
950 | 18.98 | 3.538 | 1983.4 | 9.926125 | 950 | 18.98 | 3.529 | 2090.65 | 6.2757 | 950 | 18.98 | 3.528 | 2215.25 | 6.6462 | 3.531667 | 2096.433 | 0.07063333 | 98.82682 | 7.690864
951 | 19 | 3.543 | 1979.8 | 9.908 | 951 | 19 | 3.534 | 2088.7 | 10.44837 | 951 | 19 | 3.532 | 2215 | 8.8605 | 3.536333 | 2094.5 | 0.07072667 | 98.73568 | 9.778844
952 | 19.02 | 3.546 | 1975.85 | 5.933475 | 952 | 19.02 | 3.538 | 2085.65 | 8.3487 | 952 | 19.02 | 3.536 | 2213.85 | 8.8577 | 3.54 | 2091.783 | 0.0708 | 98.60761 | 7.674853
953 | 19.04 | 3.55 | 1971.95 | 7.8956 | 953 | 19.04 | 3.541 | 2083.1 | 6.253125 | 953 | 19.04 | 3.54 | 2213.85 | 8.8554 | 3.543667 | 2089.633 | 0.07087333 | 98.50626 | 7.665931
954 | 19.06 | 3.555 | 1967.5 | 9.848625 | 954 | 19.06 | 3.545 | 2080.3 | 8.3268 | 954 | 19.06 | 3.544 | 2213.6 | 8.8549 | 3.548 | 2087.133 | 0.07096 | 98.38841 | 9.049661
955 | 19.08 | 3.558 | 1963.6 | 5.89665 | 955 | 19.08 | 3.549 | 2077.25 | 8.3151 | 955 | 19.08 | 3.548 | 2213.3 | 8.8538 | 3.551667 | 2084.717 | 0.07103333 | 98.27449 | 7.648392
956 | 19.1 | 3.561 | 1959.1 | 5.88405 | 956 | 19.1 | 3.551 | 2074.45 | 4.1517 | 956 | 19.1 | 3.552 | 2212.75 | 8.8521 | 3.554667 | 2082.1 | 0.07109333 | 98.15114 | 6.250225
957 | 19.12 | 3.566 | 1955.5 | 9.7865 | 957 | 19.12 | 3.555 | 2072.8 | 8.2945 | 957 | 19.12 | 3.556 | 2212.45 | 8.8504 | 3.559 | 2080.25 | 0.07118 | 98.06393 | 9.018425
958 | 19.14 | 3.569 | 1951 | 5.85975 | 958 | 19.14 | 3.56 | 2068.85 | 10.35412 | 958 | 19.14 | 3.561 | 2211.65 | 11.06025 | 3.563333 | 2077.167 | 0.07126667 | 97.91858 | 9.007736
959 | 19.16 | 3.572 | 1947.1 | 5.84715 | 959 | 19.16 | 3.563 | 2065.8 | 6.201975 | 959 | 19.16 | 3.565 | 2211.35 | 8.846 | 3.566667 | 2074.75 | 0.07133333 | 97.80465 | 6.919861
960 | 19.18 | 3.577 | 1943.2 | 9.72575 | 960 | 19.18 | 3.567 | 2063.3 | 8.2582 | 960 | 19.18 | 3.568 | 2210.8 | 6.633225 | 3.570667 | 2072.433 | 0.07141333 | 97.69544 | 8.294367
961 | 19.2 | 3.58 | 1938.7 | 5.82285 | 961 | 19.2 | 3.571 | 2060.5 | 8.2476 | 961 | 19.2 | 3.573 | 2209.95 | 11.05187 | 3.574667 | 2069.717 | 0.07149333 | 97.56738 | 8.2843
962 | 19.22 | 3.584 | 1934.8 | 7.747 | 962 | 19.22 | 3.574 | 2057.15 | 6.176475 | 962 | 19.22 | 3.577 | 2209.4 | 8.8387 | 3.578333 | 2067.117 | 0.07156667 | 97.44481 | 7.584194
963 | 19.24 | 3.587 | 1930.35 | 5.797725 | 963 | 19.24 | 3.577 | 2054.35 | 6.16725 | 963 | 19.24 | 3.581 | 2208.55 | 8.8359 | 3.581667 | 2064.417 | 0.07163333 | 97.31753 | 6.885889
964 | 19.26 | 3.591 | 1925.3 | 7.7113 | 964 | 19.26 | 3.583 | 2051.85 | 12.3186 | 964 | 19.26 | 3.584 | 2207.7 | 6.624375 | 3.586 | 2061.617 | 0.07172 | 97.18554 | 8.939739
965 | 19.28 | 3.595 | 1920.3 | 7.6912 | 965 | 19.28 | 3.587 | 2049.05 | 8.2018 | 965 | 19.28 | 3.589 | 2207.15 | 11.03712 | 3.590333 | 2058.833 | 0.07180667 | 97.05433 | 8.927642
966 | 19.3 | 3.6 | 1915.25 | 9.588875 | 966 | 19.3 | 3.59 | 2045.15 | 6.1413 | 966 | 19.3 | 3.593 | 2207.45 | 8.8292 | 3.594333 | 2055.95 | 0.07188667 | 96.91841 | 8.229567
967 | 19.32 | 3.604 | 1911.05 | 7.6526 | 967 | 19.32 | 3.595 | 2042.35 | 10.21875 | 967 | 19.32 | 3.597 | 2206.6 | 8.8281 | 3.598667 | 2053.333 | 0.07197333 | 96.79506 | 8.903447
968 | 19.34 | 3.607 | 1905.2 | 5.724375 | 968 | 19.34 | 3.6 | 2038.7 | 10.20262 | 968 | 19.34 | 3.6 | 2205.75 | 6.618525 | 3.602333 | 2049.883 | 0.07204667 | 96.63243 | 7.522564
969 | 19.36 | 3.612 | 1900.2 | 9.5135 | 969 | 19.36 | 3.603 | 2034.8 | 6.11025 | 969 | 19.36 | 3.605 | 2205.5 | 11.02812 | 3.606667 | 2046.833 | 0.07213333 | 96.48865 | 8.876219
970 | 19.38 | 3.615 | 1894.85 | 5.692575 | 970 | 19.38 | 3.607 | 2031.15 | 8.1319 | 970 | 19.38 | 3.609 | 2204.9 | 8.8208 | 3.610333 | 2043.633 | 0.07220667 | 96.3378 | 7.499189
971 | 19.4 | 3.619 | 1889.85 | 7.5694 | 971 | 19.4 | 3.612 | 2027.25 | 10.146 | 971 | 19.4 | 3.613 | 2203.8 | 8.8174 | 3.614667 | 2040.3 | 0.07229333 | 96.18066 | 8.848522
972 | 19.42 | 3.624 | 1884 | 9.434625 | 972 | 19.42 | 3.614 | 2024.2 | 4.05145 | 972 | 19.42 | 3.616 | 2203.25 | 6.610575 | 3.618 | 2037.15 | 0.07236 | 96.03217 | 6.79575
973 | 19.44 | 3.628 | 1878.4 | 7.5248 | 973 | 19.44 | 3.619 | 2021.4 | 10.114 | 973 | 19.44 | 3.62 | 2202.7 | 8.8119 | 3.622333 | 2034.167 | 0.07244667 | 95.89154 | 8.821186
974 | 19.46 | 3.632 | 1871.95 | 7.5007 | 974 | 19.46 | 3.623 | 2017.2 | 8.0772 | 974 | 19.46 | 3.624 | 2202.15 | 8.8097 | 3.626333 | 2030.433 | 0.07252667 | 95.71555 | 8.1292
975 | 19.48 | 3.636 | 1866.65 | 7.4772 | 975 | 19.48 | 3.627 | 2014.7 | 8.0638 | 975 | 19.48 | 3.627 | 2201.55 | 6.60555 | 3.63 | 2027.633 | 0.0726 | 95.58355 | 7.439789
976 | 19.5 | 3.64 | 1860.8 | 7.4549 | 976 | 19.5 | 3.631 | 2010.2 | 8.0498 | 976 | 19.5 | 3.632 | 2200.45 | 11.005 | 3.634333 | 2023.817 | 0.07268667 | 95.40363 | 8.778142
977 | 19.52 | 3.644 | 1855.2 | 7.432 | 977 | 19.52 | 3.635 | 2006.3 | 8.033 | 977 | 19.52 | 3.634 | 2199.6 | 4.40005 | 3.637667 | 2020.367 | 0.07275333 | 95.241 | 6.740306
978 | 19.54 | 3.648 | 1848.8 | 7.408 | 978 | 19.54 | 3.641 | 2003.8 | 12.0303 | 978 | 19.54 | 3.639 | 2199.05 | 10.99662 | 3.642667 | 2017.217 | 0.07285333 | 95.09251 | 10.09396
979 | 19.56 | 3.652 | 1841.8 | 7.3812 | 979 | 19.56 | 3.644 | 1998.75 | 6.003825 | 979 | 19.56 | 3.644 | 2198.2 | 10.99313 | 3.646667 | 2012.917 | 0.07293333 | 94.8898 | 8.060267
980 | 19.58 | 3.657 | 1835.95 | 9.194375 | 980 | 19.58 | 3.646 | 1994.55 | 3.9933 | 980 | 19.58 | 3.646 | 2196.8 | 4.395 | 3.649667 | 2009.1 | 0.07299333 | 94.70988 | 6.033025
981 | 19.6 | 3.661 | 1828.4 | 7.3287 | 981 | 19.6 | 3.652 | 1990.95 | 11.9565 | 981 | 19.6 | 3.649 | 2196.55 | 6.590025 | 3.654 | 2005.3 | 0.07308 | 94.53075 | 8.697867
982 | 19.62 | 3.663 | 1821.7 | 3.6501 | 982 | 19.62 | 3.657 | 1986.45 | 9.9435 | 982 | 19.62 | 3.654 | 2196.25 | 10.982 | 3.658 | 2001.467 | 0.07316 | 94.35004 | 8.013533
983 | 19.64 | 3.668 | 1814.7 | 9.091 | 983 | 19.64 | 3.659 | 1982 | 3.96845 | 983 | 19.64 | 3.659 | 2194.6 | 10.97712 | 3.662 | 1997.1 | 0.07324 | 94.1442 | 7.997133
984 | 19.66 | 3.674 | 1806.9 | 10.8648 | 984 | 19.66 | 3.663 | 1978.35 | 7.9207 | 984 | 19.66 | 3.661 | 2194.85 | 4.38945 | 3.666 | 1993.367 | 0.07332 | 93.96821 | 7.980933
985 | 19.68 | 3.677 | 1799.9 | 5.4102 | 985 | 19.68 | 3.668 | 1973.35 | 9.87925 | 985 | 19.68 | 3.665 | 2194.6 | 8.7789 | 3.67 | 1989.283 | 0.0734 | 93.77572 | 7.9653
986 | 19.7 | 3.681 | 1792.35 | 7.1845 | 986 | 19.7 | 3.672 | 1969.15 | 7.885 | 986 | 19.7 | 3.668 | 2193.2 | 6.5817 | 3.673667 | 1984.9 | 0.07347333 | 93.56908 | 7.286003
987 | 19.72 | 3.685 | 1784.25 | 7.1532 | 987 | 19.72 | 3.675 | 1964.15 | 5.89995 | 987 | 19.72 | 3.673 | 2192.05 | 10.96312 | 3.677667 | 1980.15 | 0.07355333 | 93.34517 | 7.9301
988 | 19.74 | 3.688 | 1776.15 | 5.3406 | 988 | 19.74 | 3.679 | 1959.65 | 7.8476 | 988 | 19.74 | 3.677 | 2191.5 | 8.7671 | 3.681333 | 1975.767 | 0.07362667 | 93.13853 | 7.252514
989 | 19.76 | 3.692 | 1767.8 | 7.0879 | 989 | 19.76 | 3.683 | 1954.9 | 7.8291 | 989 | 19.76 | 3.681 | 2190.4 | 8.7638 | 3.685333 | 1971.033 | 0.07370667 | 92.9154 | 7.8936
990 | 19.78 | 3.698 | 1760.25 | 10.58415 | 990 | 19.78 | 3.687 | 1951 | 7.8118 | 990 | 19.78 | 3.686 | 2189.85 | 10.95062 | 3.690333 | 1967.033 | 0.07380667 | 92.72684 | 9.845167
991 | 19.8 | 3.701 | 1750.45 | 5.26605 | 991 | 19.8 | 3.691 | 1945.7 | 7.7934 | 991 | 19.8 | 3.689 | 2188.7 | 6.567825 | 3.693667 | 1961.617 | 0.07387333 | 92.4715 | 6.54775
992 | 19.82 | 3.704 | 1741.8 | 5.238375 | 992 | 19.82 | 3.696 | 1940.4 | 9.71525 | 992 | 19.82 | 3.693 | 2188.45 | 8.7543 | 3.697667 | 1956.883 | 0.07395333 | 92.24837 | 7.837
993 | 19.84 | 3.709 | 1731.75 | 8.683875 | 993 | 19.84 | 3.699 | 1935.65 | 5.814075 | 993 | 19.84 | 3.696 | 2186.2 | 6.561975 | 3.701333 | 1951.2 | 0.07402667 | 91.98045 | 7.164819
994 | 19.86 | 3.714 | 1721.15 | 8.63225 | 994 | 19.86 | 3.703 | 1930.05 | 7.7314 | 994 | 19.86 | 3.7 | 2185.65 | 8.7437 | 3.705667 | 1945.617 | 0.07411333 | 91.71725 | 8.443103
995 | 19.88 | 3.718 | 1711.1 | 6.8645 | 995 | 19.88 | 3.708 | 1924.75 | 9.637 | 995 | 19.88 | 3.705 | 2185.65 | 10.92825 | 3.710333 | 1940.5 | 0.07420667 | 91.47605 | 9.067606
996 | 19.9 | 3.722 | 1699.65 | 6.8215 | 996 | 19.9 | 3.71 | 1919.45 | 3.8442 | 996 | 19.9 | 3.709 | 2183.95 | 8.7392 | 3.713667 | 1934.35 | 0.07427333 | 91.18613 | 6.458083
997 | 19.92 | 3.727 | 1688.75 | 8.471 | 997 | 19.92 | 3.713 | 1914.4 | 5.750775 | 997 | 19.92 | 3.712 | 2183.4 | 6.551025 | 3.717333 | 1928.85 | 0.07434667 | 90.92686 | 7.082533
998 | 19.94 | 3.73 | 1677 | 5.048625 | 998 | 19.94 | 3.718 | 1907.45 | 9.554625 | 998 | 19.94 | 3.717 | 2182.85 | 10.91562 | 3.721667 | 1922.433 | 0.07443333 | 90.62438 | 8.344447
999 | 19.96 | 3.734 | 1666.1 | 6.6862 | 999 | 19.96 | 3.723 | 1902.4 | 9.524625 | 999 | 19.96 | 3.721 | 2181.45 | 8.7286 | 3.726 | 1916.65 | 0.07452 | 90.35175 | 8.318014
1000 | 19.98 | 3.738 | 1652.15 | 6.6365 | 1000 | 19.98 | 3.726 | 1896.55 | 5.698425 | 1000 | 19.98 | 3.725 | 2180.9 | 8.7247 | 3.729667 | 1909.867 | 0.07459333 | 90.03198 | 7.015281
1001 | 20 | 3.743 | 1638.45 | 8.2265 | 1001 | 20 | 3.729 | 1889.85 | 5.6796 | 1001 | 20 | 3.728 | 2179.8 | 6.54105 | 3.733333 | 1902.7 | 0.07466667 | 89.69414 | 6.989706
1002 | 20.02 | 3.745 | 1625.05 | 3.2635 | 1002 | 20.02 | 3.733 | 1883.95 | 7.5476 | 1002 | 20.02 | 3.732 | 2178.4 | 8.7164 | 3.736667 | 1895.8 | 0.07473333 | 89.36887 | 6.330833
1003 | 20.04 | 3.749 | 1608.85 | 6.4678 | 1003 | 20.04 | 3.736 | 1877.8 | 5.642625 | 1003 | 20.04 | 3.736 | 2177 | 8.7108 | 3.740333 | 1887.883 | 0.07480667 | 88.99567 | 6.936753
1004 | 20.06 | 3.754 | 1592.95 | 8.0045 | 1004 | 20.06 | 3.74 | 1872.25 | 7.5001 | 1004 | 20.06 | 3.74 | 2177 | 8.708 | 3.744667 | 1880.733 | 0.07489333 | 88.65862 | 8.165336
1005 | 20.08 | 3.758 | 1574.5 | 6.3349 | 1005 | 20.08 | 3.745 | 1865.25 | 9.34375 | 1005 | 20.08 | 3.745 | 2175.05 | 10.88012 | 3.749333 | 1871.6 | 0.07498667 | 88.22807 | 8.755444
1006 | 20.1 | 3.762 | 1552.7 | 6.2544 | 1006 | 20.1 | 3.749 | 1858.55 | 7.4476 | 1006 | 20.1 | 3.749 | 2173.9 | 8.6979 | 3.753333 | 1861.717 | 0.07506667 | 87.76217 | 7.466633
1007 | 20.12 | 3.768 | 1524.2 | 9.2307 | 1007 | 20.12 | 3.753 | 1851.3 | 7.4197 | 1007 | 20.12 | 3.752 | 2172.5 | 6.5196 | 3.757667 | 1849.333 | 0.07515333 | 87.17841 | 8.040608
1008 | 20.14 | 3.772 | 1480.1 | 6.0086 | 1008 | 20.14 | 3.757 | 1844 | 7.3906 | 1008 | 20.14 | 3.757 | 2171.7 | 10.8605 | 3.762 | 1831.933 | 0.07524 | 86.35817 | 7.976078
1009 | 20.16 | 3.776 | 1407.45 | 5.7751 | 1009 | 20.16 | 3.761 | 1836.5 | 7.361 | 1009 | 20.16 | 3.761 | 2171.15 | 8.6857 | 3.766 | 1805.033 | 0.07532 | 85.09009 | 7.273933
1010 | 20.18 | 3.782 | 1110.55 | 7.554 | 1010 | 20.18 | 3.764 | 1828.65 | 5.497725 | 1010 | 20.18 | 3.764 | 2169.15 | 6.51045 | 3.77 | 1702.783 | 0.0754 | 80.26998 | 7.015633
1011 | 20.2 | 3.8 | 758.05 | 16.8174 | 1011 | 20.2 | 3.769 | 1821.7 | 9.125875 | 1011 | 20.2 | 3.767 | 2168.6 | 6.506625 | 3.778667 | 1582.783 | 0.07557333 | 74.61312 | 14.23746
Počet údajů: 1011 |  |  |  |  | 1012 | 20.22 | 3.773 | 1813 | 7.2694 | 1012 | 20.22 | 3.773 | 2167.5 | 13.0083
*** |  |  |  |  | 1013 | 20.24 | 3.777 | 1804.65 | 7.2353 | 1013 | 20.24 | 3.777 | 2165.55 | 8.6661
[5 empty] | 1014 | 20.26 | 3.781 | 1797.1 | 7.2035 | 1014 | 20.26 | 3.78 | 2165 | 6.495825
[5 empty] | 1015 | 20.28 | 3.786 | 1788.15 | 8.963125 | 1015 | 20.28 | 3.784 | 2164.15 | 8.6583
[5 empty] | 1016 | 20.3 | 3.79 | 1778.65 | 7.1336 | 1016 | 20.3 | 3.789 | 2162.2 | 10.81588
[5 empty] | 1017 | 20.32 | 3.793 | 1770 | 5.322975 | 1017 | 20.32 | 3.792 | 2160.8 | 6.4845
[5 empty] | 1018 | 20.34 | 3.799 | 1760.5 | 10.5915 | 1018 | 20.34 | 3.796 | 2159.95 | 8.6415
[5 empty] | 1019 | 20.36 | 3.802 | 1750.15 | 5.265975 | 1019 | 20.36 | 3.8 | 2158 | 8.6359
[5 empty] | 1020 | 20.38 | 3.806 | 1739.55 | 6.9794 | 1020 | 20.38 | 3.803 | 2156.9 | 6.47235
[5 empty] | 1021 | 20.4 | 3.811 | 1728.65 | 8.6705 | 1021 | 20.4 | 3.806 | 2155.75 | 6.468975
[5 empty] | 1022 | 20.42 | 3.815 | 1716.65 | 6.8906 | 1022 | 20.42 | 3.811 | 2153.8 | 10.77387
[5 empty] | 1023 | 20.44 | 3.818 | 1705.2 | 5.132775 | 1023 | 20.44 | 3.815 | 2152.95 | 8.6135
[5 empty] | 1024 | 20.46 | 3.823 | 1692.9 | 8.49525 | 1024 | 20.46 | 3.817 | 2151.3 | 4.30425
[5 empty] | 1025 | 20.48 | 3.828 | 1680.05 | 8.432375 | 1025 | 20.48 | 3.822 | 2150.75 | 10.75512
[5 empty] | 1026 | 20.5 | 3.831 | 1665.55 | 5.0184 | 1026 | 20.5 | 3.826 | 2149.35 | 8.6002
[5 empty] | 1027 | 20.52 | 3.835 | 1651.3 | 6.6337 | 1027 | 20.52 | 3.83 | 2147.65 | 8.594
[5 empty] | 1028 | 20.54 | 3.84 | 1635.1 | 8.216 | 1028 | 20.54 | 3.833 | 2146.55 | 6.4413
[5 empty] | 1029 | 20.56 | 3.845 | 1618.05 | 8.132875 | 1029 | 20.56 | 3.837 | 2144.85 | 8.5828
[5 empty] | 1030 | 20.58 | 3.849 | 1597.65 | 6.4314 | 1030 | 20.58 | 3.841 | 2142.35 | 8.5744
[5 empty] | 1031 | 20.6 | 3.853 | 1574.2 | 6.3437 | 1031 | 20.6 | 3.845 | 2140.95 | 8.5666
[5 empty] | 1032 | 20.62 | 3.858 | 1545.15 | 7.798375 | 1032 | 20.62 | 3.849 | 2139.85 | 8.5616
[5 empty] | 1033 | 20.64 | 3.863 | 1506.9 | 7.630125 | 1033 | 20.64 | 3.854 | 2137.9 | 10.69437
[5 empty] | 1034 | 20.66 | 3.867 | 1442.65 | 5.8991 | 1034 | 20.66 | 3.857 | 2135.95 | 6.410775
[5 empty] | 1035 | 20.68 | 3.875 | 1079 | 10.0866 | 1035 | 20.68 | 3.861 | 2134 | 8.5399
[5 empty] | 1036 | 20.7 | 3.895 | 748.55 | 18.2755 | 1036 | 20.7 | 3.865 | 2132.6 | 8.5332
[5 empty] | Počet údajů: 1036 |  |  |  |  | 1037 | 20.72 | 3.868 | 2130.6 | 6.3948
[5 empty] | *** |  |  |  |  | 1038 | 20.74 | 3.872 | 2130.35 | 8.5219
[10 empty] | 1039 | 20.76 | 3.877 | 2127.85 | 10.6455
[10 empty] | 1040 | 20.78 | 3.881 | 2126.45 | 8.5086
[10 empty] | 1041 | 20.8 | 3.885 | 2124.75 | 8.5024
[10 empty] | 1042 | 20.82 | 3.889 | 2122.5 | 8.4945
[10 empty] | 1043 | 20.84 | 3.894 | 2120.85 | 10.60838
[10 empty] | 1044 | 20.86 | 3.896 | 2118.05 | 4.2389
[10 empty] | 1045 | 20.88 | 3.901 | 2116.95 | 10.5875
[10 empty] | 1046 | 20.9 | 3.906 | 2114.7 | 10.57913
[10 empty] | 1047 | 20.92 | 3.909 | 2113.05 | 6.341625
[10 empty] | 1048 | 20.94 | 3.912 | 2110.5 | 6.335325
[10 empty] | 1049 | 20.96 | 3.917 | 2108.3 | 10.547
[10 empty] | 1050 | 20.98 | 3.921 | 2107.15 | 8.4309
[10 empty] | 1051 | 21 | 3.925 | 2104.95 | 8.4242
[10 empty] | 1052 | 21.02 | 3.93 | 2103.55 | 10.52125
[10 empty] | 1053 | 21.04 | 3.934 | 2100.75 | 8.4086
[10 empty] | 1054 | 21.06 | 3.937 | 2098.8 | 6.299325
[10 empty] | 1055 | 21.08 | 3.941 | 2096 | 8.3896
[10 empty] | 1056 | 21.1 | 3.946 | 2093.75 | 10.47438
[10 empty] | 1057 | 21.12 | 3.95 | 2091.5 | 8.3705
[10 empty] | 1058 | 21.14 | 3.953 | 2089 | 6.27075
[10 empty] | 1059 | 21.16 | 3.957 | 2086.75 | 8.3515
[10 empty] | 1060 | 21.18 | 3.962 | 2084 | 10.42688
[10 empty] | 1061 | 21.2 | 3.964 | 2082 | 4.166
[10 empty] | 1062 | 21.22 | 3.967 | 2079.5 | 6.24225
[10 empty] | 1063 | 21.24 | 3.972 | 2077 | 10.39125
[10 empty] | 1064 | 21.26 | 3.976 | 2074.75 | 8.3035
[10 empty] | 1065 | 21.28 | 3.979 | 2071.95 | 6.22005
[10 empty] | 1066 | 21.3 | 3.984 | 2070 | 10.35487
[10 empty] | 1067 | 21.32 | 3.987 | 2066.4 | 6.2046
[10 empty] | 1068 | 21.34 | 3.99 | 2064.15 | 6.195825
[10 empty] | 1069 | 21.36 | 3.994 | 2061.35 | 8.251
[10 empty] | 1070 | 21.38 | 3.999 | 2057.7 | 10.29762
[10 empty] | 1071 | 21.4 | 4.002 | 2055.75 | 6.170175
[10 empty] | 1072 | 21.42 | 4.005 | 2053 | 6.163125
[10 empty] | 1073 | 21.44 | 4.011 | 2049.05 | 12.30615
[10 empty] | 1074 | 21.46 | 4.013 | 2046.55 | 4.0956
[10 empty] | 1075 | 21.48 | 4.017 | 2044.3 | 8.1817
[10 empty] | 1076 | 21.5 | 4.021 | 2040.7 | 8.17
[10 empty] | 1077 | 21.52 | 4.025 | 2037.05 | 8.1555
[10 empty] | 1078 | 21.54 | 4.029 | 2035.1 | 8.1443
[10 empty] | 1079 | 21.56 | 4.034 | 2031.75 | 10.16712
[10 empty] | 1080 | 21.58 | 4.037 | 2028.1 | 6.089775
[10 empty] | 1081 | 21.6 | 4.041 | 2024.5 | 8.1052
[10 empty] | 1082 | 21.62 | 4.045 | 2021.95 | 8.0929
[10 empty] | 1083 | 21.64 | 4.049 | 2017.5 | 8.0789
[10 empty] | 1084 | 21.66 | 4.053 | 2014.45 | 8.0639
[10 empty] | 1085 | 21.68 | 4.057 | 2010.8 | 8.0505
[10 empty] | 1086 | 21.7 | 4.061 | 2006.9 | 8.0354
[10 empty] | 1087 | 21.72 | 4.066 | 2003 | 10.02475
[10 empty] | 1088 | 21.74 | 4.069 | 1999.65 | 6.003975
[10 empty] | 1089 | 21.76 | 4.073 | 1995.7 | 7.9907
[10 empty] | 1090 | 21.78 | 4.078 | 1992.1 | 9.9695
[10 empty] | 1091 | 21.8 | 4.08 | 1988.15 | 3.98025
[10 empty] | 1092 | 21.82 | 4.086 | 1984.55 | 11.9181
[10 empty] | 1093 | 21.84 | 4.091 | 1980.65 | 9.913
[10 empty] | 1094 | 21.86 | 4.094 | 1976.45 | 5.93565
[10 empty] | 1095 | 21.88 | 4.098 | 1971.95 | 7.8968
[10 empty] | 1096 | 21.9 | 4.103 | 1967.8 | 9.849375
[10 empty] | 1097 | 21.92 | 4.107 | 1962.2 | 7.86
[10 empty] | 1098 | 21.94 | 4.11 | 1958.3 | 5.88075
[10 empty] | 1099 | 21.96 | 4.115 | 1953.55 | 9.779625
[10 empty] | 1100 | 21.98 | 4.12 | 1949.05 | 9.7565
[10 empty] | 1101 | 22 | 4.123 | 1944.05 | 5.83965
[10 empty] | 1102 | 22.02 | 4.126 | 1939.85 | 5.82585
[10 empty] | 1103 | 22.04 | 4.131 | 1935.1 | 9.687375
[10 empty] | 1104 | 22.06 | 4.135 | 1929.5 | 7.7292
[10 empty] | 1105 | 22.08 | 4.137 | 1925.05 | 3.85455
[10 empty] | 1106 | 22.1 | 4.142 | 1920 | 9.612625
[10 empty] | 1107 | 22.12 | 4.147 | 1914.45 | 9.586125
[10 empty] | 1108 | 22.14 | 4.149 | 1908.85 | 3.8233
[10 empty] | 1109 | 22.16 | 4.153 | 1903.55 | 7.6248
[10 empty] | 1110 | 22.18 | 4.157 | 1896.85 | 7.6008
[10 empty] | 1111 | 22.2 | 4.162 | 1891.55 | 9.471
[10 empty] | 1112 | 22.22 | 4.165 | 1885.1 | 5.664975
[10 empty] | 1113 | 22.24 | 4.169 | 1878.95 | 7.5281
[10 empty] | 1114 | 22.26 | 4.173 | 1872.55 | 7.503
[10 empty] | 1115 | 22.28 | 4.176 | 1866.1 | 5.607975
[10 empty] | 1116 | 22.3 | 4.18 | 1858.55 | 7.4493
[10 empty] | 1117 | 22.32 | 4.184 | 1852.45 | 7.422
[10 empty] | 1118 | 22.34 | 4.187 | 1844.9 | 5.546025
[10 empty] | 1119 | 22.36 | 4.192 | 1838.45 | 9.208375
[10 empty] | 1120 | 22.38 | 4.197 | 1829.5 | 9.169875
[10 empty] | 1121 | 22.4 | 4.199 | 1822 | 3.6515
[10 empty] | 1122 | 22.42 | 4.204 | 1813.05 | 9.087625
[10 empty] | 1123 | 22.44 | 4.208 | 1804.1 | 7.2343
[10 empty] | 1124 | 22.46 | 4.212 | 1793.5 | 7.1952
[10 empty] | 1125 | 22.48 | 4.216 | 1784.55 | 7.1561
[10 empty] | 1126 | 22.5 | 4.221 | 1773.65 | 8.8955
[10 empty] | 1127 | 22.52 | 4.224 | 1760.55 | 5.3013
[10 empty] | 1128 | 22.54 | 4.227 | 1747.7 | 5.262375
[10 empty] | 1129 | 22.56 | 4.233 | 1733.7 | 10.4442
[10 empty] | 1130 | 22.58 | 4.237 | 1719.2 | 6.9058
[10 empty] | 1131 | 22.6 | 4.241 | 1702.7 | 6.8438
[10 empty] | 1132 | 22.62 | 4.244 | 1685.7 | 5.0826
[10 empty] | 1133 | 22.64 | 4.25 | 1663.6 | 10.0479
[10 empty] | 1134 | 22.66 | 4.254 | 1639.05 | 6.6053
[10 empty] | 1135 | 22.68 | 4.258 | 1609.45 | 6.497
[10 empty] | 1136 | 22.7 | 4.263 | 1573.4 | 7.957125
[10 empty] | 1137 | 22.72 | 4.27 | 1536.25 | 10.88377
[10 empty] | 1138 | 22.74 | 4.272 | 1497.15 | 3.0334
[10 empty] | 1139 | 22.76 | 4.279 | 1454.4 | 10.33042
[10 empty] | 1140 | 22.78 | 4.284 | 1407.5 | 7.15475
[10 empty] | 1141 | 22.8 | 4.288 | 1353.3 | 5.5216
[10 empty] | 1142 | 22.82 | 4.293 | 1294.65 | 6.619875
[10 empty] | 1143 | 22.84 | 4.3 | 1238.5 | 8.866025
[10 empty] | 1144 | 22.86 | 4.306 | 1192.7 | 7.2936
[10 empty] | 1145 | 22.88 | 4.31 | 1152.45 | 4.6903
[10 empty] | 1146 | 22.9 | 4.314 | 1113.1 | 4.5311
[10 empty] | 1147 | 22.92 | 4.32 | 1072.85 | 6.55785
[10 empty] | 1148 | 22.94 | 4.325 | 1027.9 | 5.251875
[10 empty] | 1149 | 22.96 | 4.329 | 990.75 | 4.0373
[10 empty] | 1150 | 22.98 | 4.334 | 959.75 | 4.87625
[10 empty] | 1151 | 23 | 4.338 | 929.3 | 3.7781
[10 empty] | 1152 | 23.02 | 4.342 | 899.7 | 3.658
[10 empty] | 1153 | 23.04 | 4.348 | 873.7 | 5.3202
Počet údajů: 1153
***

## Vzorek_13,14,15_svar
SVAR po 20 dnech
Vzorek č. 13 |  |  |  |  | Vzorek č. 14 |  |  |  |  | Vzorek č. 15 |  |  |  |  | Průměr
č. | t[s] | s[mm] | F[N] | Plocha pod křivkou - Přetvárná práce | č. | t[s] | s[mm] | F[N] | Plocha pod křivkou - Přetvárná práce | č. | t[s] | s[mm] | F[N] | Plocha pod křivkou - Přetvárná práce | Prodloužení ∆L [mm] | Síla F [N] | Poměrné Prodloužení ∆L/L0 [-] | Napětí R [MPa] | Plocha pod křivkou - Přetvárná práce
0 | 0 | 0 | 0 |  | 0 | 0 | 0 | 0 |  | 0 | 0 | 0 | 0 |  | 0 | 0 | 0 | 0 |  | Výsledné hodnoty
1 | 0 | 0 | 15.65 | 0 | 1 | 0 | 0.043 | 18.15 | 0.390225 | 1 | 0 | 0.043 | 16.75 | 0.360125 | 0.02866667 | 16.85 | 0.0005733333 | 0.7943166 | 0.2415167 | Průřez zkušební tyče před trhací zkouškou: |  |  |  | B [mm] | t [mm] | S0 [mm2] | S0 = B*a
2 | 0.02 | 0 | 17.05 | 0 | 2 | 0.02 | 0.04 | 19.8 | -0.056925 | 2 | 0.02 | 0.042 | 17.3 | -0.017025 | 0.02733333 | 18.05 | 0.0005466667 | 0.8508852 | -0.02326667 | Pozor: Jedná se nosný průřez svaru. |  |  |  | 20 | 1.5 | 21.21320343
3 | 0.04 | 0 | 16.5 | 0 | 3 | 0.04 | 0.048 | 21.5 | 0.1652 | 3 | 0.04 | 0.051 | 16.5 | 0.1521 | 0.033 | 18.16667 | 0.00066 | 0.8563849 | 0.1026139
4 | 0.06 | 0 | 16.75 | 0 | 4 | 0.06 | 0.049 | 22.35 | 0.021925 | 4 | 0.06 | 0.054 | 16.75 | 0.049875 | 0.03433333 | 18.61667 | 0.0006866667 | 0.8775981 | 0.02452222 | Průřez zkušební tyče po trhací zkoušce: |  |  |  |  | Vzorek č.13 | Vzorek č.14 | Vzorek č.15
5 | 0.08 | 0 | 17.35 | 0 | 5 | 0.08 | 0.049 | 23.75 | 0 | 5 | 0.08 | 0.051 | 17.9 | -0.051975 | 0.03333333 | 19.66667 | 0.0006666667 | 0.9270956 | -0.01914167 | Tento parametr do výpočtu nezahrnujeme.
6 | 0.1 | 0 | 19.85 | 0 | 6 | 0.1 | 0.059 | 25.15 | 0.2445 | 6 | 0.1 | 0.057 | 16.75 | 0.10395 | 0.03866667 | 20.58333 | 0.0007733333 | 0.9703076 | 0.1073333
7 | 0.12 | 0 | 24.6 | 0 | 7 | 0.12 | 0.064 | 26.25 | 0.1285 | 7 | 0.12 | 0.065 | 17.05 | 0.1352 | 0.043 | 22.63333 | 0.00086 | 1.066946 | 0.09363611
8 | 0.14 | 0 | 27.4 | 0 | 8 | 0.14 | 0.061 | 27.35 | -0.0804 | 8 | 0.14 | 0.062 | 17.05 | -0.05115 | 0.041 | 23.93333 | 0.00082 | 1.128228 | -0.04656667 | Původní délka zkušební tyče: |  | L0 [mm] | 50
9 | 0.16 | 0 | 31.3 | 0 | 9 | 0.16 | 0.067 | 27.65 | 0.165 | 9 | 0.16 | 0.064 | 17.6 | 0.03465 | 0.04366667 | 25.51667 | 0.0008733333 | 1.202867 | 0.06593333
10 | 0.18 | 0 | 35.2 | 0 | 10 | 0.18 | 0.076 | 29.6 | 0.257625 | 10 | 0.18 | 0.073 | 17.9 | 0.15975 | 0.04966667 | 27.56667 | 0.0009933333 | 1.299505 | 0.15925 | Délka zkušební tyče po přetržení: |  | Lu [mm] | 54.661 | 4.661 | 3.997 | 5.14 | 4.846
11 | 0.2 | 0 | 38.85 | 0 | 11 | 0.2 | 0.075 | 30.7 | -0.03015 | 11 | 0.2 | 0.077 | 16.75 | 0.0693 | 0.05066667 | 28.76667 | 0.001013333 | 1.356074 | 0.02816667
12 | 0.22 | 0 | 42.45 | 0 | 12 | 0.22 | 0.075 | 31.25 | 0 | 12 | 0.22 | 0.078 | 17.9 | 0.017325 | 0.051 | 30.53333 | 0.00102 | 1.439355 | 0.009883333 | Pevnost v tahu: | Max. Síla Fm [N] | 2179.917 |  |  | 2188.4 | 2213.25 | 2138.1
13 | 0.24 | 0 | 46.65 | 0 | 13 | 0.24 | 0.08 | 32.95 | 0.1605 | 13 | 0.24 | 0.083 | 17.9 | 0.0895 | 0.05433333 | 32.5 | 0.001086667 | 1.532065 | 0.1050556 |  | Napětí Rm [MPa] | 102.7623 |  |  | 103.1622 | 104.3336 | 100.791
14 | 0.26 | 0 | 50 | 0 | 14 | 0.26 | 0.084 | 33.25 | 0.1324 | 14 | 0.26 | 0.088 | 18.15 | 0.090125 | 0.05733333 | 33.8 | 0.001146667 | 1.593347 | 0.09945
15 | 0.28 | 0 | 53.35 | 0 | 15 | 0.28 | 0.087 | 34.6 | 0.101775 | 15 | 0.28 | 0.088 | 17.9 | 0 | 0.05833333 | 35.28333 | 0.001166667 | 1.663272 | 0.03454167 |  |  |  |  | 2283.2
16 | 0.3 | 0 | 55.6 | 0 | 16 | 0.3 | 0.091 | 35.2 | 0.1396 | 16 | 0.3 | 0.09 | 18.45 | 0.03635 | 0.06033333 | 36.41667 | 0.001206667 | 1.716698 | 0.0717 |  |  |  |  | 107.6311
17 | 0.32 | 0 | 58.1 | 0 | 17 | 0.32 | 0.093 | 36 | 0.0712 | 17 | 0.32 | 0.096 | 17.9 | 0.10905 | 0.063 | 37.33333 | 0.00126 | 1.75991 | 0.09833333
18 | 0.34 | 0 | 61.2 | 0 | 18 | 0.34 | 0.093 | 36.6 | 0 | 18 | 0.34 | 0.097 | 18.45 | 0.018175 | 0.06333333 | 38.75 | 0.001266667 | 1.826693 | 0.01268056
19 | 0.36 | 0 | 62.6 | 0 | 19 | 0.36 | 0.097 | 36.6 | 0.1464 | 19 | 0.36 | 0.097 | 19 | 0 | 0.06466667 | 39.4 | 0.001293333 | 1.857334 | 0.0521
20 | 0.38 | 0 | 64.25 | 0 | 20 | 0.38 | 0.104 | 37.7 | 0.26005 | 20 | 0.38 | 0.102 | 19 | 0.095 | 0.06866667 | 40.31667 | 0.001373333 | 1.900546 | 0.1594333
21 | 0.4 | 0 | 65.1 | 0 | 21 | 0.4 | 0.106 | 37.7 | 0.0754 | 21 | 0.4 | 0.106 | 19.55 | 0.0771 | 0.07066667 | 40.78333 | 0.001413333 | 1.922545 | 0.0811 | Plocha pod křivkou - Přetvárná práce: |  | 5517.5667 |  |  | 5002.572025 | 6235.90305 | 5314.225025
22 | 0.42 | 0 | 67.05 | 0 | 22 | 0.42 | 0.104 | 38 | -0.0757 | 22 | 0.42 | 0.107 | 19.25 | 0.0194 | 0.07033333 | 41.43333 | 0.001406667 | 1.953186 | -0.01370278 | Tato hodnota bude upravena z důvodu záporných hodnot v celkovém součtu |  |  |  | 4276.461
23 | 0.44 | 0 | 65.95 | 0 | 23 | 0.44 | 0.107 | 33.25 | 0.106875 | 23 | 0.44 | 0.109 | 16.75 | 0.036 | 0.072 | 38.65 | 0.00144 | 1.821978 | 0.06673611
24 | 0.46 | 0 | 60.35 | 0 | 24 | 0.46 | 0.117 | 27.1 | 0.30175 | 24 | 0.46 | 0.115 | 13.95 | 0.0921 | 0.07733333 | 33.8 | 0.001546667 | 1.593347 | 0.1932 | Jednotky práce [N.mm], na [J] nutno převést!
25 | 0.48 | 0 | 63.7 | 0 | 25 | 0.48 | 0.118 | 31.25 | 0.029175 | 25 | 0.48 | 0.117 | 15.9 | 0.02985 | 0.07833333 | 36.95 | 0.001566667 | 1.74184 | 0.035375
26 | 0.5 | 0 | 66.5 | 0 | 26 | 0.5 | 0.12 | 35.75 | 0.067 | 26 | 0.5 | 0.126 | 20.1 | 0.162 | 0.082 | 40.78333 | 0.00164 | 1.922545 | 0.1425111
27 | 0.52 | 0 | 69.85 | 0 | 27 | 0.52 | 0.121 | 36.6 | 0.036175 | 27 | 0.52 | 0.125 | 18.7 | -0.0194 | 0.082 | 41.71667 | 0.00164 | 1.966543 | 0
28 | 0.54 | 0 | 72.1 | 0 | 28 | 0.54 | 0.12 | 37.4 | -0.037 | 28 | 0.54 | 0.124 | 20.4 | -0.01955 | 0.08133333 | 43.3 | 0.001626667 | 2.041182 | -0.02833889
29 | 0.56 | 0 | 71.25 | 0 | 29 | 0.56 | 0.125 | 38.55 | 0.189875 | 29 | 0.56 | 0.13 | 20.4 | 0.1224 | 0.085 | 43.4 | 0.0017 | 2.045896 | 0.15895
30 | 0.58 | 0 | 72.35 | 0 | 30 | 0.58 | 0.129 | 37.7 | 0.1525 | 30 | 0.58 | 0.137 | 19 | 0.1379 | 0.08866667 | 43.01667 | 0.001773333 | 2.027825 | 0.1584306
31 | 0.6 | 0 | 73.2 | 0 | 31 | 0.6 | 0.126 | 38.55 | -0.114375 | 31 | 0.6 | 0.133 | 20.4 | -0.0788 | 0.08633333 | 44.05 | 0.001726667 | 2.076537 | -0.1015778
32 | 0.62 | 0 | 72.35 | 0 | 32 | 0.62 | 0.127 | 38.55 | 0.03855 | 32 | 0.62 | 0.138 | 20.1 | 0.10125 | 0.08833333 | 43.66667 | 0.001766667 | 2.058466 | 0.08771667
33 | 0.64 | 0 | 72.9 | 0 | 33 | 0.64 | 0.133 | 37.4 | 0.22785 | 33 | 0.64 | 0.147 | 19.55 | 0.178425 | 0.09333333 | 43.28333 | 0.001866667 | 2.040396 | 0.217375
34 | 0.66 | 0 | 73.45 | 0 | 34 | 0.66 | 0.136 | 38 | 0.1131 | 34 | 0.66 | 0.146 | 20.4 | -0.019975 | 0.094 | 43.95 | 0.00188 | 2.071823 | 0.02907778
35 | 0.68 | 0 | 73.45 | 0 | 35 | 0.68 | 0.134 | 37.7 | -0.0757 | 35 | 0.68 | 0.146 | 20.4 | 0 | 0.09333333 | 43.85 | 0.001866667 | 2.067109 | -0.02926667
36 | 0.7 | 0 | 73.75 | 0 | 36 | 0.7 | 0.139 | 38 | 0.18925 | 36 | 0.7 | 0.152 | 20.65 | 0.12315 | 0.097 | 44.13333 | 0.00194 | 2.080465 | 0.1613028
37 | 0.72 | 0 | 73.75 | 0 | 37 | 0.72 | 0.144 | 38.25 | 0.190625 | 37 | 0.72 | 0.152 | 20.4 | 0 | 0.09866667 | 44.13333 | 0.001973333 | 2.080465 | 0.07355556
38 | 0.74 | 0 | 73.75 | 0 | 38 | 0.74 | 0.144 | 38 | 0 | 38 | 0.74 | 0.149 | 21.25 | -0.062475 | 0.09766667 | 44.33333 | 0.001953333 | 2.089893 | -0.04423333
39 | 0.76 | 0 | 73.75 | 0 | 39 | 0.76 | 0.15 | 38.55 | 0.22965 | 39 | 0.76 | 0.152 | 20.1 | 0.062025 | 0.1006667 | 44.13333 | 0.002013333 | 2.080465 | 0.1327
40 | 0.78 | 0 | 73.45 | 0 | 40 | 0.78 | 0.156 | 38.25 | 0.2304 | 40 | 0.78 | 0.156 | 21.5 | 0.0832 | 0.104 | 44.4 | 0.00208 | 2.093036 | 0.1475556
41 | 0.8 | 0 | 73.2 | 0 | 41 | 0.8 | 0.158 | 38.25 | 0.0765 | 41 | 0.8 | 0.157 | 21.5 | 0.0215 | 0.105 | 44.31667 | 0.0021 | 2.089108 | 0.04435833
42 | 0.82 | 0 | 73.45 | 0 | 42 | 0.82 | 0.16 | 37.7 | 0.07595 | 42 | 0.82 | 0.16 | 21.25 | 0.064125 | 0.1066667 | 44.13333 | 0.002133333 | 2.080465 | 0.07370833
43 | 0.84 | 0 | 73.75 | 0 | 43 | 0.84 | 0.165 | 37.7 | 0.1885 | 43 | 0.84 | 0.165 | 20.95 | 0.1055 | 0.11 | 44.13333 | 0.0022 | 2.080465 | 0.1471111
44 | 0.86 | 0 | 73.75 | 0 | 44 | 0.86 | 0.169 | 38.25 | 0.1519 | 44 | 0.86 | 0.171 | 21.25 | 0.1266 | 0.1133333 | 44.41667 | 0.002266667 | 2.093822 | 0.1475833
45 | 0.88 | 0 | 72.9 | 0 | 45 | 0.88 | 0.168 | 38.25 | -0.03825 | 45 | 0.88 | 0.171 | 21.8 | 0 | 0.113 | 44.31667 | 0.00226 | 2.089108 | -0.01478889
46 | 0.9 | 0.161 | 73.75 | 11.805325 | 46 | 0.9 | 0.17 | 38.55 | 0.0768 | 46 | 0.9 | 0.174 | 21.8 | 0.0654 | 0.1683333 | 44.7 | 0.003366667 | 2.107178 | 2.462794
47 | 0.92 | 0.166 | 73.2 | 0.367375 | 47 | 0.92 | 0.175 | 37.7 | 0.190625 | 47 | 0.92 | 0.178 | 21.5 | 0.0866 | 0.173 | 44.13333 | 0.00346 | 2.080465 | 0.2072778
48 | 0.94 | 0.167 | 73.45 | 0.073325 | 48 | 0.94 | 0.18 | 38.25 | 0.189875 | 48 | 0.94 | 0.179 | 22.05 | 0.021775 | 0.1753333 | 44.58333 | 0.003506667 | 2.101678 | 0.1035028
49 | 0.96 | 0.172 | 73.45 | 0.36725 | 49 | 0.96 | 0.184 | 38 | 0.1525 | 49 | 0.96 | 0.182 | 21.8 | 0.065775 | 0.1793333 | 44.41667 | 0.003586667 | 2.093822 | 0.178
50 | 0.98 | 0.178 | 73.45 | 0.4407 | 50 | 0.98 | 0.188 | 38 | 0.152 | 50 | 0.98 | 0.187 | 21.8 | 0.109 | 0.1843333 | 44.41667 | 0.003686667 | 2.093822 | 0.2220833
51 | 1 | 0.179 | 73.45 | 0.07345 | 51 | 1 | 0.193 | 37.7 | 0.18925 | 51 | 1 | 0.191 | 22.05 | 0.0877 | 0.1876667 | 44.4 | 0.003753333 | 2.093036 | 0.1480278
52 | 1.02 | 0.179 | 73.2 | 0 | 52 | 1.02 | 0.193 | 38.25 | 0 | 52 | 1.02 | 0.193 | 22.35 | 0.0444 | 0.1883333 | 44.6 | 0.003766667 | 2.102464 | 0.02966667
53 | 1.04 | 0.184 | 72.9 | 0.36525 | 53 | 1.04 | 0.197 | 37.7 | 0.1519 | 53 | 1.04 | 0.197 | 22.65 | 0.09 | 0.1926667 | 44.41667 | 0.003853333 | 2.093822 | 0.1928694
54 | 1.06 | 0.188 | 72.35 | 0.2905 | 54 | 1.06 | 0.202 | 37.4 | 0.18775 | 54 | 1.06 | 0.202 | 23.2 | 0.114625 | 0.1973333 | 44.31667 | 0.003946667 | 2.089108 | 0.2070444
55 | 1.08 | 0.19 | 73.2 | 0.14555 | 55 | 1.08 | 0.202 | 37.7 | 0 | 55 | 1.08 | 0.206 | 23.45 | 0.0933 | 0.1993333 | 44.78333 | 0.003986667 | 2.111107 | 0.0891
56 | 1.1 | 0.194 | 72.9 | 0.2922 | 56 | 1.1 | 0.204 | 37.7 | 0.0754 | 56 | 1.1 | 0.208 | 22.65 | 0.0461 | 0.202 | 44.41667 | 0.00404 | 2.093822 | 0.1189333
57 | 1.12 | 0.201 | 72.35 | 0.508375 | 57 | 1.12 | 0.211 | 37.4 | 0.26285 | 57 | 1.12 | 0.211 | 22.9 | 0.068325 | 0.2076667 | 44.21667 | 0.004153333 | 2.084394 | 0.2511278
58 | 1.14 | 0.202 | 72.9 | 0.072625 | 58 | 1.14 | 0.215 | 37.15 | 0.1491 | 58 | 1.14 | 0.214 | 23.2 | 0.06915 | 0.2103333 | 44.41667 | 0.004206667 | 2.093822 | 0.1181778
59 | 1.16 | 0.204 | 72.9 | 0.1458 | 59 | 1.16 | 0.217 | 37.7 | 0.07485 | 59 | 1.16 | 0.216 | 23.2 | 0.0464 | 0.2123333 | 44.6 | 0.004246667 | 2.102464 | 0.08901667
60 | 1.18 | 0.208 | 72.65 | 0.2911 | 60 | 1.18 | 0.22 | 36.85 | 0.111825 | 60 | 1.18 | 0.219 | 23.45 | 0.069975 | 0.2156667 | 44.31667 | 0.004313333 | 2.089108 | 0.1481944
61 | 1.2 | 0.211 | 72.1 | 0.217125 | 61 | 1.2 | 0.224 | 37.15 | 0.148 | 61 | 1.2 | 0.224 | 23.45 | 0.11725 | 0.2196667 | 44.23333 | 0.004393333 | 2.085179 | 0.1771
62 | 1.22 | 0.211 | 72.1 | 0 | 62 | 1.22 | 0.229 | 37.7 | 0.187125 | 62 | 1.22 | 0.228 | 23.45 | 0.0938 | 0.2226667 | 44.41667 | 0.004453333 | 2.093822 | 0.132975
63 | 1.24 | 0.217 | 72.9 | 0.435 | 63 | 1.24 | 0.232 | 37.15 | 0.112275 | 63 | 1.24 | 0.231 | 23.2 | 0.069975 | 0.2266667 | 44.41667 | 0.004533333 | 2.093822 | 0.1776667
64 | 1.26 | 0.222 | 72.1 | 0.3625 | 64 | 1.26 | 0.233 | 38 | 0.037575 | 64 | 1.26 | 0.234 | 23.45 | 0.069975 | 0.2296667 | 44.51667 | 0.004593333 | 2.098536 | 0.1334
65 | 1.28 | 0.224 | 72.1 | 0.1442 | 65 | 1.28 | 0.236 | 37.15 | 0.112725 | 65 | 1.28 | 0.239 | 23.75 | 0.118 | 0.233 | 44.33333 | 0.00466 | 2.089893 | 0.1480833
66 | 1.3 | 0.227 | 73.2 | 0.21795 | 66 | 1.3 | 0.238 | 37.15 | 0.0743 | 66 | 1.3 | 0.242 | 23.45 | 0.0708 | 0.2356667 | 44.6 | 0.004713333 | 2.102464 | 0.1185778
67 | 1.32 | 0.231 | 72.35 | 0.2911 | 67 | 1.32 | 0.244 | 36.85 | 0.222 | 67 | 1.32 | 0.242 | 23.75 | 0 | 0.239 | 44.31667 | 0.00478 | 2.089108 | 0.1481944
68 | 1.34 | 0.234 | 72.65 | 0.2175 | 68 | 1.34 | 0.249 | 36.85 | 0.18425 | 68 | 1.34 | 0.246 | 22.9 | 0.0933 | 0.243 | 44.13333 | 0.00486 | 2.080465 | 0.1769
69 | 1.36 | 0.235 | 71.8 | 0.072225 | 69 | 1.36 | 0.25 | 36.85 | 0.03685 | 69 | 1.36 | 0.25 | 23.45 | 0.0927 | 0.245 | 44.03333 | 0.0049 | 2.075751 | 0.08816667
70 | 1.38 | 0.239 | 72.65 | 0.2889 | 70 | 1.38 | 0.254 | 36.6 | 0.1469 | 70 | 1.38 | 0.252 | 23.75 | 0.0472 | 0.2483333 | 44.33333 | 0.004966667 | 2.089893 | 0.1472778
71 | 1.4 | 0.245 | 72.65 | 0.4359 | 71 | 1.4 | 0.26 | 36.6 | 0.2196 | 71 | 1.4 | 0.257 | 23.45 | 0.118 | 0.254 | 44.23333 | 0.00508 | 2.085179 | 0.2509389
72 | 1.42 | 0.247 | 72.35 | 0.145 | 72 | 1.42 | 0.264 | 36.6 | 0.1464 | 72 | 1.42 | 0.262 | 23.75 | 0.118 | 0.2576667 | 44.23333 | 0.005153333 | 2.085179 | 0.1621889
73 | 1.44 | 0.25 | 73.2 | 0.218325 | 73 | 1.44 | 0.264 | 37.4 | 0 | 73 | 1.44 | 0.265 | 23.45 | 0.0708 | 0.2596667 | 44.68333 | 0.005193333 | 2.106393 | 0.08891667
74 | 1.46 | 0.255 | 72.9 | 0.36525 | 74 | 1.46 | 0.266 | 37.15 | 0.07455 | 74 | 1.46 | 0.267 | 23.2 | 0.04665 | 0.2626667 | 44.41667 | 0.005253333 | 2.093822 | 0.13365
75 | 1.48 | 0.256 | 72.35 | 0.072625 | 75 | 1.48 | 0.27 | 37.15 | 0.1486 | 75 | 1.48 | 0.273 | 24.3 | 0.1425 | 0.2663333 | 44.6 | 0.005326667 | 2.102464 | 0.1631972
76 | 1.5 | 0.259 | 73.2 | 0.218325 | 76 | 1.5 | 0.274 | 36.85 | 0.148 | 76 | 1.5 | 0.277 | 23.75 | 0.0961 | 0.27 | 44.6 | 0.0054 | 2.102464 | 0.1635333
77 | 1.52 | 0.262 | 72.35 | 0.218325 | 77 | 1.52 | 0.277 | 36.6 | 0.110175 | 77 | 1.52 | 0.276 | 23.75 | -0.02375 | 0.2716667 | 44.23333 | 0.005433333 | 2.085179 | 0.07402778
78 | 1.54 | 0.265 | 72.9 | 0.217875 | 78 | 1.54 | 0.281 | 36.85 | 0.1469 | 78 | 1.54 | 0.279 | 24.6 | 0.072525 | 0.275 | 44.78333 | 0.0055 | 2.111107 | 0.1483611
79 | 1.56 | 0.268 | 72.9 | 0.2187 | 79 | 1.56 | 0.285 | 36.6 | 0.1469 | 79 | 1.56 | 0.284 | 23.75 | 0.120875 | 0.279 | 44.41667 | 0.00558 | 2.093822 | 0.1784
80 | 1.58 | 0.273 | 72.65 | 0.363875 | 80 | 1.58 | 0.288 | 36.6 | 0.1098 | 80 | 1.58 | 0.288 | 23.75 | 0.095 | 0.283 | 44.33333 | 0.00566 | 2.089893 | 0.1775
81 | 1.6 | 0.277 | 72.35 | 0.29 | 81 | 1.6 | 0.293 | 36.3 | 0.18225 | 81 | 1.6 | 0.291 | 24.3 | 0.072075 | 0.287 | 44.31667 | 0.00574 | 2.089108 | 0.1773
82 | 1.62 | 0.28 | 72.35 | 0.21705 | 82 | 1.62 | 0.296 | 36.3 | 0.1089 | 82 | 1.62 | 0.295 | 24 | 0.0966 | 0.2903333 | 44.21667 | 0.005806667 | 2.084394 | 0.1475556
83 | 1.64 | 0.283 | 73.2 | 0.218325 | 83 | 1.64 | 0.297 | 36.6 | 0.03645 | 83 | 1.64 | 0.298 | 24.85 | 0.073275 | 0.2926667 | 44.88333 | 0.005853333 | 2.115821 | 0.10395
84 | 1.66 | 0.285 | 71.8 | 0.145 | 84 | 1.66 | 0.299 | 36.3 | 0.0729 | 84 | 1.66 | 0.301 | 24.3 | 0.073725 | 0.295 | 44.13333 | 0.0059 | 2.080465 | 0.1038528
85 | 1.68 | 0.288 | 72.1 | 0.21585 | 85 | 1.68 | 0.303 | 36.6 | 0.1458 | 85 | 1.68 | 0.305 | 24.6 | 0.0978 | 0.2986667 | 44.43333 | 0.005973333 | 2.094607 | 0.1623722
86 | 1.7 | 0.291 | 72.65 | 0.217125 | 86 | 1.7 | 0.307 | 36 | 0.1452 | 86 | 1.7 | 0.309 | 24.6 | 0.0984 | 0.3023333 | 44.41667 | 0.006046667 | 2.093822 | 0.1628917
87 | 1.72 | 0.294 | 72.1 | 0.217125 | 87 | 1.72 | 0.311 | 37.15 | 0.1463 | 87 | 1.72 | 0.309 | 24.6 | 0 | 0.3046667 | 44.61667 | 0.006093333 | 2.10325 | 0.1038722
88 | 1.74 | 0.299 | 72.35 | 0.361125 | 88 | 1.74 | 0.315 | 36.6 | 0.1475 | 88 | 1.74 | 0.311 | 24.3 | 0.0489 | 0.3083333 | 44.41667 | 0.006166667 | 2.093822 | 0.1632278
89 | 1.76 | 0.303 | 72.65 | 0.29 | 89 | 1.76 | 0.319 | 36.85 | 0.1469 | 89 | 1.76 | 0.317 | 24.6 | 0.1467 | 0.313 | 44.7 | 0.00626 | 2.107178 | 0.2079389
90 | 1.78 | 0.306 | 72.65 | 0.21795 | 90 | 1.78 | 0.322 | 37.7 | 0.111825 | 90 | 1.78 | 0.321 | 24.3 | 0.0978 | 0.3163333 | 44.88333 | 0.006326667 | 2.115821 | 0.1493056
91 | 1.8 | 0.309 | 72.9 | 0.218325 | 91 | 1.8 | 0.326 | 37.15 | 0.1497 | 91 | 1.8 | 0.324 | 24.3 | 0.0729 | 0.3196667 | 44.78333 | 0.006393333 | 2.111107 | 0.1494444
92 | 1.82 | 0.311 | 73.2 | 0.1461 | 92 | 1.82 | 0.328 | 37.15 | 0.0743 | 92 | 1.82 | 0.329 | 24.6 | 0.12225 | 0.3226667 | 44.98333 | 0.006453333 | 2.120535 | 0.13465
93 | 1.84 | 0.314 | 72.9 | 0.21915 | 93 | 1.84 | 0.329 | 37.4 | 0.037275 | 93 | 1.84 | 0.333 | 24.3 | 0.0978 | 0.3253333 | 44.86667 | 0.006506667 | 2.115035 | 0.1198
94 | 1.86 | 0.317 | 72.1 | 0.2175 | 94 | 1.86 | 0.332 | 37.15 | 0.111825 | 94 | 1.86 | 0.334 | 24.3 | 0.0243 | 0.3276667 | 44.51667 | 0.006553333 | 2.098536 | 0.1042806
95 | 1.88 | 0.321 | 73.2 | 0.2906 | 95 | 1.88 | 0.337 | 37.4 | 0.186375 | 95 | 1.88 | 0.338 | 25.15 | 0.0989 | 0.332 | 45.25 | 0.00664 | 2.133105 | 0.1944944
96 | 1.9 | 0.324 | 73.2 | 0.2196 | 96 | 1.9 | 0.342 | 37.15 | 0.186375 | 96 | 1.9 | 0.341 | 24.6 | 0.074625 | 0.3356667 | 44.98333 | 0.006713333 | 2.120535 | 0.1654278
97 | 1.92 | 0.328 | 73.2 | 0.2928 | 97 | 1.92 | 0.345 | 37.7 | 0.112275 | 97 | 1.92 | 0.342 | 24 | 0.0243 | 0.3383333 | 44.96667 | 0.006766667 | 2.119749 | 0.1199333
98 | 1.94 | 0.333 | 73.2 | 0.366 | 98 | 1.94 | 0.348 | 37.4 | 0.11265 | 98 | 1.94 | 0.345 | 24.6 | 0.0729 | 0.342 | 45.06667 | 0.00684 | 2.124463 | 0.1650611
99 | 1.96 | 0.335 | 73.75 | 0.14695 | 99 | 1.96 | 0.351 | 36.85 | 0.111375 | 99 | 1.96 | 0.352 | 25.4 | 0.175 | 0.346 | 45.33333 | 0.00692 | 2.137034 | 0.1808
100 | 1.98 | 0.338 | 73.75 | 0.22125 | 100 | 1.98 | 0.356 | 38 | 0.187125 | 100 | 1.98 | 0.356 | 27.1 | 0.105 | 0.35 | 46.28333 | 0.007 | 2.181817 | 0.1832333
101 | 2 | 0.34 | 73.2 | 0.14695 | 101 | 2 | 0.359 | 37.15 | 0.112725 | 101 | 2 | 0.357 | 29.35 | 0.028225 | 0.352 | 46.56667 | 0.00704 | 2.195174 | 0.09285
102 | 2.02 | 0.343 | 74.3 | 0.22125 | 102 | 2.02 | 0.361 | 37.15 | 0.0743 | 102 | 2.02 | 0.362 | 30.45 | 0.1495 | 0.3553333 | 47.3 | 0.007106667 | 2.229743 | 0.1564444
103 | 2.04 | 0.347 | 74.85 | 0.2983 | 103 | 2.04 | 0.363 | 37.15 | 0.0743 | 103 | 2.04 | 0.366 | 32.1 | 0.1251 | 0.3586667 | 48.03333 | 0.007173333 | 2.264313 | 0.1588889
104 | 2.06 | 0.351 | 74.3 | 0.2983 | 104 | 2.06 | 0.365 | 36.85 | 0.074 | 104 | 2.06 | 0.369 | 33.8 | 0.09885 | 0.3616667 | 48.31667 | 0.007233333 | 2.27767 | 0.144525
105 | 2.08 | 0.355 | 74.85 | 0.2983 | 105 | 2.08 | 0.371 | 37.7 | 0.22365 | 105 | 2.08 | 0.371 | 35.2 | 0.069 | 0.3656667 | 49.25 | 0.007313333 | 2.321667 | 0.1951333
106 | 2.1 | 0.357 | 74.85 | 0.1497 | 106 | 2.1 | 0.375 | 37.4 | 0.1502 | 106 | 2.1 | 0.374 | 36.05 | 0.106875 | 0.3686667 | 49.43333 | 0.007373333 | 2.33031 | 0.148025
107 | 2.12 | 0.36 | 74.6 | 0.224175 | 107 | 2.12 | 0.378 | 37.15 | 0.111825 | 107 | 2.12 | 0.376 | 37.7 | 0.07375 | 0.3713333 | 49.81667 | 0.007426667 | 2.34838 | 0.1323333
108 | 2.14 | 0.364 | 74.6 | 0.2984 | 108 | 2.14 | 0.381 | 37.7 | 0.112275 | 108 | 2.14 | 0.38 | 38.85 | 0.1531 | 0.375 | 50.38333 | 0.0075 | 2.375093 | 0.1837
109 | 2.16 | 0.365 | 74.85 | 0.074725 | 109 | 2.16 | 0.385 | 38 | 0.1514 | 109 | 2.16 | 0.385 | 39.65 | 0.19625 | 0.3783333 | 50.83333 | 0.007566667 | 2.396306 | 0.1686944
110 | 2.18 | 0.369 | 74.6 | 0.2989 | 110 | 2.18 | 0.389 | 38 | 0.152 | 110 | 2.18 | 0.39 | 40.8 | 0.201125 | 0.3826667 | 51.13333 | 0.007653333 | 2.410448 | 0.2209278
111 | 2.2 | 0.373 | 74.85 | 0.2989 | 111 | 2.2 | 0.392 | 38.25 | 0.114375 | 111 | 2.2 | 0.391 | 41.6 | 0.0412 | 0.3853333 | 51.56667 | 0.007706667 | 2.430876 | 0.1369333
112 | 2.22 | 0.376 | 74.85 | 0.22455 | 112 | 2.22 | 0.393 | 37.7 | 0.037975 | 112 | 2.22 | 0.395 | 41.9 | 0.167 | 0.388 | 51.48333 | 0.00776 | 2.426948 | 0.1374
113 | 2.24 | 0.38 | 75.45 | 0.3006 | 113 | 2.24 | 0.396 | 37.7 | 0.1131 | 113 | 2.24 | 0.401 | 43 | 0.2547 | 0.3923333 | 52.05 | 0.007846667 | 2.453661 | 0.2243222
114 | 2.26 | 0.383 | 74.6 | 0.225075 | 114 | 2.26 | 0.4 | 38 | 0.1514 | 114 | 2.26 | 0.401 | 43 | 0 | 0.3946667 | 51.86667 | 0.007893333 | 2.445018 | 0.1212361
115 | 2.28 | 0.387 | 75.15 | 0.2995 | 115 | 2.28 | 0.406 | 37.7 | 0.2271 | 115 | 2.28 | 0.401 | 43.3 | 0 | 0.398 | 52.05 | 0.00796 | 2.453661 | 0.1731944
116 | 2.3 | 0.389 | 74.85 | 0.15 | 116 | 2.3 | 0.409 | 37.7 | 0.1131 | 116 | 2.3 | 0.406 | 44.7 | 0.22 | 0.4013333 | 52.41667 | 0.008026667 | 2.470945 | 0.1741111
117 | 2.32 | 0.392 | 74.6 | 0.224175 | 117 | 2.32 | 0.412 | 38.25 | 0.113925 | 117 | 2.32 | 0.41 | 44.15 | 0.1777 | 0.4046667 | 52.33333 | 0.008093333 | 2.467017 | 0.1745833
118 | 2.34 | 0.396 | 74.6 | 0.2984 | 118 | 2.34 | 0.415 | 37.4 | 0.113475 | 118 | 2.34 | 0.415 | 45.55 | 0.22425 | 0.4086667 | 52.51667 | 0.008173333 | 2.475659 | 0.2097
119 | 2.36 | 0.4 | 75.7 | 0.3006 | 119 | 2.36 | 0.419 | 38 | 0.1508 | 119 | 2.36 | 0.419 | 46.1 | 0.1833 | 0.4126667 | 53.26667 | 0.008253333 | 2.511015 | 0.2115667
120 | 2.38 | 0.403 | 75.15 | 0.226275 | 120 | 2.38 | 0.422 | 38 | 0.114 | 120 | 2.38 | 0.423 | 46.65 | 0.1855 | 0.416 | 53.26667 | 0.00832 | 2.511015 | 0.1775556
121 | 2.4 | 0.407 | 74.85 | 0.3 | 121 | 2.4 | 0.424 | 37.7 | 0.0757 | 121 | 2.4 | 0.424 | 47.2 | 0.046925 | 0.4183333 | 53.25 | 0.008366667 | 2.510229 | 0.1242694
122 | 2.42 | 0.41 | 74.85 | 0.22455 | 122 | 2.42 | 0.427 | 37.4 | 0.11265 | 122 | 2.42 | 0.429 | 48.05 | 0.238125 | 0.422 | 53.43333 | 0.00844 | 2.518871 | 0.1955861
123 | 2.44 | 0.411 | 75.15 | 0.075 | 123 | 2.44 | 0.43 | 38 | 0.1131 | 123 | 2.44 | 0.433 | 49.15 | 0.1944 | 0.4246667 | 54.1 | 0.008493333 | 2.550298 | 0.1433778
124 | 2.46 | 0.415 | 75.45 | 0.3012 | 124 | 2.46 | 0.435 | 37.4 | 0.1885 | 124 | 2.46 | 0.435 | 49.15 | 0.0983 | 0.4283333 | 54 | 0.008566667 | 2.545584 | 0.1981833
125 | 2.48 | 0.418 | 75.15 | 0.2259 | 125 | 2.48 | 0.438 | 38.25 | 0.113475 | 125 | 2.48 | 0.435 | 51.7 | 0 | 0.4303333 | 55.03333 | 0.008606667 | 2.594296 | 0.1090333
126 | 2.5 | 0.42 | 75.45 | 0.1506 | 126 | 2.5 | 0.442 | 37.7 | 0.1519 | 126 | 2.5 | 0.44 | 53.1 | 0.262 | 0.434 | 55.41667 | 0.00868 | 2.612367 | 0.2024917
127 | 2.52 | 0.425 | 75.45 | 0.37725 | 127 | 2.52 | 0.446 | 38.55 | 0.1525 | 127 | 2.52 | 0.446 | 56.15 | 0.32775 | 0.439 | 56.71667 | 0.00878 | 2.673649 | 0.2803333
128 | 2.54 | 0.428 | 75.45 | 0.22635 | 128 | 2.54 | 0.45 | 41.05 | 0.1592 | 128 | 2.54 | 0.448 | 57 | 0.11315 | 0.442 | 57.83333 | 0.00884 | 2.726289 | 0.171825
129 | 2.56 | 0.433 | 76.25 | 0.37925 | 129 | 2.56 | 0.452 | 42.15 | 0.0832 | 129 | 2.56 | 0.452 | 59.8 | 0.2336 | 0.4456667 | 59.4 | 0.008913333 | 2.800143 | 0.2149278
130 | 2.58 | 0.437 | 76.25 | 0.305 | 130 | 2.58 | 0.455 | 42.7 | 0.127275 | 130 | 2.58 | 0.455 | 60.6 | 0.1806 | 0.449 | 59.85 | 0.00898 | 2.821356 | 0.19875
131 | 2.6 | 0.438 | 76 | 0.076125 | 131 | 2.6 | 0.457 | 44.1 | 0.0868 | 131 | 2.6 | 0.458 | 63.4 | 0.186 | 0.451 | 61.16667 | 0.00902 | 2.883424 | 0.1210167
132 | 2.62 | 0.441 | 76 | 0.228 | 132 | 2.62 | 0.46 | 43.85 | 0.131925 | 132 | 2.62 | 0.461 | 64.8 | 0.1923 | 0.454 | 61.55 | 0.00908 | 2.901495 | 0.184075
133 | 2.64 | 0.443 | 76 | 0.152 | 133 | 2.64 | 0.464 | 44.95 | 0.1776 | 133 | 2.64 | 0.465 | 64.55 | 0.2587 | 0.4573333 | 61.83333 | 0.009146667 | 2.914851 | 0.2056389
134 | 2.66 | 0.447 | 75.45 | 0.3029 | 134 | 2.66 | 0.469 | 45.8 | 0.226875 | 134 | 2.66 | 0.466 | 64.25 | 0.0644 | 0.4606667 | 61.83333 | 0.009213333 | 2.914851 | 0.2061111
135 | 2.68 | 0.451 | 76 | 0.3029 | 135 | 2.68 | 0.473 | 45.25 | 0.1821 | 135 | 2.68 | 0.469 | 65.95 | 0.1953 | 0.4643333 | 62.4 | 0.009286667 | 2.941564 | 0.2277611
136 | 2.7 | 0.455 | 76 | 0.304 | 136 | 2.7 | 0.475 | 45.8 | 0.09105 | 136 | 2.7 | 0.473 | 67.3 | 0.2665 | 0.4676667 | 63.03333 | 0.009353333 | 2.97142 | 0.2090556
137 | 2.72 | 0.459 | 76 | 0.304 | 137 | 2.72 | 0.478 | 46.1 | 0.13785 | 137 | 2.72 | 0.478 | 67.9 | 0.338 | 0.4716667 | 63.33333 | 0.009433333 | 2.985562 | 0.2527333
138 | 2.74 | 0.462 | 76 | 0.228 | 138 | 2.74 | 0.482 | 46.1 | 0.1844 | 138 | 2.74 | 0.482 | 68.45 | 0.2727 | 0.4753333 | 63.51667 | 0.009506667 | 2.994204 | 0.2325583
139 | 2.76 | 0.464 | 76.25 | 0.15225 | 139 | 2.76 | 0.485 | 46.9 | 0.1395 | 139 | 2.76 | 0.484 | 69.55 | 0.138 | 0.4776667 | 64.23333 | 0.009553333 | 3.027988 | 0.1490417
140 | 2.78 | 0.467 | 75.45 | 0.22755 | 140 | 2.78 | 0.487 | 46.35 | 0.09325 | 140 | 2.78 | 0.488 | 71.5 | 0.2821 | 0.4806667 | 64.43333 | 0.009613333 | 3.037416 | 0.193
141 | 2.8 | 0.469 | 75.15 | 0.1506 | 141 | 2.8 | 0.49 | 46.65 | 0.1395 | 141 | 2.8 | 0.491 | 72.05 | 0.215325 | 0.4833333 | 64.61667 | 0.009666667 | 3.046059 | 0.1720667
142 | 2.82 | 0.472 | 76 | 0.226725 | 142 | 2.82 | 0.493 | 46.35 | 0.1395 | 142 | 2.82 | 0.493 | 72.05 | 0.1441 | 0.486 | 64.8 | 0.00972 | 3.054701 | 0.1725556
143 | 2.84 | 0.477 | 75.7 | 0.37925 | 143 | 2.84 | 0.498 | 46.65 | 0.2325 | 143 | 2.84 | 0.496 | 73.75 | 0.2187 | 0.4903333 | 65.36667 | 0.009806667 | 3.081414 | 0.2820278
144 | 2.86 | 0.481 | 75.15 | 0.3017 | 144 | 2.86 | 0.502 | 46.9 | 0.1871 | 144 | 2.86 | 0.5 | 74.6 | 0.2967 | 0.4943333 | 65.55 | 0.009886667 | 3.090057 | 0.2618333
145 | 2.88 | 0.485 | 75.7 | 0.3017 | 145 | 2.88 | 0.506 | 47.2 | 0.1882 | 145 | 2.88 | 0.502 | 75.4 | 0.15 | 0.4976667 | 66.1 | 0.009953333 | 3.115984 | 0.2194167
146 | 2.9 | 0.488 | 75.7 | 0.2271 | 146 | 2.9 | 0.508 | 50 | 0.0972 | 146 | 2.9 | 0.509 | 76.55 | 0.531825 | 0.5016667 | 67.41667 | 0.01003333 | 3.178052 | 0.2670333
147 | 2.92 | 0.491 | 76 | 0.22755 | 147 | 2.92 | 0.513 | 50 | 0.25 | 147 | 2.92 | 0.512 | 76.8 | 0.230025 | 0.5053333 | 67.6 | 0.01010667 | 3.186695 | 0.2475306
148 | 2.94 | 0.493 | 75.7 | 0.1517 | 148 | 2.94 | 0.515 | 51.4 | 0.1014 | 148 | 2.94 | 0.514 | 77.95 | 0.15475 | 0.5073333 | 68.35 | 0.01014667 | 3.22205 | 0.13595
149 | 2.96 | 0.496 | 76 | 0.22755 | 149 | 2.96 | 0.517 | 52.5 | 0.1039 | 149 | 2.96 | 0.517 | 79.05 | 0.2355 | 0.51 | 69.18333 | 0.0102 | 3.261334 | 0.1833778
150 | 2.98 | 0.499 | 75.45 | 0.227175 | 150 | 2.98 | 0.52 | 52.8 | 0.15795 | 150 | 2.98 | 0.521 | 80.45 | 0.319 | 0.5133333 | 69.56667 | 0.01026667 | 3.279404 | 0.23125
151 | 3 | 0.503 | 76 | 0.3029 | 151 | 3 | 0.524 | 54.2 | 0.214 | 151 | 3 | 0.523 | 81 | 0.16145 | 0.5166667 | 70.4 | 0.01033333 | 3.318688 | 0.2332778
152 | 3.02 | 0.507 | 75.45 | 0.3029 | 152 | 3.02 | 0.528 | 54.45 | 0.2173 | 152 | 3.02 | 0.526 | 82.15 | 0.244725 | 0.5203333 | 70.68333 | 0.01040667 | 3.332044 | 0.2586528
153 | 3.04 | 0.51 | 75.45 | 0.22635 | 153 | 3.04 | 0.532 | 55.3 | 0.2195 | 153 | 3.04 | 0.53 | 82.7 | 0.3297 | 0.524 | 71.15 | 0.01048 | 3.354043 | 0.2600278
154 | 3.06 | 0.514 | 75.7 | 0.3023 | 154 | 3.06 | 0.536 | 55.3 | 0.2212 | 154 | 3.06 | 0.533 | 84.65 | 0.251025 | 0.5276667 | 71.88333 | 0.01055333 | 3.388613 | 0.2622278
155 | 3.08 | 0.517 | 75.45 | 0.226725 | 155 | 3.08 | 0.538 | 56.15 | 0.11145 | 155 | 3.08 | 0.537 | 84.9 | 0.3391 | 0.5306667 | 72.16667 | 0.01061333 | 3.401969 | 0.216075
156 | 3.1 | 0.519 | 75.45 | 0.1509 | 156 | 3.1 | 0.542 | 56.15 | 0.2246 | 156 | 3.1 | 0.542 | 86.6 | 0.42875 | 0.5343333 | 72.73333 | 0.01068667 | 3.428682 | 0.26565
157 | 3.12 | 0.523 | 75.45 | 0.3018 | 157 | 3.12 | 0.545 | 56.4 | 0.168825 | 157 | 3.12 | 0.546 | 87.45 | 0.3481 | 0.538 | 73.1 | 0.01076 | 3.445967 | 0.2673611
158 | 3.14 | 0.525 | 74.6 | 0.15005 | 158 | 3.14 | 0.547 | 56.4 | 0.1128 | 158 | 3.14 | 0.547 | 88.25 | 0.08785 | 0.5396667 | 73.08333 | 0.01079333 | 3.445181 | 0.1218194
159 | 3.16 | 0.528 | 74.85 | 0.224175 | 159 | 3.16 | 0.55 | 55.55 | 0.167925 | 159 | 3.16 | 0.551 | 89.95 | 0.3564 | 0.543 | 73.45 | 0.01086 | 3.462466 | 0.2442222
160 | 3.18 | 0.533 | 75.15 | 0.375 | 160 | 3.18 | 0.553 | 55.55 | 0.16665 | 160 | 3.18 | 0.554 | 90.25 | 0.2703 | 0.5466667 | 73.65 | 0.01093333 | 3.471894 | 0.2696833
161 | 3.2 | 0.538 | 74.6 | 0.374375 | 161 | 3.2 | 0.558 | 55.3 | 0.277125 | 161 | 3.2 | 0.555 | 91.05 | 0.09065 | 0.5503333 | 73.65 | 0.01100667 | 3.471894 | 0.27005
162 | 3.22 | 0.54 | 74.85 | 0.14945 | 162 | 3.22 | 0.562 | 55 | 0.2206 | 162 | 3.22 | 0.559 | 92.45 | 0.367 | 0.5536667 | 74.1 | 0.01107333 | 3.493107 | 0.24625
163 | 3.24 | 0.541 | 74.85 | 0.07485 | 163 | 3.24 | 0.564 | 53.9 | 0.1089 | 163 | 3.24 | 0.564 | 93.6 | 0.465125 | 0.5563333 | 74.11667 | 0.01112667 | 3.493893 | 0.1976222
164 | 3.26 | 0.546 | 73.75 | 0.3715 | 164 | 3.26 | 0.569 | 53.35 | 0.268125 | 164 | 3.26 | 0.567 | 93.85 | 0.281175 | 0.5606667 | 73.65 | 0.01121333 | 3.471894 | 0.3201611
165 | 3.28 | 0.549 | 74.3 | 0.222075 | 165 | 3.28 | 0.573 | 52.8 | 0.2123 | 165 | 3.28 | 0.57 | 95 | 0.283275 | 0.564 | 74.03333 | 0.01128 | 3.489965 | 0.2461389
166 | 3.3 | 0.552 | 74.3 | 0.2229 | 166 | 3.3 | 0.575 | 52.5 | 0.1053 | 166 | 3.3 | 0.575 | 95.8 | 0.477 | 0.5673333 | 74.2 | 0.01134667 | 3.497822 | 0.2470556
167 | 3.32 | 0.556 | 75.15 | 0.2989 | 167 | 3.32 | 0.577 | 52.8 | 0.1053 | 167 | 3.32 | 0.578 | 96.35 | 0.288225 | 0.5703333 | 74.76667 | 0.01140667 | 3.524534 | 0.22345
168 | 3.34 | 0.56 | 78.5 | 0.3073 | 168 | 3.34 | 0.58 | 51.95 | 0.157125 | 168 | 3.34 | 0.58 | 97.2 | 0.19355 | 0.5733333 | 75.88333 | 0.01146667 | 3.577175 | 0.225975
169 | 3.36 | 0.564 | 81.3 | 0.3196 | 169 | 3.36 | 0.584 | 53.35 | 0.2106 | 169 | 3.36 | 0.582 | 97.5 | 0.1947 | 0.5766667 | 77.38333 | 0.01153333 | 3.647885 | 0.2554444
170 | 3.38 | 0.567 | 85.2 | 0.24975 | 170 | 3.38 | 0.588 | 53.35 | 0.2134 | 170 | 3.38 | 0.586 | 98.9 | 0.3928 | 0.5803333 | 79.15 | 0.01160667 | 3.731167 | 0.2869778
171 | 3.4 | 0.569 | 87.45 | 0.17265 | 171 | 3.4 | 0.591 | 53.35 | 0.16005 | 171 | 3.4 | 0.589 | 100.3 | 0.2988 | 0.583 | 80.36667 | 0.01166 | 3.788521 | 0.2126889
172 | 3.42 | 0.572 | 89.95 | 0.2661 | 172 | 3.42 | 0.596 | 54.2 | 0.268875 | 172 | 3.42 | 0.593 | 100 | 0.4006 | 0.587 | 81.38333 | 0.01174 | 3.836447 | 0.3235
173 | 3.44 | 0.574 | 91.35 | 0.1813 | 173 | 3.44 | 0.6 | 55.3 | 0.219 | 173 | 3.44 | 0.598 | 100.55 | 0.501375 | 0.5906667 | 82.4 | 0.01181333 | 3.884373 | 0.3002694
174 | 3.46 | 0.578 | 93.05 | 0.3688 | 174 | 3.46 | 0.602 | 56.15 | 0.11145 | 174 | 3.46 | 0.602 | 101.4 | 0.4039 | 0.594 | 83.53333 | 0.01188 | 3.937799 | 0.2765556
175 | 3.48 | 0.581 | 95.25 | 0.28245 | 175 | 3.48 | 0.606 | 57.25 | 0.2268 | 175 | 3.48 | 0.604 | 102.5 | 0.2039 | 0.597 | 85 | 0.01194 | 4.006938 | 0.2528
176 | 3.5 | 0.585 | 96.65 | 0.3838 | 176 | 3.5 | 0.608 | 57.55 | 0.1148 | 176 | 3.5 | 0.608 | 102.8 | 0.4106 | 0.6003333 | 85.66667 | 0.01200667 | 4.038365 | 0.2844444
177 | 3.52 | 0.589 | 98.6 | 0.3905 | 177 | 3.52 | 0.61 | 59.2 | 0.11675 | 177 | 3.52 | 0.612 | 103.65 | 0.4129 | 0.6036667 | 87.15 | 0.01207333 | 4.10829 | 0.2880278
178 | 3.54 | 0.592 | 100.55 | 0.298725 | 178 | 3.54 | 0.614 | 59.75 | 0.2379 | 178 | 3.54 | 0.614 | 104.75 | 0.2084 | 0.6066667 | 88.35 | 0.01213333 | 4.164859 | 0.26325
179 | 3.56 | 0.596 | 101.15 | 0.4034 | 179 | 3.56 | 0.618 | 61.15 | 0.2418 | 179 | 3.56 | 0.615 | 105.3 | 0.105025 | 0.6096667 | 89.2 | 0.01219333 | 4.204928 | 0.266325
180 | 3.58 | 0.597 | 103.1 | 0.102125 | 180 | 3.58 | 0.622 | 62 | 0.2463 | 180 | 3.58 | 0.619 | 105.85 | 0.4223 | 0.6126667 | 90.31667 | 0.01225333 | 4.257568 | 0.269275
181 | 3.6 | 0.6 | 103.35 | 0.309675 | 181 | 3.6 | 0.627 | 63.7 | 0.31425 | 181 | 3.6 | 0.623 | 106.7 | 0.4251 | 0.6166667 | 91.25 | 0.01233333 | 4.301566 | 0.3631333
182 | 3.62 | 0.604 | 104.5 | 0.4157 | 182 | 3.62 | 0.63 | 63.95 | 0.191475 | 182 | 3.62 | 0.627 | 106.7 | 0.4268 | 0.6203333 | 91.71667 | 0.01240667 | 4.323565 | 0.3354389
183 | 3.64 | 0.607 | 105.3 | 0.3147 | 183 | 3.64 | 0.632 | 65.05 | 0.129 | 183 | 3.64 | 0.631 | 107.25 | 0.4279 | 0.6233333 | 92.53333 | 0.01246667 | 4.362063 | 0.276375
184 | 3.66 | 0.611 | 107 | 0.4246 | 184 | 3.66 | 0.636 | 67.3 | 0.2647 | 184 | 3.66 | 0.635 | 108.4 | 0.4313 | 0.6273333 | 94.23333 | 0.01254667 | 4.442202 | 0.3735333
185 | 3.68 | 0.615 | 107 | 0.428 | 185 | 3.68 | 0.637 | 66.75 | 0.067025 | 185 | 3.68 | 0.637 | 110.05 | 0.21845 | 0.6296667 | 94.6 | 0.01259333 | 4.459487 | 0.2203056
186 | 3.7 | 0.617 | 107.85 | 0.21485 | 186 | 3.7 | 0.64 | 69 | 0.203625 | 186 | 3.7 | 0.64 | 111.75 | 0.3327 | 0.6323333 | 96.2 | 0.01264667 | 4.534911 | 0.2544
187 | 3.72 | 0.62 | 108.95 | 0.3252 | 187 | 3.72 | 0.643 | 69 | 0.207 | 187 | 3.72 | 0.644 | 112.6 | 0.4487 | 0.6356667 | 96.85 | 0.01271333 | 4.565553 | 0.32175
188 | 3.74 | 0.624 | 107.85 | 0.4336 | 188 | 3.74 | 0.647 | 70.1 | 0.2782 | 188 | 3.74 | 0.645 | 114.25 | 0.113425 | 0.6386667 | 97.4 | 0.01277333 | 4.59148 | 0.291375
189 | 3.76 | 0.626 | 108.4 | 0.21625 | 189 | 3.76 | 0.651 | 70.65 | 0.2815 | 189 | 3.76 | 0.648 | 115.35 | 0.3444 | 0.6416667 | 98.13333 | 0.01283333 | 4.62605 | 0.2933
190 | 3.78 | 0.63 | 107.55 | 0.4319 | 190 | 3.78 | 0.656 | 71.8 | 0.356125 | 190 | 3.78 | 0.653 | 117.05 | 0.581 | 0.6463333 | 98.8 | 0.01292667 | 4.657477 | 0.4595111
191 | 3.8 | 0.633 | 107.55 | 0.32265 | 191 | 3.8 | 0.659 | 72.6 | 0.2166 | 191 | 3.8 | 0.658 | 117.9 | 0.587375 | 0.65 | 99.35 | 0.013 | 4.683404 | 0.363275
192 | 3.82 | 0.637 | 107.3 | 0.4297 | 192 | 3.82 | 0.662 | 74 | 0.2199 | 192 | 3.82 | 0.659 | 118.45 | 0.118175 | 0.6526667 | 99.91667 | 0.01305333 | 4.710117 | 0.2656889
193 | 3.84 | 0.641 | 106.7 | 0.428 | 193 | 3.84 | 0.664 | 74.55 | 0.14855 | 193 | 3.84 | 0.664 | 119.3 | 0.594375 | 0.6563333 | 100.1833 | 0.01312667 | 4.722688 | 0.36685
194 | 3.86 | 0.645 | 106.45 | 0.4263 | 194 | 3.86 | 0.668 | 75.15 | 0.2994 | 194 | 3.86 | 0.667 | 121.25 | 0.360825 | 0.66 | 100.95 | 0.0132 | 4.758829 | 0.3687444
195 | 3.88 | 0.647 | 105.6 | 0.21205 | 195 | 3.88 | 0.67 | 75.95 | 0.1511 | 195 | 3.88 | 0.669 | 121.25 | 0.2425 | 0.662 | 100.9333 | 0.01324 | 4.758043 | 0.2018833
196 | 3.9 | 0.65 | 106.15 | 0.317625 | 196 | 3.9 | 0.673 | 76.8 | 0.229125 | 196 | 3.9 | 0.672 | 122.05 | 0.36495 | 0.665 | 101.6667 | 0.0133 | 4.792613 | 0.3039
197 | 3.92 | 0.654 | 105.6 | 0.4235 | 197 | 3.92 | 0.677 | 77.65 | 0.3089 | 197 | 3.92 | 0.675 | 123.2 | 0.367875 | 0.6686667 | 102.15 | 0.01337333 | 4.815397 | 0.3736639
198 | 3.94 | 0.655 | 105.9 | 0.10575 | 198 | 3.94 | 0.682 | 78.75 | 0.391 | 198 | 3.94 | 0.678 | 123.75 | 0.370425 | 0.6716667 | 102.8 | 0.01343333 | 4.846038 | 0.307425
199 | 3.96 | 0.659 | 108.1 | 0.428 | 199 | 3.96 | 0.686 | 79.9 | 0.3173 | 199 | 3.96 | 0.682 | 124.05 | 0.4956 | 0.6756667 | 104.0167 | 0.01351333 | 4.903393 | 0.4136333
200 | 3.98 | 0.664 | 110.9 | 0.5475 | 200 | 3.98 | 0.69 | 80.15 | 0.3201 | 200 | 3.98 | 0.686 | 124.85 | 0.4978 | 0.68 | 105.3 | 0.0136 | 4.96389 | 0.4535194
201 | 4 | 0.668 | 112 | 0.4458 | 201 | 4 | 0.692 | 81.55 | 0.1617 | 201 | 4 | 0.691 | 125.45 | 0.62575 | 0.6836667 | 106.3333 | 0.01367333 | 5.012601 | 0.3879944
202 | 4.02 | 0.671 | 113.4 | 0.3381 | 202 | 4.02 | 0.696 | 82.4 | 0.3279 | 202 | 4.02 | 0.694 | 126.8 | 0.378375 | 0.687 | 107.5333 | 0.01374 | 5.06917 | 0.3564444
203 | 4.04 | 0.672 | 115.95 | 0.114675 | 203 | 4.04 | 0.698 | 82.95 | 0.16535 | 203 | 4.04 | 0.696 | 127.1 | 0.2539 | 0.6886667 | 108.6667 | 0.01377333 | 5.122596 | 0.1801667
204 | 4.06 | 0.676 | 115.95 | 0.4638 | 204 | 4.06 | 0.7 | 84.05 | 0.167 | 204 | 4.06 | 0.7 | 128.5 | 0.5112 | 0.692 | 109.5 | 0.01384 | 5.16188 | 0.3636111
205 | 4.08 | 0.678 | 117.05 | 0.233 | 205 | 4.08 | 0.704 | 84.9 | 0.3379 | 205 | 4.08 | 0.703 | 128.8 | 0.38595 | 0.695 | 110.25 | 0.0139 | 5.197235 | 0.329625
206 | 4.1 | 0.682 | 118.75 | 0.4716 | 206 | 4.1 | 0.707 | 86 | 0.25635 | 206 | 4.1 | 0.705 | 129.9 | 0.2587 | 0.698 | 111.55 | 0.01396 | 5.258517 | 0.3327
207 | 4.12 | 0.686 | 119.3 | 0.4761 | 207 | 4.12 | 0.71 | 86 | 0.258 | 207 | 4.12 | 0.709 | 131 | 0.5218 | 0.7016667 | 112.1 | 0.01403333 | 5.284445 | 0.410025
208 | 4.14 | 0.69 | 120.7 | 0.48 | 208 | 4.14 | 0.716 | 87.7 | 0.5211 | 208 | 4.14 | 0.712 | 131.55 | 0.393825 | 0.706 | 113.3167 | 0.01412 | 5.341799 | 0.4884028
209 | 4.16 | 0.692 | 120.95 | 0.24165 | 209 | 4.16 | 0.719 | 87.7 | 0.2631 | 209 | 4.16 | 0.715 | 132.15 | 0.39555 | 0.7086667 | 113.6 | 0.01417333 | 5.355155 | 0.3025556
210 | 4.18 | 0.696 | 122.1 | 0.4861 | 210 | 4.18 | 0.721 | 89.4 | 0.1771 | 210 | 4.18 | 0.719 | 133.8 | 0.5319 | 0.712 | 115.1 | 0.01424 | 5.425866 | 0.3811667
211 | 4.2 | 0.7 | 122.9 | 0.49 | 211 | 4.2 | 0.726 | 90.5 | 0.44975 | 211 | 4.2 | 0.723 | 134.65 | 0.5369 | 0.7163333 | 116.0167 | 0.01432667 | 5.469078 | 0.5007528
212 | 4.22 | 0.702 | 125.15 | 0.24805 | 212 | 4.22 | 0.728 | 90.75 | 0.18125 | 212 | 4.22 | 0.726 | 136.05 | 0.40605 | 0.7186667 | 117.3167 | 0.01437333 | 5.530361 | 0.2722222
213 | 4.24 | 0.705 | 126 | 0.376725 | 213 | 4.24 | 0.729 | 91.9 | 0.091325 | 213 | 4.24 | 0.728 | 136.3 | 0.27235 | 0.7206667 | 118.0667 | 0.01441333 | 5.565716 | 0.2353833
214 | 4.26 | 0.709 | 129.05 | 0.5101 | 214 | 4.26 | 0.733 | 92.75 | 0.3693 | 214 | 4.26 | 0.732 | 135.2 | 0.543 | 0.7246667 | 119 | 0.01449333 | 5.609714 | 0.4741333
215 | 4.28 | 0.712 | 132.4 | 0.392175 | 215 | 4.28 | 0.736 | 94.7 | 0.281175 | 215 | 4.28 | 0.735 | 135.5 | 0.40605 | 0.7276667 | 120.8667 | 0.01455333 | 5.697709 | 0.3598
216 | 4.3 | 0.715 | 136.05 | 0.402675 | 216 | 4.3 | 0.741 | 96.65 | 0.478375 | 216 | 4.3 | 0.738 | 135.75 | 0.406875 | 0.7313333 | 122.8167 | 0.01462667 | 5.789633 | 0.4467528
217 | 4.32 | 0.719 | 140.25 | 0.5526 | 217 | 4.32 | 0.745 | 99.15 | 0.3916 | 217 | 4.32 | 0.742 | 136.05 | 0.5436 | 0.7353333 | 125.15 | 0.01470667 | 5.899628 | 0.4959333
218 | 4.34 | 0.723 | 142.75 | 0.566 | 218 | 4.34 | 0.749 | 101.4 | 0.4011 | 218 | 4.34 | 0.746 | 135.5 | 0.5431 | 0.7393333 | 126.55 | 0.01478667 | 5.965624 | 0.5034
219 | 4.36 | 0.725 | 146.65 | 0.2894 | 219 | 4.36 | 0.751 | 103.6 | 0.205 | 219 | 4.36 | 0.75 | 135.75 | 0.5425 | 0.742 | 128.6667 | 0.01484 | 6.065405 | 0.3402889
220 | 4.38 | 0.727 | 151.15 | 0.2978 | 220 | 4.38 | 0.755 | 106.95 | 0.4211 | 220 | 4.38 | 0.753 | 136.9 | 0.408975 | 0.745 | 131.6667 | 0.0149 | 6.206826 | 0.3905
221 | 4.4 | 0.73 | 154.5 | 0.458475 | 221 | 4.4 | 0.758 | 109.2 | 0.324225 | 221 | 4.4 | 0.757 | 136.3 | 0.5464 | 0.7483333 | 133.3333 | 0.01496667 | 6.285394 | 0.4416667
222 | 4.42 | 0.733 | 158.4 | 0.46935 | 222 | 4.42 | 0.76 | 111.15 | 0.22035 | 222 | 4.42 | 0.759 | 136.6 | 0.2729 | 0.7506667 | 135.3833 | 0.01501333 | 6.382032 | 0.3135028
223 | 4.44 | 0.736 | 162.85 | 0.481875 | 223 | 4.44 | 0.762 | 113.7 | 0.22485 | 223 | 4.44 | 0.762 | 136.6 | 0.4098 | 0.7533333 | 137.7167 | 0.01506667 | 6.492026 | 0.3641333
224 | 4.46 | 0.741 | 166.5 | 0.823375 | 224 | 4.46 | 0.765 | 116.75 | 0.345675 | 224 | 4.46 | 0.764 | 136.9 | 0.2735 | 0.7566667 | 140.05 | 0.01513333 | 6.60202 | 0.4629444
225 | 4.48 | 0.745 | 170.95 | 0.6749 | 225 | 4.48 | 0.771 | 119 | 0.70725 | 225 | 4.48 | 0.768 | 136.9 | 0.5476 | 0.7613333 | 142.2833 | 0.01522667 | 6.707301 | 0.6587778
226 | 4.5 | 0.748 | 174.6 | 0.518325 | 226 | 4.5 | 0.775 | 121.8 | 0.4816 | 226 | 4.5 | 0.772 | 137.45 | 0.5487 | 0.765 | 144.6167 | 0.0153 | 6.817295 | 0.5259833
227 | 4.52 | 0.75 | 176.85 | 0.35145 | 227 | 4.52 | 0.778 | 124 | 0.3687 | 227 | 4.52 | 0.776 | 136.3 | 0.5475 | 0.768 | 145.7167 | 0.01536 | 6.86915 | 0.4355
228 | 4.54 | 0.753 | 179.05 | 0.53385 | 228 | 4.54 | 0.782 | 127.65 | 0.5033 | 228 | 4.54 | 0.779 | 136.9 | 0.4098 | 0.7713333 | 147.8667 | 0.01542667 | 6.970502 | 0.4893056
229 | 4.56 | 0.756 | 179.65 | 0.53805 | 229 | 4.56 | 0.786 | 127.65 | 0.5106 | 229 | 4.56 | 0.783 | 136.9 | 0.5476 | 0.775 | 148.0667 | 0.0155 | 6.97993 | 0.5425444
230 | 4.58 | 0.759 | 181.85 | 0.54225 | 230 | 4.58 | 0.787 | 127.1 | 0.127375 | 230 | 4.58 | 0.786 | 137.7 | 0.4119 | 0.7773333 | 148.8833 | 0.01554667 | 7.018428 | 0.3464417
231 | 4.6 | 0.763 | 184.1 | 0.7319 | 231 | 4.6 | 0.791 | 127.65 | 0.5095 | 231 | 4.6 | 0.79 | 137.15 | 0.5497 | 0.7813333 | 149.6333 | 0.01562667 | 7.053783 | 0.5970333
232 | 4.62 | 0.768 | 184.95 | 0.922625 | 232 | 4.62 | 0.792 | 127.95 | 0.1278 | 232 | 4.62 | 0.792 | 136.9 | 0.27405 | 0.784 | 149.9333 | 0.01568 | 7.067925 | 0.3994222
233 | 4.64 | 0.77 | 186.35 | 0.3713 | 233 | 4.64 | 0.795 | 127.65 | 0.3834 | 233 | 4.64 | 0.794 | 137.45 | 0.27435 | 0.7863333 | 150.4833 | 0.01572667 | 7.093852 | 0.3504861
234 | 4.66 | 0.774 | 188 | 0.7487 | 234 | 4.66 | 0.8 | 128.2 | 0.639625 | 234 | 4.66 | 0.797 | 138.3 | 0.413625 | 0.7903333 | 151.5 | 0.01580667 | 7.141778 | 0.6039667
235 | 4.68 | 0.777 | 189.1 | 0.56565 | 235 | 4.68 | 0.804 | 127.95 | 0.5123 | 235 | 4.68 | 0.801 | 137.7 | 0.552 | 0.794 | 151.5833 | 0.01588 | 7.145707 | 0.5556528
236 | 4.7 | 0.779 | 190.8 | 0.3799 | 236 | 4.7 | 0.808 | 128.2 | 0.5123 | 236 | 4.7 | 0.805 | 137.7 | 0.5508 | 0.7973333 | 152.2333 | 0.01594667 | 7.176348 | 0.5063611
237 | 4.72 | 0.782 | 191.35 | 0.573225 | 237 | 4.72 | 0.811 | 128.75 | 0.385425 | 237 | 4.72 | 0.809 | 138.55 | 0.5525 | 0.8006667 | 152.8833 | 0.01601333 | 7.206989 | 0.5085278
238 | 4.74 | 0.785 | 192.2 | 0.575325 | 238 | 4.74 | 0.814 | 129.05 | 0.3867 | 238 | 4.74 | 0.813 | 140.25 | 0.5576 | 0.804 | 153.8333 | 0.01608 | 7.251773 | 0.5111944
239 | 4.76 | 0.788 | 193.85 | 0.579075 | 239 | 4.76 | 0.818 | 129.05 | 0.5162 | 239 | 4.76 | 0.815 | 140.25 | 0.2805 | 0.807 | 154.3833 | 0.01614 | 7.2777 | 0.462325
240 | 4.78 | 0.793 | 195.55 | 0.9735 | 240 | 4.78 | 0.82 | 129.05 | 0.2581 | 240 | 4.78 | 0.819 | 141.65 | 0.5638 | 0.8106667 | 155.4167 | 0.01621333 | 7.326412 | 0.5679667
241 | 4.8 | 0.797 | 195.55 | 0.7822 | 241 | 4.8 | 0.823 | 129.05 | 0.38715 | 241 | 4.8 | 0.822 | 143.05 | 0.42705 | 0.814 | 155.8833 | 0.01628 | 7.348411 | 0.5188333
242 | 4.82 | 0.8 | 195.85 | 0.5871 | 242 | 4.82 | 0.827 | 129.3 | 0.5167 | 242 | 4.82 | 0.823 | 144.4 | 0.143725 | 0.8166667 | 156.5167 | 0.01633333 | 7.378266 | 0.4165333
243 | 4.84 | 0.802 | 197.25 | 0.3931 | 243 | 4.84 | 0.83 | 129.6 | 0.38835 | 243 | 4.84 | 0.827 | 145.8 | 0.5804 | 0.8196667 | 157.55 | 0.01639333 | 7.426978 | 0.4711
244 | 4.86 | 0.805 | 197.5 | 0.592125 | 244 | 4.86 | 0.835 | 129.3 | 0.64725 | 244 | 4.86 | 0.831 | 146.65 | 0.5849 | 0.8236667 | 157.8167 | 0.01647333 | 7.439549 | 0.6307333
245 | 4.88 | 0.808 | 197.8 | 0.59295 | 245 | 4.88 | 0.839 | 129.6 | 0.5178 | 245 | 4.88 | 0.835 | 147.2 | 0.5877 | 0.8273333 | 158.2 | 0.01654667 | 7.45762 | 0.5793639
246 | 4.9 | 0.811 | 198.05 | 0.593775 | 246 | 4.9 | 0.842 | 130.15 | 0.389625 | 246 | 4.9 | 0.839 | 148.35 | 0.5911 | 0.8306667 | 158.85 | 0.01661333 | 7.488261 | 0.5284167
247 | 4.92 | 0.814 | 198.35 | 0.5946 | 247 | 4.92 | 0.844 | 131 | 0.26115 | 247 | 4.92 | 0.842 | 148.9 | 0.445875 | 0.8333333 | 159.4167 | 0.01666667 | 7.514974 | 0.4243556
248 | 4.94 | 0.819 | 199.2 | 0.993875 | 248 | 4.94 | 0.848 | 131 | 0.524 | 248 | 4.94 | 0.845 | 150.55 | 0.449175 | 0.8373333 | 160.25 | 0.01674667 | 7.554257 | 0.6393333
249 | 4.96 | 0.822 | 199.45 | 0.597975 | 249 | 4.96 | 0.851 | 130.45 | 0.392175 | 249 | 4.96 | 0.848 | 151.95 | 0.45375 | 0.8403333 | 160.6167 | 0.01680667 | 7.571542 | 0.4813
250 | 4.98 | 0.824 | 200.3 | 0.39975 | 250 | 4.98 | 0.853 | 132.4 | 0.26285 | 250 | 4.98 | 0.851 | 151.4 | 0.455025 | 0.8426667 | 161.3667 | 0.01685333 | 7.606898 | 0.3756472
251 | 5 | 0.827 | 201.7 | 0.603 | 251 | 5 | 0.856 | 131.85 | 0.396375 | 251 | 5 | 0.854 | 153.1 | 0.45675 | 0.8456667 | 162.2167 | 0.01691333 | 7.646967 | 0.485375
252 | 5.02 | 0.831 | 200.6 | 0.8046 | 252 | 5.02 | 0.86 | 132.65 | 0.529 | 252 | 5.02 | 0.857 | 153.35 | 0.459675 | 0.8493333 | 162.2 | 0.01698667 | 7.646181 | 0.5947639
253 | 5.04 | 0.833 | 201.4 | 0.402 | 253 | 5.04 | 0.864 | 134.65 | 0.5346 | 253 | 5.04 | 0.862 | 155.3 | 0.771625 | 0.853 | 163.7833 | 0.01706 | 7.72082 | 0.5976361
254 | 5.06 | 0.837 | 202.55 | 0.8079 | 254 | 5.06 | 0.868 | 137.15 | 0.5436 | 254 | 5.06 | 0.866 | 154.75 | 0.6201 | 0.857 | 164.8167 | 0.01714 | 7.769532 | 0.6572
255 | 5.08 | 0.84 | 202.8 | 0.608025 | 255 | 5.08 | 0.872 | 139.95 | 0.5542 | 255 | 5.08 | 0.869 | 156.15 | 0.46635 | 0.8603333 | 166.3 | 0.01720667 | 7.839457 | 0.5518611
256 | 5.1 | 0.845 | 203.35 | 1.015375 | 256 | 5.1 | 0.874 | 141.9 | 0.28185 | 256 | 5.1 | 0.872 | 156.15 | 0.46845 | 0.8636667 | 167.1333 | 0.01727333 | 7.878741 | 0.5557222
257 | 5.12 | 0.849 | 205.35 | 0.8174 | 257 | 5.12 | 0.877 | 144.7 | 0.4299 | 257 | 5.12 | 0.874 | 158.4 | 0.31455 | 0.8666667 | 169.4833 | 0.01733333 | 7.989521 | 0.504925
258 | 5.14 | 0.851 | 209.5 | 0.41485 | 258 | 5.14 | 0.88 | 146.9 | 0.4374 | 258 | 5.14 | 0.877 | 157.85 | 0.474375 | 0.8693333 | 171.4167 | 0.01738667 | 8.080659 | 0.4545333
259 | 5.16 | 0.854 | 214 | 0.63525 | 259 | 5.16 | 0.883 | 149.45 | 0.444525 | 259 | 5.16 | 0.879 | 159.25 | 0.3171 | 0.872 | 174.2333 | 0.01744 | 8.213438 | 0.4608667
260 | 5.18 | 0.855 | 219 | 0.2165 | 260 | 5.18 | 0.886 | 151.95 | 0.4521 | 260 | 5.18 | 0.883 | 160.9 | 0.6403 | 0.8746667 | 177.2833 | 0.01749333 | 8.357216 | 0.4686889
261 | 5.2 | 0.86 | 224.05 | 1.107625 | 261 | 5.2 | 0.89 | 154.45 | 0.6128 | 261 | 5.2 | 0.887 | 160.9 | 0.6436 | 0.879 | 179.8 | 0.01758 | 8.475853 | 0.7736806
262 | 5.22 | 0.863 | 229.05 | 0.67965 | 262 | 5.22 | 0.895 | 156.7 | 0.777875 | 262 | 5.22 | 0.89 | 162 | 0.48435 | 0.8826667 | 182.5833 | 0.01765333 | 8.607061 | 0.6643694
263 | 5.24 | 0.867 | 233.8 | 0.9257 | 263 | 5.24 | 0.897 | 159.5 | 0.3162 | 263 | 5.24 | 0.895 | 162.6 | 0.8115 | 0.8863333 | 185.3 | 0.01772667 | 8.735126 | 0.6744528
264 | 5.26 | 0.87 | 238.3 | 0.70815 | 264 | 5.26 | 0.9 | 161.75 | 0.481875 | 264 | 5.26 | 0.898 | 163.7 | 0.48945 | 0.8893333 | 187.9167 | 0.01778667 | 8.858477 | 0.559825
265 | 5.28 | 0.874 | 243.05 | 0.9627 | 265 | 5.28 | 0.904 | 163.95 | 0.6514 | 265 | 5.28 | 0.901 | 165.1 | 0.4932 | 0.893 | 190.7 | 0.01786 | 8.989684 | 0.6941306
266 | 5.3 | 0.877 | 247.25 | 0.73545 | 266 | 5.3 | 0.907 | 166.75 | 0.49605 | 266 | 5.3 | 0.904 | 165.95 | 0.496575 | 0.896 | 193.3167 | 0.01792 | 9.113035 | 0.576025
267 | 5.32 | 0.879 | 251.7 | 0.49895 | 267 | 5.32 | 0.909 | 169 | 0.33575 | 267 | 5.32 | 0.907 | 166.2 | 0.498225 | 0.8983333 | 195.6333 | 0.01796667 | 9.222244 | 0.453775
268 | 5.34 | 0.882 | 256.45 | 0.762225 | 268 | 5.34 | 0.913 | 171.5 | 0.681 | 268 | 5.34 | 0.91 | 167.05 | 0.499875 | 0.9016667 | 198.3333 | 0.01803333 | 9.349523 | 0.6566111
269 | 5.36 | 0.884 | 260.65 | 0.5171 | 269 | 5.36 | 0.916 | 173.75 | 0.517875 | 269 | 5.36 | 0.913 | 167.9 | 0.502425 | 0.9043333 | 200.7667 | 0.01808667 | 9.464231 | 0.5321333
270 | 5.38 | 0.887 | 264.55 | 0.7878 | 270 | 5.38 | 0.919 | 176.25 | 0.525 | 270 | 5.38 | 0.918 | 168.45 | 0.840875 | 0.908 | 203.0833 | 0.01816 | 9.57344 | 0.7403917
271 | 5.4 | 0.892 | 269 | 1.333875 | 271 | 5.4 | 0.924 | 179.35 | 0.889 | 271 | 5.4 | 0.922 | 169.55 | 0.676 | 0.9126667 | 205.9667 | 0.01825333 | 9.709362 | 0.95445
272 | 5.42 | 0.895 | 273.5 | 0.81375 | 272 | 5.42 | 0.927 | 181.3 | 0.540975 | 272 | 5.42 | 0.924 | 170.7 | 0.34025 | 0.9153333 | 208.5 | 0.01830667 | 9.828784 | 0.5526222
273 | 5.44 | 0.899 | 277.1 | 1.1012 | 273 | 5.44 | 0.93 | 183.8 | 0.54765 | 273 | 5.44 | 0.927 | 170.95 | 0.512475 | 0.9186667 | 210.6167 | 0.01837333 | 9.928565 | 0.6985278
274 | 5.46 | 0.902 | 279.05 | 0.834225 | 274 | 5.46 | 0.934 | 186.6 | 0.7408 | 274 | 5.46 | 0.931 | 171.5 | 0.6849 | 0.9223333 | 212.3833 | 0.01844667 | 10.01185 | 0.7755
275 | 5.48 | 0.904 | 281.6 | 0.56065 | 275 | 5.48 | 0.937 | 189.65 | 0.564375 | 275 | 5.48 | 0.934 | 172.65 | 0.516225 | 0.925 | 214.6333 | 0.0185 | 10.11791 | 0.5693556
276 | 5.5 | 0.907 | 284.4 | 0.849 | 276 | 5.5 | 0.94 | 191.05 | 0.57105 | 276 | 5.5 | 0.936 | 173.45 | 0.3461 | 0.9276667 | 216.3 | 0.01855333 | 10.19648 | 0.5745778
277 | 5.52 | 0.91 | 286.35 | 0.856125 | 277 | 5.52 | 0.942 | 193.55 | 0.3846 | 277 | 5.52 | 0.94 | 174.6 | 0.6961 | 0.9306667 | 218.1667 | 0.01861333 | 10.28448 | 0.6517
278 | 5.54 | 0.913 | 290.25 | 0.8649 | 278 | 5.54 | 0.946 | 196.35 | 0.7798 | 278 | 5.54 | 0.942 | 175.15 | 0.34975 | 0.9336667 | 220.5833 | 0.01867333 | 10.3984 | 0.658125
279 | 5.56 | 0.918 | 292.2 | 1.456125 | 279 | 5.56 | 0.95 | 198.3 | 0.7893 | 279 | 5.56 | 0.946 | 176.25 | 0.7028 | 0.938 | 222.25 | 0.01876 | 10.47697 | 0.9594722
280 | 5.58 | 0.921 | 295.3 | 0.88125 | 280 | 5.58 | 0.954 | 201.1 | 0.7988 | 280 | 5.58 | 0.951 | 177.4 | 0.884125 | 0.942 | 224.6 | 0.01884 | 10.58775 | 0.8937
281 | 5.6 | 0.926 | 298.05 | 1.483375 | 281 | 5.6 | 0.956 | 203.35 | 0.40445 | 281 | 5.6 | 0.954 | 177.65 | 0.532575 | 0.9453333 | 226.35 | 0.01890667 | 10.67024 | 0.7515833
282 | 5.62 | 0.928 | 300 | 0.59805 | 282 | 5.62 | 0.961 | 205.3 | 1.021625 | 282 | 5.62 | 0.957 | 179.35 | 0.5355 | 0.9486667 | 228.2167 | 0.01897333 | 10.75824 | 0.7576111
283 | 5.64 | 0.93 | 303.4 | 0.6034 | 283 | 5.64 | 0.963 | 207.25 | 0.41255 | 283 | 5.64 | 0.96 | 179.05 | 0.5376 | 0.951 | 229.9 | 0.01902 | 10.83759 | 0.5344694
284 | 5.66 | 0.932 | 305.6 | 0.609 | 284 | 5.66 | 0.966 | 209.75 | 0.6255 | 284 | 5.66 | 0.963 | 180.2 | 0.538875 | 0.9536667 | 231.85 | 0.01907333 | 10.92951 | 0.6156667
285 | 5.68 | 0.936 | 307.55 | 1.2263 | 285 | 5.68 | 0.969 | 211.75 | 0.63225 | 285 | 5.68 | 0.966 | 180.75 | 0.541425 | 0.957 | 233.35 | 0.01914 | 11.00022 | 0.7753333
286 | 5.7 | 0.939 | 310.1 | 0.926475 | 286 | 5.7 | 0.972 | 214.8 | 0.639825 | 286 | 5.7 | 0.968 | 181.85 | 0.3626 | 0.9596667 | 235.5833 | 0.01919333 | 11.1055 | 0.6252444
287 | 5.72 | 0.943 | 313.7 | 1.2476 | 287 | 5.72 | 0.974 | 216.2 | 0.431 | 287 | 5.72 | 0.972 | 181.85 | 0.7274 | 0.963 | 237.25 | 0.01926 | 11.18407 | 0.7880556
288 | 5.74 | 0.947 | 315.95 | 1.2593 | 288 | 5.74 | 0.98 | 218.7 | 1.3047 | 288 | 5.74 | 0.976 | 182.15 | 0.728 | 0.9676667 | 238.9333 | 0.01935333 | 11.26343 | 1.111094
289 | 5.76 | 0.951 | 319.3 | 1.2705 | 289 | 5.76 | 0.985 | 221.25 | 1.099875 | 289 | 5.76 | 0.981 | 183.55 | 0.91425 | 0.9723333 | 241.3667 | 0.01944667 | 11.37813 | 1.1207
290 | 5.78 | 0.954 | 322.95 | 0.963375 | 290 | 5.78 | 0.986 | 222.9 | 0.222075 | 290 | 5.78 | 0.983 | 184.35 | 0.3679 | 0.9743333 | 243.4 | 0.01948667 | 11.47399 | 0.4847667
291 | 5.8 | 0.956 | 326.3 | 0.64925 | 291 | 5.8 | 0.99 | 224.6 | 0.895 | 291 | 5.8 | 0.986 | 185.2 | 0.554325 | 0.9773333 | 245.3667 | 0.01954667 | 11.5667 | 0.73315
292 | 5.82 | 0.959 | 330.75 | 0.985575 | 292 | 5.82 | 0.994 | 226.8 | 0.9028 | 292 | 5.82 | 0.99 | 186.3 | 0.743 | 0.981 | 247.95 | 0.01962 | 11.68848 | 0.9044139
293 | 5.84 | 0.961 | 333.25 | 0.664 | 293 | 5.84 | 0.996 | 228.2 | 0.455 | 293 | 5.84 | 0.992 | 186.05 | 0.37235 | 0.983 | 249.1667 | 0.01966 | 11.74583 | 0.4971167
294 | 5.86 | 0.965 | 336.9 | 1.3403 | 294 | 5.86 | 0.998 | 230.45 | 0.45865 | 294 | 5.86 | 0.995 | 186.9 | 0.559425 | 0.986 | 251.4167 | 0.01972 | 11.8519 | 0.750875
295 | 5.88 | 0.969 | 341.1 | 1.356 | 295 | 5.88 | 1.002 | 231.85 | 0.9246 | 295 | 5.88 | 0.999 | 187.45 | 0.7487 | 0.99 | 253.4667 | 0.0198 | 11.94853 | 1.009767
296 | 5.9 | 0.972 | 343.6 | 1.02705 | 296 | 5.9 | 1.005 | 233.8 | 0.698475 | 296 | 5.9 | 1.003 | 188.55 | 0.752 | 0.9933333 | 255.3167 | 0.01986667 | 12.03574 | 0.8479722
297 | 5.92 | 0.975 | 347.5 | 1.03665 | 297 | 5.92 | 1.008 | 236.05 | 0.704775 | 297 | 5.92 | 1.007 | 188.55 | 0.7542 | 0.9966667 | 257.3667 | 0.01993333 | 12.13238 | 0.8544722
298 | 5.94 | 0.98 | 350.6 | 1.74525 | 298 | 5.94 | 1.013 | 237.7 | 1.184375 | 298 | 5.94 | 1.011 | 189.4 | 0.7559 | 1.001333 | 259.2333 | 0.02002667 | 12.22038 | 1.2054
299 | 5.96 | 0.981 | 353.65 | 0.352125 | 299 | 5.96 | 1.017 | 239.1 | 0.9536 | 299 | 5.96 | 1.013 | 189.95 | 0.37935 | 1.003667 | 260.9 | 0.02007333 | 12.29894 | 0.6068222
300 | 5.98 | 0.984 | 357.85 | 1.06725 | 300 | 5.98 | 1.02 | 241.05 | 0.720225 | 300 | 5.98 | 1.017 | 191.05 | 0.762 | 1.007 | 263.3167 | 0.02014 | 12.41287 | 0.8736944
301 | 6 | 0.987 | 361.5 | 1.079025 | 301 | 6 | 1.022 | 242.75 | 0.4838 | 301 | 6 | 1.019 | 190.5 | 0.38155 | 1.009333 | 264.9167 | 0.02018667 | 12.48829 | 0.6162722
302 | 6.02 | 0.99 | 363.7 | 1.0878 | 302 | 6.02 | 1.026 | 240.8 | 0.9671 | 302 | 6.02 | 1.021 | 190.8 | 0.3813 | 1.012333 | 265.1 | 0.02024667 | 12.49693 | 0.795025
303 | 6.04 | 0.994 | 367.35 | 1.4621 | 303 | 6.04 | 1.028 | 241.9 | 0.4827 | 303 | 6.04 | 1.025 | 191.9 | 0.7654 | 1.015667 | 267.05 | 0.02031333 | 12.58886 | 0.8869167
304 | 6.06 | 0.998 | 369.6 | 1.4739 | 304 | 6.06 | 1.031 | 243.85 | 0.728625 | 304 | 6.06 | 1.029 | 191.9 | 0.7676 | 1.019333 | 268.45 | 0.02038667 | 12.65485 | 0.98175
305 | 6.08 | 1.001 | 372.95 | 1.113825 | 305 | 6.08 | 1.035 | 245.55 | 0.9788 | 305 | 6.08 | 1.031 | 193.05 | 0.38495 | 1.022333 | 270.5167 | 0.02044667 | 12.75228 | 0.80845
306 | 6.1 | 1.004 | 375.75 | 1.12305 | 306 | 6.1 | 1.04 | 246.95 | 1.23125 | 306 | 6.1 | 1.035 | 193.3 | 0.7727 | 1.026333 | 272 | 0.02052667 | 12.8222 | 1.085033
307 | 6.12 | 1.006 | 378.8 | 0.75455 | 307 | 6.12 | 1.042 | 248.3 | 0.49525 | 307 | 6.12 | 1.04 | 194.15 | 0.968625 | 1.029333 | 273.75 | 0.02058667 | 12.9047 | 0.818625
308 | 6.14 | 1.009 | 381.3 | 1.14015 | 308 | 6.14 | 1.046 | 249.45 | 0.9955 | 308 | 6.14 | 1.042 | 194.7 | 0.38885 | 1.032333 | 275.15 | 0.02064667 | 12.9707 | 0.82335
309 | 6.16 | 1.013 | 384.4 | 1.5314 | 309 | 6.16 | 1.05 | 250 | 0.9989 | 309 | 6.16 | 1.044 | 194.7 | 0.3894 | 1.035667 | 276.3667 | 0.02071333 | 13.02805 | 0.9191944
310 | 6.18 | 1.016 | 387.45 | 1.157775 | 310 | 6.18 | 1.053 | 251.1 | 0.75165 | 310 | 6.18 | 1.048 | 194.15 | 0.7777 | 1.039 | 277.5667 | 0.02078 | 13.08462 | 0.9232222
311 | 6.2 | 1.02 | 390.8 | 1.5565 | 311 | 6.2 | 1.054 | 252.5 | 0.2518 | 311 | 6.2 | 1.051 | 195 | 0.583725 | 1.041667 | 279.4333 | 0.02083333 | 13.17261 | 0.7426667
312 | 6.22 | 1.024 | 393.6 | 1.5688 | 312 | 6.22 | 1.058 | 253.65 | 1.0123 | 312 | 6.22 | 1.054 | 195.55 | 0.585825 | 1.045333 | 280.9333 | 0.02090667 | 13.24332 | 1.027339
313 | 6.24 | 1.027 | 396.7 | 1.18545 | 313 | 6.24 | 1.061 | 254.75 | 0.7626 | 313 | 6.24 | 1.059 | 196.4 | 0.979875 | 1.049 | 282.6167 | 0.02098 | 13.32268 | 1.033175
314 | 6.26 | 1.03 | 399.45 | 1.194225 | 314 | 6.26 | 1.064 | 257 | 0.767625 | 314 | 6.26 | 1.063 | 196.4 | 0.7856 | 1.052333 | 284.2833 | 0.02104667 | 13.40124 | 0.9448333
315 | 6.28 | 1.032 | 402.55 | 0.802 | 315 | 6.28 | 1.068 | 257.25 | 1.0285 | 315 | 6.28 | 1.066 | 197.5 | 0.59085 | 1.055333 | 285.7667 | 0.02110667 | 13.47117 | 0.855075
316 | 6.3 | 1.034 | 405.35 | 0.8079 | 316 | 6.3 | 1.072 | 258.65 | 1.0318 | 316 | 6.3 | 1.07 | 198.05 | 0.7911 | 1.058667 | 287.35 | 0.02117333 | 13.54581 | 0.9551944
317 | 6.32 | 1.037 | 408.15 | 1.22025 | 317 | 6.32 | 1.076 | 260.05 | 1.0374 | 317 | 6.32 | 1.072 | 198.6 | 0.39665 | 1.061667 | 288.9333 | 0.02123333 | 13.62045 | 0.864425
318 | 6.34 | 1.042 | 410.95 | 2.04775 | 318 | 6.34 | 1.079 | 262.3 | 0.783525 | 318 | 6.34 | 1.074 | 198.35 | 0.39695 | 1.065 | 290.5333 | 0.0213 | 13.69587 | 0.9657778
319 | 6.36 | 1.045 | 413.45 | 1.2366 | 319 | 6.36 | 1.083 | 263.15 | 1.0509 | 319 | 6.36 | 1.077 | 199.75 | 0.59715 | 1.068333 | 292.1167 | 0.02136667 | 13.77051 | 0.9710833
320 | 6.38 | 1.048 | 416.5 | 1.244925 | 320 | 6.38 | 1.085 | 265.35 | 0.5285 | 320 | 6.38 | 1.081 | 200 | 0.7995 | 1.071333 | 293.95 | 0.02142667 | 13.85694 | 0.8791
321 | 6.4 | 1.052 | 419.85 | 1.6727 | 321 | 6.4 | 1.087 | 266.75 | 0.5321 | 321 | 6.4 | 1.085 | 201.15 | 0.8023 | 1.074667 | 295.9167 | 0.02149333 | 13.94965 | 0.9831111
322 | 6.42 | 1.056 | 422.65 | 1.685 | 322 | 6.42 | 1.091 | 268.15 | 1.0698 | 322 | 6.42 | 1.089 | 200.3 | 0.8029 | 1.078667 | 297.0333 | 0.02157333 | 14.00229 | 1.1859
323 | 6.44 | 1.058 | 425.75 | 0.8484 | 323 | 6.44 | 1.094 | 269.25 | 0.8061 | 323 | 6.44 | 1.091 | 201.4 | 0.4017 | 1.081 | 298.8 | 0.02162 | 14.08557 | 0.6951389
324 | 6.46 | 1.06 | 428.25 | 0.854 | 324 | 6.46 | 1.098 | 271.5 | 1.0815 | 324 | 6.46 | 1.096 | 201.7 | 1.00775 | 1.084667 | 300.4833 | 0.02169333 | 14.16492 | 1.098686
325 | 6.48 | 1.063 | 431.05 | 1.28895 | 325 | 6.48 | 1.103 | 272.9 | 1.361 | 325 | 6.48 | 1.1 | 202.55 | 0.8085 | 1.088667 | 302.1667 | 0.02177333 | 14.24427 | 1.2053
326 | 6.5 | 1.066 | 434.65 | 1.29855 | 326 | 6.5 | 1.107 | 274.85 | 1.0955 | 326 | 6.5 | 1.103 | 203.65 | 0.6093 | 1.092 | 304.3833 | 0.02184 | 14.34877 | 1.010917
327 | 6.52 | 1.071 | 436.9 | 2.178875 | 327 | 6.52 | 1.108 | 276.25 | 0.27555 | 327 | 6.52 | 1.105 | 203.9 | 0.40755 | 1.094667 | 305.6833 | 0.02189333 | 14.41005 | 0.8134222
328 | 6.54 | 1.076 | 440 | 2.19225 | 328 | 6.54 | 1.112 | 277.1 | 1.1067 | 328 | 6.54 | 1.107 | 204.2 | 0.4081 | 1.098333 | 307.1 | 0.02196667 | 14.47683 | 1.123436
329 | 6.56 | 1.078 | 443.05 | 0.88305 | 329 | 6.56 | 1.115 | 279.05 | 0.834225 | 329 | 6.56 | 1.11 | 205.3 | 0.61425 | 1.101 | 309.1333 | 0.02202 | 14.57269 | 0.8216444
330 | 6.58 | 1.079 | 445.85 | 0.44445 | 330 | 6.58 | 1.117 | 280.15 | 0.5592 | 330 | 6.58 | 1.114 | 205.9 | 0.8224 | 1.103333 | 310.6333 | 0.02206667 | 14.6434 | 0.7230611
331 | 6.6 | 1.083 | 449.5 | 1.7907 | 331 | 6.6 | 1.121 | 281.85 | 1.124 | 331 | 6.6 | 1.119 | 205.9 | 1.0295 | 1.107667 | 312.4167 | 0.02215333 | 14.72746 | 1.349942
332 | 6.62 | 1.086 | 452.25 | 1.352625 | 332 | 6.62 | 1.124 | 283.5 | 0.848025 | 332 | 6.62 | 1.122 | 206.7 | 0.6189 | 1.110667 | 314.15 | 0.02221333 | 14.80917 | 0.93985
333 | 6.64 | 1.088 | 454.5 | 0.90675 | 333 | 6.64 | 1.127 | 284.9 | 0.8526 | 333 | 6.64 | 1.125 | 206.7 | 0.6201 | 1.113333 | 315.3667 | 0.02226667 | 14.86653 | 0.8393556
334 | 6.66 | 1.092 | 457.6 | 1.8242 | 334 | 6.66 | 1.13 | 286.85 | 0.857625 | 334 | 6.66 | 1.129 | 207.25 | 0.8279 | 1.117 | 317.2333 | 0.02234 | 14.95452 | 1.159767
335 | 6.68 | 1.096 | 459.8 | 1.8348 | 335 | 6.68 | 1.135 | 288.85 | 1.43925 | 335 | 6.68 | 1.132 | 207 | 0.621375 | 1.121 | 318.55 | 0.02242 | 15.01659 | 1.271567
336 | 6.7 | 1.1 | 463.15 | 1.8459 | 336 | 6.7 | 1.139 | 289.95 | 1.1576 | 336 | 6.7 | 1.133 | 207.85 | 0.207425 | 1.124 | 320.3167 | 0.02248 | 15.09987 | 0.9583
337 | 6.72 | 1.102 | 465.95 | 0.9291 | 337 | 6.72 | 1.142 | 292.2 | 0.873225 | 337 | 6.72 | 1.136 | 208.95 | 0.6252 | 1.126667 | 322.3667 | 0.02253333 | 15.19651 | 0.8569111
338 | 6.74 | 1.105 | 469.3 | 1.402875 | 338 | 6.74 | 1.144 | 294.15 | 0.58635 | 338 | 6.74 | 1.14 | 210.05 | 0.838 | 1.129667 | 324.5 | 0.02259333 | 15.29708 | 0.9703
339 | 6.76 | 1.108 | 471.8 | 1.41165 | 339 | 6.76 | 1.148 | 294.4 | 1.1771 | 339 | 6.76 | 1.144 | 211.45 | 0.843 | 1.133333 | 325.8833 | 0.02266667 | 15.36229 | 1.192369
340 | 6.78 | 1.111 | 474.35 | 1.419225 | 340 | 6.78 | 1.15 | 296.1 | 0.5905 | 340 | 6.78 | 1.149 | 212 | 1.058625 | 1.136667 | 327.4833 | 0.02273333 | 15.43771 | 1.088944
341 | 6.8 | 1.113 | 477.95 | 0.9523 | 341 | 6.8 | 1.154 | 297.75 | 1.1877 | 341 | 6.8 | 1.152 | 212.85 | 0.637275 | 1.139667 | 329.5167 | 0.02279333 | 15.53356 | 0.9855
342 | 6.82 | 1.117 | 481.05 | 1.918 | 342 | 6.82 | 1.158 | 299.45 | 1.1944 | 342 | 6.82 | 1.153 | 213.7 | 0.213275 | 1.142667 | 331.4 | 0.02285333 | 15.62235 | 0.991375
343 | 6.84 | 1.121 | 483.3 | 1.9287 | 343 | 6.84 | 1.162 | 301.7 | 1.2023 | 343 | 6.84 | 1.157 | 214.8 | 0.857 | 1.146667 | 333.2667 | 0.02293333 | 15.71034 | 1.329333
344 | 6.86 | 1.125 | 487.2 | 1.941 | 344 | 6.86 | 1.166 | 303.1 | 1.2096 | 344 | 6.86 | 1.161 | 215.4 | 0.8604 | 1.150667 | 335.2333 | 0.02301333 | 15.80305 | 1.337
345 | 6.88 | 1.129 | 490 | 1.9544 | 345 | 6.88 | 1.169 | 305.05 | 0.912225 | 345 | 6.88 | 1.163 | 215.4 | 0.4308 | 1.153667 | 336.8167 | 0.02307333 | 15.87769 | 1.008075
346 | 6.9 | 1.13 | 492.5 | 0.49125 | 346 | 6.9 | 1.171 | 306.15 | 0.6112 | 346 | 6.9 | 1.167 | 216.75 | 0.8643 | 1.156 | 338.4667 | 0.02312 | 15.95547 | 0.7878306
347 | 6.92 | 1.132 | 496.15 | 0.98865 | 347 | 6.92 | 1.173 | 307.55 | 0.6137 | 347 | 6.92 | 1.17 | 216.75 | 0.65025 | 1.158333 | 340.15 | 0.02316667 | 16.03482 | 0.7917194
348 | 6.94 | 1.135 | 499.2 | 1.493025 | 348 | 6.94 | 1.176 | 308.65 | 0.9243 | 348 | 6.94 | 1.174 | 217.6 | 0.8687 | 1.161667 | 341.8167 | 0.02323333 | 16.11339 | 1.136611
349 | 6.96 | 1.139 | 501.45 | 2.0013 | 349 | 6.96 | 1.18 | 310.9 | 1.2391 | 349 | 6.96 | 1.178 | 217.9 | 0.871 | 1.165667 | 343.4167 | 0.02331333 | 16.18882 | 1.370467
350 | 6.98 | 1.142 | 505.35 | 1.5102 | 350 | 6.98 | 1.183 | 311.75 | 0.933975 | 350 | 6.98 | 1.181 | 219 | 0.65535 | 1.168667 | 345.3667 | 0.02337333 | 16.28074 | 1.033175
351 | 7 | 1.147 | 508.15 | 2.53375 | 351 | 7 | 1.186 | 313.7 | 0.938175 | 351 | 7 | 1.184 | 219.85 | 0.658275 | 1.172333 | 347.2333 | 0.02344667 | 16.36874 | 1.269767
352 | 7.02 | 1.151 | 511.2 | 2.0387 | 352 | 7.02 | 1.192 | 314.8 | 1.8855 | 352 | 7.02 | 1.188 | 220.95 | 0.8816 | 1.177 | 348.9833 | 0.02354 | 16.45123 | 1.624506
353 | 7.04 | 1.153 | 514.3 | 1.0255 | 353 | 7.04 | 1.196 | 316.2 | 1.262 | 353 | 7.04 | 1.189 | 220.7 | 0.220825 | 1.179333 | 350.4 | 0.02358667 | 16.51801 | 0.8159472
354 | 7.06 | 1.155 | 517.65 | 1.03195 | 354 | 7.06 | 1.198 | 318.15 | 0.63435 | 354 | 7.06 | 1.193 | 222.1 | 0.8856 | 1.182 | 352.6333 | 0.02364 | 16.62329 | 0.9373778
355 | 7.08 | 1.159 | 520.7 | 2.0767 | 355 | 7.08 | 1.201 | 320.1 | 0.957375 | 355 | 7.08 | 1.196 | 221.8 | 0.66585 | 1.185333 | 354.2 | 0.02370667 | 16.69715 | 1.178056
356 | 7.1 | 1.162 | 523.8 | 1.56675 | 356 | 7.1 | 1.205 | 320.1 | 1.2804 | 356 | 7.1 | 1.199 | 223.2 | 0.6675 | 1.188667 | 355.7 | 0.02377333 | 16.76786 | 1.183167
357 | 7.12 | 1.164 | 526.6 | 1.0504 | 357 | 7.12 | 1.206 | 322.05 | 0.321075 | 357 | 7.12 | 1.203 | 224.3 | 0.895 | 1.191 | 357.65 | 0.02382 | 16.85978 | 0.8322417
358 | 7.14 | 1.167 | 529.95 | 1.584825 | 358 | 7.14 | 1.208 | 323.75 | 0.6458 | 358 | 7.14 | 1.208 | 224.85 | 1.122875 | 1.194333 | 359.5167 | 0.02388667 | 16.94778 | 1.195278
359 | 7.16 | 1.172 | 532.7 | 2.656625 | 359 | 7.16 | 1.214 | 325.4 | 1.94745 | 359 | 7.16 | 1.21 | 226 | 0.45085 | 1.198667 | 361.3667 | 0.02397333 | 17.03499 | 1.561914
360 | 7.18 | 1.176 | 536.35 | 2.1381 | 360 | 7.18 | 1.217 | 326.55 | 0.977925 | 360 | 7.18 | 1.213 | 227.65 | 0.680475 | 1.202 | 363.5167 | 0.02404 | 17.13634 | 1.208139
361 | 7.2 | 1.179 | 538.85 | 1.6128 | 361 | 7.2 | 1.22 | 328.2 | 0.982125 | 361 | 7.2 | 1.217 | 227.95 | 0.9112 | 1.205333 | 365 | 0.02410667 | 17.20627 | 1.214194
362 | 7.22 | 1.182 | 541.65 | 1.62075 | 362 | 7.22 | 1.224 | 330.15 | 1.3167 | 362 | 7.22 | 1.218 | 229.05 | 0.2285 | 1.208 | 366.95 | 0.02416 | 17.29819 | 0.9759333
363 | 7.24 | 1.184 | 544.75 | 1.0864 | 363 | 7.24 | 1.229 | 332.15 | 1.65575 | 363 | 7.24 | 1.222 | 230.45 | 0.919 | 1.211667 | 369.1167 | 0.02423333 | 17.40033 | 1.349456
364 | 7.26 | 1.186 | 547.55 | 1.0923 | 364 | 7.26 | 1.23 | 333.25 | 0.3327 | 364 | 7.26 | 1.226 | 233.8 | 0.9285 | 1.214 | 371.5333 | 0.02428 | 17.51425 | 0.8640917
365 | 7.28 | 1.19 | 549.75 | 2.1946 | 365 | 7.28 | 1.233 | 335.5 | 1.003125 | 365 | 7.28 | 1.23 | 237.7 | 0.943 | 1.217667 | 374.3167 | 0.02435333 | 17.64546 | 1.367392
366 | 7.3 | 1.194 | 553.1 | 2.2057 | 366 | 7.3 | 1.236 | 336.6 | 1.00815 | 366 | 7.3 | 1.233 | 240.5 | 0.7173 | 1.221 | 376.7333 | 0.02442 | 17.75938 | 1.25175
367 | 7.32 | 1.197 | 556.2 | 1.66395 | 367 | 7.32 | 1.238 | 339.1 | 0.6757 | 367 | 7.32 | 1.236 | 243.3 | 0.7257 | 1.223667 | 379.5333 | 0.02447333 | 17.89137 | 1.008356
368 | 7.34 | 1.201 | 558.7 | 2.2298 | 368 | 7.34 | 1.242 | 341.65 | 1.3615 | 368 | 7.34 | 1.24 | 246.4 | 0.9794 | 1.227667 | 382.25 | 0.02455333 | 18.01944 | 1.523567
369 | 7.36 | 1.206 | 562.35 | 2.802625 | 369 | 7.36 | 1.248 | 342.45 | 2.0523 | 369 | 7.36 | 1.243 | 249.2 | 0.7434 | 1.232333 | 384.6667 | 0.02464667 | 18.13336 | 1.789472
370 | 7.38 | 1.208 | 564.85 | 1.1272 | 370 | 7.38 | 1.252 | 344.4 | 1.3737 | 370 | 7.38 | 1.246 | 251.15 | 0.750525 | 1.235333 | 386.8 | 0.02470667 | 18.23393 | 1.1572
371 | 7.4 | 1.209 | 567.9 | 0.566375 | 371 | 7.4 | 1.253 | 346.35 | 0.345375 | 371 | 7.4 | 1.248 | 253.65 | 0.5048 | 1.236667 | 389.3 | 0.02473333 | 18.35178 | 0.5174
372 | 7.42 | 1.212 | 570.15 | 1.707075 | 372 | 7.42 | 1.257 | 347.75 | 1.3882 | 372 | 7.42 | 1.251 | 257 | 0.765975 | 1.24 | 391.6333 | 0.0248 | 18.46177 | 1.301556
373 | 7.44 | 1.215 | 572.95 | 1.71465 | 373 | 7.44 | 1.262 | 349.15 | 1.74225 | 373 | 7.44 | 1.255 | 259.5 | 1.033 | 1.244 | 393.8667 | 0.02488 | 18.56705 | 1.571
374 | 7.46 | 1.219 | 576.3 | 2.2985 | 374 | 7.46 | 1.264 | 351.4 | 0.70055 | 374 | 7.46 | 1.26 | 262.05 | 1.303875 | 1.247667 | 396.5833 | 0.02495333 | 18.69512 | 1.449158
375 | 7.48 | 1.224 | 579.1 | 2.8885 | 375 | 7.48 | 1.265 | 353.1 | 0.35225 | 375 | 7.48 | 1.262 | 265.1 | 0.52715 | 1.250333 | 399.1 | 0.02500667 | 18.81375 | 1.060911
376 | 7.5 | 1.227 | 582.45 | 1.742325 | 376 | 7.5 | 1.268 | 354.75 | 1.061775 | 376 | 7.5 | 1.265 | 267.6 | 0.79905 | 1.253333 | 401.6 | 0.02506667 | 18.93161 | 1.20105
377 | 7.52 | 1.229 | 585.25 | 1.1677 | 377 | 7.52 | 1.272 | 357 | 1.4235 | 377 | 7.52 | 1.27 | 268.75 | 1.340875 | 1.257 | 403.6667 | 0.02514 | 19.02903 | 1.476322
378 | 7.54 | 1.232 | 588.05 | 1.75995 | 378 | 7.54 | 1.276 | 358.4 | 1.4308 | 378 | 7.54 | 1.271 | 271.5 | 0.270125 | 1.259667 | 405.9833 | 0.02519333 | 19.13824 | 1.079533
379 | 7.56 | 1.235 | 591.1 | 1.768725 | 379 | 7.56 | 1.28 | 360.35 | 1.4375 | 379 | 7.56 | 1.274 | 274.3 | 0.8187 | 1.263 | 408.5833 | 0.02526 | 19.2608 | 1.357611
380 | 7.58 | 1.237 | 593.6 | 1.1847 | 380 | 7.58 | 1.284 | 362.3 | 1.4453 | 380 | 7.58 | 1.278 | 276 | 1.1006 | 1.266333 | 410.6333 | 0.02532667 | 19.35744 | 1.365361
381 | 7.6 | 1.24 | 596.15 | 1.784625 | 381 | 7.6 | 1.285 | 364.25 | 0.363275 | 381 | 7.6 | 1.281 | 278.5 | 0.83175 | 1.268667 | 412.9667 | 0.02537333 | 19.46744 | 0.9608667
382 | 7.62 | 1.244 | 598.35 | 2.389 | 382 | 7.62 | 1.289 | 366.2 | 1.4609 | 382 | 7.62 | 1.285 | 279.9 | 1.1168 | 1.272667 | 414.8167 | 0.02545333 | 19.55465 | 1.655567
383 | 7.64 | 1.248 | 601.15 | 2.399 | 383 | 7.64 | 1.293 | 368.15 | 1.4687 | 383 | 7.64 | 1.289 | 283 | 1.1258 | 1.276667 | 417.4333 | 0.02553333 | 19.678 | 1.6645
384 | 7.66 | 1.252 | 604.5 | 2.4113 | 384 | 7.66 | 1.294 | 369.85 | 0.369 | 384 | 7.66 | 1.292 | 284.95 | 0.851925 | 1.279333 | 419.7667 | 0.02558667 | 19.78799 | 1.116267
385 | 7.68 | 1.255 | 607.3 | 1.8177 | 385 | 7.68 | 1.297 | 371.8 | 1.112475 | 385 | 7.68 | 1.296 | 287.15 | 1.1442 | 1.282667 | 422.0833 | 0.02565333 | 19.8972 | 1.403083
386 | 7.7 | 1.258 | 610.95 | 1.827375 | 386 | 7.7 | 1.303 | 373.45 | 2.23575 | 386 | 7.7 | 1.298 | 289.7 | 0.57685 | 1.286333 | 424.7 | 0.02572667 | 20.02055 | 1.552436
387 | 7.72 | 1.261 | 614.55 | 1.83825 | 387 | 7.72 | 1.307 | 375.15 | 1.4972 | 387 | 7.72 | 1.301 | 291.9 | 0.8724 | 1.289667 | 427.2 | 0.02579333 | 20.1384 | 1.419833
388 | 7.74 | 1.263 | 616.8 | 1.23135 | 388 | 7.74 | 1.308 | 377.65 | 0.3764 | 388 | 7.74 | 1.303 | 293.85 | 0.58575 | 1.291333 | 429.4333 | 0.02582667 | 20.24368 | 0.7138611
389 | 7.76 | 1.266 | 620.45 | 1.855875 | 389 | 7.76 | 1.312 | 378.8 | 1.5129 | 389 | 7.76 | 1.306 | 295.85 | 0.88455 | 1.294667 | 431.7 | 0.02589333 | 20.35053 | 1.435222
390 | 7.78 | 1.269 | 623.5 | 1.865925 | 390 | 7.78 | 1.316 | 381.3 | 1.5202 | 390 | 7.78 | 1.31 | 298.9 | 1.1895 | 1.298333 | 434.5667 | 0.02596667 | 20.48567 | 1.588156
391 | 7.8 | 1.274 | 626.6 | 3.12525 | 391 | 7.8 | 1.32 | 382.95 | 1.5285 | 391 | 7.8 | 1.316 | 300.85 | 1.79925 | 1.303333 | 436.8 | 0.02606667 | 20.59095 | 2.178417
392 | 7.82 | 1.278 | 628.8 | 2.5108 | 392 | 7.82 | 1.321 | 384.35 | 0.38365 | 392 | 7.82 | 1.318 | 302.8 | 0.60365 | 1.305667 | 438.65 | 0.02611333 | 20.67816 | 1.021358
393 | 7.84 | 1.28 | 632.75 | 1.26155 | 393 | 7.84 | 1.325 | 385.75 | 1.5402 | 393 | 7.84 | 1.321 | 305.6 | 0.9126 | 1.308667 | 441.3667 | 0.02617333 | 20.80622 | 1.320025
394 | 7.86 | 1.282 | 635.5 | 1.26825 | 394 | 7.86 | 1.327 | 387.45 | 0.7732 | 394 | 7.86 | 1.325 | 307.3 | 1.2258 | 1.311333 | 443.4167 | 0.02622667 | 20.90286 | 1.179711
395 | 7.88 | 1.285 | 638.6 | 1.91115 | 395 | 7.88 | 1.331 | 388.55 | 1.552 | 395 | 7.88 | 1.328 | 309.5 | 0.9252 | 1.314667 | 445.55 | 0.02629333 | 21.00343 | 1.481611
396 | 7.9 | 1.289 | 641.1 | 2.5594 | 396 | 7.9 | 1.335 | 391.05 | 1.5592 | 396 | 7.9 | 1.329 | 310.9 | 0.3102 | 1.317667 | 447.6833 | 0.02635333 | 21.10399 | 1.33985
397 | 7.92 | 1.291 | 643.35 | 1.28445 | 397 | 7.92 | 1.34 | 392.45 | 1.95875 | 397 | 7.92 | 1.333 | 313.15 | 1.2481 | 1.321333 | 449.65 | 0.02642667 | 21.1967 | 1.645111
398 | 7.94 | 1.294 | 647.25 | 1.9359 | 398 | 7.94 | 1.342 | 393.3 | 0.78575 | 398 | 7.94 | 1.336 | 315.95 | 0.94365 | 1.324 | 452.1667 | 0.02648 | 21.31534 | 1.202422
399 | 7.96 | 1.299 | 649.75 | 3.2425 | 399 | 7.96 | 1.345 | 395.8 | 1.18365 | 399 | 7.96 | 1.339 | 317.05 | 0.9495 | 1.327667 | 454.2 | 0.02655333 | 21.41119 | 1.661672
400 | 7.98 | 1.303 | 652.3 | 2.6041 | 400 | 7.98 | 1.35 | 397.75 | 1.983875 | 400 | 7.98 | 1.343 | 319 | 1.2721 | 1.332 | 456.35 | 0.02664 | 21.51255 | 1.972858
401 | 8 | 1.305 | 655.9 | 1.3082 | 401 | 8 | 1.352 | 398.6 | 0.79635 | 401 | 8 | 1.348 | 322.1 | 1.60275 | 1.335 | 458.8667 | 0.0267 | 21.63118 | 1.372825
402 | 8.02 | 1.308 | 659.55 | 1.973175 | 402 | 8.02 | 1.352 | 401.15 | 0 | 402 | 8.02 | 1.351 | 324.6 | 0.97005 | 1.337 | 461.7667 | 0.02674 | 21.76789 | 0.9206333
403 | 8.04 | 1.311 | 662.9 | 1.983675 | 403 | 8.04 | 1.357 | 401.7 | 2.007125 | 403 | 8.04 | 1.352 | 326.55 | 0.325575 | 1.34 | 463.7167 | 0.0268 | 21.85981 | 1.388225
404 | 8.06 | 1.312 | 665.15 | 0.664025 | 404 | 8.06 | 1.361 | 403.65 | 1.6107 | 404 | 8.06 | 1.357 | 329.05 | 1.639 | 1.343333 | 465.95 | 0.02686667 | 21.96509 | 1.549444
405 | 8.08 | 1.316 | 669.3 | 2.6689 | 405 | 8.08 | 1.365 | 405.3 | 1.6179 | 405 | 8.08 | 1.359 | 331.3 | 0.66035 | 1.346667 | 468.6333 | 0.02693333 | 22.09159 | 1.557639
406 | 8.1 | 1.32 | 672.65 | 2.6839 | 406 | 8.1 | 1.368 | 406.45 | 1.217625 | 406 | 8.1 | 1.362 | 333.25 | 0.996825 | 1.35 | 470.7833 | 0.027 | 22.19294 | 1.565694
407 | 8.12 | 1.323 | 676.3 | 2.023425 | 407 | 8.12 | 1.373 | 408.4 | 2.037125 | 407 | 8.12 | 1.366 | 336.35 | 1.3392 | 1.354 | 473.6833 | 0.02708 | 22.32965 | 1.888933
408 | 8.14 | 1.328 | 679.95 | 3.390625 | 408 | 8.14 | 1.377 | 410.05 | 1.6369 | 408 | 8.14 | 1.37 | 338.3 | 1.3493 | 1.358333 | 476.1 | 0.02716667 | 22.44357 | 2.057864
409 | 8.16 | 1.331 | 683 | 2.044425 | 409 | 8.16 | 1.379 | 411.75 | 0.8218 | 409 | 8.16 | 1.373 | 340.8 | 1.01865 | 1.361 | 478.5167 | 0.02722 | 22.55749 | 1.272822
410 | 8.18 | 1.332 | 686.65 | 0.684825 | 410 | 8.18 | 1.382 | 412 | 1.235625 | 410 | 8.18 | 1.377 | 344.7 | 1.371 | 1.363667 | 481.1167 | 0.02727333 | 22.68006 | 1.279511
411 | 8.2 | 1.335 | 689.15 | 2.0637 | 411 | 8.2 | 1.383 | 414.55 | 0.413275 | 411 | 8.2 | 1.381 | 346.4 | 1.3822 | 1.366333 | 483.3667 | 0.02732667 | 22.78612 | 1.285978
412 | 8.22 | 1.339 | 692.25 | 2.7628 | 412 | 8.22 | 1.386 | 416.2 | 1.246125 | 412 | 8.22 | 1.383 | 349.45 | 0.69585 | 1.369333 | 485.9667 | 0.02738667 | 22.90869 | 1.454
413 | 8.24 | 1.341 | 696.15 | 1.3884 | 413 | 8.24 | 1.391 | 417.6 | 2.0845 | 413 | 8.24 | 1.385 | 351.7 | 0.70115 | 1.372333 | 488.4833 | 0.02744667 | 23.02733 | 1.461675
414 | 8.26 | 1.344 | 700.05 | 2.0943 | 414 | 8.26 | 1.395 | 419.55 | 1.6743 | 414 | 8.26 | 1.389 | 353.65 | 1.4107 | 1.376 | 491.0833 | 0.02752 | 23.14989 | 1.795872
415 | 8.28 | 1.349 | 702.55 | 3.5065 | 415 | 8.28 | 1.398 | 421.25 | 1.2612 | 415 | 8.28 | 1.392 | 356.75 | 1.0656 | 1.379667 | 493.5167 | 0.02759333 | 23.2646 | 1.8051
416 | 8.3 | 1.352 | 706.5 | 2.113575 | 416 | 8.3 | 1.402 | 422.65 | 1.6878 | 416 | 8.3 | 1.395 | 359.5 | 1.074375 | 1.383 | 496.2167 | 0.02766 | 23.39188 | 1.649556
417 | 8.32 | 1.356 | 709.55 | 2.8321 | 417 | 8.32 | 1.406 | 424.05 | 1.6934 | 417 | 8.32 | 1.398 | 361.75 | 1.081875 | 1.386667 | 498.45 | 0.02773333 | 23.49716 | 1.823556
418 | 8.34 | 1.357 | 712.9 | 0.711225 | 418 | 8.34 | 1.408 | 425.7 | 0.84975 | 418 | 8.34 | 1.402 | 365.1 | 1.4537 | 1.389 | 501.2333 | 0.02778 | 23.62837 | 1.166297
419 | 8.36 | 1.361 | 715.95 | 2.8577 | 419 | 8.36 | 1.411 | 427.4 | 1.27965 | 419 | 8.36 | 1.406 | 367.9 | 1.466 | 1.392667 | 503.75 | 0.02785333 | 23.747 | 1.842469
420 | 8.38 | 1.362 | 719.05 | 0.7175 | 420 | 8.38 | 1.413 | 428.5 | 0.8559 | 420 | 8.38 | 1.408 | 370.4 | 0.7383 | 1.394333 | 505.9833 | 0.02788667 | 23.85228 | 0.8414444
421 | 8.4 | 1.365 | 722.4 | 2.162175 | 421 | 8.4 | 1.416 | 430.45 | 1.288425 | 421 | 8.4 | 1.411 | 371.55 | 1.112925 | 1.397333 | 508.1333 | 0.02794667 | 23.95364 | 1.521175
422 | 8.42 | 1.369 | 726.05 | 2.8969 | 422 | 8.42 | 1.42 | 432.4 | 1.7257 | 422 | 8.42 | 1.413 | 374.9 | 0.74645 | 1.400667 | 511.1167 | 0.02801333 | 24.09427 | 1.69875
423 | 8.44 | 1.372 | 730.5 | 2.184825 | 423 | 8.44 | 1.424 | 433.55 | 1.7319 | 423 | 8.44 | 1.416 | 377.95 | 1.129275 | 1.404 | 514 | 0.02808 | 24.23019 | 1.708528
424 | 8.46 | 1.375 | 732.75 | 2.194875 | 424 | 8.46 | 1.428 | 434.95 | 1.737 | 424 | 8.46 | 1.421 | 380.45 | 1.896 | 1.408 | 516.05 | 0.02816 | 24.32683 | 2.0601
425 | 8.48 | 1.38 | 737.2 | 3.674875 | 425 | 8.48 | 1.431 | 436.6 | 1.307325 | 425 | 8.48 | 1.425 | 383.25 | 1.5274 | 1.412 | 519.0167 | 0.02824 | 24.46668 | 2.070133
426 | 8.5 | 1.382 | 740 | 1.4772 | 426 | 8.5 | 1.434 | 438 | 1.3119 | 426 | 8.5 | 1.429 | 386.05 | 1.5386 | 1.415 | 521.35 | 0.0283 | 24.57667 | 1.56055
427 | 8.52 | 1.383 | 743.65 | 0.741825 | 427 | 8.52 | 1.438 | 439.95 | 1.7559 | 427 | 8.52 | 1.431 | 388.55 | 0.7746 | 1.417333 | 524.05 | 0.02834667 | 24.70395 | 1.219633
428 | 8.54 | 1.385 | 746.7 | 1.49035 | 428 | 8.54 | 1.44 | 441.05 | 0.881 | 428 | 8.54 | 1.436 | 390.8 | 1.948375 | 1.420333 | 526.1833 | 0.02840667 | 24.80452 | 1.57535
429 | 8.56 | 1.389 | 749.75 | 2.9929 | 429 | 8.56 | 1.443 | 443.05 | 1.32615 | 429 | 8.56 | 1.438 | 393.05 | 0.78385 | 1.423333 | 528.6167 | 0.02846667 | 24.91923 | 1.5822
430 | 8.58 | 1.391 | 752.55 | 1.5023 | 430 | 8.58 | 1.447 | 444.7 | 1.7755 | 430 | 8.58 | 1.439 | 394.7 | 0.393875 | 1.425667 | 530.65 | 0.02851333 | 25.01508 | 1.235811
431 | 8.6 | 1.393 | 755.65 | 1.5082 | 431 | 8.6 | 1.449 | 446.4 | 0.8911 | 431 | 8.6 | 1.443 | 397.25 | 1.5839 | 1.428333 | 533.1 | 0.02856667 | 25.13057501 | 1.418333
432 | 8.62 | 1.396 | 758.45 | 2.27115 | 432 | 8.62 | 1.453 | 446.65 | 1.7861 | 432 | 8.62 | 1.447 | 400.3 | 1.5951 | 1.432 | 535.1333 | 0.02864 | 25.22643 | 1.958428
433 | 8.64 | 1.398 | 762.05 | 1.5205 | 433 | 8.64 | 1.458 | 449.15 | 2.2395 | 433 | 8.64 | 1.45 | 402.55 | 1.204275 | 1.435333 | 537.9167 | 0.02870667 | 25.35763 | 1.788417
434 | 8.66 | 1.4 | 764.3 | 1.52635 | 434 | 8.66 | 1.461 | 450.55 | 1.34955 | 434 | 8.66 | 1.454 | 405.35 | 1.6158 | 1.438333 | 540.0667 | 0.02876667 | 25.45899 | 1.616975
435 | 8.68 | 1.402 | 768.2 | 1.5325 | 435 | 8.68 | 1.463 | 451.95 | 0.9025 | 435 | 8.68 | 1.458 | 407 | 1.6247 | 1.441 | 542.3833 | 0.02882 | 25.5682 | 1.443267
436 | 8.7 | 1.405 | 771.3 | 2.30925 | 436 | 8.7 | 1.467 | 453.35 | 1.8106 | 436 | 8.7 | 1.46 | 409.25 | 0.81625 | 1.444 | 544.6333 | 0.02888 | 25.67426 | 1.630525
437 | 8.72 | 1.407 | 774.35 | 1.54565 | 437 | 8.72 | 1.47 | 453.9 | 1.360875 | 437 | 8.72 | 1.463 | 412.85 | 1.23315 | 1.446667 | 547.0333 | 0.02893333 | 25.7874 | 1.455556
438 | 8.74 | 1.409 | 778 | 1.55235 | 438 | 8.74 | 1.471 | 456.45 | 0.455175 | 438 | 8.74 | 1.467 | 414.25 | 1.6542 | 1.449 | 549.5667 | 0.02898 | 25.90682 | 1.279367
439 | 8.76 | 1.414 | 781.35 | 3.898375 | 439 | 8.76 | 1.475 | 458.1 | 1.8291 | 439 | 8.76 | 1.468 | 417.05 | 0.41565 | 1.452333 | 552.1667 | 0.02904667 | 26.02939 | 1.836222
440 | 8.78 | 1.416 | 784.15 | 1.5655 | 440 | 8.78 | 1.479 | 459.5 | 1.8352 | 440 | 8.78 | 1.471 | 418.75 | 1.2537 | 1.455333 | 554.1333 | 0.02910667 | 26.1221 | 1.65945
441 | 8.8 | 1.417 | 786.65 | 0.7854 | 441 | 8.8 | 1.482 | 461.2 | 1.38105 | 441 | 8.8 | 1.476 | 421 | 2.099375 | 1.458333 | 556.2833 | 0.02916667 | 26.22345 | 1.665625
442 | 8.82 | 1.42 | 790 | 2.364975 | 442 | 8.82 | 1.485 | 463.4 | 1.3869 | 442 | 8.82 | 1.479 | 423.5 | 1.26675 | 1.461333 | 558.9667 | 0.02922667 | 26.34994 | 1.672875
443 | 8.84 | 1.423 | 793.35 | 2.375025 | 443 | 8.84 | 1.49 | 464.8 | 2.3205 | 443 | 8.84 | 1.483 | 426 | 1.699 | 1.465333 | 561.3833 | 0.02930667 | 26.46386 | 2.2407
444 | 8.86 | 1.424 | 796.15 | 0.79475 | 444 | 8.86 | 1.493 | 466.5 | 1.39695 | 444 | 8.86 | 1.487 | 428.25 | 1.7085 | 1.468 | 563.6333 | 0.02936 | 26.56993 | 1.500022
445 | 8.88 | 1.426 | 799.2 | 1.59535 | 445 | 8.88 | 1.495 | 467.6 | 0.9341 | 445 | 8.88 | 1.489 | 429.9 | 0.85815 | 1.47 | 565.5667 | 0.0294 | 26.66107 | 1.1292
446 | 8.9 | 1.43 | 802.55 | 3.2035 | 446 | 8.9 | 1.498 | 469.55 | 1.405725 | 446 | 8.9 | 1.493 | 431.6 | 1.723 | 1.473667 | 567.9 | 0.02947333 | 26.77106 | 2.078022
447 | 8.92 | 1.433 | 805.9 | 2.412675 | 447 | 8.92 | 1.502 | 471.8 | 1.8827 | 447 | 8.92 | 1.495 | 434.95 | 0.86655 | 1.476667 | 570.8833 | 0.02953333 | 26.9117 | 1.708175
448 | 8.94 | 1.434 | 809.55 | 0.807725 | 448 | 8.94 | 1.504 | 473.2 | 0.945 | 448 | 8.94 | 1.497 | 436.35 | 0.8713 | 1.478333 | 573.0333 | 0.02956667 | 27.01305 | 0.9532639
449 | 8.96 | 1.437 | 812.05 | 2.4324 | 449 | 8.96 | 1.509 | 474.85 | 2.370125 | 449 | 8.96 | 1.501 | 438.3 | 1.7493 | 1.482333 | 575.0667 | 0.02964667 | 27.1089 | 2.2962
450 | 8.98 | 1.439 | 816 | 1.62805 | 450 | 8.98 | 1.513 | 477.1 | 1.9039 | 450 | 8.98 | 1.505 | 441.1 | 1.7588 | 1.485667 | 578.0667 | 0.02971333 | 27.25032 | 1.921889
451 | 9 | 1.442 | 818.75 | 2.452125 | 451 | 9 | 1.516 | 478.25 | 1.433025 | 451 | 9 | 1.508 | 443.05 | 1.326225 | 1.488667 | 580.0167 | 0.02977333 | 27.34225 | 1.737125
452 | 9.02 | 1.443 | 822.1 | 0.820425 | 452 | 9.02 | 1.519 | 480.2 | 1.437675 | 452 | 9.02 | 1.513 | 445.3 | 2.220875 | 1.491667 | 582.5333 | 0.02983333 | 27.46088 | 1.743825
453 | 9.04 | 1.446 | 825.75 | 2.471775 | 453 | 9.04 | 1.522 | 481.85 | 1.443075 | 453 | 9.04 | 1.515 | 447.25 | 0.89255 | 1.494333 | 584.95 | 0.02988667 | 27.57481 | 1.556644
454 | 9.06 | 1.448 | 828.85 | 1.6546 | 454 | 9.06 | 1.526 | 484.65 | 1.933 | 454 | 9.06 | 1.519 | 449.2 | 1.7929 | 1.497667 | 587.5667 | 0.02995333 | 27.69816 | 1.954194
455 | 9.08 | 1.452 | 831.35 | 3.3204 | 455 | 9.08 | 1.528 | 487.7 | 0.97235 | 455 | 9.08 | 1.522 | 450.6 | 1.3497 | 1.500667 | 589.8833 | 0.03001333 | 27.80737 | 1.766175
456 | 9.1 | 1.455 | 833.6 | 2.497425 | 456 | 9.1 | 1.53 | 492.45 | 0.98015 | 456 | 9.1 | 1.524 | 453.4 | 0.904 | 1.503 | 593.15 | 0.03006 | 27.96136 | 1.380206
457 | 9.12 | 1.456 | 834.4 | 0.834 | 457 | 9.12 | 1.534 | 495.85 | 1.9766 | 457 | 9.12 | 1.528 | 455.05 | 1.8169 | 1.506 | 595.1 | 0.03012 | 28.05328 | 1.782375
458 | 9.14 | 1.457 | 836.1 | 0.83525 | 458 | 9.14 | 1.538 | 499.75 | 1.9912 | 458 | 9.14 | 1.532 | 457 | 1.8241 | 1.509 | 597.6167 | 0.03018 | 28.17192 | 1.789075
459 | 9.16 | 1.458 | 836.1 | 0.8361 | 459 | 9.16 | 1.541 | 503.1 | 1.504275 | 459 | 9.16 | 1.534 | 458.7 | 0.9157 | 1.511 | 599.3 | 0.03022 | 28.25127 | 1.196917
460 | 9.18 | 1.459 | 837.75 | 0.836925 | 460 | 9.18 | 1.545 | 507 | 2.0202 | 460 | 9.18 | 1.538 | 460.9 | 1.8392 | 1.514 | 601.8833 | 0.03028 | 28.37305 | 1.801775
461 | 9.2 | 1.46 | 837.75 | 0.83775 | 461 | 9.2 | 1.549 | 510.35 | 2.0347 | 461 | 9.2 | 1.543 | 462.6 | 2.30875 | 1.517333 | 603.5667 | 0.03034667 | 28.45241 | 2.009083
462 | 9.22 | 1.461 | 837.5 | 0.837625 | 462 | 9.22 | 1.551 | 514 | 1.02435 | 462 | 9.22 | 1.547 | 465.1 | 1.8554 | 1.519667 | 605.5333 | 0.03039333 | 28.54512 | 1.410617
463 | 9.24 | 1.462 | 837.75 | 0.837625 | 463 | 9.24 | 1.554 | 516.8 | 1.5462 | 463 | 9.24 | 1.548 | 466.5 | 0.4658 | 1.521333 | 607.0167 | 0.03042667 | 28.61504 | 1.010458
464 | 9.26 | 1.463 | 837.2 | 0.837475 | 464 | 9.26 | 1.557 | 520.4 | 1.5558 | 464 | 9.26 | 1.551 | 467.9 | 1.4016 | 1.523667 | 608.5 | 0.03047333 | 28.68497 | 1.418103
465 | 9.28 | 1.463 | 836.35 | 0 | 465 | 9.28 | 1.56 | 522.65 | 1.564575 | 465 | 9.28 | 1.553 | 469.6 | 0.9375 | 1.525333 | 609.5333 | 0.03050667 | 28.73368 | 1.015028
466 | 9.3 | 1.463 | 837.5 | 0 | 466 | 9.3 | 1.563 | 526.25 | 1.57335 | 466 | 9.3 | 1.556 | 471.8 | 1.4121 | 1.527333 | 611.85 | 0.03054667 | 28.84289 | 1.221383
467 | 9.32 | 1.463 | 838.05 | 0 | 467 | 9.32 | 1.568 | 529.35 | 2.639 | 467 | 9.32 | 1.56 | 473.5 | 1.8906 | 1.530333 | 613.6333 | 0.03060667 | 28.92695 | 1.838225
468 | 9.34 | 1.464 | 839.45 | 0.83875 | 468 | 9.34 | 1.571 | 531.85 | 1.5918 | 468 | 9.34 | 1.565 | 476 | 2.37375 | 1.533333 | 615.7667 | 0.03066667 | 29.02752 | 1.8441
469 | 9.36 | 1.465 | 839.7 | 0.839575 | 469 | 9.36 | 1.575 | 536.05 | 2.1358 | 469 | 9.36 | 1.567 | 477.4 | 0.9534 | 1.535667 | 617.7167 | 0.03071333 | 29.11944 | 1.439064
470 | 9.38 | 1.465 | 842.25 | 0 | 470 | 9.38 | 1.578 | 539.1 | 1.612725 | 470 | 9.38 | 1.57 | 480.2 | 1.4364 | 1.537667 | 620.5167 | 0.03075333 | 29.25144 | 1.238233
471 | 9.4 | 1.466 | 844.2 | 0.843225 | 471 | 9.4 | 1.581 | 541.9 | 1.6215 | 471 | 9.4 | 1.575 | 481.6 | 2.4045 | 1.540667 | 622.5667 | 0.03081333 | 29.34807 | 1.864625
472 | 9.42 | 1.468 | 848.4 | 1.6926 | 472 | 9.42 | 1.583 | 544.7 | 1.0866 | 472 | 9.42 | 1.577 | 483.55 | 0.96515 | 1.542667 | 625.55 | 0.03085333 | 29.48871 | 1.248117
473 | 9.44 | 1.47 | 851.45 | 1.69985 | 473 | 9.44 | 1.586 | 547.5 | 1.6383 | 473 | 9.44 | 1.579 | 485.8 | 0.96935 | 1.545 | 628.25 | 0.0309 | 29.61599 | 1.462767
474 | 9.46 | 1.469 | 855.1 | -0.853275 | 474 | 9.46 | 1.588 | 551.15 | 1.09865 | 474 | 9.46 | 1.582 | 487.45 | 1.459875 | 1.546333 | 631.2333 | 0.03092667 | 29.75662 | 0.8396556
475 | 9.48 | 1.47 | 858.45 | 0.856775 | 475 | 9.48 | 1.592 | 553.95 | 2.2102 | 475 | 9.48 | 1.587 | 489.4 | 2.442125 | 1.549667 | 633.9333 | 0.03099333 | 29.8839 | 2.108611
476 | 9.5 | 1.471 | 860.4 | 0.859425 | 476 | 9.5 | 1.596 | 557 | 2.2219 | 476 | 9.5 | 1.59 | 491.65 | 1.471575 | 1.552333 | 636.35 | 0.03104667 | 29.99783 | 1.693711
477 | 9.52 | 1.472 | 863.45 | 0.861925 | 477 | 9.52 | 1.601 | 560.9 | 2.79475 | 477 | 9.52 | 1.593 | 493.9 | 1.478325 | 1.555333 | 639.4167 | 0.03110667 | 30.14239 | 1.91365
478 | 9.54 | 1.474 | 867.4 | 1.73085 | 478 | 9.54 | 1.605 | 564 | 2.2498 | 478 | 9.54 | 1.597 | 495.85 | 1.9795 | 1.558667 | 642.4167 | 0.03117333 | 30.28381 | 2.136389
479 | 9.56 | 1.475 | 870.45 | 0.868925 | 479 | 9.56 | 1.607 | 566.5 | 1.1305 | 479 | 9.56 | 1.601 | 497.25 | 1.9862 | 1.561 | 644.7333 | 0.03122 | 30.39302 | 1.501675
480 | 9.58 | 1.477 | 874.35 | 1.7448 | 480 | 9.58 | 1.611 | 569.3 | 2.2716 | 480 | 9.58 | 1.603 | 499.45 | 0.9967 | 1.563667 | 647.7 | 0.03127333 | 30.53287 | 1.723244
481 | 9.6 | 1.479 | 878.55 | 1.7529 | 481 | 9.6 | 1.614 | 571.25 | 1.710825 | 481 | 9.6 | 1.606 | 500.85 | 1.50045 | 1.566333 | 650.2167 | 0.03132667 | 30.65151 | 1.730556
482 | 9.62 | 1.48 | 881.35 | 0.87995 | 482 | 9.62 | 1.615 | 574.9 | 0.573075 | 482 | 9.62 | 1.608 | 503.4 | 1.00425 | 1.567667 | 653.2167 | 0.03135333 | 30.79293 | 0.8689556
483 | 9.64 | 1.481 | 884.15 | 0.88275 | 483 | 9.64 | 1.618 | 576.55 | 1.727175 | 483 | 9.64 | 1.611 | 504.5 | 1.51185 | 1.57 | 655.0667 | 0.0314 | 30.88014 | 1.526331
484 | 9.66 | 1.481 | 888.35 | 0 | 484 | 9.66 | 1.622 | 580.2 | 2.3135 | 484 | 9.66 | 1.615 | 507.85 | 2.0247 | 1.572667 | 658.8 | 0.03145333 | 31.05613 | 1.751822
485 | 9.68 | 1.484 | 892.8 | 2.671725 | 485 | 9.68 | 1.626 | 583.25 | 2.3269 | 485 | 9.68 | 1.62 | 509.8 | 2.544125 | 1.576667 | 661.95 | 0.03153333 | 31.20462 | 2.6415
486 | 9.7 | 1.487 | 898.1 | 2.68635 | 486 | 9.7 | 1.629 | 585.5 | 1.753125 | 486 | 9.7 | 1.624 | 511.5 | 2.0426 | 1.58 | 665.0333 | 0.0316 | 31.34997 | 2.211639
487 | 9.72 | 1.488 | 901.75 | 0.899925 | 487 | 9.72 | 1.633 | 588.55 | 2.3481 | 487 | 9.72 | 1.625 | 514.55 | 0.513025 | 1.582 | 668.2833 | 0.03164 | 31.50318 | 1.333317
488 | 9.74 | 1.49 | 907.05 | 1.8088 | 488 | 9.74 | 1.637 | 591.1 | 2.3593 | 488 | 9.74 | 1.629 | 516.25 | 2.0616 | 1.585333 | 671.4667 | 0.03170667 | 31.65324 | 2.232917
489 | 9.76 | 1.493 | 911.25 | 2.72745 | 489 | 9.76 | 1.639 | 594.7 | 1.1858 | 489 | 9.76 | 1.633 | 517.9 | 2.0683 | 1.588333 | 674.6167 | 0.03176667 | 31.80173 | 2.019125
490 | 9.78 | 1.495 | 915.15 | 1.8264 | 490 | 9.78 | 1.642 | 597.25 | 1.787925 | 490 | 9.78 | 1.633 | 520.4 | 0 | 1.59 | 677.6 | 0.0318 | 31.94237 | 1.126847
491 | 9.8 | 1.496 | 919.35 | 0.91725 | 491 | 9.8 | 1.645 | 600.3 | 1.796325 | 491 | 9.8 | 1.637 | 521.8 | 2.0844 | 1.592667 | 680.4833 | 0.03185333 | 32.07829 | 1.810778
492 | 9.82 | 1.497 | 923.25 | 0.9213 | 492 | 9.82 | 1.647 | 603.1 | 1.2034 | 492 | 9.82 | 1.642 | 523.8 | 2.614 | 1.595333 | 683.3833 | 0.03190667 | 32.215 | 1.818489
493 | 9.84 | 1.5 | 928.3 | 2.777325 | 493 | 9.84 | 1.651 | 606.45 | 2.4191 | 493 | 9.84 | 1.644 | 525.45 | 1.04925 | 1.598333 | 686.7333 | 0.03196667 | 32.37292 | 2.055175
494 | 9.86 | 1.502 | 932.2 | 1.8605 | 494 | 9.86 | 1.656 | 608.95 | 3.0385 | 494 | 9.86 | 1.648 | 527.7 | 2.1063 | 1.602 | 689.6167 | 0.03204 | 32.50884 | 2.523308
495 | 9.88 | 1.505 | 938.05 | 2.805375 | 495 | 9.88 | 1.659 | 611.5 | 1.830675 | 495 | 9.88 | 1.652 | 529.9 | 2.1152 | 1.605333 | 693.15 | 0.03210667 | 32.6754 | 2.304611
496 | 9.9 | 1.508 | 942.8 | 2.821275 | 496 | 9.9 | 1.661 | 614.55 | 1.22605 | 496 | 9.9 | 1.656 | 532.15 | 2.1241 | 1.608333 | 696.5 | 0.03216667 | 32.83332 | 2.084475
497 | 9.92 | 1.509 | 946.45 | 0.944625 | 497 | 9.92 | 1.665 | 617.6 | 2.4643 | 497 | 9.92 | 1.658 | 534.4 | 1.06655 | 1.610667 | 699.4833 | 0.03221333 | 32.97396 | 1.628647
498 | 9.94 | 1.511 | 951.75 | 1.8982 | 498 | 9.94 | 1.669 | 619.3 | 2.4738 | 498 | 9.94 | 1.661 | 536.05 | 1.605675 | 1.613667 | 702.3667 | 0.03227333 | 33.10988 | 2.102775
499 | 9.96 | 1.514 | 956.2 | 2.861925 | 499 | 9.96 | 1.67 | 622.95 | 0.621125 | 499 | 9.96 | 1.664 | 537.75 | 1.6107 | 1.616 | 705.6333 | 0.03232 | 33.26387 | 1.642667
500 | 9.98 | 1.516 | 962.35 | 1.91855 | 500 | 9.98 | 1.673 | 624.9 | 1.871775 | 500 | 9.98 | 1.665 | 540.55 | 0.53915 | 1.618 | 709.2667 | 0.03236 | 33.43515 | 1.4149
501 | 10 | 1.517 | 966.85 | 0.9646 | 501 | 10 | 1.676 | 627.95 | 1.879275 | 501 | 10 | 1.67 | 543.9 | 2.711125 | 1.621 | 712.9 | 0.03242 | 33.60643 | 2.13325
502 | 10.02 | 1.521 | 972.95 | 3.8796 | 502 | 10.02 | 1.679 | 631.05 | 1.8885 | 502 | 10.02 | 1.674 | 545.55 | 2.1789 | 1.624667 | 716.5167 | 0.03249333 | 33.77692 | 2.620597
503 | 10.04 | 1.524 | 978.55 | 2.92725 | 503 | 10.04 | 1.684 | 633.25 | 3.16075 | 503 | 10.04 | 1.678 | 548.1 | 2.1873 | 1.628667 | 719.9667 | 0.03257333 | 33.93955 | 2.872967
504 | 10.06 | 1.525 | 984.15 | 0.98135 | 504 | 10.06 | 1.687 | 636.35 | 1.9044 | 504 | 10.06 | 1.681 | 549.5 | 1.6464 | 1.631 | 723.3333 | 0.03262 | 34.09826 | 1.68385
505 | 10.08 | 1.528 | 988.9 | 2.959575 | 505 | 10.08 | 1.69 | 638.85 | 1.9128 | 505 | 10.08 | 1.686 | 551.45 | 2.752375 | 1.634667 | 726.4 | 0.03269333 | 34.24282 | 2.657844
506 | 10.1 | 1.531 | 993.9 | 2.9742 | 506 | 10.1 | 1.693 | 642.2 | 1.921575 | 506 | 10.1 | 1.688 | 553.4 | 1.10485 | 1.637333 | 729.8333 | 0.03274667 | 34.40467 | 1.941644
507 | 10.12 | 1.534 | 999.25 | 2.989725 | 507 | 10.12 | 1.697 | 645 | 2.5744 | 507 | 10.12 | 1.69 | 554.8 | 1.1082 | 1.640333 | 733.0167 | 0.03280667 | 34.55474 | 2.194275
508 | 10.14 | 1.535 | 1004.25 | 1.00175 | 508 | 10.14 | 1.7 | 648.9 | 1.94085 | 508 | 10.14 | 1.692 | 557.3 | 1.1121 | 1.642333 | 736.8167 | 0.03284667 | 34.73387 | 1.469833
509 | 10.16 | 1.538 | 1009.3 | 3.020325 | 509 | 10.16 | 1.701 | 651.4 | 0.65015 | 509 | 10.16 | 1.696 | 559.55 | 2.2337 | 1.645 | 740.0833 | 0.0329 | 34.88786 | 1.9692
510 | 10.18 | 1.541 | 1014.6 | 3.03585 | 510 | 10.18 | 1.705 | 654.2 | 2.6112 | 510 | 10.18 | 1.699 | 561.5 | 1.681575 | 1.648333 | 743.4333 | 0.03296667 | 35.04578 | 2.472528
511 | 10.2 | 1.543 | 1019.35 | 2.03395 | 511 | 10.2 | 1.709 | 657.55 | 2.6235 | 511 | 10.2 | 1.703 | 562.9 | 2.2488 | 1.651667 | 746.6 | 0.03303333 | 35.19506 | 2.483389
512 | 10.22 | 1.547 | 1024.65 | 4.088 | 512 | 10.22 | 1.711 | 660.35 | 1.3179 | 512 | 10.22 | 1.707 | 564.85 | 2.2555 | 1.655 | 749.95 | 0.0331 | 35.35298 | 2.49425
513 | 10.24 | 1.551 | 1030.5 | 4.1103 | 513 | 10.24 | 1.715 | 662.6 | 2.6459 | 513 | 10.24 | 1.71 | 565.95 | 1.6962 | 1.658667 | 753.0167 | 0.03317333 | 35.49755 | 2.755439
514 | 10.26 | 1.551 | 1034.45 | 0 | 514 | 10.26 | 1.719 | 665.4 | 2.656 | 514 | 10.26 | 1.713 | 567.9 | 1.700775 | 1.661 | 755.9167 | 0.03322 | 35.63425 | 1.760422
515 | 10.28 | 1.552 | 1039.45 | 1.03695 | 515 | 10.28 | 1.722 | 667.9 | 1.99995 | 515 | 10.28 | 1.716 | 569.3 | 1.7058 | 1.663333 | 758.8833 | 0.03326667 | 35.7741 | 1.767267
516 | 10.3 | 1.556 | 1045.3 | 4.1695 | 516 | 10.3 | 1.724 | 671 | 1.3389 | 516 | 10.3 | 1.718 | 568.75 | 1.13805 | 1.666 | 761.6833 | 0.03332 | 35.9061 | 2.027422
517 | 10.32 | 1.557 | 1050.65 | 1.047975 | 517 | 10.32 | 1.728 | 673.5 | 2.689 | 517 | 10.32 | 1.72 | 570.15 | 1.1389 | 1.668333 | 764.7667 | 0.03336667 | 36.05145 | 1.780858
518 | 10.34 | 1.561 | 1055.95 | 4.2132 | 518 | 10.34 | 1.729 | 676.85 | 0.675175 | 518 | 10.34 | 1.724 | 571.25 | 2.2828 | 1.671333 | 768.0167 | 0.03342667 | 36.20465 | 2.299175
519 | 10.36 | 1.564 | 1061.25 | 3.1758 | 519 | 10.36 | 1.733 | 679.35 | 2.7124 | 519 | 10.36 | 1.729 | 571.8 | 2.857625 | 1.675333 | 770.8 | 0.03350667 | 36.33586 | 3.077633
520 | 10.38 | 1.568 | 1067.1 | 4.2567 | 520 | 10.38 | 1.737 | 681.85 | 2.7224 | 520 | 10.38 | 1.732 | 569.85 | 1.712475 | 1.679 | 772.9333 | 0.03358 | 36.43643 | 2.830178
521 | 10.4 | 1.57 | 1072.4 | 2.1395 | 521 | 10.4 | 1.74 | 684.4 | 2.049375 | 521 | 10.4 | 1.735 | 569.3 | 1.708725 | 1.681667 | 775.3667 | 0.03363333 | 36.55114 | 2.0644
522 | 10.42 | 1.573 | 1078 | 3.2256 | 522 | 10.42 | 1.743 | 688 | 2.0586 | 522 | 10.42 | 1.74 | 568.2 | 2.84375 | 1.685333 | 778.0667 | 0.03370667 | 36.67841 | 2.847961
523 | 10.44 | 1.575 | 1082.5 | 2.1605 | 523 | 10.44 | 1.746 | 690.25 | 2.067375 | 523 | 10.44 | 1.742 | 566.8 | 1.135 | 1.687667 | 779.85 | 0.03375333 | 36.76248 | 1.817569
524 | 10.46 | 1.577 | 1088.05 | 2.17055 | 524 | 10.46 | 1.75 | 694.15 | 2.7688 | 524 | 10.46 | 1.744 | 566.8 | 1.1336 | 1.690333 | 783 | 0.03380667 | 36.91097 | 2.0838
525 | 10.48 | 1.579 | 1093.35 | 2.1814 | 525 | 10.48 | 1.753 | 696.7 | 2.086275 | 525 | 10.48 | 1.747 | 567.9 | 1.70205 | 1.693 | 785.9833 | 0.03386 | 37.05161 | 2.091978
526 | 10.5 | 1.582 | 1097.85 | 3.2868 | 526 | 10.5 | 1.756 | 699.45 | 2.094225 | 526 | 10.5 | 1.751 | 566.25 | 2.2683 | 1.696333 | 787.85 | 0.03392667 | 37.13961 | 2.623056
527 | 10.52 | 1.585 | 1102.6 | 3.300675 | 527 | 10.52 | 1.758 | 702.55 | 1.402 | 527 | 10.52 | 1.755 | 560.65 | 2.2538 | 1.699333 | 788.6 | 0.03398667 | 37.17496 | 2.364675
528 | 10.54 | 1.588 | 1108.2 | 3.3162 | 528 | 10.54 | 1.762 | 705.05 | 2.8152 | 528 | 10.54 | 1.759 | 553.4 | 2.2281 | 1.703 | 788.8833 | 0.03406 | 37.18832 | 2.892053
529 | 10.56 | 1.591 | 1112.1 | 3.33045 | 529 | 10.56 | 1.765 | 707.85 | 2.11935 | 529 | 10.56 | 1.762 | 550.3 | 1.65555 | 1.706 | 790.0833 | 0.03412 | 37.24489 | 2.36845
530 | 10.58 | 1.594 | 1117.1 | 3.3438 | 530 | 10.58 | 1.769 | 710.65 | 2.837 | 530 | 10.58 | 1.765 | 552.55 | 1.654275 | 1.709333 | 793.4333 | 0.03418667 | 37.40281 | 2.639194
531 | 10.6 | 1.595 | 1121.6 | 1.11935 | 531 | 10.6 | 1.773 | 713.7 | 2.8487 | 531 | 10.6 | 1.768 | 556.2 | 1.663125 | 1.712 | 797.1667 | 0.03424 | 37.5788 | 2.1208
532 | 10.62 | 1.597 | 1127.45 | 2.24905 | 532 | 10.62 | 1.775 | 715.95 | 1.42965 | 532 | 10.62 | 1.772 | 556.45 | 2.2253 | 1.714667 | 799.95 | 0.03429333 | 37.71 | 2.129489
533 | 10.64 | 1.601 | 1131.65 | 4.5182 | 533 | 10.64 | 1.778 | 719 | 2.152425 | 533 | 10.64 | 1.774 | 551.15 | 1.1076 | 1.717667 | 800.6 | 0.03435333 | 37.74065 | 2.400825
534 | 10.66 | 1.603 | 1138.35 | 2.27 | 534 | 10.66 | 1.78 | 721.25 | 1.44025 | 534 | 10.66 | 1.776 | 549.75 | 1.1009 | 1.719667 | 803.1167 | 0.03439333 | 37.85928 | 1.603717
535 | 10.68 | 1.606 | 1143.65 | 3.423 | 535 | 10.68 | 1.782 | 724.05 | 1.4453 | 535 | 10.68 | 1.782 | 553.95 | 3.3111 | 1.723333 | 807.2167 | 0.03446667 | 38.05256 | 2.952278
536 | 10.7 | 1.611 | 1148.4 | 5.730125 | 536 | 10.7 | 1.785 | 726 | 2.175075 | 536 | 10.7 | 1.785 | 556.75 | 1.66605 | 1.727 | 810.3833 | 0.03454 | 38.20184 | 2.9656
537 | 10.72 | 1.614 | 1154 | 3.4536 | 537 | 10.72 | 1.789 | 729.1 | 2.9102 | 537 | 10.72 | 1.788 | 557 | 1.670625 | 1.730333 | 813.3667 | 0.03460667 | 38.34247 | 2.70625
538 | 10.74 | 1.615 | 1158.2 | 1.1561 | 538 | 10.74 | 1.792 | 731.3 | 2.1906 | 538 | 10.74 | 1.792 | 558.95 | 2.2319 | 1.733 | 816.15 | 0.03466 | 38.47368 | 2.172689
539 | 10.76 | 1.618 | 1163.75 | 3.482925 | 539 | 10.76 | 1.796 | 734.65 | 2.9319 | 539 | 10.76 | 1.796 | 561.75 | 2.2414 | 1.736667 | 820.05 | 0.03473333 | 38.65753 | 2.9997
540 | 10.78 | 1.62 | 1167.7 | 2.33145 | 540 | 10.78 | 1.8 | 738.3 | 2.9459 | 540 | 10.78 | 1.798 | 562.35 | 1.1241 | 1.739333 | 822.7833 | 0.03478667 | 38.78638 | 2.190444
541 | 10.8 | 1.622 | 1173 | 2.3407 | 541 | 10.8 | 1.803 | 739.95 | 2.217375 | 541 | 10.8 | 1.801 | 564 | 1.689525 | 1.742 | 825.65 | 0.03484 | 38.92151 | 2.197911
542 | 10.82 | 1.625 | 1178.3 | 3.52695 | 542 | 10.82 | 1.805 | 741.95 | 1.4819 | 542 | 10.82 | 1.803 | 566.8 | 1.1308 | 1.744333 | 829.0167 | 0.03488667 | 39.08022 | 1.930444
543 | 10.84 | 1.628 | 1182.5 | 3.5412 | 543 | 10.84 | 1.806 | 744.45 | 0.7432 | 543 | 10.84 | 1.806 | 569.85 | 1.704975 | 1.746667 | 832.2667 | 0.03493333 | 39.23343 | 1.938164
544 | 10.86 | 1.631 | 1186.95 | 3.554175 | 544 | 10.86 | 1.81 | 746.95 | 2.9828 | 544 | 10.86 | 1.81 | 573.5 | 2.2867 | 1.750333 | 835.8 | 0.03500667 | 39.39999 | 3.058122
545 | 10.88 | 1.634 | 1192.55 | 3.56925 | 545 | 10.88 | 1.812 | 749.75 | 1.4967 | 545 | 10.88 | 1.814 | 575.45 | 2.2979 | 1.753333 | 839.25 | 0.03506667 | 39.56262 | 2.512575
546 | 10.9 | 1.638 | 1197.3 | 4.7797 | 546 | 10.9 | 1.815 | 751.45 | 2.2518 | 546 | 10.9 | 1.818 | 577.95 | 2.3068 | 1.757 | 842.2333 | 0.03514 | 39.70326 | 3.082719
547 | 10.92 | 1.638 | 1201.75 | 0 | 547 | 10.92 | 1.819 | 753.95 | 3.0108 | 547 | 10.92 | 1.82 | 581.3 | 1.15925 | 1.759 | 845.6667 | 0.03518 | 39.86511 | 1.6879
548 | 10.94 | 1.64 | 1206.5 | 2.40825 | 548 | 10.94 | 1.823 | 756.75 | 3.0214 | 548 | 10.94 | 1.824 | 584.4 | 2.3314 | 1.762333 | 849.2167 | 0.03524667 | 40.03246 | 2.824806
549 | 10.96 | 1.644 | 1211.8 | 4.8366 | 549 | 10.96 | 1.825 | 758.95 | 1.5157 | 549 | 10.96 | 1.827 | 588.05 | 1.758675 | 1.765333 | 852.9333 | 0.03530667 | 40.20766 | 2.553225
550 | 10.98 | 1.647 | 1217.1 | 3.64335 | 550 | 10.98 | 1.828 | 760.35 | 2.27895 | 550 | 10.98 | 1.828 | 590 | 0.589025 | 1.767667 | 855.8167 | 0.03535333 | 40.34358 | 1.993542
551 | 11 | 1.65 | 1222.45 | 3.659325 | 551 | 11 | 1.83 | 762.6 | 1.52295 | 551 | 11 | 1.832 | 592.5 | 2.365 | 1.770667 | 859.1833 | 0.03541333 | 40.50229 | 2.5725
552 | 11.02 | 1.653 | 1227.2 | 3.674475 | 552 | 11.02 | 1.831 | 763.7 | 0.76315 | 552 | 11.02 | 1.836 | 595 | 2.375 | 1.773333 | 861.9667 | 0.03546667 | 40.6335 | 2.294867
553 | 11.04 | 1.656 | 1232.2 | 3.6891 | 553 | 11.04 | 1.833 | 766.25 | 1.52995 | 553 | 11.04 | 1.84 | 597.5 | 2.385 | 1.776333 | 865.3167 | 0.03552667 | 40.79142 | 2.590925
554 | 11.06 | 1.659 | 1236.4 | 3.7029 | 554 | 11.06 | 1.836 | 769.3 | 2.303325 | 554 | 11.06 | 1.843 | 599.2 | 1.79505 | 1.779333 | 868.3 | 0.03558667 | 40.93205 | 2.600425
555 | 11.08 | 1.661 | 1242 | 2.4784 | 555 | 11.08 | 1.839 | 771.8 | 2.31165 | 555 | 11.08 | 1.846 | 601.45 | 1.800975 | 1.782 | 871.75 | 0.03564 | 41.09469 | 2.320067
556 | 11.1 | 1.663 | 1246.75 | 2.48875 | 556 | 11.1 | 1.842 | 773.5 | 2.31795 | 556 | 11.1 | 1.851 | 603.65 | 3.01275 | 1.785333 | 874.6333 | 0.03570667 | 41.23061 | 2.910639
557 | 11.12 | 1.666 | 1250.9 | 3.746475 | 557 | 11.12 | 1.845 | 775.15 | 2.322975 | 557 | 11.12 | 1.853 | 606.2 | 1.20985 | 1.788 | 877.4167 | 0.03576 | 41.36182 | 2.336067
558 | 11.14 | 1.669 | 1256.25 | 3.760725 | 558 | 11.14 | 1.847 | 777.95 | 1.5531 | 558 | 11.14 | 1.855 | 608.4 | 1.2146 | 1.790333 | 880.8667 | 0.03580667 | 41.52445 | 2.051331
559 | 11.16 | 1.672 | 1260.4 | 3.774975 | 559 | 11.16 | 1.85 | 779.9 | 2.336775 | 559 | 11.16 | 1.857 | 609.55 | 1.21795 | 1.793 | 883.2833 | 0.03586 | 41.63838 | 2.3522
560 | 11.18 | 1.676 | 1265.45 | 5.0517 | 560 | 11.18 | 1.851 | 782.45 | 0.781175 | 560 | 11.18 | 1.86 | 611.2 | 1.831125 | 1.795667 | 886.3667 | 0.03591333 | 41.78373 | 2.359533
561 | 11.2 | 1.679 | 1270.5 | 3.803925 | 561 | 11.2 | 1.853 | 784.4 | 1.56685 | 561 | 11.2 | 1.864 | 613.75 | 2.4499 | 1.798667 | 889.55 | 0.03597333 | 41.93379 | 2.663875
562 | 11.22 | 1.68 | 1274.4 | 1.27245 | 562 | 11.22 | 1.855 | 786.65 | 1.57105 | 562 | 11.22 | 1.868 | 615.1 | 2.4577 | 1.801 | 892.05 | 0.03602 | 42.05164 | 2.078533
563 | 11.24 | 1.683 | 1279.4 | 3.8307 | 563 | 11.24 | 1.857 | 789.15 | 1.5758 | 563 | 11.24 | 1.872 | 616.8 | 2.4638 | 1.804 | 895.1167 | 0.03608 | 42.1962 | 2.68075
564 | 11.26 | 1.685 | 1284.7 | 2.5641 | 564 | 11.26 | 1.86 | 791.35 | 2.37075 | 564 | 11.26 | 1.874 | 619.05 | 1.23585 | 1.806333 | 898.3667 | 0.03612667 | 42.34941 | 2.092397
565 | 11.28 | 1.688 | 1289.75 | 3.861675 | 565 | 11.28 | 1.863 | 793.35 | 2.37705 | 565 | 11.28 | 1.878 | 621 | 2.4801 | 1.809667 | 901.3667 | 0.03619333 | 42.49083 | 2.999556
566 | 11.3 | 1.692 | 1295.05 | 5.1696 | 566 | 11.3 | 1.865 | 795.55 | 1.5889 | 566 | 11.3 | 1.882 | 622.4 | 2.4868 | 1.813 | 904.3333 | 0.03626 | 42.63068 | 3.0095
567 | 11.32 | 1.694 | 1300.1 | 2.59515 | 567 | 11.32 | 1.867 | 797.5 | 1.59305 | 567 | 11.32 | 1.883 | 623.5 | 0.62295 | 1.814667 | 907.0333 | 0.03629333 | 42.75796 | 1.509472
568 | 11.34 | 1.698 | 1304.85 | 5.2099 | 568 | 11.34 | 1.869 | 800.3 | 1.5978 | 568 | 11.34 | 1.886 | 625.2 | 1.87305 | 1.817667 | 910.1167 | 0.03635333 | 42.90331 | 2.725725
569 | 11.36 | 1.702 | 1310.4 | 5.2305 | 569 | 11.36 | 1.869 | 802.55 | 0 | 569 | 11.36 | 1.89 | 626.85 | 2.5041 | 1.820333 | 913.2667 | 0.03640667 | 43.0518 | 2.431178
570 | 11.38 | 1.705 | 1314.9 | 3.93795 | 570 | 11.38 | 1.873 | 804.5 | 3.2141 | 570 | 11.38 | 1.893 | 628.8 | 1.883475 | 1.823667 | 916.0667 | 0.03647333 | 43.1838 | 3.048889
571 | 11.4 | 1.707 | 1320.5 | 2.6354 | 571 | 11.4 | 1.874 | 806.45 | 0.805475 | 571 | 11.4 | 1.897 | 629.65 | 2.5169 | 1.826 | 918.8667 | 0.03652 | 43.31579 | 2.140756
572 | 11.42 | 1.71 | 1325.5 | 3.969 | 572 | 11.42 | 1.876 | 806.75 | 1.6132 | 572 | 11.42 | 1.901 | 631.3 | 2.5219 | 1.829 | 921.1833 | 0.03658 | 43.425 | 2.760075
573 | 11.44 | 1.712 | 1330.25 | 2.65575 | 573 | 11.44 | 1.878 | 807.6 | 1.61435 | 573 | 11.44 | 1.905 | 633.3 | 2.5292 | 1.831667 | 923.7167 | 0.03663333 | 43.54442 | 2.459867
574 | 11.46 | 1.715 | 1334.75 | 3.9975 | 574 | 11.46 | 1.882 | 807.3 | 3.2298 | 574 | 11.46 | 1.907 | 634.7 | 1.268 | 1.834667 | 925.5833 | 0.03669333 | 43.63242 | 2.77395
575 | 11.48 | 1.717 | 1339.75 | 2.6745 | 575 | 11.48 | 1.883 | 806.75 | 0.807025 | 575 | 11.48 | 1.91 | 635.25 | 1.904925 | 1.836667 | 927.25 | 0.03673333 | 43.71098 | 1.852833
576 | 11.5 | 1.722 | 1343.95 | 6.70925 | 576 | 11.5 | 1.883 | 807 | 0 | 576 | 11.5 | 1.912 | 637.45 | 1.2727 | 1.839 | 929.4667 | 0.03678 | 43.81548 | 2.166169
577 | 11.52 | 1.726 | 1349.25 | 5.3864 | 577 | 11.52 | 1.883 | 805.6 | 0 | 577 | 11.52 | 1.915 | 637.75 | 1.9128 | 1.841333 | 930.8667 | 0.03682667 | 43.88148 | 2.170389
578 | 11.54 | 1.727 | 1353.45 | 1.35135 | 578 | 11.54 | 1.883 | 804.2 | 0 | 578 | 11.54 | 1.919 | 640 | 2.5555 | 1.843 | 932.55 | 0.03686 | 43.96083 | 1.552847
579 | 11.56 | 1.73 | 1359.05 | 4.06875 | 579 | 11.56 | 1.884 | 804.5 | 0.80435 | 579 | 11.56 | 1.923 | 641.65 | 2.5633 | 1.845667 | 935.0667 | 0.03691333 | 44.07947 | 2.490156
580 | 11.58 | 1.733 | 1363.2 | 4.083375 | 580 | 11.58 | 1.886 | 803.1 | 1.6076 | 580 | 11.58 | 1.927 | 644.15 | 2.5716 | 1.848667 | 936.8167 | 0.03697333 | 44.16196 | 2.807825
581 | 11.6 | 1.735 | 1368.55 | 2.73175 | 581 | 11.6 | 1.886 | 802 | 0 | 581 | 11.6 | 1.929 | 645.3 | 1.28945 | 1.85 | 938.6167 | 0.037 | 44.24681 | 1.250289
582 | 11.62 | 1.738 | 1373.3 | 4.112775 | 582 | 11.62 | 1.886 | 802.85 | 0 | 582 | 11.62 | 1.932 | 647.25 | 1.938825 | 1.852 | 941.1333 | 0.03704 | 44.36545 | 1.87975
583 | 11.64 | 1.742 | 1378.85 | 5.5043 | 583 | 11.64 | 1.887 | 802.25 | 0.80255 | 583 | 11.64 | 1.937 | 648.1 | 3.238375 | 1.855333 | 943.0667 | 0.03710667 | 44.45659 | 3.140333
584 | 11.66 | 1.746 | 1383.05 | 5.5238 | 584 | 11.66 | 1.887 | 801.45 | 0 | 584 | 11.66 | 1.939 | 649.5 | 1.2976 | 1.857333 | 944.6667 | 0.03714667 | 44.53201 | 1.887733
585 | 11.68 | 1.749 | 1387.5 | 4.155825 | 585 | 11.68 | 1.888 | 802.55 | 0.802 | 585 | 11.68 | 1.941 | 650.9 | 1.3004 | 1.859333 | 946.9833 | 0.03718667 | 44.64122 | 1.89165
586 | 11.7 | 1.753 | 1393.4 | 5.5618 | 586 | 11.7 | 1.888 | 802.85 | 0 | 586 | 11.7 | 1.945 | 652 | 2.6058 | 1.862 | 949.4167 | 0.03724 | 44.75593 | 2.528533
587 | 11.72 | 1.756 | 1396.75 | 4.185225 | 587 | 11.72 | 1.888 | 805.05 | 0 | 587 | 11.72 | 1.949 | 652.85 | 2.6097 | 1.864333 | 951.55 | 0.03728667 | 44.8565 | 2.217794
588 | 11.74 | 1.758 | 1401.75 | 2.7985 | 588 | 11.74 | 1.889 | 805.9 | 0.805475 | 588 | 11.74 | 1.952 | 654.5 | 1.961025 | 1.866333 | 954.05 | 0.03732667 | 44.97435 | 1.9056
589 | 11.76 | 1.76 | 1407.1 | 2.80885 | 589 | 11.76 | 1.889 | 806.2 | 0 | 589 | 11.76 | 1.955 | 656.45 | 1.966425 | 1.868 | 956.5833 | 0.03736 | 45.09377 | 1.592194
590 | 11.78 | 1.763 | 1411 | 4.22715 | 590 | 11.78 | 1.89 | 809.25 | 0.807725 | 590 | 11.78 | 1.959 | 657.6 | 2.6281 | 1.870667 | 959.2833 | 0.03741333 | 45.22105 | 2.554489
591 | 11.8 | 1.766 | 1415.45 | 4.239675 | 591 | 11.8 | 1.892 | 810.95 | 1.6202 | 591 | 11.8 | 1.961 | 659 | 1.3166 | 1.873 | 961.8 | 0.03746 | 45.33969 | 2.241264
592 | 11.82 | 1.769 | 1419.65 | 4.25265 | 592 | 11.82 | 1.892 | 812.05 | 0 | 592 | 11.82 | 1.964 | 659.8 | 1.9782 | 1.875 | 963.8333 | 0.0375 | 45.43554 | 1.925633
593 | 11.84 | 1.774 | 1425.25 | 7.11225 | 593 | 11.84 | 1.894 | 813.7 | 1.62575 | 593 | 11.84 | 1.966 | 660.95 | 1.32075 | 1.878 | 966.6333 | 0.03756 | 45.56753 | 2.8957
594 | 11.86 | 1.778 | 1429.45 | 5.7094 | 594 | 11.86 | 1.895 | 816.8 | 0.81525 | 594 | 11.86 | 1.969 | 661.75 | 1.98405 | 1.880667 | 969.3333 | 0.03761333 | 45.69481 | 2.581289
595 | 11.88 | 1.778 | 1434.75 | 0 | 595 | 11.88 | 1.896 | 818.75 | 0.817775 | 595 | 11.88 | 1.973 | 664 | 2.6515 | 1.882333 | 972.5 | 0.03764667 | 45.84409 | 1.618194
596 | 11.9 | 1.782 | 1438.65 | 5.7468 | 596 | 11.9 | 1.897 | 821.55 | 0.82015 | 596 | 11.9 | 1.978 | 665.95 | 3.324875 | 1.885667 | 975.3833 | 0.03771333 | 45.98001 | 3.246472
597 | 11.92 | 1.786 | 1443.1 | 5.7635 | 597 | 11.92 | 1.899 | 824.35 | 1.6459 | 597 | 11.92 | 1.981 | 667.1 | 1.999575 | 1.888667 | 978.1833 | 0.03777333 | 46.112 | 2.93035
598 | 11.94 | 1.787 | 1448.15 | 1.445625 | 598 | 11.94 | 1.901 | 826.3 | 1.65065 | 598 | 11.94 | 1.983 | 668.75 | 1.33585 | 1.890333 | 981.0667 | 0.03780667 | 46.24793 | 1.632708
599 | 11.96 | 1.79 | 1452.6 | 4.351125 | 599 | 11.96 | 1.902 | 828.8 | 0.82755 | 599 | 11.96 | 1.987 | 668.75 | 2.675 | 1.893 | 983.3833 | 0.03786 | 46.35713 | 2.619267
600 | 11.98 | 1.795 | 1456.8 | 7.2735 | 600 | 11.98 | 1.905 | 831.6 | 2.4906 | 600 | 11.98 | 1.99 | 671.25 | 2.01 | 1.896667 | 986.55 | 0.03793333 | 46.50641 | 3.611544
601 | 12 | 1.799 | 1461.55 | 5.8367 | 601 | 12 | 1.906 | 834.1 | 0.83285 | 601 | 12 | 1.992 | 671 | 1.34225 | 1.899 | 988.8833 | 0.03798 | 46.61641 | 2.304672
602 | 12.02 | 1.801 | 1466.6 | 2.92815 | 602 | 12.02 | 1.909 | 837.45 | 2.507325 | 602 | 12.02 | 1.995 | 671.85 | 2.014275 | 1.901667 | 991.9667 | 0.03803333 | 46.76176 | 2.641133
603 | 12.04 | 1.804 | 1471.35 | 4.406925 | 603 | 12.04 | 1.911 | 840.25 | 1.6777 | 603 | 12.04 | 1.999 | 673.25 | 2.6902 | 1.904667 | 994.95 | 0.03809333 | 46.90239 | 2.980375
604 | 12.06 | 1.807 | 1476.9 | 4.422375 | 604 | 12.06 | 1.913 | 842.5 | 1.68275 | 604 | 12.06 | 2.003 | 673.5 | 2.6935 | 1.907667 | 997.6333 | 0.03815333 | 47.02889 | 2.988875
605 | 12.08 | 1.81 | 1482.2 | 4.43865 | 605 | 12.08 | 1.914 | 845 | 0.84375 | 605 | 12.08 | 2.007 | 673.8 | 2.6946 | 1.910333 | 1000.333 | 0.03820667 | 47.15617 | 2.663956
606 | 12.1 | 1.813 | 1487.8 | 4.455 | 606 | 12.1 | 1.917 | 846.95 | 2.537925 | 606 | 12.1 | 2.01 | 675.75 | 2.024325 | 1.913333 | 1003.5 | 0.03826667 | 47.30544 | 3.00575
607 | 12.12 | 1.816 | 1493.4 | 4.4718 | 607 | 12.12 | 1.92 | 848.9 | 2.543775 | 607 | 12.12 | 2.014 | 676.6 | 2.7047 | 1.916667 | 1006.3 | 0.03833333 | 47.43744 | 3.349667
608 | 12.14 | 1.819 | 1497.6 | 4.4865 | 608 | 12.14 | 1.922 | 850.3 | 1.6992 | 608 | 12.14 | 2.016 | 676.85 | 1.35345 | 1.919 | 1008.25 | 0.03838 | 47.52936 | 2.350308
609 | 12.16 | 1.823 | 1502.6 | 6.0004 | 609 | 12.16 | 1.925 | 852.85 | 2.554725 | 609 | 12.16 | 2.019 | 678.55 | 2.0331 | 1.922333 | 1011.333 | 0.03844667 | 47.67471 | 3.365972
610 | 12.18 | 1.827 | 1507.9 | 6.021 | 610 | 12.18 | 1.928 | 855.9 | 2.563125 | 610 | 12.18 | 2.021 | 679.35 | 1.3579 | 1.925333 | 1014.383 | 0.03850667 | 47.81849 | 3.038575
611 | 12.2 | 1.83 | 1512.4 | 4.53045 | 611 | 12.2 | 1.931 | 857.6 | 2.57025 | 611 | 12.2 | 2.023 | 681.35 | 1.3607 | 1.928 | 1017.117 | 0.03856 | 47.94734 | 2.708667
612 | 12.22 | 1.832 | 1517.4 | 3.0298 | 612 | 12.22 | 1.932 | 860.65 | 0.859125 | 612 | 12.22 | 2.028 | 683.3 | 3.411625 | 1.930667 | 1020.45 | 0.03861333 | 48.10447 | 2.716756
613 | 12.24 | 1.835 | 1522.75 | 4.560225 | 613 | 12.24 | 1.935 | 862.35 | 2.5845 | 613 | 12.24 | 2.032 | 683.3 | 2.7332 | 1.934 | 1022.8 | 0.03868 | 48.21525 | 3.405417
614 | 12.26 | 1.837 | 1527.75 | 3.0505 | 614 | 12.26 | 1.936 | 864.85 | 0.8636 | 614 | 12.26 | 2.036 | 685.25 | 2.7371 | 1.936333 | 1025.95 | 0.03872667 | 48.36375 | 2.390208
615 | 12.28 | 1.84 | 1532.25 | 4.59 | 615 | 12.28 | 1.938 | 867.1 | 1.73195 | 615 | 12.28 | 2.037 | 686.35 | 0.6858 | 1.938333 | 1028.567 | 0.03876667 | 48.4871 | 2.054517
616 | 12.3 | 1.844 | 1538.35 | 6.1412 | 616 | 12.3 | 1.942 | 869.6 | 3.4734 | 616 | 12.3 | 2.041 | 687.75 | 2.7482 | 1.942333 | 1031.9 | 0.03884667 | 48.64423 | 4.120933
617 | 12.32 | 1.848 | 1542.55 | 6.1618 | 617 | 12.32 | 1.945 | 872.4 | 2.613 | 617 | 12.32 | 2.045 | 689.45 | 2.7544 | 1.946 | 1034.8 | 0.03892 | 48.78094 | 3.78895
618 | 12.34 | 1.851 | 1547.6 | 4.635225 | 618 | 12.34 | 1.948 | 875.75 | 2.622225 | 618 | 12.34 | 2.046 | 690.25 | 0.68985 | 1.948333 | 1037.867 | 0.03896667 | 48.9255 | 2.418111
619 | 12.36 | 1.855 | 1553.2 | 6.2016 | 619 | 12.36 | 1.951 | 877.95 | 2.63055 | 619 | 12.36 | 2.05 | 691.65 | 2.7638 | 1.952 | 1040.933 | 0.03904 | 49.07007 | 3.811133
620 | 12.38 | 1.857 | 1557.35 | 3.11055 | 620 | 12.38 | 1.954 | 880.5 | 2.637675 | 620 | 12.38 | 2.054 | 693.05 | 2.7694 | 1.955 | 1043.633 | 0.0391 | 49.19735 | 3.12685
621 | 12.4 | 1.86 | 1561.55 | 4.67835 | 621 | 12.4 | 1.958 | 883 | 3.527 | 621 | 12.4 | 2.057 | 694.75 | 2.0817 | 1.958333 | 1046.433 | 0.03916667 | 49.32934 | 3.483444
622 | 12.42 | 1.862 | 1566.3 | 3.12785 | 622 | 12.42 | 1.959 | 884.95 | 0.883975 | 622 | 12.42 | 2.061 | 695.85 | 2.7812 | 1.960667 | 1049.033 | 0.03921333 | 49.45191 | 2.444711
623 | 12.44 | 1.866 | 1570.5 | 6.2736 | 623 | 12.44 | 1.96 | 886.9 | 0.885925 | 623 | 12.44 | 2.064 | 697.25 | 2.08965 | 1.963333 | 1051.55 | 0.03926667 | 49.57054 | 2.800778
624 | 12.46 | 1.869 | 1575.25 | 4.718625 | 624 | 12.46 | 1.964 | 890 | 3.5538 | 624 | 12.46 | 2.067 | 700.05 | 2.09595 | 1.966667 | 1055.1 | 0.03933333 | 49.73789 | 3.511083
625 | 12.48 | 1.872 | 1579.45 | 4.73205 | 625 | 12.48 | 1.967 | 892.8 | 2.6742 | 625 | 12.48 | 2.07 | 701.15 | 2.1018 | 1.969667 | 1057.8 | 0.03939333 | 49.86517 | 3.16935
626 | 12.5 | 1.876 | 1584.75 | 6.3284 | 626 | 12.5 | 1.969 | 895 | 1.7878 | 626 | 12.5 | 2.073 | 703.4 | 2.106825 | 1.972667 | 1061.05 | 0.03945333 | 50.01838 | 3.178275
627 | 12.52 | 1.879 | 1588.65 | 4.7601 | 627 | 12.52 | 1.974 | 898.1 | 4.48275 | 627 | 12.52 | 2.074 | 704.5 | 0.70395 | 1.975667 | 1063.75 | 0.03951333 | 50.14566 | 3.1872
628 | 12.54 | 1.882 | 1593.7 | 4.773525 | 628 | 12.54 | 1.977 | 899.5 | 2.6964 | 628 | 12.54 | 2.078 | 706.45 | 2.8219 | 1.979 | 1066.55 | 0.03958 | 50.27765 | 3.5505
629 | 12.56 | 1.884 | 1598.15 | 3.19185 | 629 | 12.56 | 1.978 | 901.7 | 0.9006 | 629 | 12.56 | 2.082 | 708.4 | 2.8297 | 1.981333 | 1069.417 | 0.03962667 | 50.41279 | 2.491961
630 | 12.58 | 1.887 | 1601.5 | 4.799475 | 630 | 12.58 | 1.981 | 904.25 | 2.708925 | 630 | 12.58 | 2.086 | 709.8 | 2.8364 | 1.984667 | 1071.85 | 0.03969333 | 50.52749 | 3.568778
631 | 12.6 | 1.891 | 1607.1 | 6.4172 | 631 | 12.6 | 1.985 | 905.9 | 3.6203 | 631 | 12.6 | 2.089 | 711.2 | 2.1315 | 1.988333 | 1074.733 | 0.03976667 | 50.66342 | 3.935403
632 | 12.62 | 1.894 | 1611.55 | 4.827975 | 632 | 12.62 | 1.986 | 908.7 | 0.9073 | 632 | 12.62 | 2.093 | 712.9 | 2.8482 | 1.991 | 1077.717 | 0.03982 | 50.80405 | 2.869933
633 | 12.64 | 1.898 | 1615.45 | 6.454 | 633 | 12.64 | 1.989 | 913.15 | 2.732775 | 633 | 12.64 | 2.096 | 714.55 | 2.141175 | 1.994333 | 1081.05 | 0.03988667 | 50.96119 | 3.597944
634 | 12.66 | 1.902 | 1619.95 | 6.4708 | 634 | 12.66 | 1.992 | 915.7 | 2.743275 | 634 | 12.66 | 2.098 | 716.8 | 1.43135 | 1.997333 | 1084.15 | 0.03994667 | 51.10732 | 3.2478
635 | 12.68 | 1.904 | 1623.85 | 3.2438 | 635 | 12.68 | 1.996 | 918.75 | 3.6689 | 635 | 12.68 | 2.101 | 716.8 | 2.1504 | 2.000333 | 1086.467 | 0.04000667 | 51.21653 | 3.255925
636 | 12.7 | 1.908 | 1628.9 | 6.5055 | 636 | 12.7 | 2 | 921 | 3.6795 | 636 | 12.7 | 2.103 | 719.05 | 1.43585 | 2.003667 | 1089.65 | 0.04007333 | 51.36659 | 3.626861
637 | 12.72 | 1.911 | 1633.35 | 4.893375 | 637 | 12.72 | 2.003 | 923.25 | 2.766375 | 637 | 12.72 | 2.106 | 720.7 | 2.159625 | 2.006667 | 1092.433 | 0.04013333 | 51.4978 | 3.273125
638 | 12.74 | 1.913 | 1637.25 | 3.2706 | 638 | 12.74 | 2.005 | 925.75 | 1.849 | 638 | 12.74 | 2.11 | 721.55 | 2.8845 | 2.009333 | 1094.85 | 0.04018667 | 51.61172 | 2.916378
639 | 12.76 | 1.915 | 1641.15 | 3.2784 | 639 | 12.76 | 2.007 | 928.25 | 1.854 | 639 | 12.76 | 2.114 | 723.8 | 2.8907 | 2.012 | 1097.733 | 0.04024 | 51.74765 | 2.923444
640 | 12.78 | 1.919 | 1645.1 | 6.5725 | 640 | 12.78 | 2.009 | 930.2 | 1.85845 | 640 | 12.78 | 2.117 | 725.75 | 2.174325 | 2.015 | 1100.35 | 0.0403 | 51.871 | 3.297125
641 | 12.8 | 1.923 | 1649.85 | 6.5899 | 641 | 12.8 | 2.013 | 933.3 | 3.727 | 641 | 12.8 | 2.12 | 728 | 2.180625 | 2.018667 | 1103.717 | 0.04037333 | 52.0297 | 4.040789
642 | 12.82 | 1.926 | 1653.45 | 4.95495 | 642 | 12.82 | 2.015 | 935.5 | 1.8688 | 642 | 12.82 | 2.122 | 730.2 | 1.4582 | 2.021 | 1106.383 | 0.04042 | 52.15541 | 2.57845
643 | 12.84 | 1.929 | 1657.65 | 4.96665 | 643 | 12.84 | 2.019 | 938.3 | 3.7476 | 643 | 12.84 | 2.126 | 731.9 | 2.9242 | 2.024667 | 1109.283 | 0.04049333 | 52.29212 | 4.062056
644 | 12.86 | 1.933 | 1662.1 | 6.6395 | 644 | 12.86 | 2.023 | 940 | 3.7566 | 644 | 12.86 | 2.127 | 733.55 | 0.732725 | 2.027667 | 1111.883 | 0.04055333 | 52.41468 | 3.33175
645 | 12.88 | 1.935 | 1665.45 | 3.32755 | 645 | 12.88 | 2.026 | 942.8 | 2.8242 | 645 | 12.88 | 2.13 | 735.5 | 2.203575 | 2.030333 | 1114.583 | 0.04060667 | 52.54196 | 2.968622
646 | 12.9 | 1.937 | 1670.5 | 3.33595 | 646 | 12.9 | 2.028 | 945.3 | 1.8881 | 646 | 12.9 | 2.135 | 736.9 | 3.681 | 2.033333 | 1117.567 | 0.04066667 | 52.6826 | 3.348225
647 | 12.92 | 1.942 | 1674.15 | 8.361625 | 647 | 12.92 | 2.032 | 946.95 | 3.7845 | 647 | 12.92 | 2.138 | 738.05 | 2.212425 | 2.037333 | 1119.717 | 0.04074667 | 52.78395 | 4.474567
648 | 12.94 | 1.944 | 1678.9 | 3.35305 | 648 | 12.94 | 2.034 | 950.05 | 1.897 | 648 | 12.94 | 2.141 | 740.85 | 2.21835 | 2.039667 | 1123.267 | 0.04079333 | 52.9513 | 2.616814
649 | 12.96 | 1.948 | 1683.9 | 6.7256 | 649 | 12.96 | 2.036 | 953.4 | 1.90345 | 649 | 12.96 | 2.145 | 742.2 | 2.9661 | 2.043 | 1126.5 | 0.04086 | 53.10372 | 3.749611
650 | 12.98 | 1.953 | 1688.4 | 8.43075 | 650 | 12.98 | 2.039 | 956.75 | 2.865225 | 650 | 12.98 | 2.148 | 744.45 | 2.229975 | 2.046667 | 1129.867 | 0.04093333 | 53.26243 | 4.136672
651 | 13 | 1.955 | 1691.45 | 3.37985 | 651 | 13 | 2.043 | 959 | 3.8315 | 651 | 13 | 2.15 | 746.95 | 1.4914 | 2.049333 | 1132.467 | 0.04098667 | 53.38499 | 3.016444
652 | 13.02 | 1.958 | 1696.75 | 5.0823 | 652 | 13.02 | 2.046 | 961.2 | 2.8803 | 652 | 13.02 | 2.152 | 748.65 | 1.4956 | 2.052 | 1135.533 | 0.04104 | 53.52955 | 3.024
653 | 13.04 | 1.962 | 1699.85 | 6.7932 | 653 | 13.04 | 2.05 | 963.15 | 3.8487 | 653 | 13.04 | 2.154 | 750.35 | 1.499 | 2.055333 | 1137.783 | 0.04110667 | 53.63562 | 3.788861
654 | 13.06 | 1.964 | 1703.45 | 3.4033 | 654 | 13.06 | 2.054 | 965.95 | 3.8582 | 654 | 13.06 | 2.158 | 752.3 | 3.0053 | 2.058667 | 1140.567 | 0.04117333 | 53.76683 | 3.79725
655 | 13.08 | 1.965 | 1706.8 | 1.705125 | 655 | 13.08 | 2.056 | 967.35 | 1.9333 | 655 | 13.08 | 2.161 | 753.95 | 2.259375 | 2.060667 | 1142.7 | 0.04121333 | 53.86739 | 2.283267
656 | 13.1 | 1.969 | 1711.3 | 6.8362 | 656 | 13.1 | 2.059 | 970.15 | 2.90625 | 656 | 13.1 | 2.164 | 755.35 | 2.26395 | 2.064 | 1145.6 | 0.04128 | 54.0041 | 3.813833
657 | 13.12 | 1.975 | 1715.75 | 10.28115 | 657 | 13.12 | 2.061 | 972.95 | 1.9431 | 657 | 13.12 | 2.168 | 758.45 | 3.0276 | 2.068 | 1149.05 | 0.04136 | 54.16674 | 4.5893
658 | 13.14 | 1.978 | 1718.85 | 5.1519 | 658 | 13.14 | 2.064 | 974.9 | 2.921775 | 658 | 13.14 | 2.17 | 760.65 | 1.5191 | 2.070667 | 1151.467 | 0.04141333 | 54.28066 | 3.067356
659 | 13.16 | 1.98 | 1723 | 3.44185 | 659 | 13.16 | 2.066 | 976.85 | 1.95175 | 659 | 13.16 | 2.173 | 763.45 | 2.28615 | 2.073 | 1154.433 | 0.04146 | 54.42051 | 2.690217
660 | 13.18 | 1.984 | 1726.65 | 6.8993 | 660 | 13.18 | 2.069 | 979.95 | 2.9352 | 660 | 13.18 | 2.177 | 765.7 | 3.0583 | 2.076667 | 1157.433 | 0.04153333 | 54.56193 | 4.238422
661 | 13.2 | 1.987 | 1731.1 | 5.186625 | 661 | 13.2 | 2.073 | 981.05 | 3.922 | 661 | 13.2 | 2.178 | 767.9 | 0.7668 | 2.079333 | 1160.017 | 0.04158667 | 54.68371 | 3.089933
662 | 13.22 | 1.987 | 1733.65 | 0 | 662 | 13.22 | 2.077 | 983.85 | 3.9298 | 662 | 13.22 | 2.18 | 770.15 | 1.53805 | 2.081333 | 1162.55 | 0.04162667 | 54.80313 | 2.322567
663 | 13.24 | 1.991 | 1738.4 | 6.9441 | 663 | 13.24 | 2.079 | 985.8 | 1.96965 | 663 | 13.24 | 2.184 | 771.55 | 3.0834 | 2.084667 | 1165.25 | 0.04169333 | 54.93041 | 3.879667
664 | 13.26 | 1.995 | 1741.45 | 6.9597 | 664 | 13.26 | 2.082 | 988.3 | 2.96115 | 664 | 13.26 | 2.187 | 774.65 | 2.3193 | 2.088 | 1168.133 | 0.04176 | 55.06633 | 3.888972
665 | 13.28 | 1.998 | 1745.95 | 5.2311 | 665 | 13.28 | 2.085 | 991.4 | 2.96955 | 665 | 13.28 | 2.191 | 777.4 | 3.1041 | 2.091333 | 1171.583 | 0.04182667 | 55.22897 | 3.899528
666 | 13.3 | 2.002 | 1750.1 | 6.9921 | 666 | 13.3 | 2.087 | 994.2 | 1.9856 | 666 | 13.3 | 2.194 | 780.5 | 2.33685 | 2.094333 | 1174.933 | 0.04188667 | 55.38689 | 3.519775
667 | 13.32 | 2.007 | 1753.75 | 8.759625 | 667 | 13.32 | 2.091 | 995.6 | 3.9796 | 667 | 13.32 | 2.195 | 782.75 | 0.781625 | 2.097667 | 1177.367 | 0.04195333 | 55.5016 | 3.9205
668 | 13.34 | 2.009 | 1756.8 | 3.51055 | 668 | 13.34 | 2.095 | 997.55 | 3.9863 | 668 | 13.34 | 2.199 | 785.5 | 3.1365 | 2.101 | 1179.95 | 0.04202 | 55.62338 | 3.928861
669 | 13.36 | 2.01 | 1761 | 1.7589 | 669 | 13.36 | 2.097 | 1000.05 | 1.9976 | 669 | 13.36 | 2.2 | 786.9 | 0.7862 | 2.102333 | 1182.65 | 0.04204667 | 55.75066 | 1.575067
670 | 13.38 | 2.014 | 1763.8 | 7.0496 | 670 | 13.38 | 2.101 | 1001.7 | 4.0035 | 670 | 13.38 | 2.202 | 789.45 | 1.57635 | 2.105667 | 1184.983 | 0.04211333 | 55.86065 | 3.946056
671 | 13.4 | 2.017 | 1766.3 | 5.29515 | 671 | 13.4 | 2.105 | 1003.95 | 4.0113 | 671 | 13.4 | 2.205 | 791.65 | 2.37165 | 2.109 | 1187.3 | 0.04218 | 55.96986 | 3.953806
672 | 13.42 | 2.019 | 1769.95 | 3.53625 | 672 | 13.42 | 2.108 | 1005.65 | 3.0144 | 672 | 13.42 | 2.209 | 794.45 | 3.1722 | 2.112 | 1190.017 | 0.04224 | 56.09792 | 3.565975
673 | 13.44 | 2.023 | 1773.85 | 7.0876 | 673 | 13.44 | 2.11 | 1008.45 | 2.0141 | 673 | 13.44 | 2.212 | 796.4 | 2.386275 | 2.115 | 1192.9 | 0.0423 | 56.23385 | 3.574375
674 | 13.46 | 2.029 | 1777.75 | 10.6548 | 674 | 13.46 | 2.114 | 1010.1 | 4.0371 | 674 | 13.46 | 2.214 | 798.65 | 1.59505 | 2.119 | 1195.5 | 0.04238 | 56.35641 | 4.7768
675 | 13.48 | 2.032 | 1781.1 | 5.338275 | 675 | 13.48 | 2.116 | 1012.05 | 2.02215 | 675 | 13.48 | 2.216 | 802.85 | 1.6015 | 2.121333 | 1198.667 | 0.04242667 | 56.50569 | 2.793194
676 | 13.5 | 2.032 | 1785.05 | 0 | 676 | 13.5 | 2.118 | 1012.9 | 2.02495 | 676 | 13.5 | 2.218 | 804.25 | 1.6071 | 2.122667 | 1200.733 | 0.04245333 | 56.60311 | 1.5996
677 | 13.52 | 2.037 | 1788.1 | 8.932875 | 677 | 13.52 | 2.122 | 1015.7 | 4.0572 | 677 | 13.52 | 2.219 | 807.05 | 0.80565 | 2.126 | 1203.617 | 0.04252 | 56.73903 | 4.00725
678 | 13.54 | 2.04 | 1791.2 | 5.36895 | 678 | 13.54 | 2.126 | 1017.1 | 4.0656 | 678 | 13.54 | 2.222 | 807.85 | 2.42235 | 2.129333 | 1205.383 | 0.04258667 | 56.82232 | 4.015
679 | 13.56 | 2.041 | 1795.35 | 1.793275 | 679 | 13.56 | 2.129 | 1019.3 | 3.0546 | 679 | 13.56 | 2.223 | 810.65 | 0.80925 | 2.131 | 1208.433 | 0.04262 | 56.96609 | 2.011514
680 | 13.58 | 2.046 | 1799.55 | 8.98725 | 680 | 13.58 | 2.132 | 1021.55 | 3.061275 | 680 | 13.58 | 2.226 | 812.05 | 2.43405 | 2.134667 | 1211.05 | 0.04269333 | 57.08944 | 4.435719
681 | 13.6 | 2.05 | 1802.9 | 7.2049 | 681 | 13.6 | 2.137 | 1025.2 | 5.116875 | 681 | 13.6 | 2.229 | 814.6 | 2.439975 | 2.138667 | 1214.233 | 0.04277333 | 57.23951 | 4.850567
682 | 13.62 | 2.052 | 1806.55 | 3.60945 | 682 | 13.62 | 2.139 | 1026.3 | 2.0515 | 682 | 13.62 | 2.231 | 815.15 | 1.62975 | 2.140667 | 1216 | 0.04281333 | 57.32279 | 2.430233
683 | 13.64 | 2.057 | 1809.9 | 9.041125 | 683 | 13.64 | 2.141 | 1028.25 | 2.05455 | 683 | 13.64 | 2.232 | 814 | 0.814575 | 2.143333 | 1217.383 | 0.04286667 | 57.388 | 3.244511
684 | 13.66 | 2.061 | 1813.25 | 7.2463 | 684 | 13.66 | 2.144 | 1030.5 | 3.088125 | 684 | 13.66 | 2.233 | 813.2 | 0.8136 | 2.146 | 1218.983 | 0.04292 | 57.46343 | 3.248489
685 | 13.68 | 2.063 | 1815.75 | 3.629 | 685 | 13.68 | 2.147 | 1031.35 | 3.092775 | 685 | 13.68 | 2.233 | 810.65 | 0 | 2.147667 | 1219.25 | 0.04295333 | 57.476 | 2.031861
686 | 13.7 | 2.064 | 1819.4 | 1.817575 | 686 | 13.7 | 2.15 | 1033.85 | 3.0978 | 686 | 13.7 | 2.232 | 809 | -0.809825 | 2.148667 | 1220.75 | 0.04297333 | 57.54671 | 1.22
687 | 13.72 | 2.068 | 1821.05 | 7.2809 | 687 | 13.72 | 2.154 | 1036.65 | 4.141 | 687 | 13.72 | 2.233 | 806.75 | 0.807875 | 2.151667 | 1221.483 | 0.04303333 | 57.58128 | 3.66335
688 | 13.74 | 2.071 | 1824.4 | 5.468175 | 688 | 13.74 | 2.158 | 1039.15 | 4.1516 | 688 | 13.74 | 2.233 | 805.9 | 0 | 2.154 | 1223.15 | 0.04308 | 57.65984 | 2.852072
689 | 13.76 | 2.074 | 1828.6 | 5.4795 | 689 | 13.76 | 2.161 | 1041.4 | 3.120825 | 689 | 13.76 | 2.234 | 803.95 | 0.804925 | 2.156333 | 1224.65 | 0.04312667 | 57.73055 | 2.855767
690 | 13.78 | 2.078 | 1831.7 | 7.3206 | 690 | 13.78 | 2.164 | 1043.35 | 3.127125 | 690 | 13.78 | 2.235 | 803.1 | 0.803525 | 2.159 | 1226.05 | 0.04318 | 57.79655 | 3.2676
691 | 13.8 | 2.082 | 1834.5 | 7.3324 | 691 | 13.8 | 2.168 | 1045.3 | 4.1773 | 691 | 13.8 | 2.234 | 802.55 | -0.802825 | 2.161333 | 1227.45 | 0.04322667 | 57.86255 | 2.862417
692 | 13.82 | 2.084 | 1837.55 | 3.67205 | 692 | 13.82 | 2.17 | 1046.4 | 2.0917 | 692 | 13.82 | 2.235 | 801.45 | 0.802 | 2.163 | 1228.467 | 0.04326 | 57.91047 | 2.046597
693 | 13.84 | 2.087 | 1840.9 | 5.517675 | 693 | 13.84 | 2.171 | 1047.8 | 1.0471 | 693 | 13.84 | 2.235 | 800.6 | 0 | 2.164333 | 1229.767 | 0.04328667 | 57.97176 | 1.638822
694 | 13.86 | 2.09 | 1843.7 | 5.5269 | 694 | 13.86 | 2.175 | 1049.75 | 4.1951 | 694 | 13.86 | 2.235 | 799.75 | 0 | 2.166667 | 1231.067 | 0.04333333 | 58.03304 | 2.870972
695 | 13.88 | 2.092 | 1846.5 | 3.6902 | 695 | 13.88 | 2.178 | 1051.75 | 3.15225 | 695 | 13.88 | 2.234 | 800.6 | -0.800175 | 2.168 | 1232.95 | 0.04336 | 58.12182 | 1.642678
696 | 13.9 | 2.096 | 1849.55 | 7.3921 | 696 | 13.9 | 2.182 | 1054.8 | 4.2131 | 696 | 13.9 | 2.234 | 800.6 | 0 | 2.170667 | 1234.983 | 0.04341333 | 58.21767 | 3.290578
697 | 13.92 | 2.1 | 1854.05 | 7.4072 | 697 | 13.92 | 2.186 | 1057.3 | 4.2242 | 697 | 13.92 | 2.235 | 801.75 | 0.801175 | 2.173667 | 1237.7 | 0.04347333 | 58.34574 | 3.709025
698 | 13.94 | 2.104 | 1856 | 7.4201 | 698 | 13.94 | 2.191 | 1058.15 | 5.288625 | 698 | 13.94 | 2.236 | 802.3 | 0.802025 | 2.177 | 1238.817 | 0.04354 | 58.39838 | 4.127528
699 | 13.96 | 2.108 | 1859.05 | 7.4301 | 699 | 13.96 | 2.193 | 1061.2 | 2.11935 | 699 | 13.96 | 2.236 | 803.1 | 0 | 2.179 | 1241.117 | 0.04358 | 58.5068 | 2.479933
700 | 13.98 | 2.111 | 1862.4 | 5.582175 | 700 | 13.98 | 2.195 | 1062.35 | 2.12355 | 700 | 13.98 | 2.236 | 803.95 | 0 | 2.180667 | 1242.9 | 0.04361333 | 58.59087 | 2.070014
701 | 14 | 2.114 | 1864.95 | 5.591025 | 701 | 14 | 2.2 | 1063.2 | 5.313875 | 701 | 14 | 2.236 | 805.9 | 0 | 2.183333 | 1244.683 | 0.04366667 | 58.67494 | 3.316778
702 | 14.02 | 2.115 | 1867.15 | 1.86605 | 702 | 14.02 | 2.202 | 1065.95 | 2.12915 | 702 | 14.02 | 2.237 | 808.45 | 0.807175 | 2.184667 | 1247.183 | 0.04369333 | 58.79279 | 1.661244
703 | 14.04 | 2.118 | 1870.8 | 5.606925 | 703 | 14.04 | 2.203 | 1067.95 | 1.06695 | 703 | 14.04 | 2.238 | 812.35 | 0.8104 | 2.186333 | 1250.367 | 0.04372667 | 58.94285 | 2.081292
704 | 14.06 | 2.123 | 1873.6 | 9.361 | 704 | 14.06 | 2.206 | 1070.45 | 3.2076 | 704 | 14.06 | 2.239 | 815.7 | 0.814025 | 2.189333 | 1253.25 | 0.04378667 | 59.07877 | 3.755425
705 | 14.08 | 2.126 | 1876.1 | 5.62455 | 705 | 14.08 | 2.211 | 1072.4 | 5.357125 | 705 | 14.08 | 2.241 | 819.6 | 1.6353 | 2.192667 | 1256.033 | 0.04385333 | 59.20998 | 4.182139
706 | 14.1 | 2.128 | 1880.3 | 3.7564 | 706 | 14.1 | 2.215 | 1073.5 | 4.2918 | 706 | 14.1 | 2.242 | 823.25 | 0.821425 | 2.195 | 1259.017 | 0.0439 | 59.35061 | 2.934225
707 | 14.12 | 2.133 | 1882.55 | 9.407125 | 707 | 14.12 | 2.218 | 1075.2 | 3.22305 | 707 | 14.12 | 2.245 | 827.7 | 2.476425 | 2.198667 | 1261.817 | 0.04397333 | 59.48261 | 4.621528
708 | 14.14 | 2.137 | 1885.3 | 7.5357 | 708 | 14.14 | 2.221 | 1076.6 | 3.2277 | 708 | 14.14 | 2.247 | 831.35 | 1.65905 | 2.201667 | 1264.417 | 0.04403333 | 59.60517 | 3.78935
709 | 14.16 | 2.138 | 1888.1 | 1.8867 | 709 | 14.16 | 2.222 | 1078.8 | 1.0777 | 709 | 14.16 | 2.249 | 833.3 | 1.66465 | 2.203 | 1266.733 | 0.04406 | 59.71438 | 1.687433
710 | 14.18 | 2.141 | 1890.35 | 5.667675 | 710 | 14.18 | 2.226 | 1080.2 | 4.318 | 710 | 14.18 | 2.25 | 836.65 | 0.834975 | 2.205667 | 1269.067 | 0.04411333 | 59.82438 | 3.381067
711 | 14.2 | 2.144 | 1893.4 | 5.675625 | 711 | 14.2 | 2.228 | 1083.55 | 2.16375 | 711 | 14.2 | 2.251 | 839.7 | 0.838175 | 2.207667 | 1272.217 | 0.04415333 | 59.97287 | 2.541283
712 | 14.22 | 2.146 | 1896.2 | 3.7896 | 712 | 14.22 | 2.232 | 1086.1 | 4.3393 | 712 | 14.22 | 2.254 | 842.8 | 2.52375 | 2.210667 | 1275.033 | 0.04421333 | 60.10565 | 3.820875
713 | 14.24 | 2.15 | 1899.55 | 7.5915 | 713 | 14.24 | 2.234 | 1088.05 | 2.17415 | 713 | 14.24 | 2.254 | 844.45 | 0 | 2.212667 | 1277.35 | 0.04425333 | 60.21486 | 2.552383
714 | 14.26 | 2.155 | 1902.1 | 9.504125 | 714 | 14.26 | 2.239 | 1090.3 | 5.445875 | 714 | 14.26 | 2.258 | 848.65 | 3.3862 | 2.217333 | 1280.35 | 0.04434667 | 60.35628 | 5.967967
715 | 14.28 | 2.158 | 1904.85 | 5.710425 | 715 | 14.28 | 2.244 | 1092.8 | 5.45775 | 715 | 14.28 | 2.26 | 851.75 | 1.7004 | 2.220667 | 1283.133 | 0.04441333 | 60.48749 | 4.272472
716 | 14.3 | 2.16 | 1907.4 | 3.81225 | 716 | 14.3 | 2.245 | 1094.75 | 1.093775 | 716 | 14.3 | 2.263 | 853.95 | 2.55855 | 2.222667 | 1285.367 | 0.04445333 | 60.59277 | 2.5685
717 | 14.32 | 2.164 | 1910.2 | 7.6352 | 717 | 14.32 | 2.248 | 1097.25 | 3.288 | 717 | 14.32 | 2.266 | 857.85 | 2.5677 | 2.226 | 1288.433 | 0.04452 | 60.73733 | 4.289667
718 | 14.34 | 2.168 | 1912.4 | 7.6452 | 718 | 14.34 | 2.251 | 1099.75 | 3.2955 | 718 | 14.34 | 2.268 | 860.1 | 1.71795 | 2.229 | 1290.75 | 0.04458 | 60.84654 | 3.868775
719 | 14.36 | 2.168 | 1915.5 | 0 | 719 | 14.36 | 2.254 | 1102.3 | 3.303075 | 719 | 14.36 | 2.269 | 862.6 | 0.86135 | 2.230333 | 1293.467 | 0.04460667 | 60.9746 | 1.722811
720 | 14.38 | 2.173 | 1917.7 | 9.583 | 720 | 14.38 | 2.256 | 1103.95 | 2.20625 | 720 | 14.38 | 2.272 | 865.7 | 2.59245 | 2.233667 | 1295.783 | 0.04467333 | 61.08381 | 4.315417
721 | 14.4 | 2.177 | 1921.35 | 7.6781 | 721 | 14.4 | 2.26 | 1105.9 | 4.4197 | 721 | 14.4 | 2.274 | 868.75 | 1.73445 | 2.237 | 1298.667 | 0.04474 | 61.21973 | 4.324083
722 | 14.42 | 2.18 | 1923.05 | 5.7666 | 722 | 14.42 | 2.265 | 1108.45 | 5.535875 | 722 | 14.42 | 2.276 | 872.7 | 1.74145 | 2.240333 | 1301.4 | 0.04480667 | 61.34858 | 4.333444
723 | 14.44 | 2.183 | 1925.55 | 5.7729 | 723 | 14.44 | 2.267 | 1109.55 | 2.218 | 723 | 14.44 | 2.278 | 875.75 | 1.74845 | 2.242667 | 1303.617 | 0.04485333 | 61.45308 | 3.039186
724 | 14.46 | 2.187 | 1928.6 | 7.7083 | 724 | 14.46 | 2.271 | 1111.8 | 4.4427 | 724 | 14.46 | 2.282 | 879.4 | 3.5103 | 2.246667 | 1306.6 | 0.04493333 | 61.59371 | 5.220433
725 | 14.48 | 2.191 | 1930 | 7.7172 | 725 | 14.48 | 2.276 | 1114 | 5.5645 | 725 | 14.48 | 2.285 | 882.75 | 2.643225 | 2.250667 | 1308.917 | 0.04501333 | 61.70292 | 5.231033
726 | 14.5 | 2.192 | 1932.25 | 1.931125 | 726 | 14.5 | 2.277 | 1116 | 1.115 | 726 | 14.5 | 2.288 | 885.8 | 2.652825 | 2.252333 | 1311.35 | 0.04504667 | 61.81763 | 2.183556
727 | 14.52 | 2.195 | 1935.05 | 5.80095 | 727 | 14.52 | 2.278 | 1118.75 | 1.117375 | 727 | 14.52 | 2.29 | 888.9 | 1.7747 | 2.254333 | 1314.233 | 0.04508667 | 61.95355 | 2.625583
728 | 14.54 | 2.198 | 1937.3 | 5.808525 | 728 | 14.54 | 2.283 | 1121.55 | 5.60075 | 728 | 14.54 | 2.292 | 892.8 | 1.7817 | 2.257667 | 1317.217 | 0.04515333 | 62.09419 | 4.38575
729 | 14.56 | 2.201 | 1940.05 | 5.816025 | 729 | 14.56 | 2.285 | 1123.5 | 2.24505 | 729 | 14.56 | 2.295 | 896.4 | 2.6838 | 2.260333 | 1319.983 | 0.04520667 | 62.22461 | 3.516267
730 | 14.58 | 2.205 | 1942.85 | 7.7658 | 730 | 14.58 | 2.287 | 1126.3 | 2.2498 | 730 | 14.58 | 2.297 | 899.2 | 1.7956 | 2.263 | 1322.783 | 0.04526 | 62.3566 | 3.523689
731 | 14.6 | 2.212 | 1945.1 | 13.60783 | 731 | 14.6 | 2.292 | 1128.85 | 5.637875 | 731 | 14.6 | 2.299 | 902.3 | 1.8015 | 2.267667 | 1325.417 | 0.04535333 | 62.48074 | 6.179133
732 | 14.62 | 2.213 | 1947.6 | 1.94635 | 732 | 14.62 | 2.297 | 1130.8 | 5.649125 | 732 | 14.62 | 2.304 | 905.65 | 4.519875 | 2.271333 | 1328.017 | 0.04542667 | 62.60331 | 4.864628
733 | 14.64 | 2.214 | 1950.15 | 1.948875 | 733 | 14.64 | 2.299 | 1132.75 | 2.26355 | 733 | 14.64 | 2.307 | 909.25 | 2.72235 | 2.273333 | 1330.717 | 0.04546667 | 62.73059 | 2.658733
734 | 14.66 | 2.219 | 1951.55 | 9.75425 | 734 | 14.66 | 2.302 | 1135.8 | 3.402825 | 734 | 14.66 | 2.309 | 911.5 | 1.82075 | 2.276667 | 1332.95 | 0.04553333 | 62.83587 | 4.439444
735 | 14.68 | 2.222 | 1954.3 | 5.858775 | 735 | 14.68 | 2.305 | 1138.05 | 3.410775 | 735 | 14.68 | 2.313 | 916 | 3.655 | 2.28 | 1336.117 | 0.0456 | 62.98514 | 4.448444
736 | 14.7 | 2.222 | 1956.85 | 0 | 736 | 14.7 | 2.309 | 1139.7 | 4.5555 | 736 | 14.7 | 2.315 | 918.75 | 1.83475 | 2.282 | 1338.433 | 0.04564 | 63.09435 | 2.67455
737 | 14.72 | 2.228 | 1959.05 | 11.7477 | 737 | 14.72 | 2.31 | 1141.95 | 1.140825 | 737 | 14.72 | 2.317 | 922.95 | 1.8417 | 2.285 | 1341.317 | 0.0457 | 63.23027 | 4.019625
738 | 14.74 | 2.232 | 1961.3 | 7.8407 | 738 | 14.74 | 2.313 | 1143.65 | 3.4284 | 738 | 14.74 | 2.319 | 925.75 | 1.8487 | 2.288 | 1343.567 | 0.04576 | 63.33634 | 4.027325
739 | 14.76 | 2.235 | 1963.55 | 5.887275 | 739 | 14.76 | 2.317 | 1145.3 | 4.5779 | 739 | 14.76 | 2.322 | 929.65 | 2.7831 | 2.291333 | 1346.167 | 0.04582667 | 63.45891 | 4.482889
740 | 14.78 | 2.238 | 1966.35 | 5.89485 | 740 | 14.78 | 2.321 | 1147.8 | 4.5862 | 740 | 14.78 | 2.325 | 933.85 | 2.79525 | 2.294667 | 1349.333 | 0.04589333 | 63.60818 | 4.4925
741 | 14.8 | 2.241 | 1967.45 | 5.9007 | 741 | 14.8 | 2.324 | 1149.2 | 3.4455 | 741 | 14.8 | 2.329 | 936.35 | 3.7404 | 2.298 | 1351 | 0.04596 | 63.68675 | 4.500556
742 | 14.82 | 2.243 | 1969.7 | 3.93715 | 742 | 14.82 | 2.328 | 1150.6 | 4.5996 | 742 | 14.82 | 2.332 | 940 | 2.814525 | 2.301 | 1353.433 | 0.04602 | 63.80146 | 4.05665
743 | 14.84 | 2.246 | 1971.9 | 5.9124 | 743 | 14.84 | 2.331 | 1154.25 | 3.457275 | 743 | 14.84 | 2.336 | 943.9 | 3.7678 | 2.304333 | 1356.683 | 0.04608667 | 63.95467 | 4.516861
744 | 14.86 | 2.25 | 1973.85 | 7.8915 | 744 | 14.86 | 2.333 | 1156.2 | 2.31045 | 744 | 14.86 | 2.339 | 947.25 | 2.836725 | 2.307333 | 1359.1 | 0.04614667 | 64.06859 | 4.073675
745 | 14.88 | 2.254 | 1976.1 | 7.8999 | 745 | 14.88 | 2.336 | 1158.15 | 3.471525 | 745 | 14.88 | 2.341 | 951.45 | 1.8987 | 2.310333 | 1361.9 | 0.04620667 | 64.20058 | 4.0815
746 | 14.9 | 2.257 | 1979.2 | 5.93295 | 746 | 14.9 | 2.339 | 1159.85 | 3.477 | 746 | 14.9 | 2.344 | 954.25 | 2.85855 | 2.313333 | 1364.433 | 0.04626667 | 64.32 | 4.0895
747 | 14.92 | 2.261 | 1980.6 | 7.9196 | 747 | 14.92 | 2.341 | 1161.5 | 2.32135 | 747 | 14.92 | 2.345 | 957.9 | 0.956075 | 2.315667 | 1366.667 | 0.04631333 | 64.42528 | 3.186283
748 | 14.94 | 2.265 | 1982.8 | 7.9268 | 748 | 14.94 | 2.345 | 1163.2 | 4.6494 | 748 | 14.94 | 2.348 | 961.25 | 2.878725 | 2.319333 | 1369.083 | 0.04638667 | 64.53921 | 5.015542
749 | 14.96 | 2.266 | 1984.75 | 1.983775 | 749 | 14.96 | 2.351 | 1165.4 | 6.9858 | 749 | 14.96 | 2.352 | 964.6 | 3.8517 | 2.323 | 1371.583 | 0.04646 | 64.65706 | 5.024556
750 | 14.98 | 2.268 | 1986.7 | 3.97145 | 750 | 14.98 | 2.353 | 1167.4 | 2.3328 | 750 | 14.98 | 2.355 | 968.2 | 2.8992 | 2.325333 | 1374.1 | 0.04650667 | 64.7757 | 3.203297
751 | 15 | 2.272 | 1988.95 | 7.9513 | 751 | 15 | 2.357 | 1168.75 | 4.6723 | 751 | 15 | 2.358 | 972.15 | 2.910525 | 2.329 | 1376.617 | 0.04658 | 64.89433 | 5.042981
752 | 15.02 | 2.276 | 1990.65 | 7.9592 | 752 | 15.02 | 2.36 | 1170.15 | 3.50835 | 752 | 15.02 | 2.361 | 974.65 | 2.9202 | 2.332333 | 1378.483 | 0.04664667 | 64.98233 | 4.591833
753 | 15.04 | 2.278 | 1992.85 | 3.9835 | 753 | 15.04 | 2.363 | 1172.15 | 3.51345 | 753 | 15.04 | 2.365 | 979.95 | 3.9092 | 2.335333 | 1381.65 | 0.04670667 | 65.13161 | 4.1402
754 | 15.06 | 2.283 | 1995.4 | 9.970625 | 754 | 15.06 | 2.365 | 1173.25 | 2.3454 | 754 | 15.06 | 2.367 | 982.75 | 1.9627 | 2.338333 | 1383.8 | 0.04676667 | 65.23296 | 4.148175
755 | 15.08 | 2.287 | 1997.35 | 7.9855 | 755 | 15.08 | 2.368 | 1174.65 | 3.52185 | 755 | 15.08 | 2.369 | 986.95 | 1.9697 | 2.341333 | 1386.317 | 0.04682667 | 65.35159 | 4.155175
756 | 15.1 | 2.289 | 1998.2 | 3.99555 | 756 | 15.1 | 2.371 | 1176.05 | 3.52605 | 756 | 15.1 | 2.372 | 990.3 | 2.965875 | 2.344 | 1388.183 | 0.04688 | 65.43959 | 3.699333
757 | 15.12 | 2.29 | 2000.95 | 1.999575 | 757 | 15.12 | 2.375 | 1177.15 | 4.7064 | 757 | 15.12 | 2.375 | 993.65 | 2.975925 | 2.346667 | 1390.583 | 0.04693333 | 65.55273 | 3.705022
758 | 15.14 | 2.295 | 2002.1 | 10.00762 | 758 | 15.14 | 2.379 | 1179.95 | 4.7142 | 758 | 15.14 | 2.377 | 997.85 | 1.9915 | 2.350333 | 1393.3 | 0.04700667 | 65.68079 | 5.103786
759 | 15.16 | 2.296 | 2003.75 | 2.002925 | 759 | 15.16 | 2.383 | 1182.2 | 4.7243 | 759 | 15.16 | 2.382 | 1002 | 4.999625 | 2.353667 | 1395.983 | 0.04707333 | 65.80729 | 4.648806
760 | 15.18 | 2.299 | 2006.3 | 6.015075 | 760 | 15.18 | 2.386 | 1183.6 | 3.5487 | 760 | 15.18 | 2.385 | 1005.95 | 3.011925 | 2.356667 | 1398.617 | 0.04713333 | 65.93142 | 4.1919
761 | 15.2 | 2.305 | 2008.8 | 12.0453 | 761 | 15.2 | 2.39 | 1185.25 | 4.7377 | 761 | 15.2 | 2.388 | 1010.4 | 3.024525 | 2.361 | 1401.483 | 0.04722 | 66.06656 | 6.066883
762 | 15.22 | 2.309 | 2010.45 | 8.0385 | 762 | 15.22 | 2.394 | 1187.5 | 4.7455 | 762 | 15.22 | 2.39 | 1013.45 | 2.02385 | 2.364333 | 1403.8 | 0.04728667 | 66.17577 | 4.675472
763 | 15.24 | 2.311 | 2011.85 | 4.0223 | 763 | 15.24 | 2.395 | 1188.05 | 1.187775 | 763 | 15.24 | 2.394 | 1016.55 | 4.06 | 2.366667 | 1405.483 | 0.04733333 | 66.25512 | 3.277497
764 | 15.26 | 2.314 | 2014.4 | 6.039375 | 764 | 15.26 | 2.397 | 1189.7 | 2.37775 | 764 | 15.26 | 2.395 | 1019.35 | 1.01795 | 2.368667 | 1407.817 | 0.04737333 | 66.36511 | 2.8133
765 | 15.28 | 2.317 | 2014.95 | 6.044025 | 765 | 15.28 | 2.4 | 1192.25 | 3.572925 | 765 | 15.28 | 2.398 | 1023.25 | 3.0639 | 2.371667 | 1410.15 | 0.04743333 | 66.47511 | 4.22695
766 | 15.3 | 2.319 | 2017.75 | 4.0327 | 766 | 15.3 | 2.404 | 1194.45 | 4.7734 | 766 | 15.3 | 2.402 | 1027.7 | 4.1019 | 2.375 | 1413.3 | 0.0475 | 66.6236 | 4.70575
767 | 15.32 | 2.323 | 2019.4 | 8.0743 | 767 | 15.32 | 2.408 | 1196.45 | 4.7818 | 767 | 15.32 | 2.405 | 1030.8 | 3.08775 | 2.378667 | 1415.55 | 0.04757333 | 66.72967 | 5.186225
768 | 15.34 | 2.327 | 2021.35 | 8.0815 | 768 | 15.34 | 2.413 | 1198.1 | 5.986375 | 768 | 15.34 | 2.408 | 1035 | 3.0987 | 2.382667 | 1418.15 | 0.04765333 | 66.85223 | 5.6674
769 | 15.36 | 2.33 | 2022.5 | 6.065775 | 769 | 15.36 | 2.416 | 1200.9 | 3.5985 | 769 | 15.36 | 2.412 | 1038.9 | 4.1478 | 2.386 | 1420.767 | 0.04772 | 66.97558 | 4.731528
770 | 15.38 | 2.334 | 2024.7 | 8.0944 | 770 | 15.38 | 2.417 | 1201.75 | 1.201325 | 770 | 15.38 | 2.414 | 1042.25 | 2.08115 | 2.388333 | 1422.9 | 0.04776667 | 67.07615 | 3.317611
771 | 15.4 | 2.338 | 2026.1 | 8.1016 | 771 | 15.4 | 2.421 | 1204.8 | 4.8131 | 771 | 15.4 | 2.416 | 1046.45 | 2.0887 | 2.391667 | 1425.783 | 0.04783333 | 67.21207 | 4.747806
772 | 15.42 | 2.34 | 2027.5 | 4.0536 | 772 | 15.42 | 2.425 | 1206.75 | 4.8231 | 772 | 15.42 | 2.419 | 1049.8 | 3.144375 | 2.394667 | 1428.017 | 0.04789333 | 67.31735 | 4.2807
773 | 15.44 | 2.343 | 2030 | 6.08625 | 773 | 15.44 | 2.426 | 1208.15 | 1.20745 | 773 | 15.44 | 2.422 | 1053.15 | 3.154425 | 2.397 | 1430.433 | 0.04794 | 67.43127 | 3.334858
774 | 15.46 | 2.345 | 2031.4 | 4.0614 | 774 | 15.46 | 2.429 | 1211.5 | 3.629475 | 774 | 15.46 | 2.424 | 1057.35 | 2.1105 | 2.399333 | 1433.417 | 0.04798667 | 67.57191 | 3.341158
775 | 15.48 | 2.349 | 2032.25 | 8.1273 | 775 | 15.48 | 2.434 | 1214.05 | 6.063875 | 775 | 15.48 | 2.427 | 1061.25 | 3.1779 | 2.403333 | 1435.85 | 0.04806667 | 67.68662 | 5.738533
776 | 15.5 | 2.351 | 2034.75 | 4.067 | 776 | 15.5 | 2.437 | 1217.1 | 3.646725 | 776 | 15.5 | 2.432 | 1064.85 | 5.31525 | 2.406667 | 1438.9 | 0.04813333 | 67.8304 | 4.79125
777 | 15.52 | 2.355 | 2036.75 | 8.143 | 777 | 15.52 | 2.44 | 1218.5 | 3.6534 | 777 | 15.52 | 2.436 | 1067.65 | 4.265 | 2.410333 | 1440.967 | 0.04820667 | 67.92782 | 5.279756
778 | 15.54 | 2.359 | 2038.4 | 8.1503 | 778 | 15.54 | 2.444 | 1220.75 | 4.8785 | 778 | 15.54 | 2.44 | 1071.85 | 4.279 | 2.414333 | 1443.667 | 0.04828667 | 68.0551 | 5.769267
779 | 15.56 | 2.363 | 2039.8 | 8.1564 | 779 | 15.56 | 2.448 | 1222.4 | 4.8863 | 779 | 15.56 | 2.442 | 1074.95 | 2.1468 | 2.417667 | 1445.717 | 0.04835333 | 68.15174 | 4.815639
780 | 15.58 | 2.366 | 2041.5 | 6.12195 | 780 | 15.58 | 2.451 | 1224.35 | 3.670125 | 780 | 15.58 | 2.444 | 1079.1 | 2.15405 | 2.420333 | 1448.317 | 0.04840667 | 68.2743 | 3.858711
781 | 15.6 | 2.369 | 2042.85 | 6.126525 | 781 | 15.6 | 2.452 | 1225.75 | 1.22505 | 781 | 15.6 | 2.447 | 1083.05 | 3.243225 | 2.422667 | 1450.55 | 0.04845333 | 68.37958 | 3.382011
782 | 15.62 | 2.372 | 2044.25 | 6.13065 | 782 | 15.62 | 2.456 | 1229.1 | 4.9097 | 782 | 15.62 | 2.449 | 1086.65 | 2.1697 | 2.425667 | 1453.333 | 0.04851333 | 68.51079 | 4.355825
783 | 15.64 | 2.373 | 2045.95 | 2.0451 | 783 | 15.64 | 2.459 | 1230.8 | 3.68985 | 783 | 15.64 | 2.452 | 1090.55 | 3.2658 | 2.428 | 1455.767 | 0.04856 | 68.6255 | 3.39395
784 | 15.66 | 2.377 | 2047.9 | 8.1877 | 784 | 15.66 | 2.463 | 1233 | 4.9276 | 784 | 15.66 | 2.455 | 1094.5 | 3.277575 | 2.431667 | 1458.467 | 0.04863333 | 68.75278 | 5.342761
785 | 15.68 | 2.382 | 2049.3 | 10.243 | 785 | 15.68 | 2.467 | 1233.85 | 4.9337 | 785 | 15.68 | 2.458 | 1098.4 | 3.28935 | 2.435667 | 1460.517 | 0.04871333 | 68.84942 | 5.837967
786 | 15.7 | 2.386 | 2051.25 | 8.2011 | 786 | 15.7 | 2.471 | 1235.8 | 4.9393 | 786 | 15.7 | 2.463 | 1103.4 | 5.5045 | 2.44 | 1463.483 | 0.0488 | 68.98927 | 6.335333
787 | 15.72 | 2.388 | 2052.35 | 4.1036 | 787 | 15.72 | 2.472 | 1237.75 | 1.236775 | 787 | 15.72 | 2.467 | 1106.5 | 4.4198 | 2.442333 | 1465.533 | 0.04884667 | 69.0859 | 3.417186
788 | 15.74 | 2.391 | 2054.05 | 6.1596 | 788 | 15.74 | 2.476 | 1239.45 | 4.9544 | 788 | 15.74 | 2.467 | 1110.7 | 0 | 2.444667 | 1468.067 | 0.04889333 | 69.20533 | 3.422533
789 | 15.76 | 2.394 | 2054.35 | 6.1626 | 789 | 15.76 | 2.479 | 1243.1 | 3.723825 | 789 | 15.76 | 2.47 | 1114.05 | 3.337125 | 2.447667 | 1470.5 | 0.04895333 | 69.32003 | 4.40785
790 | 15.78 | 2.396 | 2056 | 4.11035 | 790 | 15.78 | 2.481 | 1245.05 | 2.48815 | 790 | 15.78 | 2.474 | 1117.95 | 4.464 | 2.450333 | 1473 | 0.04900667 | 69.43789 | 3.924667
791 | 15.8 | 2.4 | 2057.95 | 8.2279 | 791 | 15.8 | 2.484 | 1249.5 | 3.741825 | 791 | 15.8 | 2.476 | 1121.6 | 2.23955 | 2.453333 | 1476.35 | 0.04906667 | 69.59581 | 4.424025
792 | 15.82 | 2.403 | 2059.35 | 6.17595 | 792 | 15.82 | 2.488 | 1252.3 | 5.0036 | 792 | 15.82 | 2.479 | 1126.05 | 3.371475 | 2.456667 | 1479.233 | 0.04913333 | 69.73173 | 4.925972
793 | 15.84 | 2.406 | 2061.05 | 6.1806 | 793 | 15.84 | 2.491 | 1255.35 | 3.761475 | 793 | 15.84 | 2.483 | 1129.4 | 4.5109 | 2.46 | 1481.933 | 0.0492 | 69.85901 | 4.935278
794 | 15.86 | 2.411 | 2062.7 | 10.30937 | 794 | 15.86 | 2.494 | 1259.55 | 3.77235 | 794 | 15.86 | 2.486 | 1133.6 | 3.3945 | 2.463667 | 1485.283 | 0.04927333 | 70.01693 | 5.439897
795 | 15.88 | 2.415 | 2063.55 | 8.2525 | 795 | 15.88 | 2.499 | 1262.05 | 6.304 | 795 | 15.88 | 2.49 | 1137.2 | 4.5416 | 2.468 | 1487.6 | 0.04936 | 70.12614 | 6.441247
796 | 15.9 | 2.416 | 2065.5 | 2.064525 | 796 | 15.9 | 2.503 | 1264.6 | 5.0533 | 796 | 15.9 | 2.494 | 1141.15 | 4.5567 | 2.471 | 1490.417 | 0.04942 | 70.25892 | 4.467025
797 | 15.92 | 2.419 | 2067.75 | 6.199875 | 797 | 15.92 | 2.504 | 1267.95 | 1.266275 | 797 | 15.92 | 2.497 | 1144.75 | 3.42885 | 2.473333 | 1493.483 | 0.04946667 | 70.40348 | 3.481217
798 | 15.94 | 2.422 | 2068.3 | 6.204075 | 798 | 15.94 | 2.508 | 1270.2 | 5.0763 | 798 | 15.94 | 2.498 | 1148.4 | 1.146575 | 2.476 | 1495.633 | 0.04952 | 70.50483 | 3.985489
799 | 15.96 | 2.425 | 2069.15 | 6.206175 | 799 | 15.96 | 2.511 | 1273.25 | 3.815175 | 799 | 15.96 | 2.5 | 1151.75 | 2.30015 | 2.478667 | 1498.05 | 0.04957333 | 70.61875 | 3.991578
800 | 15.98 | 2.429 | 2071.65 | 8.2816 | 800 | 15.98 | 2.513 | 1275.75 | 2.549 | 800 | 15.98 | 2.504 | 1156.2 | 4.6159 | 2.482 | 1501.2 | 0.04964 | 70.76725 | 4.99875
801 | 16 | 2.434 | 2072.2 | 10.35963 | 801 | 16 | 2.516 | 1278.55 | 3.83145 | 801 | 16 | 2.507 | 1160.4 | 3.4749 | 2.485667 | 1503.717 | 0.04971333 | 70.88588 | 5.509014
802 | 16.02 | 2.437 | 2073.6 | 6.2187 | 802 | 16.02 | 2.521 | 1280.5 | 6.397625 | 802 | 16.02 | 2.51 | 1164.9 | 3.48795 | 2.489333 | 1506.333 | 0.04978667 | 71.00923 | 5.518425
803 | 16.04 | 2.44 | 2074.7 | 6.22245 | 803 | 16.04 | 2.525 | 1283.3 | 5.1276 | 803 | 16.04 | 2.515 | 1168.5 | 5.8335 | 2.493333 | 1508.833 | 0.04986667 | 71.12709 | 6.030333
804 | 16.06 | 2.442 | 2075.85 | 4.15055 | 804 | 16.06 | 2.527 | 1286.1 | 2.5694 | 804 | 16.06 | 2.518 | 1172.4 | 3.51135 | 2.495667 | 1511.45 | 0.04991333 | 71.25044 | 3.523664
805 | 16.08 | 2.446 | 2077.8 | 8.3073 | 805 | 16.08 | 2.531 | 1289.45 | 5.1511 | 805 | 16.08 | 2.521 | 1176.35 | 3.523125 | 2.499333 | 1514.533 | 0.04998667 | 71.39579 | 5.547636
806 | 16.1 | 2.448 | 2078.65 | 4.15645 | 806 | 16.1 | 2.534 | 1292.5 | 3.872925 | 806 | 16.1 | 2.524 | 1180.25 | 3.5349 | 2.502 | 1517.133 | 0.05004 | 71.51835 | 4.042222
807 | 16.12 | 2.45 | 2080.6 | 4.15925 | 807 | 16.12 | 2.536 | 1295.3 | 2.5878 | 807 | 16.12 | 2.526 | 1184.45 | 2.3647 | 2.504 | 1520.117 | 0.05008 | 71.65899 | 3.03725
808 | 16.14 | 2.455 | 2081.4 | 10.405 | 808 | 16.14 | 2.539 | 1298.65 | 3.890925 | 808 | 16.14 | 2.529 | 1188.6 | 3.559575 | 2.507667 | 1522.883 | 0.05015333 | 71.78941 | 5.578833
809 | 16.16 | 2.458 | 2082.55 | 6.245925 | 809 | 16.16 | 2.543 | 1301.75 | 5.2008 | 809 | 16.16 | 2.531 | 1192.55 | 2.38115 | 2.510667 | 1525.617 | 0.05021333 | 71.91826 | 4.57275
810 | 16.18 | 2.461 | 2084.75 | 6.25095 | 810 | 16.18 | 2.545 | 1304.55 | 2.6063 | 810 | 16.18 | 2.535 | 1196.15 | 4.7774 | 2.513667 | 1528.483 | 0.05027333 | 72.0534 | 4.58115
811 | 16.2 | 2.465 | 2085.6 | 8.3407 | 811 | 16.2 | 2.549 | 1307.9 | 5.2249 | 811 | 16.2 | 2.539 | 1200.35 | 4.793 | 2.517667 | 1531.283 | 0.05035333 | 72.18539 | 6.119533
812 | 16.22 | 2.468 | 2086.15 | 6.257625 | 812 | 16.22 | 2.553 | 1310.7 | 5.2372 | 812 | 16.22 | 2.542 | 1203.7 | 3.606075 | 2.521 | 1533.517 | 0.05042 | 72.29067 | 5.108
813 | 16.24 | 2.47 | 2088.15 | 4.1743 | 813 | 16.24 | 2.558 | 1315.45 | 6.565375 | 813 | 16.24 | 2.545 | 1209 | 3.61905 | 2.524333 | 1537.533 | 0.05048667 | 72.48002 | 5.118417
814 | 16.26 | 2.474 | 2089.25 | 8.3548 | 814 | 16.26 | 2.561 | 1318.5 | 3.950925 | 814 | 16.26 | 2.549 | 1212.65 | 4.8433 | 2.528 | 1540.133 | 0.05056 | 72.60258 | 5.642389
815 | 16.28 | 2.477 | 2090.9 | 6.270225 | 815 | 16.28 | 2.562 | 1321.3 | 1.3199 | 815 | 16.28 | 2.55 | 1216.55 | 1.2146 | 2.529667 | 1542.917 | 0.05059333 | 72.73379 | 2.569208
816 | 16.3 | 2.48 | 2092.05 | 6.274425 | 816 | 16.3 | 2.566 | 1324.35 | 5.2913 | 816 | 16.3 | 2.553 | 1221.05 | 3.6564 | 2.533 | 1545.817 | 0.05066 | 72.8705 | 5.147889
817 | 16.32 | 2.484 | 2093.15 | 8.3704 | 817 | 16.32 | 2.568 | 1326.3 | 2.65065 | 817 | 16.32 | 2.556 | 1225.2 | 3.669375 | 2.536 | 1548.217 | 0.05072 | 72.98363 | 4.64105
818 | 16.34 | 2.49 | 2094.25 | 12.5622 | 818 | 16.34 | 2.571 | 1329.7 | 3.984 | 818 | 16.34 | 2.558 | 1229.15 | 2.45435 | 2.539667 | 1551.033 | 0.05079333 | 73.11641 | 5.681958
819 | 16.36 | 2.492 | 2094.25 | 4.1885 | 819 | 16.36 | 2.576 | 1333.3 | 6.6575 | 819 | 16.36 | 2.562 | 1233.6 | 4.9255 | 2.543333 | 1553.717 | 0.05086667 | 73.24291 | 5.692042
820 | 16.38 | 2.493 | 2096.5 | 2.095375 | 820 | 16.38 | 2.58 | 1336.1 | 5.3388 | 820 | 16.38 | 2.568 | 1237.5 | 7.4133 | 2.547 | 1556.7 | 0.05094 | 73.38354 | 5.702431
821 | 16.4 | 2.497 | 2097.9 | 8.3888 | 821 | 16.4 | 2.582 | 1340.55 | 2.67665 | 821 | 16.4 | 2.571 | 1241.7 | 3.7188 | 2.55 | 1560.05 | 0.051 | 73.54146 | 4.675125
822 | 16.42 | 2.501 | 2098.45 | 8.3927 | 822 | 16.42 | 2.586 | 1343.35 | 5.3678 | 822 | 16.42 | 2.573 | 1247 | 2.4887 | 2.553333 | 1562.933 | 0.05106667 | 73.67738 | 5.204972
823 | 16.44 | 2.502 | 2099 | 2.098725 | 823 | 16.44 | 2.59 | 1345.6 | 5.3779 | 823 | 16.44 | 2.576 | 1250.35 | 3.746025 | 2.556 | 1564.983 | 0.05112 | 73.77402 | 4.170556
824 | 16.46 | 2.506 | 2100.7 | 8.3994 | 824 | 16.46 | 2.593 | 1349.8 | 4.0431 | 824 | 16.46 | 2.579 | 1255.1 | 3.758175 | 2.559333 | 1568.533 | 0.05118667 | 73.94137 | 5.222528
825 | 16.48 | 2.511 | 2102.1 | 10.507 | 825 | 16.48 | 2.594 | 1352.85 | 1.351325 | 825 | 16.48 | 2.58 | 1258.75 | 1.256925 | 2.561667 | 1571.233 | 0.05123333 | 74.06865 | 3.663061
826 | 16.5 | 2.514 | 2102.35 | 6.306675 | 826 | 16.5 | 2.598 | 1356.5 | 5.4187 | 826 | 16.5 | 2.584 | 1263.75 | 5.045 | 2.565333 | 1574.2 | 0.05130667 | 74.2085 | 5.766628
827 | 16.52 | 2.517 | 2104.35 | 6.31005 | 827 | 16.52 | 2.6 | 1359.55 | 2.71605 | 827 | 16.52 | 2.588 | 1266.85 | 5.0612 | 2.568333 | 1576.917 | 0.05136667 | 74.33656 | 4.726675
828 | 16.54 | 2.519 | 2105.15 | 4.2095 | 828 | 16.54 | 2.603 | 1364.3 | 4.085775 | 828 | 16.54 | 2.591 | 1271.05 | 3.80685 | 2.571 | 1580.167 | 0.05142 | 74.48977 | 4.209444
829 | 16.56 | 2.522 | 2106 | 6.316725 | 829 | 16.56 | 2.608 | 1367.4 | 6.82925 | 829 | 16.56 | 2.595 | 1275.2 | 5.0925 | 2.575 | 1582.867 | 0.0515 | 74.61705 | 6.326067
830 | 16.58 | 2.524 | 2107.4 | 4.2134 | 830 | 16.58 | 2.613 | 1370.45 | 6.844625 | 830 | 16.58 | 2.599 | 1279.4 | 5.1092 | 2.578667 | 1585.75 | 0.05157333 | 74.75297 | 5.809131
831 | 16.6 | 2.528 | 2107.95 | 8.4307 | 831 | 16.6 | 2.616 | 1373 | 4.115175 | 831 | 16.6 | 2.603 | 1284.45 | 5.1277 | 2.582333 | 1588.467 | 0.05164667 | 74.88104 | 5.819397
832 | 16.62 | 2.533 | 2110.45 | 10.546 | 832 | 16.62 | 2.619 | 1375.75 | 4.123125 | 832 | 16.62 | 2.603 | 1288.35 | 0 | 2.585 | 1591.517 | 0.0517 | 75.02482 | 4.239978
833 | 16.64 | 2.535 | 2110.45 | 4.2209 | 833 | 16.64 | 2.622 | 1377.7 | 4.130175 | 833 | 16.64 | 2.607 | 1291.7 | 5.1601 | 2.588 | 1593.283 | 0.05176 | 75.1081 | 4.7772
834 | 16.66 | 2.539 | 2111.3 | 8.4435 | 834 | 16.66 | 2.624 | 1380.8 | 2.7585 | 834 | 16.66 | 2.61 | 1295.35 | 3.880575 | 2.591 | 1595.817 | 0.05182 | 75.22752 | 4.78365
835 | 16.68 | 2.542 | 2112.45 | 6.335625 | 835 | 16.68 | 2.626 | 1384.15 | 2.76495 | 835 | 16.68 | 2.612 | 1300.35 | 2.5957 | 2.593333 | 1598.983 | 0.05186667 | 75.3768 | 3.727267
836 | 16.7 | 2.545 | 2113.55 | 6.339 | 836 | 16.7 | 2.63 | 1387.5 | 5.5433 | 836 | 16.7 | 2.615 | 1304.25 | 3.9069 | 2.596667 | 1601.767 | 0.05193333 | 75.508 | 5.334583
837 | 16.72 | 2.547 | 2114.4 | 4.22795 | 837 | 16.72 | 2.633 | 1391.4 | 4.16835 | 837 | 16.72 | 2.62 | 1309 | 6.533125 | 2.6 | 1604.933 | 0.052 | 75.65728 | 5.3445
838 | 16.74 | 2.551 | 2115.2 | 8.4592 | 838 | 16.74 | 2.637 | 1394.5 | 5.5718 | 838 | 16.74 | 2.624 | 1313.2 | 5.2444 | 2.604 | 1607.633 | 0.05208 | 75.78456 | 6.425133
839 | 16.76 | 2.554 | 2116.05 | 6.346875 | 839 | 16.76 | 2.641 | 1397.55 | 5.5841 | 839 | 16.76 | 2.626 | 1317.4 | 2.6306 | 2.607 | 1610.333 | 0.05214 | 75.91184 | 4.82695
840 | 16.78 | 2.557 | 2117.2 | 6.349875 | 840 | 16.78 | 2.644 | 1401.2 | 4.198125 | 840 | 16.78 | 2.631 | 1321.3 | 6.59675 | 2.610667 | 1613.233 | 0.05221333 | 76.04855 | 5.909872
841 | 16.8 | 2.562 | 2117.75 | 10.58737 | 841 | 16.8 | 2.648 | 1404.55 | 5.6115 | 841 | 16.8 | 2.634 | 1324.4 | 3.96855 | 2.614667 | 1615.567 | 0.05229333 | 76.15854 | 6.4576
842 | 16.82 | 2.567 | 2119.7 | 10.59363 | 842 | 16.82 | 2.649 | 1407.9 | 1.406225 | 842 | 16.82 | 2.635 | 1329.4 | 1.3269 | 2.617 | 1619 | 0.05234 | 76.32039 | 3.773661
843 | 16.84 | 2.567 | 2120.25 | 0 | 843 | 16.84 | 2.653 | 1410.95 | 5.6377 | 843 | 16.84 | 2.638 | 1332.2 | 3.9924 | 2.619333 | 1621.133 | 0.05238667 | 76.42096 | 3.780156
844 | 16.86 | 2.57 | 2121.95 | 6.3633 | 844 | 16.86 | 2.656 | 1414.9 | 4.238775 | 844 | 16.86 | 2.641 | 1336.95 | 4.003725 | 2.622333 | 1624.6 | 0.05244667 | 76.58438 | 4.8686
845 | 16.88 | 2.573 | 2121.95 | 6.36585 | 845 | 16.88 | 2.658 | 1417.65 | 2.83255 | 845 | 16.88 | 2.644 | 1340.85 | 4.0167 | 2.625 | 1626.817 | 0.0525 | 76.68887 | 4.335222
846 | 16.9 | 2.576 | 2122.75 | 6.36705 | 846 | 16.9 | 2.662 | 1420.2 | 5.6757 | 846 | 16.9 | 2.648 | 1345.05 | 5.3718 | 2.628667 | 1629.333 | 0.05257333 | 76.80751 | 5.969608
847 | 16.92 | 2.58 | 2123.6 | 8.4927 | 847 | 16.92 | 2.666 | 1424.4 | 5.6892 | 847 | 16.92 | 2.653 | 1349.25 | 6.73575 | 2.633 | 1632.417 | 0.05266 | 76.95286 | 7.067125
848 | 16.94 | 2.584 | 2125 | 8.4972 | 848 | 16.94 | 2.671 | 1426.6 | 7.1275 | 848 | 16.94 | 2.656 | 1352.6 | 4.052775 | 2.637 | 1634.733 | 0.05274 | 77.06207 | 6.5343
849 | 16.96 | 2.587 | 2125.85 | 6.376275 | 849 | 16.96 | 2.672 | 1430.25 | 1.428425 | 849 | 16.96 | 2.657 | 1357.35 | 1.354975 | 2.638667 | 1637.817 | 0.05277333 | 77.20742 | 2.727125
850 | 16.98 | 2.591 | 2126.4 | 8.5045 | 850 | 16.98 | 2.676 | 1433.3 | 5.7271 | 850 | 16.98 | 2.661 | 1361 | 5.4367 | 2.642667 | 1640.233 | 0.05285333 | 77.32134 | 6.5561
851 | 17 | 2.594 | 2128.05 | 6.381675 | 851 | 17 | 2.678 | 1436.4 | 2.8697 | 851 | 17 | 2.665 | 1364.35 | 5.4507 | 2.645667 | 1642.933 | 0.05291333 | 77.44862 | 4.92475
852 | 17.02 | 2.597 | 2129.2 | 6.385875 | 852 | 17.02 | 2.681 | 1440.6 | 4.3155 | 852 | 17.02 | 2.666 | 1368.8 | 1.366575 | 2.648 | 1646.2 | 0.05296 | 77.60261 | 3.837322
853 | 17.04 | 2.6 | 2129.45 | 6.387975 | 853 | 17.04 | 2.685 | 1443.95 | 5.7691 | 853 | 17.04 | 2.67 | 1373.85 | 5.4853 | 2.651667 | 1649.083 | 0.05303333 | 77.73853 | 6.041353
854 | 17.06 | 2.602 | 2129.75 | 4.2592 | 854 | 17.06 | 2.688 | 1447 | 4.336425 | 854 | 17.06 | 2.674 | 1377.2 | 5.5021 | 2.654667 | 1651.317 | 0.05309333 | 77.84381 | 4.9506
855 | 17.08 | 2.606 | 2131.45 | 8.5224 | 855 | 17.08 | 2.692 | 1450.35 | 5.7947 | 855 | 17.08 | 2.677 | 1381.65 | 4.138275 | 2.658333 | 1654.483 | 0.05316667 | 77.99309 | 6.060633
856 | 17.1 | 2.609 | 2131.45 | 6.39435 | 856 | 17.1 | 2.696 | 1453.7 | 5.8081 | 856 | 17.1 | 2.68 | 1385.85 | 4.15125 | 2.661667 | 1657 | 0.05323333 | 78.11173 | 5.519139
857 | 17.12 | 2.612 | 2132.55 | 6.396 | 857 | 17.12 | 2.699 | 1457.9 | 4.3674 | 857 | 17.12 | 2.685 | 1389.2 | 6.937625 | 2.665333 | 1659.883 | 0.05330667 | 78.24765 | 6.080953
858 | 17.14 | 2.617 | 2133.95 | 10.66625 | 858 | 17.14 | 2.702 | 1461.25 | 4.378725 | 858 | 17.14 | 2.688 | 1393.4 | 4.1739 | 2.669 | 1662.867 | 0.05338 | 78.38829 | 6.091708
859 | 17.16 | 2.62 | 2133.95 | 6.40185 | 859 | 17.16 | 2.704 | 1465.15 | 2.9264 | 859 | 17.16 | 2.689 | 1396.75 | 1.395075 | 2.671 | 1665.283 | 0.05342 | 78.50221 | 3.32815
860 | 17.18 | 2.621 | 2135.6 | 2.134775 | 860 | 17.18 | 2.707 | 1468.5 | 4.400475 | 860 | 17.18 | 2.692 | 1400.35 | 4.19565 | 2.673333 | 1668.15 | 0.05346667 | 78.63735 | 3.889006
861 | 17.2 | 2.625 | 2136.15 | 8.5435 | 861 | 17.2 | 2.711 | 1471.85 | 5.8807 | 861 | 17.2 | 2.695 | 1404.55 | 4.20735 | 2.677 | 1670.85 | 0.05354 | 78.76462 | 6.1215
862 | 17.22 | 2.628 | 2136.75 | 6.40935 | 862 | 17.22 | 2.714 | 1475.2 | 4.420575 | 862 | 17.22 | 2.698 | 1408.45 | 4.2195 | 2.68 | 1673.467 | 0.0536 | 78.88798 | 5.016475
863 | 17.24 | 2.631 | 2138.4 | 6.412725 | 863 | 17.24 | 2.717 | 1478.3 | 4.43025 | 863 | 17.24 | 2.703 | 1413.2 | 7.054125 | 2.683667 | 1676.633 | 0.05367333 | 79.03725 | 6.14185
864 | 17.26 | 2.635 | 2139.25 | 8.5553 | 864 | 17.26 | 2.721 | 1480.25 | 5.9171 | 864 | 17.26 | 2.707 | 1416.3 | 5.659 | 2.687667 | 1678.6 | 0.05375333 | 79.12996 | 6.710467
865 | 17.28 | 2.64 | 2139.25 | 10.69625 | 865 | 17.28 | 2.725 | 1484.45 | 5.9294 | 865 | 17.28 | 2.708 | 1420.2 | 1.41825 | 2.691 | 1681.3 | 0.05382 | 79.25724 | 5.599833
866 | 17.3 | 2.644 | 2140.1 | 8.5587 | 866 | 17.3 | 2.729 | 1487.8 | 5.9445 | 866 | 17.3 | 2.711 | 1424.4 | 4.2669 | 2.694667 | 1684.1 | 0.05389333 | 79.38924 | 6.1699
867 | 17.32 | 2.645 | 2140.65 | 2.140375 | 867 | 17.32 | 2.73 | 1490.3 | 1.48905 | 867 | 17.32 | 2.715 | 1429.15 | 5.7071 | 2.696667 | 1686.7 | 0.05393333 | 79.5118 | 3.3708
868 | 17.34 | 2.648 | 2142.05 | 6.42405 | 868 | 17.34 | 2.732 | 1495.35 | 2.98565 | 868 | 17.34 | 2.717 | 1433.05 | 2.8622 | 2.699 | 1690.15 | 0.05398 | 79.67444 | 3.939658
869 | 17.36 | 2.653 | 2142.6 | 10.71162 | 869 | 17.36 | 2.737 | 1498.4 | 7.484375 | 869 | 17.36 | 2.719 | 1436.7 | 2.86975 | 2.703 | 1692.567 | 0.05406 | 79.78836 | 6.765433
870 | 17.38 | 2.653 | 2142.9 | 0 | 870 | 17.38 | 2.739 | 1501.2 | 2.9996 | 870 | 17.38 | 2.723 | 1440.85 | 5.7551 | 2.705 | 1694.983 | 0.0541 | 79.90228 | 3.38755
871 | 17.4 | 2.657 | 2144.55 | 8.5749 | 871 | 17.4 | 2.742 | 1504.85 | 4.509075 | 871 | 17.4 | 2.727 | 1444.8 | 5.7713 | 2.708667 | 1698.067 | 0.05417333 | 80.04763 | 6.220592
872 | 17.42 | 2.662 | 2144.55 | 10.72275 | 872 | 17.42 | 2.745 | 1507.9 | 4.519125 | 872 | 17.42 | 2.731 | 1448.4 | 5.7864 | 2.712667 | 1700.283 | 0.05425333 | 80.15213 | 6.7967
873 | 17.44 | 2.665 | 2144.85 | 6.4341 | 873 | 17.44 | 2.75 | 1511.55 | 7.548625 | 873 | 17.44 | 2.734 | 1452.9 | 4.35195 | 2.716333 | 1703.1 | 0.05432667 | 80.2849 | 6.239536
874 | 17.46 | 2.668 | 2146.25 | 6.43665 | 874 | 17.46 | 2.753 | 1515.15 | 4.54005 | 874 | 17.46 | 2.738 | 1456.5 | 5.8188 | 2.719667 | 1705.967 | 0.05439333 | 80.42004 | 5.681778
875 | 17.48 | 2.671 | 2146.8 | 6.439575 | 875 | 17.48 | 2.757 | 1518.8 | 6.0679 | 875 | 17.48 | 2.741 | 1459.85 | 4.374525 | 2.723 | 1708.483 | 0.05446 | 80.53868 | 5.69075
876 | 17.5 | 2.674 | 2147.35 | 6.441225 | 876 | 17.5 | 2.759 | 1522.15 | 3.04095 | 876 | 17.5 | 2.743 | 1465.2 | 2.92505 | 2.725333 | 1711.567 | 0.05450667 | 80.68403 | 3.990058
877 | 17.52 | 2.676 | 2148.2 | 4.29555 | 877 | 17.52 | 2.763 | 1525.5 | 6.0953 | 877 | 17.52 | 2.746 | 1468.25 | 4.400175 | 2.728333 | 1713.983 | 0.05456667 | 80.79795 | 5.138325
878 | 17.54 | 2.68 | 2149.3 | 8.595 | 878 | 17.54 | 2.765 | 1528.85 | 3.05435 | 878 | 17.54 | 2.748 | 1472.45 | 2.9407 | 2.731 | 1716.867 | 0.05462 | 80.93387 | 4.574467
879 | 17.56 | 2.684 | 2149.6 | 8.5978 | 879 | 17.56 | 2.769 | 1531.9 | 6.1215 | 879 | 17.56 | 2.752 | 1476.35 | 5.8976 | 2.735 | 1719.283 | 0.0547 | 81.04779 | 6.8723
880 | 17.58 | 2.687 | 2150.7 | 6.45045 | 880 | 17.58 | 2.772 | 1535.3 | 4.6008 | 880 | 17.58 | 2.756 | 1480.8 | 5.9143 | 2.738333 | 1722.267 | 0.05476667 | 81.18843 | 5.735917
881 | 17.6 | 2.69 | 2151.25 | 6.452925 | 881 | 17.6 | 2.775 | 1539.2 | 4.61175 | 881 | 17.6 | 2.761 | 1483.9 | 7.41175 | 2.742 | 1724.783 | 0.05484 | 81.30707 | 6.319592
882 | 17.62 | 2.695 | 2151.55 | 10.757 | 882 | 17.62 | 2.779 | 1541.7 | 6.1618 | 882 | 17.62 | 2.763 | 1487.5 | 2.9714 | 2.745667 | 1726.917 | 0.05491333 | 81.40763 | 6.328117
883 | 17.64 | 2.698 | 2152.1 | 6.455475 | 883 | 17.64 | 2.784 | 1546.15 | 7.719625 | 883 | 17.64 | 2.766 | 1492 | 4.46925 | 2.749333 | 1730.083 | 0.05498667 | 81.55691 | 6.337833
884 | 17.66 | 2.699 | 2152.95 | 2.152525 | 884 | 17.66 | 2.787 | 1550.35 | 4.64475 | 884 | 17.66 | 2.769 | 1495.6 | 4.4814 | 2.751667 | 1732.967 | 0.05503333 | 81.69283 | 4.040225
885 | 17.68 | 2.703 | 2153.5 | 8.6129 | 885 | 17.68 | 2.789 | 1553.15 | 3.1035 | 885 | 17.68 | 2.773 | 1499.55 | 5.9903 | 2.755 | 1735.4 | 0.0551 | 81.80754 | 5.780611
886 | 17.7 | 2.706 | 2153.75 | 6.460875 | 886 | 17.7 | 2.792 | 1556.5 | 4.664475 | 886 | 17.7 | 2.774 | 1502.9 | 1.501225 | 2.757333 | 1737.717 | 0.05514667 | 81.91675 | 4.051969
887 | 17.72 | 2.708 | 2155.15 | 4.3089 | 887 | 17.72 | 2.795 | 1560.4 | 4.67535 | 887 | 17.72 | 2.778 | 1507.35 | 6.0205 | 2.760333 | 1740.967 | 0.05520667 | 82.06996 | 5.218025
888 | 17.74 | 2.713 | 2154.9 | 10.77512 | 888 | 17.74 | 2.797 | 1563.2 | 3.1236 | 888 | 17.74 | 2.781 | 1511 | 4.527525 | 2.763667 | 1743.033 | 0.05527333 | 82.16738 | 5.806667
889 | 17.76 | 2.717 | 2155.75 | 8.6213 | 889 | 17.76 | 2.8 | 1566.3 | 4.69425 | 889 | 17.76 | 2.784 | 1515.2 | 4.5393 | 2.767 | 1745.75 | 0.05534 | 82.29544 | 5.814639
890 | 17.78 | 2.719 | 2156.55 | 4.3123 | 890 | 17.78 | 2.805 | 1569.65 | 7.839875 | 890 | 17.78 | 2.789 | 1518.8 | 7.585 | 2.771 | 1748.333 | 0.05542 | 82.41722 | 6.988167
891 | 17.8 | 2.722 | 2157.4 | 6.470925 | 891 | 17.8 | 2.809 | 1574.95 | 6.2892 | 891 | 17.8 | 2.793 | 1522.45 | 6.0825 | 2.774667 | 1751.6 | 0.05549333 | 82.57122 | 6.416544
892 | 17.82 | 2.726 | 2157.7 | 8.6302 | 892 | 17.82 | 2.812 | 1579.4 | 4.731525 | 892 | 17.82 | 2.795 | 1526.05 | 3.0485 | 2.777667 | 1754.383 | 0.05555333 | 82.70242 | 5.258975
893 | 17.84 | 2.729 | 2158.5 | 6.4743 | 893 | 17.84 | 2.816 | 1582.75 | 6.3243 | 893 | 17.84 | 2.797 | 1530 | 3.05605 | 2.780667 | 1757.083 | 0.05561333 | 82.8297 | 5.2672
894 | 17.86 | 2.731 | 2159.65 | 4.31815 | 894 | 17.86 | 2.819 | 1586.4 | 4.753725 | 894 | 17.86 | 2.802 | 1534.15 | 7.660375 | 2.784 | 1760.067 | 0.05568 | 82.97034 | 5.861917
895 | 17.88 | 2.736 | 2159.35 | 10.7975 | 895 | 17.88 | 2.821 | 1588.9 | 3.1753 | 895 | 17.88 | 2.803 | 1537.25 | 1.5357 | 2.786667 | 1761.833 | 0.05573333 | 83.05362 | 4.695867
896 | 17.9 | 2.74 | 2160.5 | 8.6397 | 896 | 17.9 | 2.823 | 1591.45 | 3.18035 | 896 | 17.9 | 2.806 | 1540.9 | 4.617225 | 2.789667 | 1764.283 | 0.05579333 | 83.16911 | 5.289175
897 | 17.92 | 2.743 | 2160.5 | 6.4815 | 897 | 17.92 | 2.826 | 1594.8 | 4.779375 | 897 | 17.92 | 2.81 | 1544.8 | 6.1714 | 2.793 | 1766.7 | 0.05586 | 83.28304 | 5.884972
898 | 17.94 | 2.747 | 2161.3 | 8.6436 | 898 | 17.94 | 2.83 | 1598.4 | 6.3864 | 898 | 17.94 | 2.815 | 1548.4 | 7.733 | 2.797333 | 1769.367 | 0.05594667 | 83.40874 | 7.661478
899 | 17.96 | 2.75 | 2161.6 | 6.48435 | 899 | 17.96 | 2.834 | 1602.3 | 6.4014 | 899 | 17.96 | 2.816 | 1552.35 | 1.550375 | 2.8 | 1772.083 | 0.056 | 83.53681 | 4.721933
900 | 17.98 | 2.753 | 2162.7 | 6.48645 | 900 | 17.98 | 2.839 | 1606.25 | 8.021375 | 900 | 17.98 | 2.82 | 1557.35 | 6.2194 | 2.804 | 1775.433 | 0.05608 | 83.69473 | 7.095033
901 | 18 | 2.754 | 2163 | 2.16285 | 901 | 18 | 2.842 | 1609.6 | 4.823775 | 901 | 18 | 2.824 | 1561.25 | 6.2372 | 2.806667 | 1777.95 | 0.05613333 | 83.81337 | 4.737844
902 | 18.02 | 2.757 | 2163.55 | 6.489825 | 902 | 18.02 | 2.844 | 1612.65 | 3.22225 | 902 | 18.02 | 2.827 | 1564.9 | 4.689225 | 2.809333 | 1780.367 | 0.05618667 | 83.92729 | 4.744422
903 | 18.04 | 2.762 | 2163.25 | 10.817 | 903 | 18.04 | 2.847 | 1615.75 | 4.8426 | 903 | 18.04 | 2.829 | 1568.25 | 3.13315 | 2.812667 | 1782.417 | 0.05625333 | 84.02393 | 5.937972
904 | 18.06 | 2.765 | 2164.1 | 6.491025 | 904 | 18.06 | 2.851 | 1619.65 | 6.4708 | 904 | 18.06 | 2.832 | 1572.7 | 4.711425 | 2.816 | 1785.483 | 0.05632 | 84.16849 | 5.9465
905 | 18.08 | 2.768 | 2164.65 | 6.493125 | 905 | 18.08 | 2.854 | 1623.55 | 4.8648 | 905 | 18.08 | 2.836 | 1575.25 | 6.2959 | 2.819333 | 1787.817 | 0.05638667 | 84.27849 | 5.9555
906 | 18.1 | 2.771 | 2164.95 | 6.4944 | 906 | 18.1 | 2.855 | 1626.9 | 1.625225 | 906 | 18.1 | 2.839 | 1579.7 | 4.732425 | 2.821667 | 1790.517 | 0.05643333 | 84.40577 | 4.174722
907 | 18.12 | 2.773 | 2165.5 | 4.33045 | 907 | 18.12 | 2.859 | 1632.5 | 6.5188 | 907 | 18.12 | 2.843 | 1583.05 | 6.3255 | 2.825 | 1793.683 | 0.0565 | 84.55504 | 5.973667
908 | 18.14 | 2.776 | 2166.6 | 6.49815 | 908 | 18.14 | 2.864 | 1636.1 | 8.1715 | 908 | 18.14 | 2.848 | 1586.7 | 7.924375 | 2.829333 | 1796.467 | 0.05658667 | 84.68625 | 7.778658
909 | 18.16 | 2.78 | 2167.45 | 8.6681 | 909 | 18.16 | 2.868 | 1639.45 | 6.5511 | 909 | 18.16 | 2.849 | 1591.45 | 1.589075 | 2.832333 | 1799.45 | 0.05664667 | 84.82689 | 5.393875
910 | 18.18 | 2.783 | 2167.2 | 6.501975 | 910 | 18.18 | 2.87 | 1642.55 | 3.282 | 910 | 18.18 | 2.852 | 1594.5 | 4.778925 | 2.835 | 1801.417 | 0.0567 | 84.9196 | 4.801156
911 | 18.2 | 2.787 | 2167.75 | 8.6699 | 911 | 18.2 | 2.873 | 1644.2 | 4.930125 | 911 | 18.2 | 2.856 | 1598.7 | 6.3864 | 2.838667 | 1803.55 | 0.05677333 | 85.02016 | 6.609106
912 | 18.22 | 2.792 | 2168.6 | 10.84087 | 912 | 18.22 | 2.876 | 1647.85 | 4.938075 | 912 | 18.22 | 2.857 | 1601.2 | 1.59995 | 2.841667 | 1805.883 | 0.05683333 | 85.13016 | 5.41415
913 | 18.24 | 2.796 | 2168.85 | 8.6749 | 913 | 18.24 | 2.879 | 1651.5 | 4.949025 | 913 | 18.24 | 2.86 | 1605.15 | 4.809525 | 2.845 | 1808.5 | 0.0569 | 85.25351 | 6.023972
914 | 18.26 | 2.798 | 2170 | 4.33885 | 914 | 18.26 | 2.881 | 1654.85 | 3.30635 | 914 | 18.26 | 2.865 | 1609.6 | 8.036875 | 2.848 | 1811.483 | 0.05696 | 85.39414 | 5.429975
915 | 18.28 | 2.8 | 2170 | 4.34 | 915 | 18.28 | 2.884 | 1658.45 | 4.96995 | 915 | 18.28 | 2.869 | 1613.25 | 6.4457 | 2.851 | 1813.9 | 0.05702 | 85.50807 | 5.438075
916 | 18.3 | 2.803 | 2170 | 6.51 | 916 | 18.3 | 2.888 | 1661.8 | 6.6405 | 916 | 18.3 | 2.871 | 1617.4 | 3.23065 | 2.854 | 1816.4 | 0.05708 | 85.62592 | 5.44545
917 | 18.32 | 2.806 | 2170.25 | 6.510375 | 917 | 18.32 | 2.892 | 1664.9 | 6.6534 | 917 | 18.32 | 2.875 | 1621.6 | 6.478 | 2.857667 | 1818.917 | 0.05715333 | 85.74455 | 6.664747
918 | 18.34 | 2.808 | 2171.65 | 4.3419 | 918 | 18.34 | 2.896 | 1667.95 | 6.6657 | 918 | 18.34 | 2.878 | 1624.7 | 4.86945 | 2.860667 | 1821.433 | 0.05721333 | 85.86319 | 5.460525
919 | 18.36 | 2.814 | 2171.65 | 13.0299 | 919 | 18.36 | 2.898 | 1672.45 | 3.3404 | 919 | 18.36 | 2.881 | 1628.6 | 4.87995 | 2.864333 | 1824.233 | 0.05728667 | 85.99518 | 6.683722
920 | 18.38 | 2.817 | 2171.65 | 6.51495 | 920 | 18.38 | 2.901 | 1674.95 | 5.0211 | 920 | 18.38 | 2.883 | 1633.35 | 3.26195 | 2.867 | 1826.65 | 0.05734 | 86.10911 | 4.867844
921 | 18.4 | 2.82 | 2172.2 | 6.515775 | 921 | 18.4 | 2.904 | 1679.7 | 5.031975 | 921 | 18.4 | 2.887 | 1636.7 | 6.5401 | 2.870333 | 1829.533 | 0.05740667 | 86.24503 | 6.093639
922 | 18.42 | 2.823 | 2172.2 | 6.5166 | 922 | 18.42 | 2.907 | 1683.9 | 5.0454 | 922 | 18.42 | 2.889 | 1639.5 | 3.2762 | 2.873 | 1831.867 | 0.05746 | 86.35502 | 4.881867
923 | 18.44 | 2.825 | 2173.6 | 4.3458 | 923 | 18.44 | 2.91 | 1686.7 | 5.0559 | 923 | 18.44 | 2.893 | 1643.1 | 6.5652 | 2.876 | 1834.467 | 0.05752 | 86.47759 | 5.4995
924 | 18.46 | 2.829 | 2173.9 | 8.695 | 924 | 18.46 | 2.914 | 1689.75 | 6.7529 | 924 | 18.46 | 2.898 | 1647.6 | 8.22675 | 2.880333 | 1837.083 | 0.05760667 | 86.60094 | 7.955025
925 | 18.48 | 2.832 | 2173.9 | 6.5217 | 925 | 18.48 | 2.919 | 1693.1 | 8.457125 | 925 | 18.48 | 2.902 | 1650.95 | 6.5971 | 2.884333 | 1839.317 | 0.05768667 | 86.70622 | 7.3528
926 | 18.5 | 2.835 | 2175 | 6.52335 | 926 | 18.5 | 2.922 | 1695.6 | 5.08305 | 926 | 18.5 | 2.902 | 1654.3 | 0 | 2.886333 | 1841.633 | 0.05772667 | 86.81543 | 3.68095
927 | 18.52 | 2.839 | 2175.55 | 8.7011 | 927 | 18.52 | 2.925 | 1697.85 | 5.090175 | 927 | 18.52 | 2.907 | 1657.95 | 8.280625 | 2.890333 | 1843.783 | 0.05780667 | 86.91678 | 7.370833
928 | 18.54 | 2.843 | 2175 | 8.7011 | 928 | 18.54 | 2.928 | 1701.2 | 5.098575 | 928 | 18.54 | 2.911 | 1661.3 | 6.6385 | 2.894 | 1845.833 | 0.05788 | 87.01342 | 6.764297
929 | 18.56 | 2.847 | 2175.55 | 8.7011 | 929 | 18.56 | 2.931 | 1705.1 | 5.10945 | 929 | 18.56 | 2.912 | 1664.65 | 1.662975 | 2.896667 | 1848.433 | 0.05793333 | 87.13598 | 4.925689
930 | 18.58 | 2.85 | 2176.7 | 6.528375 | 930 | 18.58 | 2.934 | 1707.35 | 5.118675 | 930 | 18.58 | 2.914 | 1668.55 | 3.3332 | 2.899333 | 1850.867 | 0.05798667 | 87.25069 | 4.9324
931 | 18.6 | 2.852 | 2176.4 | 4.3531 | 931 | 18.6 | 2.937 | 1711.25 | 5.1279 | 931 | 18.6 | 2.92 | 1673 | 10.02465 | 2.903 | 1853.55 | 0.05806 | 87.37718 | 6.791431
932 | 18.62 | 2.855 | 2176.4 | 6.5292 | 932 | 18.62 | 2.939 | 1714.6 | 3.42585 | 932 | 18.62 | 2.923 | 1676.1 | 5.02365 | 2.905667 | 1855.7 | 0.05811333 | 87.47854 | 4.945667
933 | 18.64 | 2.858 | 2176.7 | 6.52965 | 933 | 18.64 | 2.943 | 1717.15 | 6.8635 | 933 | 18.64 | 2.925 | 1679.7 | 3.3558 | 2.908667 | 1857.85 | 0.05817333 | 87.57989 | 5.570325
934 | 18.66 | 2.861 | 2177.25 | 6.530925 | 934 | 18.66 | 2.947 | 1721.6 | 6.8775 | 934 | 18.66 | 2.93 | 1683.9 | 8.409 | 2.912667 | 1860.917 | 0.05825333 | 87.72445 | 7.437533
935 | 18.68 | 2.865 | 2177.25 | 8.709 | 935 | 18.68 | 2.952 | 1724.95 | 8.616375 | 935 | 18.68 | 2.934 | 1686.7 | 6.7412 | 2.917 | 1862.967 | 0.05834 | 87.82109 | 8.068414
936 | 18.7 | 2.87 | 2177.8 | 10.88762 | 936 | 18.7 | 2.955 | 1727.75 | 5.17905 | 936 | 18.7 | 2.935 | 1691.15 | 1.688925 | 2.92 | 1865.567 | 0.0584 | 87.94366 | 5.5928
937 | 18.72 | 2.872 | 2178.1 | 4.3559 | 937 | 18.72 | 2.958 | 1731.65 | 5.1891 | 937 | 18.72 | 2.938 | 1694.25 | 5.0781 | 2.922667 | 1868 | 0.05845333 | 88.05836 | 4.978089
938 | 18.74 | 2.875 | 2178.9 | 6.5355 | 938 | 18.74 | 2.961 | 1735 | 5.199975 | 938 | 18.74 | 2.941 | 1697.3 | 5.087325 | 2.925667 | 1870.4 | 0.05851333 | 88.1715 | 5.6076
939 | 18.76 | 2.879 | 2178.9 | 8.7156 | 939 | 18.76 | 2.963 | 1737.25 | 3.47225 | 939 | 18.76 | 2.943 | 1700.4 | 3.3977 | 2.928333 | 1872.183 | 0.05856667 | 88.25557 | 4.990111
940 | 18.78 | 2.881 | 2178.9 | 4.3578 | 940 | 18.78 | 2.966 | 1740.6 | 5.216775 | 940 | 18.78 | 2.947 | 1704.6 | 6.81 | 2.931333 | 1874.7 | 0.05862667 | 88.37421 | 5.620325
941 | 18.8 | 2.884 | 2180.05 | 6.538425 | 941 | 18.8 | 2.969 | 1742.85 | 5.225175 | 941 | 18.8 | 2.952 | 1708.5 | 8.53275 | 2.935 | 1877.133 | 0.0587 | 88.48891 | 6.878361
942 | 18.82 | 2.888 | 2180.3 | 8.7207 | 942 | 18.82 | 2.972 | 1745.05 | 5.23185 | 942 | 18.82 | 2.956 | 1711.85 | 6.8407 | 2.938667 | 1879.067 | 0.05877333 | 88.58005 | 6.886367
943 | 18.84 | 2.892 | 2180.3 | 8.7212 | 943 | 18.84 | 2.977 | 1748.7 | 8.734375 | 943 | 18.84 | 2.958 | 1714.9 | 3.42675 | 2.942333 | 1881.3 | 0.05884667 | 88.68533 | 6.894006
944 | 18.86 | 2.895 | 2180.85 | 6.541725 | 944 | 18.86 | 2.981 | 1752.35 | 7.0021 | 944 | 18.86 | 2.962 | 1718.25 | 6.8663 | 2.946 | 1883.817 | 0.05892 | 88.80397 | 6.902714
945 | 18.88 | 2.898 | 2180.6 | 6.542175 | 945 | 18.88 | 2.984 | 1754.55 | 5.26035 | 945 | 18.88 | 2.966 | 1721.35 | 6.8792 | 2.949333 | 1885.5 | 0.05898667 | 88.88332 | 6.282194
946 | 18.9 | 2.902 | 2180.85 | 8.7229 | 946 | 18.9 | 2.987 | 1759.3 | 5.270775 | 946 | 18.9 | 2.967 | 1725.25 | 1.7233 | 2.952 | 1888.467 | 0.05904 | 89.02317 | 5.031956
947 | 18.92 | 2.905 | 2182 | 6.544275 | 947 | 18.92 | 2.989 | 1762.4 | 3.5217 | 947 | 18.92 | 2.97 | 1727.75 | 5.1795 | 2.954667 | 1890.717 | 0.05909333 | 89.12924 | 5.038911
948 | 18.94 | 2.907 | 2181.7 | 4.3637 | 948 | 18.94 | 2.992 | 1765.2 | 5.2914 | 948 | 18.94 | 2.974 | 1732.25 | 6.92 | 2.957667 | 1893.05 | 0.05915333 | 89.23923 | 5.67565
949 | 18.96 | 2.91 | 2182.25 | 6.545925 | 949 | 18.96 | 2.994 | 1768.55 | 3.53375 | 949 | 18.96 | 2.978 | 1735.3 | 6.9351 | 2.960667 | 1895.367 | 0.05921333 | 89.34844 | 5.682625
950 | 18.98 | 2.914 | 2181.7 | 8.7279 | 950 | 18.98 | 2.998 | 1770.2 | 7.0775 | 950 | 18.98 | 2.981 | 1738.65 | 5.210925 | 2.964333 | 1896.85 | 0.05928667 | 89.41837 | 6.952397
951 | 19 | 2.917 | 2182.25 | 6.545925 | 951 | 19 | 3.002 | 1774.1 | 7.0886 | 951 | 19 | 2.984 | 1741.75 | 5.2206 | 2.967667 | 1899.367 | 0.05935333 | 89.537 | 6.327028
952 | 19.02 | 2.921 | 2182 | 8.7285 | 952 | 19.02 | 3.006 | 1777.45 | 7.1031 | 952 | 19.02 | 2.989 | 1745.65 | 8.7185 | 2.972 | 1901.7 | 0.05944 | 89.647 | 8.235644
953 | 19.04 | 2.924 | 2182.55 | 6.546825 | 953 | 19.04 | 3.01 | 1779.7 | 7.1143 | 953 | 19.04 | 2.991 | 1748.45 | 3.4941 | 2.975 | 1903.567 | 0.0595 | 89.73499 | 5.7079
954 | 19.06 | 2.926 | 2182.25 | 4.3648 | 954 | 19.06 | 3.013 | 1783.9 | 5.3454 | 954 | 19.06 | 2.993 | 1752.35 | 3.5008 | 2.977333 | 1906.167 | 0.05954667 | 89.85756 | 4.444689
955 | 19.08 | 2.929 | 2182.25 | 6.54675 | 955 | 19.08 | 3.018 | 1786.4 | 8.92575 | 955 | 19.08 | 2.997 | 1754.3 | 7.0133 | 2.981333 | 1907.65 | 0.05962667 | 89.92748 | 7.627633
956 | 19.1 | 2.932 | 2183.4 | 6.548475 | 956 | 19.1 | 3.02 | 1789.2 | 3.5756 | 956 | 19.1 | 2.999 | 1757.95 | 3.51225 | 2.983667 | 1910.183 | 0.05967333 | 90.04691 | 4.454139
957 | 19.12 | 2.936 | 2184.2 | 8.7352 | 957 | 19.12 | 3.021 | 1792.55 | 1.790875 | 957 | 19.12 | 3.002 | 1761.3 | 5.278875 | 2.986333 | 1912.683 | 0.05972667 | 90.16476 | 5.097156
958 | 19.14 | 2.939 | 2184.5 | 6.55305 | 958 | 19.14 | 3.024 | 1794.8 | 5.381025 | 958 | 19.14 | 3.007 | 1764.35 | 8.814125 | 2.99 | 1914.55 | 0.0598 | 90.25275 | 7.016594
959 | 19.16 | 2.943 | 2184.5 | 8.738 | 959 | 19.16 | 3.028 | 1797.6 | 7.1848 | 959 | 19.16 | 3.011 | 1767.45 | 7.0636 | 2.994 | 1916.517 | 0.05988 | 90.34546 | 7.662133
960 | 19.18 | 2.947 | 2185.05 | 8.7391 | 960 | 19.18 | 3.032 | 1800.1 | 7.1954 | 960 | 19.18 | 3.013 | 1770.2 | 3.53765 | 2.997333 | 1918.45 | 0.05994667 | 90.4366 | 6.391611
961 | 19.2 | 2.95 | 2184.5 | 6.554325 | 961 | 19.2 | 3.035 | 1804.3 | 5.4066 | 961 | 19.2 | 3.017 | 1773.55 | 7.0875 | 3.000667 | 1920.783 | 0.06001333 | 90.54659 | 6.398722
962 | 19.22 | 2.952 | 2185.05 | 4.36955 | 962 | 19.22 | 3.038 | 1808.5 | 5.4192 | 962 | 19.22 | 3.02 | 1775.55 | 5.32365 | 3.003333 | 1923.033 | 0.06006667 | 90.65266 | 5.125089
963 | 19.24 | 2.956 | 2185.05 | 8.7402 | 963 | 19.24 | 3.043 | 1811.55 | 9.050125 | 963 | 19.24 | 3.022 | 1779.7 | 3.55525 | 3.007 | 1925.433 | 0.06014 | 90.7658 | 7.055522
964 | 19.26 | 2.958 | 2185.05 | 4.3701 | 964 | 19.26 | 3.046 | 1814.9 | 5.439675 | 964 | 19.26 | 3.025 | 1783.05 | 5.344125 | 3.009667 | 1927.667 | 0.06019333 | 90.87108 | 5.137467
965 | 19.28 | 2.961 | 2185.9 | 6.556425 | 965 | 19.28 | 3.048 | 1816.85 | 3.63175 | 965 | 19.28 | 3.029 | 1785.85 | 7.1378 | 3.012667 | 1929.533 | 0.06025333 | 90.95907 | 5.7858
966 | 19.3 | 2.966 | 2185.35 | 10.92813 | 966 | 19.3 | 3.05 | 1818.8 | 3.63565 | 966 | 19.3 | 3.032 | 1788.65 | 5.36175 | 3.016 | 1930.933 | 0.06032 | 91.02507 | 6.434111
967 | 19.32 | 2.969 | 2185.05 | 6.5556 | 967 | 19.32 | 3.053 | 1822.15 | 5.461425 | 967 | 19.32 | 3.036 | 1792.3 | 7.1619 | 3.019333 | 1933.167 | 0.06038667 | 91.13035 | 6.440167
968 | 19.34 | 2.972 | 2185.35 | 6.5556 | 968 | 19.34 | 3.056 | 1824.7 | 5.470275 | 968 | 19.34 | 3.039 | 1794.55 | 5.380275 | 3.022333 | 1934.867 | 0.06044667 | 91.21049 | 5.80205
969 | 19.36 | 2.976 | 2186.2 | 8.7431 | 969 | 19.36 | 3.061 | 1827.2 | 9.12975 | 969 | 19.36 | 3.043 | 1797.9 | 7.1849 | 3.026667 | 1937.1 | 0.06053333 | 91.31577 | 8.389261
970 | 19.38 | 2.978 | 2185.05 | 4.37125 | 970 | 19.38 | 3.065 | 1830.25 | 7.3149 | 970 | 19.38 | 3.046 | 1800.4 | 5.39745 | 3.029667 | 1938.567 | 0.06059333 | 91.38491 | 5.8135
971 | 19.4 | 2.98 | 2185.9 | 4.37095 | 971 | 19.4 | 3.069 | 1833.05 | 7.3266 | 971 | 19.4 | 3.048 | 1803.75 | 3.60415 | 3.032333 | 1940.9 | 0.06064667 | 91.4949 | 5.172622
972 | 19.42 | 2.984 | 2186.2 | 8.7442 | 972 | 19.42 | 3.073 | 1836.7 | 7.3395 | 972 | 19.42 | 3.053 | 1806.8 | 9.026375 | 3.036667 | 1943.233 | 0.06073333 | 91.6049 | 8.415622
973 | 19.44 | 2.988 | 2186.45 | 8.7453 | 973 | 19.44 | 3.074 | 1838.95 | 1.837825 | 973 | 19.44 | 3.054 | 1809.35 | 1.808075 | 3.038667 | 1944.917 | 0.06077333 | 91.68425 | 3.88815
974 | 19.46 | 2.992 | 2186.45 | 8.7458 | 974 | 19.46 | 3.077 | 1841.45 | 5.5206 | 974 | 19.46 | 3.056 | 1811.85 | 3.6212 | 3.041667 | 1946.583 | 0.06083333 | 91.76282 | 5.83725
975 | 19.48 | 2.996 | 2186.75 | 8.7464 | 975 | 19.48 | 3.08 | 1844.25 | 5.52855 | 975 | 19.48 | 3.063 | 1814.9 | 12.69363 | 3.046333 | 1948.633 | 0.06092667 | 91.85946 | 9.088839
976 | 19.5 | 2.998 | 2186.2 | 4.37295 | 976 | 19.5 | 3.083 | 1847.3 | 5.537325 | 976 | 19.5 | 3.066 | 1817.45 | 5.448525 | 3.049 | 1950.317 | 0.06098 | 91.93881 | 5.1986
977 | 19.52 | 3.001 | 2187 | 6.5598 | 977 | 19.52 | 3.087 | 1850.95 | 7.3965 | 977 | 19.52 | 3.069 | 1820.25 | 5.45655 | 3.052333 | 1952.733 | 0.06104667 | 92.05273 | 6.505083
978 | 19.54 | 3.003 | 2187.3 | 4.3743 | 978 | 19.54 | 3.091 | 1853.75 | 7.4094 | 978 | 19.54 | 3.071 | 1823.6 | 3.64385 | 3.055 | 1954.883 | 0.0611 | 92.15408 | 5.210156
979 | 19.56 | 3.006 | 2187 | 6.56145 | 979 | 19.56 | 3.096 | 1857.1 | 9.277125 | 979 | 19.56 | 3.075 | 1826.1 | 7.2994 | 3.059 | 1956.733 | 0.06118 | 92.24129 | 7.823233
980 | 19.58 | 3.01 | 2187 | 8.748 | 980 | 19.58 | 3.099 | 1858.75 | 5.573775 | 980 | 19.58 | 3.078 | 1829.15 | 5.482875 | 3.062333 | 1958.3 | 0.06124667 | 92.31515 | 6.525056
981 | 19.6 | 3.014 | 2187.55 | 8.7491 | 981 | 19.6 | 3.101 | 1861 | 3.71975 | 981 | 19.6 | 3.08 | 1831.7 | 3.66085 | 3.065 | 1960.083 | 0.0613 | 92.39921 | 5.224511
982 | 19.62 | 3.018 | 2186.2 | 8.7475 | 982 | 19.62 | 3.105 | 1863.5 | 7.449 | 982 | 19.62 | 3.083 | 1834.2 | 5.49885 | 3.068667 | 1961.3 | 0.06137333 | 92.45657 | 7.189203
983 | 19.64 | 3.021 | 2186.45 | 6.558975 | 983 | 19.64 | 3.107 | 1866 | 3.7295 | 983 | 19.64 | 3.087 | 1837 | 7.3424 | 3.071667 | 1963.15 | 0.06143333 | 92.54378 | 5.886675
984 | 19.66 | 3.025 | 2187.3 | 8.7475 | 984 | 19.66 | 3.108 | 1868.25 | 1.867125 | 984 | 19.66 | 3.091 | 1839.8 | 7.3536 | 3.074667 | 1965.117 | 0.06149333 | 92.63649 | 5.8924
985 | 19.68 | 3.027 | 2186.45 | 4.37375 | 985 | 19.68 | 3.113 | 1871.6 | 9.349625 | 985 | 19.68 | 3.096 | 1842.85 | 9.206625 | 3.078667 | 1966.967 | 0.06157333 | 92.7237 | 7.864167
986 | 19.7 | 3.03 | 2187 | 6.560175 | 986 | 19.7 | 3.117 | 1874.95 | 7.4931 | 986 | 19.7 | 3.098 | 1845.35 | 3.6882 | 3.081667 | 1969.1 | 0.06163333 | 92.82426 | 5.9041
987 | 19.72 | 3.033 | 2187.3 | 6.56145 | 987 | 19.72 | 3.12 | 1876.9 | 5.627775 | 987 | 19.72 | 3.101 | 1848.45 | 5.5407 | 3.084667 | 1970.883 | 0.06169333 | 92.90833 | 5.909975
988 | 19.74 | 3.035 | 2187.85 | 4.37515 | 988 | 19.74 | 3.124 | 1881.1 | 7.516 | 988 | 19.74 | 3.105 | 1850.95 | 7.3988 | 3.088 | 1973.3 | 0.06176 | 93.02225 | 6.573639
989 | 19.76 | 3.039 | 2187.85 | 8.7514 | 989 | 19.76 | 3.129 | 1883.6 | 9.41175 | 989 | 19.76 | 3.108 | 1853.45 | 5.5566 | 3.092 | 1974.967 | 0.06184 | 93.10082 | 7.896533
990 | 19.78 | 3.043 | 2187 | 8.7497 | 990 | 19.78 | 3.131 | 1885.6 | 3.7692 | 990 | 19.78 | 3.108 | 1854.6 | 0 | 3.094 | 1975.733 | 0.06188 | 93.13696 | 3.9507
991 | 19.8 | 3.047 | 2187.85 | 8.7497 | 991 | 19.8 | 3.133 | 1888.65 | 3.77425 | 991 | 19.8 | 3.113 | 1857.95 | 9.281375 | 3.097667 | 1978.15 | 0.06195333 | 93.25089 | 7.248786
992 | 19.82 | 3.049 | 2188.4 | 4.37625 | 992 | 19.82 | 3.135 | 1891.15 | 3.7798 | 992 | 19.82 | 3.117 | 1860.45 | 7.4368 | 3.100333 | 1980 | 0.06200667 | 93.3381 | 5.277533
993 | 19.84 | 3.053 | 2188.4 | 8.7536 | 993 | 19.84 | 3.138 | 1893.95 | 5.67765 | 993 | 19.84 | 3.12 | 1862.4 | 5.584275 | 3.103667 | 1981.583 | 0.06207333 | 93.41273 | 6.602639
994 | 19.86 | 3.056 | 2188.4 | 6.5652 | 994 | 19.86 | 3.142 | 1895.65 | 7.5792 | 994 | 19.86 | 3.123 | 1865.75 | 5.592225 | 3.107 | 1983.267 | 0.06214 | 93.49209 | 6.608083
995 | 19.88 | 3.058 | 2188.15 | 4.37655 | 995 | 19.88 | 3.147 | 1899 | 9.486625 | 995 | 19.88 | 3.128 | 1868.85 | 9.3365 | 3.111 | 1985.333 | 0.06222 | 93.58951 | 7.9372
996 | 19.9 | 3.062 | 2187.55 | 8.7514 | 996 | 19.9 | 3.15 | 1900.65 | 5.699475 | 996 | 19.9 | 3.13 | 1870.5 | 3.73935 | 3.114 | 1986.233 | 0.06228 | 93.63194 | 5.95735
997 | 19.92 | 3.065 | 2188.15 | 6.56355 | 997 | 19.92 | 3.153 | 1903.45 | 5.70615 | 997 | 19.92 | 3.133 | 1873.6 | 5.61615 | 3.117 | 1988.4 | 0.06234 | 93.73407 | 5.96195
998 | 19.94 | 3.069 | 2188.15 | 8.7526 | 998 | 19.94 | 3.155 | 1905.95 | 3.8094 | 998 | 19.94 | 3.135 | 1875.8 | 3.7494 | 3.119667 | 1989.967 | 0.06239333 | 93.80793 | 5.304489
999 | 19.96 | 3.074 | 2187.3 | 10.93862 | 999 | 19.96 | 3.159 | 1908.2 | 7.6283 | 999 | 19.96 | 3.138 | 1878.6 | 5.6316 | 3.123667 | 1991.367 | 0.06247333 | 93.87392 | 7.962667
1000 | 19.98 | 3.076 | 2187.55 | 4.37485 | 1000 | 19.98 | 3.161 | 1912.1 | 3.8203 | 1000 | 19.98 | 3.141 | 1881.1 | 5.63955 | 3.126 | 1993.583 | 0.06252 | 93.97842 | 4.649108
1001 | 20 | 3.078 | 2188.15 | 4.3757 | 1001 | 20 | 3.165 | 1915.2 | 7.6546 | 1001 | 20 | 3.146 | 1883.9 | 9.4125 | 3.129667 | 1995.75 | 0.06259333 | 94.08056 | 7.313778
1002 | 20.02 | 3.081 | 2186.75 | 6.56235 | 1002 | 20.02 | 3.168 | 1917.4 | 5.7489 | 1002 | 20.02 | 3.151 | 1886.45 | 9.425875 | 3.133333 | 1996.867 | 0.06266667 | 94.1332 | 7.319797
1003 | 20.04 | 3.083 | 2187 | 4.37375 | 1003 | 20.04 | 3.171 | 1919.95 | 5.756025 | 1003 | 20.04 | 3.153 | 1888.4 | 3.77485 | 3.135667 | 1998.45 | 0.06271333 | 94.20784 | 4.661203
1004 | 20.06 | 3.088 | 2188.15 | 10.93787 | 1004 | 20.06 | 3.175 | 1922.45 | 7.6848 | 1004 | 20.06 | 3.155 | 1890.9 | 3.7793 | 3.139333 | 2000.5 | 0.06278667 | 94.30447 | 7.331408
1005 | 20.08 | 3.092 | 2188.15 | 8.7526 | 1005 | 20.08 | 3.179 | 1924.7 | 7.6943 | 1005 | 20.08 | 3.16 | 1893.15 | 9.460125 | 3.143667 | 2002 | 0.06287333 | 94.37519 | 8.672083
1006 | 20.1 | 3.095 | 2186.75 | 6.56235 | 1006 | 20.1 | 3.183 | 1927.2 | 7.7038 | 1006 | 20.1 | 3.163 | 1895.65 | 5.6832 | 3.147 | 2003.2 | 0.06294 | 94.43175 | 6.675333
1007 | 20.12 | 3.098 | 2187.85 | 6.5619 | 1007 | 20.12 | 3.187 | 1928.9 | 7.7122 | 1007 | 20.12 | 3.164 | 1897.05 | 1.89635 | 3.149667 | 2004.6 | 0.06299333 | 94.49775 | 5.343733
1008 | 20.14 | 3.101 | 2187.85 | 6.56355 | 1008 | 20.14 | 3.188 | 1931.1 | 1.93 | 1008 | 20.14 | 3.168 | 1900.4 | 7.5949 | 3.152333 | 2006.45 | 0.06304667 | 94.58496 | 5.348067
1009 | 20.16 | 3.103 | 2187.3 | 4.37515 | 1009 | 20.16 | 3.19 | 1934.45 | 3.86555 | 1009 | 20.16 | 3.172 | 1902.05 | 7.6049 | 3.155 | 2007.933 | 0.0631 | 94.65489 | 5.352511
1010 | 20.18 | 3.106 | 2187.85 | 6.562725 | 1010 | 20.18 | 3.194 | 1935.6 | 7.7401 | 1010 | 20.18 | 3.175 | 1904.05 | 5.70915 | 3.158333 | 2009.167 | 0.06316667 | 94.71302 | 6.695167
1011 | 20.2 | 3.11 | 2187 | 8.7497 | 1011 | 20.2 | 3.197 | 1937.8 | 5.8101 | 1011 | 20.2 | 3.178 | 1907.1 | 5.716725 | 3.161667 | 2010.633 | 0.06323333 | 94.78216 | 6.699667
1012 | 20.22 | 3.113 | 2186.75 | 6.560625 | 1012 | 20.22 | 3.201 | 1940.6 | 7.7568 | 1012 | 20.22 | 3.183 | 1909.05 | 9.540375 | 3.165667 | 2012.133 | 0.06331333 | 94.85288 | 8.045533
1013 | 20.24 | 3.117 | 2187.3 | 8.7481 | 1013 | 20.24 | 3.206 | 1942.3 | 9.70725 | 1013 | 20.24 | 3.185 | 1911.3 | 3.82035 | 3.169333 | 2013.633 | 0.06338667 | 94.92359 | 7.380572
1014 | 20.26 | 3.122 | 2186.45 | 10.93437 | 1014 | 20.26 | 3.208 | 1944.8 | 3.8871 | 1014 | 20.26 | 3.188 | 1913.8 | 5.73765 | 3.172667 | 2015.017 | 0.06345333 | 94.9888 | 6.714417
1015 | 20.28 | 3.124 | 2185.9 | 4.37235 | 1015 | 20.28 | 3.21 | 1947.6 | 3.8924 | 1015 | 20.28 | 3.191 | 1915.5 | 5.74395 | 3.175 | 2016.333 | 0.0635 | 95.05086 | 4.703242
1016 | 20.3 | 3.127 | 2186.2 | 6.55815 | 1016 | 20.3 | 3.215 | 1951.2 | 9.747 | 1016 | 20.3 | 3.194 | 1918.3 | 5.7507 | 3.178667 | 2018.567 | 0.06357333 | 95.15615 | 7.397317
1017 | 20.32 | 3.13 | 2185.9 | 6.55815 | 1017 | 20.32 | 3.217 | 1953.2 | 3.9044 | 1017 | 20.32 | 3.197 | 1919.95 | 5.757375 | 3.181333 | 2019.683 | 0.06362667 | 95.20879 | 5.384333
1018 | 20.34 | 3.132 | 2186.2 | 4.3721 | 1018 | 20.34 | 3.219 | 1955.4 | 3.9086 | 1018 | 20.34 | 3.201 | 1923.05 | 7.686 | 3.184 | 2021.55 | 0.06368 | 95.29678 | 5.388311
1019 | 20.36 | 3.135 | 2185.9 | 6.55815 | 1019 | 20.36 | 3.223 | 1956.8 | 7.8244 | 1019 | 20.36 | 3.206 | 1924.7 | 9.619375 | 3.188 | 2022.467 | 0.06376 | 95.33999 | 8.088033
1020 | 20.38 | 3.139 | 2185.6 | 8.743 | 1020 | 20.38 | 3.227 | 1959.05 | 7.8317 | 1020 | 20.38 | 3.208 | 1926.4 | 3.8511 | 3.191333 | 2023.683 | 0.06382667 | 95.39735 | 6.743583
1021 | 20.4 | 3.143 | 2185.6 | 8.7424 | 1021 | 20.4 | 3.23 | 1961 | 5.880075 | 1021 | 20.4 | 3.21 | 1929.15 | 3.85555 | 3.194333 | 2025.25 | 0.06388667 | 95.4712 | 6.0734
1022 | 20.42 | 3.147 | 2185.35 | 8.7419 | 1022 | 20.42 | 3.234 | 1963.8 | 7.8496 | 1022 | 20.42 | 3.215 | 1930.85 | 9.65 | 3.198667 | 2026.667 | 0.06397333 | 95.53798 | 8.779153
1023 | 20.44 | 3.151 | 2185.6 | 8.7419 | 1023 | 20.44 | 3.238 | 1964.9 | 7.8574 | 1023 | 20.44 | 3.218 | 1932.25 | 5.79465 | 3.202333 | 2027.583 | 0.06404667 | 95.58119 | 7.432792
1024 | 20.46 | 3.153 | 2185.35 | 4.37095 | 1024 | 20.46 | 3.241 | 1967.7 | 5.8989 | 1024 | 20.46 | 3.219 | 1934.5 | 1.933375 | 3.204333 | 2029.183 | 0.06408667 | 95.65662 | 4.056767
1025 | 20.48 | 3.156 | 2185.05 | 6.5556 | 1025 | 20.48 | 3.243 | 1971.05 | 3.93875 | 1025 | 20.48 | 3.224 | 1937 | 9.67875 | 3.207667 | 2031.033 | 0.06415333 | 95.74383 | 6.767028
1026 | 20.5 | 3.159 | 2184.8 | 6.554775 | 1026 | 20.5 | 3.246 | 1971.6 | 5.913975 | 1026 | 20.5 | 3.227 | 1938.65 | 5.813475 | 3.210667 | 2031.683 | 0.06421333 | 95.77447 | 6.094075
1027 | 20.52 | 3.161 | 2184.8 | 4.3696 | 1027 | 20.52 | 3.249 | 1974.4 | 5.919 | 1027 | 20.52 | 3.229 | 1941.45 | 3.8801 | 3.213 | 2033.55 | 0.06426 | 95.86247 | 4.742772
1028 | 20.54 | 3.165 | 2184.5 | 8.7386 | 1028 | 20.54 | 3.253 | 1976.1 | 7.901 | 1028 | 20.54 | 3.234 | 1942.85 | 9.71075 | 3.217333 | 2034.483 | 0.06434667 | 95.90646 | 8.814072
1029 | 20.56 | 3.169 | 2184.5 | 8.738 | 1029 | 20.56 | 3.256 | 1977.5 | 5.9304 | 1029 | 20.56 | 3.238 | 1945.1 | 7.7759 | 3.221 | 2035.7 | 0.06442 | 95.96382 | 7.462003
1030 | 20.58 | 3.173 | 2183.95 | 8.7369 | 1030 | 20.58 | 3.26 | 1979.7 | 7.9144 | 1030 | 20.58 | 3.242 | 1947.35 | 7.7849 | 3.225 | 2037 | 0.0645 | 96.0251 | 8.1454
1031 | 20.6 | 3.177 | 2182.85 | 8.7336 | 1031 | 20.6 | 3.265 | 1982.5 | 9.9055 | 1031 | 20.6 | 3.243 | 1949 | 1.948175 | 3.228333 | 2038.117 | 0.06456667 | 96.07774 | 6.791861
1032 | 20.62 | 3.179 | 2183.95 | 4.3668 | 1032 | 20.62 | 3.267 | 1985.05 | 3.96755 | 1032 | 20.62 | 3.247 | 1950.7 | 7.7994 | 3.231 | 2039.9 | 0.06462 | 96.16181 | 5.437356
1033 | 20.64 | 3.182 | 2183.1 | 6.550575 | 1033 | 20.64 | 3.269 | 1986.7 | 3.97175 | 1033 | 20.64 | 3.249 | 1952.65 | 3.90335 | 3.233333 | 2040.817 | 0.06466667 | 96.20502 | 4.760836
1034 | 20.66 | 3.183 | 2182.25 | 2.182675 | 1034 | 20.66 | 3.274 | 1988.4 | 9.93775 | 1034 | 20.66 | 3.252 | 1954.3 | 5.860425 | 3.236333 | 2041.65 | 0.06472667 | 96.2443 | 6.1237
1035 | 20.68 | 3.188 | 2182.55 | 10.912 | 1035 | 20.68 | 3.275 | 1989.75 | 1.989075 | 1035 | 20.68 | 3.257 | 1956.55 | 9.777125 | 3.24 | 2042.95 | 0.0648 | 96.30559 | 7.488433
1036 | 20.7 | 3.191 | 2182.25 | 6.5472 | 1036 | 20.7 | 3.278 | 1991.75 | 5.97225 | 1036 | 20.7 | 3.262 | 1957.95 | 9.78625 | 3.243667 | 2043.983 | 0.06487333 | 96.3543 | 7.492711
1037 | 20.72 | 3.195 | 2181.45 | 8.7274 | 1037 | 20.72 | 3.283 | 1993.95 | 9.96425 | 1037 | 20.72 | 3.264 | 1960.2 | 3.91815 | 3.247333 | 2045.2 | 0.06494667 | 96.41165 | 7.496836
1038 | 20.74 | 3.199 | 2181.7 | 8.7263 | 1038 | 20.74 | 3.286 | 1996.2 | 5.985225 | 1038 | 20.74 | 3.266 | 1961.6 | 3.9218 | 3.250333 | 2046.5 | 0.06500667 | 96.47294 | 6.13755
1039 | 20.76 | 3.202 | 2181.15 | 6.544275 | 1039 | 20.76 | 3.288 | 1997.6 | 3.9938 | 1039 | 20.76 | 3.27 | 1963.55 | 7.8503 | 3.253333 | 2047.433 | 0.06506667 | 96.51693 | 6.1409
1040 | 20.78 | 3.205 | 2180.85 | 6.543 | 1040 | 20.78 | 3.294 | 2001.5 | 11.9973 | 1040 | 20.78 | 3.273 | 1965.2 | 5.893125 | 3.257333 | 2049.183 | 0.06514667 | 96.59943 | 8.193233
1041 | 20.8 | 3.208 | 2181.15 | 6.543 | 1041 | 20.8 | 3.297 | 2002.6 | 6.00615 | 1041 | 20.8 | 3.274 | 1967.15 | 1.966175 | 3.259667 | 2050.3 | 0.06519333 | 96.65207 | 4.782731
1042 | 20.82 | 3.211 | 2180.6 | 6.542625 | 1042 | 20.82 | 3.299 | 2005.15 | 4.00775 | 1042 | 20.82 | 3.278 | 1969.1 | 7.8725 | 3.262667 | 2051.617 | 0.06525333 | 96.71414 | 6.152875
1043 | 20.84 | 3.214 | 2180.3 | 6.54135 | 1043 | 20.84 | 3.302 | 2006.8 | 6.017925 | 1043 | 20.84 | 3.282 | 1971.35 | 7.8809 | 3.266 | 2052.817 | 0.06532 | 96.77071 | 6.840722
1044 | 20.86 | 3.217 | 2179.45 | 6.539625 | 1044 | 20.86 | 3.305 | 2007.1 | 6.02085 | 1044 | 20.86 | 3.285 | 1972.75 | 5.91615 | 3.269 | 2053.1 | 0.06538 | 96.78406 | 6.158875
1045 | 20.88 | 3.221 | 2179.2 | 8.7173 | 1045 | 20.88 | 3.307 | 2009.6 | 4.0167 | 1045 | 20.88 | 3.29 | 1974.7 | 9.868625 | 3.272667 | 2054.5 | 0.06545333 | 96.85006 | 7.5306
1046 | 20.9 | 3.225 | 2179.45 | 8.7173 | 1046 | 20.9 | 3.312 | 2011.55 | 10.05287 | 1046 | 20.9 | 3.294 | 1975.8 | 7.901 | 3.277 | 2055.6 | 0.06554 | 96.90191 | 8.905217
1047 | 20.92 | 3.228 | 2178.35 | 6.5367 | 1047 | 20.92 | 3.315 | 2012.95 | 6.03675 | 1047 | 20.92 | 3.297 | 1978.6 | 5.9316 | 3.28 | 2056.633 | 0.0656 | 96.95063 | 6.16835
1048 | 20.94 | 3.229 | 2178.35 | 2.17835 | 1048 | 20.94 | 3.319 | 2015.75 | 8.0574 | 1048 | 20.94 | 3.298 | 1979.45 | 1.979025 | 3.282 | 2057.85 | 0.06564 | 97.00798 | 4.114483
1049 | 20.96 | 3.233 | 2177.5 | 8.7117 | 1049 | 20.96 | 3.323 | 2017.7 | 8.0669 | 1049 | 20.96 | 3.303 | 1981.4 | 9.902125 | 3.286333 | 2058.867 | 0.06572667 | 97.05591 | 8.919553
1050 | 20.98 | 3.236 | 2177.5 | 6.5325 | 1050 | 20.98 | 3.325 | 2019.65 | 4.03735 | 1050 | 20.98 | 3.305 | 1983.1 | 3.9645 | 3.288667 | 2060.083 | 0.06577333 | 97.11326 | 4.805442
1051 | 21 | 3.239 | 2176.95 | 6.531675 | 1051 | 21 | 3.328 | 2020.5 | 6.060225 | 1051 | 21 | 3.308 | 1984.2 | 5.95095 | 3.291667 | 2060.55 | 0.06583333 | 97.13526 | 6.18095
1052 | 21.02 | 3.243 | 2177.25 | 8.7084 | 1052 | 21.02 | 3.331 | 2022.2 | 6.06405 | 1052 | 21.02 | 3.311 | 1985.9 | 5.95515 | 3.295 | 2061.783 | 0.0659 | 97.1934 | 6.870556
1053 | 21.04 | 3.247 | 2175.55 | 8.7056 | 1053 | 21.04 | 3.334 | 2024.95 | 6.070725 | 1053 | 21.04 | 3.316 | 1987.3 | 9.933 | 3.299 | 2062.6 | 0.06598 | 97.2319 | 8.248767
1054 | 21.06 | 3.25 | 2175.85 | 6.5271 | 1054 | 21.06 | 3.337 | 2026.1 | 6.076575 | 1054 | 21.06 | 3.319 | 1988.65 | 5.963925 | 3.302 | 2063.533 | 0.06604 | 97.27589 | 6.1892
1055 | 21.08 | 3.254 | 2175 | 8.7017 | 1055 | 21.08 | 3.341 | 2028.3 | 8.1088 | 1055 | 21.08 | 3.323 | 1990.35 | 7.958 | 3.306 | 2064.55 | 0.06612 | 97.32382 | 8.256167
1056 | 21.1 | 3.256 | 2175.55 | 4.35055 | 1056 | 21.1 | 3.346 | 2031.1 | 10.1485 | 1056 | 21.1 | 3.326 | 1992.85 | 5.9748 | 3.309333 | 2066.5 | 0.06618667 | 97.41574 | 6.885083
1057 | 21.12 | 3.259 | 2173.9 | 6.524175 | 1057 | 21.12 | 3.35 | 2032.8 | 8.1278 | 1057 | 21.12 | 3.328 | 1993.7 | 3.98655 | 3.312333 | 2066.8 | 0.06624667 | 97.42989 | 6.19995
1058 | 21.14 | 3.261 | 2174.45 | 4.34835 | 1058 | 21.14 | 3.352 | 2034.45 | 4.06725 | 1058 | 21.14 | 3.331 | 1995.4 | 5.98365 | 3.314667 | 2068.1 | 0.06629333 | 97.49117 | 4.82405
1059 | 21.16 | 3.265 | 2173.6 | 8.6961 | 1059 | 21.16 | 3.355 | 2035.6 | 6.105075 | 1059 | 21.16 | 3.333 | 1996.75 | 3.99215 | 3.317667 | 2068.65 | 0.06635333 | 97.5171 | 6.205125
1060 | 21.18 | 3.269 | 2172.5 | 8.6922 | 1060 | 21.18 | 3.358 | 2036.45 | 6.108075 | 1060 | 21.18 | 3.337 | 1998.45 | 7.9904 | 3.321333 | 2069.133 | 0.06642667 | 97.53988 | 7.585936
1061 | 21.2 | 3.273 | 2172.75 | 8.6905 | 1061 | 21.2 | 3.36 | 2038.1 | 4.07455 | 1061 | 21.2 | 3.341 | 2000.7 | 7.9983 | 3.324667 | 2070.517 | 0.06649333 | 97.60509 | 6.899417
1062 | 21.22 | 3.276 | 2171.35 | 6.51615 | 1062 | 21.22 | 3.363 | 2039.5 | 6.1164 | 1062 | 21.22 | 3.346 | 2001.5 | 10.0055 | 3.328333 | 2070.783 | 0.06656667 | 97.61766 | 7.592383
1063 | 21.24 | 3.28 | 2170.8 | 8.6843 | 1063 | 21.24 | 3.367 | 2041.15 | 8.1613 | 1063 | 21.24 | 3.349 | 2002.9 | 6.0066 | 3.332 | 2071.617 | 0.06664 | 97.65695 | 7.5944
1064 | 21.26 | 3.282 | 2170.25 | 4.34105 | 1064 | 21.26 | 3.371 | 2043.4 | 8.1691 | 1064 | 21.26 | 3.351 | 2004.6 | 4.0075 | 3.334667 | 2072.75 | 0.06669333 | 97.71037 | 5.525822
1065 | 21.28 | 3.284 | 2170.25 | 4.3405 | 1065 | 21.28 | 3.374 | 2045.9 | 6.13395 | 1065 | 21.28 | 3.355 | 2006.25 | 8.0217 | 3.337667 | 2074.133 | 0.06675333 | 97.77558 | 6.220325
1066 | 21.3 | 3.288 | 2169.7 | 8.6799 | 1066 | 21.3 | 3.378 | 2047.3 | 8.1864 | 1066 | 21.3 | 3.36 | 2008.5 | 10.03687 | 3.342 | 2075.167 | 0.06684 | 97.82429 | 8.99015
1067 | 21.32 | 3.292 | 2168.6 | 8.6766 | 1067 | 21.32 | 3.382 | 2049.3 | 8.1932 | 1067 | 21.32 | 3.361 | 2008.8 | 2.00865 | 3.345 | 2075.567 | 0.0669 | 97.84315 | 6.2261
1068 | 21.34 | 3.295 | 2168 | 6.5049 | 1068 | 21.34 | 3.384 | 2050.4 | 4.0997 | 1068 | 21.34 | 3.364 | 2010.2 | 6.0285 | 3.347667 | 2076.2 | 0.06695333 | 97.87301 | 5.535689
1069 | 21.36 | 3.299 | 2167.2 | 8.6704 | 1069 | 21.36 | 3.386 | 2051.5 | 4.1019 | 1069 | 21.36 | 3.367 | 2012.7 | 6.03435 | 3.350667 | 2077.133 | 0.06701333 | 97.917 | 6.23
1070 | 21.38 | 3.303 | 2166.05 | 8.6665 | 1070 | 21.38 | 3.39 | 2053.75 | 8.2105 | 1070 | 21.38 | 3.372 | 2013.25 | 10.06487 | 3.355 | 2077.683 | 0.0671 | 97.94293 | 9.002103
1071 | 21.4 | 3.305 | 2166.9 | 4.33295 | 1071 | 21.4 | 3.392 | 2055.7 | 4.10945 | 1071 | 21.4 | 3.374 | 2014.65 | 4.0279 | 3.357 | 2079.083 | 0.06714 | 98.00893 | 4.156767
1072 | 21.42 | 3.308 | 2166.05 | 6.499425 | 1072 | 21.42 | 3.396 | 2056.8 | 8.225 | 1072 | 21.42 | 3.378 | 2016.35 | 8.062 | 3.360667 | 2079.733 | 0.06721333 | 98.03957 | 7.624497
1073 | 21.44 | 3.311 | 2164.95 | 6.4965 | 1073 | 21.44 | 3.401 | 2058.75 | 10.28887 | 1073 | 21.44 | 3.382 | 2017.15 | 8.067 | 3.364667 | 2080.283 | 0.06729333 | 98.0655 | 8.320033
1074 | 21.46 | 3.314 | 2164.65 | 6.4944 | 1074 | 21.46 | 3.405 | 2060.15 | 8.2378 | 1074 | 21.46 | 3.384 | 2018.85 | 4.036 | 3.367667 | 2081.217 | 0.06735333 | 98.10949 | 6.24225
1075 | 21.48 | 3.317 | 2164.1 | 6.493125 | 1075 | 21.48 | 3.405 | 2061 | 0 | 1075 | 21.48 | 3.387 | 2020.25 | 6.05865 | 3.369667 | 2081.783 | 0.06739333 | 98.13621 | 4.163
1076 | 21.5 | 3.322 | 2163.25 | 10.81837 | 1076 | 21.5 | 3.41 | 2063.8 | 10.312 | 1076 | 21.5 | 3.39 | 2021.9 | 6.063225 | 3.374 | 2082.983 | 0.06748 | 98.19278 | 9.023661
1077 | 21.52 | 3.325 | 2162.7 | 6.488925 | 1077 | 21.52 | 3.414 | 2063.25 | 8.2541 | 1077 | 21.52 | 3.392 | 2023.05 | 4.04495 | 3.377 | 2083 | 0.06754 | 98.19356 | 6.248975
1078 | 21.54 | 3.328 | 2161.05 | 6.485625 | 1078 | 21.54 | 3.415 | 2064.9 | 2.064075 | 1078 | 21.54 | 3.396 | 2024.45 | 8.095 | 3.379667 | 2083.467 | 0.06759333 | 98.21556 | 5.555289
1079 | 21.56 | 3.332 | 2161.05 | 8.6442 | 1079 | 21.56 | 3.418 | 2067.45 | 6.198525 | 1079 | 21.56 | 3.4 | 2026.4 | 8.1017 | 3.383333 | 2084.967 | 0.06766667 | 98.28627 | 7.642128
1080 | 21.58 | 3.334 | 2160.2 | 4.32125 | 1080 | 21.58 | 3.423 | 2068.55 | 10.34 | 1080 | 21.58 | 3.405 | 2027.2 | 10.134 | 3.387333 | 2085.317 | 0.06774667 | 98.30277 | 8.340567
1081 | 21.6 | 3.337 | 2159.1 | 6.47895 | 1081 | 21.6 | 3.426 | 2071.35 | 6.20985 | 1081 | 21.6 | 3.408 | 2028.9 | 6.08415 | 3.390333 | 2086.45 | 0.06780667 | 98.3562 | 6.25765
1082 | 21.62 | 3.34 | 2158.25 | 6.476025 | 1082 | 21.62 | 3.43 | 2072.2 | 8.2871 | 1082 | 21.62 | 3.41 | 2030.85 | 4.05975 | 3.393333 | 2087.1 | 0.06786667 | 98.38684 | 6.260325
1083 | 21.64 | 3.343 | 2157.4 | 6.473475 | 1083 | 21.64 | 3.433 | 2073.3 | 6.21825 | 1083 | 21.64 | 3.415 | 2030.85 | 10.15425 | 3.397 | 2087.183 | 0.06794 | 98.39077 | 7.652853
1084 | 21.66 | 3.346 | 2156.85 | 6.471375 | 1084 | 21.66 | 3.437 | 2074.7 | 8.296 | 1084 | 21.66 | 3.417 | 2032.8 | 4.06365 | 3.4 | 2088.117 | 0.068 | 98.43476 | 6.26295
1085 | 21.68 | 3.351 | 2155.15 | 10.78 | 1085 | 21.68 | 3.437 | 2076.65 | 0 | 1085 | 21.68 | 3.419 | 2033.65 | 4.06645 | 3.402333 | 2088.483 | 0.06804667 | 98.45205 | 4.8727
1086 | 21.7 | 3.355 | 2154.9 | 8.6201 | 1086 | 21.7 | 3.441 | 2077.5 | 8.3083 | 1086 | 21.7 | 3.423 | 2034.75 | 8.1368 | 3.406333 | 2089.05 | 0.06812667 | 98.47876 | 8.355067
1087 | 21.72 | 3.356 | 2154.05 | 2.154475 | 1087 | 21.72 | 3.445 | 2078.9 | 8.3128 | 1087 | 21.72 | 3.426 | 2036.15 | 6.10635 | 3.409 | 2089.7 | 0.06818 | 98.5094 | 5.571667
1088 | 21.74 | 3.36 | 2153.2 | 8.6145 | 1088 | 21.74 | 3.448 | 2080.55 | 6.239175 | 1088 | 21.74 | 3.429 | 2037.3 | 6.110175 | 3.412333 | 2090.35 | 0.06824667 | 98.54004 | 6.96675
1089 | 21.76 | 3.363 | 2152.1 | 6.45795 | 1089 | 21.76 | 3.45 | 2081.95 | 4.1625 | 1089 | 21.76 | 3.433 | 2038.7 | 8.152 | 3.415333 | 2090.917 | 0.06830667 | 98.56676 | 6.2719
1090 | 21.78 | 3.365 | 2151.55 | 4.30365 | 1090 | 21.78 | 3.457 | 2083.65 | 14.5796 | 1090 | 21.78 | 3.437 | 2039.8 | 8.157 | 3.419667 | 2091.667 | 0.06839333 | 98.60211 | 9.062264
1091 | 21.8 | 3.369 | 2149.6 | 8.6023 | 1091 | 21.8 | 3.461 | 2084.75 | 8.3368 | 1091 | 21.8 | 3.439 | 2041.45 | 4.08125 | 3.423 | 2091.933 | 0.06846 | 98.61468 | 6.972667
1092 | 21.82 | 3.373 | 2149.3 | 8.5978 | 1092 | 21.82 | 3.461 | 2085.6 | 0 | 1092 | 21.82 | 3.442 | 2042.6 | 6.126075 | 3.425333 | 2092.5 | 0.06850667 | 98.6414 | 4.881839
1093 | 21.84 | 3.377 | 2148.2 | 8.595 | 1093 | 21.84 | 3.464 | 2087.55 | 6.259725 | 1093 | 21.84 | 3.445 | 2043.7 | 6.12945 | 3.428667 | 2093.15 | 0.06857333 | 98.67204 | 6.976083
1094 | 21.86 | 3.38 | 2147.05 | 6.442875 | 1094 | 21.86 | 3.467 | 2088.65 | 6.2643 | 1094 | 21.86 | 3.448 | 2045.1 | 6.1332 | 3.431667 | 2093.6 | 0.06863333 | 98.69325 | 6.280125
1095 | 21.88 | 3.382 | 2146.5 | 4.29355 | 1095 | 21.88 | 3.469 | 2090.35 | 4.179 | 1095 | 21.88 | 3.451 | 2045.95 | 6.136575 | 3.434 | 2094.267 | 0.06868 | 98.72468 | 4.885844
1096 | 21.9 | 3.386 | 2144.85 | 8.5827 | 1096 | 21.9 | 3.473 | 2092.55 | 8.3658 | 1096 | 21.9 | 3.455 | 2048.15 | 8.1882 | 3.438 | 2095.183 | 0.06876 | 98.76789 | 8.3789
1097 | 21.92 | 3.388 | 2143.45 | 4.2883 | 1097 | 21.92 | 3.478 | 2093.15 | 10.46425 | 1097 | 21.92 | 3.46 | 2048.75 | 10.24225 | 3.442 | 2095.117 | 0.06884 | 98.76475 | 8.3806
1098 | 21.94 | 3.392 | 2143.15 | 8.5732 | 1098 | 21.94 | 3.482 | 2094.55 | 8.3754 | 1098 | 21.94 | 3.464 | 2049.55 | 8.1966 | 3.446 | 2095.75 | 0.06892 | 98.7946 | 8.381733
1099 | 21.96 | 3.396 | 2142.05 | 8.5704 | 1099 | 21.96 | 3.484 | 2095.35 | 4.1899 | 1099 | 21.96 | 3.465 | 2051.25 | 2.0504 | 3.448333 | 2096.217 | 0.06896667 | 98.8166 | 4.890628
1100 | 21.98 | 3.4 | 2140.1 | 8.5643 | 1100 | 21.98 | 3.488 | 2097.3 | 8.3853 | 1100 | 21.98 | 3.469 | 2052.1 | 8.2067 | 3.452333 | 2096.5 | 0.06904667 | 98.82996 | 8.385433
1101 | 22 | 3.403 | 2139.55 | 6.419475 | 1101 | 22 | 3.493 | 2097.6 | 10.48725 | 1101 | 22 | 3.472 | 2053.2 | 6.15795 | 3.456 | 2096.783 | 0.06912 | 98.84331 | 7.687686
1102 | 22.02 | 3.406 | 2138.7 | 6.417375 | 1102 | 22.02 | 3.494 | 2099 | 2.0983 | 1102 | 22.02 | 3.475 | 2054.3 | 6.16125 | 3.458333 | 2097.333 | 0.06916667 | 98.86924 | 4.893136
1103 | 22.04 | 3.409 | 2137.3 | 6.414 | 1103 | 22.04 | 3.496 | 2101.5 | 4.2005 | 1103 | 22.04 | 3.478 | 2055.45 | 6.164625 | 3.461 | 2098.083 | 0.06922 | 98.9046 | 5.593889
1104 | 22.06 | 3.412 | 2136.45 | 6.410625 | 1104 | 22.06 | 3.501 | 2102.65 | 10.51037 | 1104 | 22.06 | 3.482 | 2056.25 | 8.2234 | 3.465 | 2098.45 | 0.0693 | 98.92188 | 8.393067
1105 | 22.08 | 3.414 | 2134.8 | 4.27125 | 1105 | 22.08 | 3.503 | 2102.9 | 4.20555 | 1105 | 22.08 | 3.485 | 2057.1 | 6.170025 | 3.467333 | 2098.267 | 0.06934667 | 98.91324 | 4.896169
1106 | 22.1 | 3.418 | 2133.95 | 8.5375 | 1106 | 22.1 | 3.508 | 2104.85 | 10.51937 | 1106 | 22.1 | 3.489 | 2059.05 | 8.2323 | 3.471667 | 2099.283 | 0.06943333 | 98.96117 | 9.094692
1107 | 22.12 | 3.422 | 2132 | 8.5319 | 1107 | 22.12 | 3.512 | 2105.7 | 8.4211 | 1107 | 22.12 | 3.492 | 2059.35 | 6.1776 | 3.475333 | 2099.017 | 0.06950667 | 98.94859 | 7.696883
1108 | 22.14 | 3.426 | 2131.15 | 8.5263 | 1108 | 22.14 | 3.515 | 2106 | 6.31755 | 1108 | 22.14 | 3.496 | 2061.3 | 8.2413 | 3.479 | 2099.483 | 0.06958 | 98.97059 | 7.69725
1109 | 22.16 | 3.429 | 2130.05 | 6.3918 | 1109 | 22.16 | 3.517 | 2108.5 | 4.2145 | 1109 | 22.16 | 3.498 | 2062.4 | 4.1237 | 3.481333 | 2100.317 | 0.06962667 | 99.00988 | 4.899767
1110 | 22.18 | 3.432 | 2128.9 | 6.388425 | 1110 | 22.18 | 3.519 | 2109.6 | 4.2181 | 1110 | 22.18 | 3.501 | 2062.7 | 6.18765 | 3.484 | 2100.4 | 0.06968 | 99.01381 | 5.600956
1111 | 22.2 | 3.434 | 2126.7 | 4.2556 | 1111 | 22.2 | 3.523 | 2109.9 | 8.439 | 1111 | 22.2 | 3.504 | 2064.65 | 6.191025 | 3.487 | 2100.417 | 0.06974 | 99.01459 | 6.301225
1112 | 22.22 | 3.437 | 2125.55 | 6.378375 | 1112 | 22.22 | 3.526 | 2111.55 | 6.332175 | 1112 | 22.22 | 3.508 | 2065.5 | 8.2603 | 3.490333 | 2100.867 | 0.06980667 | 99.0358 | 7.002139
1113 | 22.24 | 3.44 | 2124.45 | 6.375 | 1113 | 22.24 | 3.529 | 2112.7 | 6.336375 | 1113 | 22.24 | 3.512 | 2066.35 | 8.2637 | 3.493667 | 2101.167 | 0.06987333 | 99.04995 | 7.003389
1114 | 22.26 | 3.444 | 2123.05 | 8.495 | 1114 | 22.26 | 3.532 | 2113.25 | 6.338925 | 1114 | 22.26 | 3.516 | 2067.45 | 8.2676 | 3.497333 | 2101.25 | 0.06994667 | 99.05387 | 7.704431
1115 | 22.28 | 3.448 | 2121.35 | 8.4888 | 1115 | 22.28 | 3.537 | 2114.65 | 10.56975 | 1115 | 22.28 | 3.518 | 2068 | 4.13545 | 3.501 | 2101.333 | 0.07002 | 99.0578 | 7.704736
1116 | 22.3 | 3.452 | 2119.95 | 8.4826 | 1116 | 22.3 | 3.541 | 2116.6 | 8.4625 | 1116 | 22.3 | 3.523 | 2069.1 | 10.34275 | 3.505333 | 2101.883 | 0.07010667 | 99.08373 | 9.106969
1117 | 22.32 | 3.455 | 2118.3 | 6.357375 | 1117 | 22.32 | 3.544 | 2116.6 | 6.3498 | 1117 | 22.32 | 3.525 | 2070.25 | 4.13935 | 3.508 | 2101.717 | 0.07016 | 99.07587 | 5.6048
1118 | 22.34 | 3.457 | 2116.6 | 4.2349 | 1118 | 22.34 | 3.547 | 2119.1 | 6.35355 | 1118 | 22.34 | 3.527 | 2071.1 | 4.14135 | 3.510333 | 2102.267 | 0.07020667 | 99.1018 | 4.904647
1119 | 22.36 | 3.46 | 2114.95 | 6.347325 | 1119 | 22.36 | 3.55 | 2119.95 | 6.358575 | 1119 | 22.36 | 3.531 | 2072.5 | 8.2872 | 3.513667 | 2102.467 | 0.07027333 | 99.11123 | 7.007889
1120 | 22.38 | 3.464 | 2113.55 | 8.457 | 1120 | 22.38 | 3.552 | 2120.8 | 4.24075 | 1120 | 22.38 | 3.533 | 2073.05 | 4.14555 | 3.516333 | 2102.467 | 0.07032667 | 99.11123 | 5.606578
1121 | 22.4 | 3.466 | 2112.45 | 4.226 | 1121 | 22.4 | 3.556 | 2121.65 | 8.4849 | 1121 | 22.4 | 3.537 | 2073.85 | 8.2938 | 3.519667 | 2102.65 | 0.07039333 | 99.11987 | 7.008528
1122 | 22.42 | 3.47 | 2111.6 | 8.4481 | 1122 | 22.42 | 3.559 | 2121.65 | 6.36495 | 1122 | 22.42 | 3.541 | 2074.7 | 8.2971 | 3.523333 | 2102.65 | 0.07046667 | 99.11987 | 7.709717
1123 | 22.44 | 3.474 | 2109.9 | 8.443 | 1123 | 22.44 | 3.563 | 2123 | 8.4893 | 1123 | 22.44 | 3.545 | 2076.1 | 8.3016 | 3.527333 | 2103 | 0.07054667 | 99.13637 | 8.4113
1124 | 22.46 | 3.478 | 2106.85 | 8.4335 | 1124 | 22.46 | 3.567 | 2124.4 | 8.4948 | 1124 | 22.46 | 3.548 | 2077.5 | 6.2304 | 3.531 | 2102.917 | 0.07062 | 99.13244 | 7.710847
1125 | 22.48 | 3.48 | 2106.3 | 4.21315 | 1125 | 22.48 | 3.571 | 2125 | 8.4988 | 1125 | 22.48 | 3.55 | 2077.5 | 4.155 | 3.533667 | 2102.933 | 0.07067333 | 99.13323 | 5.6078
1126 | 22.5 | 3.484 | 2104.35 | 8.4213 | 1126 | 22.5 | 3.574 | 2126.95 | 6.377925 | 1126 | 22.5 | 3.553 | 2079.2 | 6.23505 | 3.537 | 2103.5 | 0.07074 | 99.15994 | 7.010722
1127 | 22.52 | 3.487 | 2102.1 | 6.309675 | 1127 | 22.52 | 3.576 | 2127.75 | 4.2547 | 1127 | 22.52 | 3.557 | 2080 | 8.3184 | 3.54 | 2103.283 | 0.0708 | 99.14973 | 6.310175
1128 | 22.54 | 3.488 | 2101 | 2.10155 | 1128 | 22.54 | 3.578 | 2128.6 | 4.25635 | 1128 | 22.54 | 3.559 | 2080.6 | 4.1606 | 3.541667 | 2103.4 | 0.07083333 | 99.15523 | 3.505569
1129 | 22.56 | 3.493 | 2099 | 10.5 | 1129 | 22.56 | 3.582 | 2129.45 | 8.5161 | 1129 | 22.56 | 3.564 | 2082.25 | 10.40712 | 3.546333 | 2103.567 | 0.07092667 | 99.16308 | 9.816256
1130 | 22.58 | 3.496 | 2097.35 | 6.294525 | 1130 | 22.58 | 3.584 | 2130.55 | 4.26 | 1130 | 22.58 | 3.568 | 2081.95 | 8.3284 | 3.549333 | 2103.283 | 0.07098667 | 99.14973 | 6.310275
1131 | 22.6 | 3.499 | 2095.1 | 6.288675 | 1131 | 22.6 | 3.589 | 2131.95 | 10.65625 | 1131 | 22.6 | 3.572 | 2082.8 | 8.3295 | 3.553333 | 2103.283 | 0.07106667 | 99.14973 | 8.413133
1132 | 22.62 | 3.503 | 2093.15 | 8.3765 | 1132 | 22.62 | 3.592 | 2131.7 | 6.395475 | 1132 | 22.62 | 3.574 | 2084.2 | 4.167 | 3.556333 | 2103.017 | 0.07112667 | 99.13716 | 6.30945
1133 | 22.64 | 3.506 | 2091.2 | 6.276525 | 1133 | 22.64 | 3.595 | 2134.75 | 6.399675 | 1133 | 22.64 | 3.577 | 2084.75 | 6.253425 | 3.559333 | 2103.567 | 0.07118667 | 99.16308 | 6.309875
1134 | 22.66 | 3.509 | 2089.8 | 6.2715 | 1134 | 22.66 | 3.6 | 2135.85 | 10.6765 | 1134 | 22.66 | 3.58 | 2085.6 | 6.255525 | 3.563 | 2103.75 | 0.07126 | 99.17173 | 7.713414
1135 | 22.68 | 3.512 | 2088.15 | 6.266925 | 1135 | 22.68 | 3.603 | 2136.15 | 6.408 | 1135 | 22.68 | 3.583 | 2086.45 | 6.258075 | 3.566 | 2103.583 | 0.07132 | 99.16387 | 6.311
1136 | 22.7 | 3.515 | 2086.15 | 6.26145 | 1136 | 22.7 | 3.605 | 2137.55 | 4.2737 | 1136 | 22.7 | 3.586 | 2087.55 | 6.261 | 3.568667 | 2103.75 | 0.07137333 | 99.17173 | 5.609778
1137 | 22.72 | 3.518 | 2084.5 | 6.255975 | 1137 | 22.72 | 3.609 | 2137.85 | 8.5508 | 1137 | 22.72 | 3.59 | 2087.85 | 8.3508 | 3.572333 | 2103.4 | 0.07144667 | 99.15523 | 7.713108
1138 | 22.74 | 3.523 | 2082.55 | 10.41763 | 1138 | 22.74 | 3.611 | 2138.4 | 4.27625 | 1138 | 22.74 | 3.593 | 2088.95 | 6.2652 | 3.575667 | 2103.3 | 0.07151333 | 99.15051 | 7.011167
1139 | 22.76 | 3.526 | 2080.05 | 6.2439 | 1139 | 22.76 | 3.613 | 2140.05 | 4.27845 | 1139 | 22.76 | 3.597 | 2089.25 | 8.3564 | 3.578667 | 2103.117 | 0.07157333 | 99.14187 | 6.309625
1140 | 22.78 | 3.529 | 2077.5 | 6.236325 | 1140 | 22.78 | 3.618 | 2140.9 | 10.70237 | 1140 | 22.78 | 3.6 | 2090.9 | 6.270225 | 3.582333 | 2103.1 | 0.07164667 | 99.14108 | 7.711397
1141 | 22.8 | 3.532 | 2076.4 | 6.23085 | 1141 | 22.8 | 3.623 | 2141.75 | 10.70663 | 1141 | 22.8 | 3.604 | 2092.05 | 8.3659 | 3.586333 | 2103.4 | 0.07172667 | 99.15523 | 8.413
1142 | 22.82 | 3.534 | 2073.3 | 4.1497 | 1142 | 22.82 | 3.626 | 2143.15 | 6.42735 | 1142 | 22.82 | 3.607 | 2092.3 | 6.276525 | 3.589 | 2102.917 | 0.07178 | 99.13244 | 5.608422
1143 | 22.84 | 3.538 | 2070.55 | 8.2877 | 1143 | 22.84 | 3.628 | 2143.95 | 4.2871 | 1143 | 22.84 | 3.61 | 2093.45 | 6.278625 | 3.592 | 2102.65 | 0.07184 | 99.11987 | 6.30835
1144 | 22.86 | 3.541 | 2068.85 | 6.2091 | 1144 | 22.86 | 3.632 | 2144.8 | 8.5775 | 1144 | 22.86 | 3.613 | 2094.25 | 6.28155 | 3.595333 | 2102.633 | 0.07190667 | 99.11909 | 7.008806
1145 | 22.88 | 3.545 | 2066.6 | 8.2709 | 1145 | 22.88 | 3.634 | 2145.35 | 4.29015 | 1145 | 22.88 | 3.616 | 2094.8 | 6.283575 | 3.598333 | 2102.25 | 0.07196667 | 99.10102 | 6.307325
1146 | 22.9 | 3.55 | 2063.8 | 10.326 | 1146 | 22.9 | 3.636 | 2146.2 | 4.29155 | 1146 | 22.9 | 3.62 | 2095.4 | 8.3804 | 3.602 | 2101.8 | 0.07204 | 99.0798 | 7.707425
1147 | 22.92 | 3.555 | 2061.6 | 10.3135 | 1147 | 22.92 | 3.641 | 2147.05 | 10.73312 | 1147 | 22.92 | 3.623 | 2096.2 | 6.2874 | 3.606333 | 2101.617 | 0.07212667 | 99.07116 | 9.107403
1148 | 22.94 | 3.555 | 2059.05 | 0 | 1148 | 22.94 | 3.645 | 2148.15 | 8.5904 | 1148 | 22.94 | 3.627 | 2095.95 | 8.3843 | 3.609 | 2101.05 | 0.07218 | 99.04445 | 5.603556
1149 | 22.96 | 3.558 | 2056.85 | 6.17385 | 1149 | 22.96 | 3.647 | 2148.7 | 4.29685 | 1149 | 22.96 | 3.63 | 2097.35 | 6.28995 | 3.611667 | 2100.967 | 0.07223333 | 99.04052 | 5.602689
1150 | 22.98 | 3.563 | 2054.35 | 10.278 | 1150 | 22.98 | 3.651 | 2150.95 | 8.5993 | 1150 | 22.98 | 3.634 | 2098.2 | 8.3911 | 3.616 | 2101.167 | 0.07232 | 99.04995 | 9.104622
1151 | 23 | 3.564 | 2051.55 | 2.05295 | 1151 | 23 | 3.656 | 2151.8 | 10.75688 | 1151 | 23 | 3.636 | 2098.75 | 4.19695 | 3.618667 | 2100.7 | 0.07237333 | 99.02795 | 5.602489
1152 | 23.02 | 3.567 | 2049.3 | 6.151275 | 1152 | 23.02 | 3.658 | 2151.8 | 4.3036 | 1152 | 23.02 | 3.639 | 2099.55 | 6.29745 | 3.621333 | 2100.217 | 0.07242667 | 99.00516 | 5.601222
1153 | 23.04 | 3.571 | 2046.8 | 8.1922 | 1153 | 23.04 | 3.659 | 2152.9 | 2.15235 | 1153 | 23.04 | 3.641 | 2099.85 | 4.1994 | 3.623667 | 2099.85 | 0.07247333 | 98.98788 | 4.900078
1154 | 23.06 | 3.575 | 2044.85 | 8.1833 | 1154 | 23.06 | 3.663 | 2154.05 | 8.6139 | 1154 | 23.06 | 3.645 | 2100.4 | 8.4005 | 3.627667 | 2099.767 | 0.07255333 | 98.98395 | 8.399233
1155 | 23.08 | 3.579 | 2041.2 | 8.1721 | 1155 | 23.08 | 3.667 | 2154.05 | 8.6162 | 1155 | 23.08 | 3.649 | 2102.35 | 8.4055 | 3.631667 | 2099.2 | 0.07263333 | 98.95724 | 8.397933
1156 | 23.1 | 3.582 | 2038.95 | 6.120225 | 1156 | 23.1 | 3.669 | 2155.15 | 4.3092 | 1156 | 23.1 | 3.653 | 2102.1 | 8.4089 | 3.634667 | 2098.733 | 0.07269333 | 98.93524 | 6.2969
1157 | 23.12 | 3.585 | 2035.9 | 6.112275 | 1157 | 23.12 | 3.674 | 2156 | 10.77787 | 1157 | 23.12 | 3.656 | 2102.65 | 6.307125 | 3.638333 | 2098.183 | 0.07276667 | 98.90931 | 7.694347
1158 | 23.14 | 3.586 | 2032.8 | 2.03435 | 1158 | 23.14 | 3.678 | 2157.1 | 8.6262 | 1158 | 23.14 | 3.66 | 2103.75 | 8.4128 | 3.641333 | 2097.883 | 0.07282667 | 98.89517 | 6.2941
1159 | 23.16 | 3.59 | 2030.6 | 8.1268 | 1159 | 23.16 | 3.681 | 2157.65 | 6.472125 | 1159 | 23.16 | 3.663 | 2104.05 | 6.3117 | 3.644667 | 2097.433 | 0.07289333 | 98.87396 | 6.992194
1160 | 23.18 | 3.594 | 2027.25 | 8.1157 | 1160 | 23.18 | 3.682 | 2159.05 | 2.15835 | 1160 | 23.18 | 3.667 | 2105.45 | 8.419 | 3.647667 | 2097.25 | 0.07295333 | 98.86531 | 6.292025
1161 | 23.2 | 3.597 | 2024.7 | 6.077925 | 1161 | 23.2 | 3.687 | 2159.6 | 10.79662 | 1161 | 23.2 | 3.669 | 2106 | 4.21145 | 3.651 | 2096.767 | 0.07302 | 98.84253 | 6.990028
1162 | 23.22 | 3.601 | 2021.1 | 8.0916 | 1162 | 23.22 | 3.69 | 2159.6 | 6.4788 | 1162 | 23.22 | 3.672 | 2106.3 | 6.31845 | 3.654333 | 2095.667 | 0.07308667 | 98.79067 | 6.987389
1163 | 23.24 | 3.605 | 2017.45 | 8.0771 | 1163 | 23.24 | 3.691 | 2160.75 | 2.160175 | 1163 | 23.24 | 3.675 | 2106.85 | 6.319725 | 3.657 | 2095.017 | 0.07314 | 98.76003 | 5.587578
1164 | 23.26 | 3.608 | 2014.95 | 6.0486 | 1164 | 23.26 | 3.695 | 2161.55 | 8.6446 | 1164 | 23.26 | 3.679 | 2107.1 | 8.4279 | 3.660667 | 2094.533 | 0.07321333 | 98.73725 | 7.680842
1165 | 23.28 | 3.61 | 2011.3 | 4.02625 | 1165 | 23.28 | 3.701 | 2162.7 | 12.97275 | 1165 | 23.28 | 3.683 | 2107.95 | 8.4301 | 3.664667 | 2093.983 | 0.07329333 | 98.71132 | 8.377033
1166 | 23.3 | 3.613 | 2007.95 | 6.028875 | 1166 | 23.3 | 3.704 | 2163.25 | 6.488925 | 1166 | 23.3 | 3.687 | 2109.05 | 8.434 | 3.668 | 2093.417 | 0.07336 | 98.68461 | 6.979
1167 | 23.32 | 3.617 | 2004.6 | 8.0251 | 1167 | 23.32 | 3.707 | 2165.2 | 6.492675 | 1167 | 23.32 | 3.69 | 2109.35 | 6.3276 | 3.671333 | 2093.05 | 0.07342667 | 98.66732 | 6.977444
1168 | 23.34 | 3.62 | 2002.35 | 6.010425 | 1168 | 23.34 | 3.712 | 2166.05 | 10.82813 | 1168 | 23.34 | 3.692 | 2109.65 | 4.219 | 3.674667 | 2092.683 | 0.07349333 | 98.65004 | 6.976222
1169 | 23.36 | 3.623 | 1998.75 | 6.00165 | 1169 | 23.36 | 3.713 | 2165.75 | 2.1659 | 1169 | 23.36 | 3.695 | 2110.45 | 6.33015 | 3.677 | 2091.65 | 0.07354 | 98.60133 | 4.881722
1170 | 23.38 | 3.627 | 1995.1 | 7.9877 | 1170 | 23.38 | 3.714 | 2166.3 | 2.166025 | 1170 | 23.38 | 3.698 | 2110.75 | 6.3318 | 3.679667 | 2090.717 | 0.07359333 | 98.55733 | 5.576489
1171 | 23.4 | 3.632 | 1991.45 | 9.966375 | 1171 | 23.4 | 3.719 | 2166.3 | 10.8315 | 1171 | 23.4 | 3.701 | 2112.15 | 6.33435 | 3.684 | 2089.967 | 0.07368 | 98.52197 | 9.058147
1172 | 23.42 | 3.633 | 1987.3 | 1.989375 | 1172 | 23.42 | 3.722 | 2167.15 | 6.500175 | 1172 | 23.42 | 3.705 | 2112.15 | 8.4486 | 3.686667 | 2088.867 | 0.07373333 | 98.47012 | 5.571778
1173 | 23.44 | 3.637 | 1984.2 | 7.943 | 1173 | 23.44 | 3.725 | 2168.55 | 6.50355 | 1173 | 23.44 | 3.708 | 2113.25 | 6.3381 | 3.69 | 2088.667 | 0.0738 | 98.46069 | 6.962556
1174 | 23.46 | 3.64 | 1979.75 | 5.945925 | 1174 | 23.46 | 3.73 | 2168.85 | 10.8435 | 1174 | 23.46 | 3.713 | 2113.55 | 10.567 | 3.694333 | 2087.383 | 0.07388667 | 98.40019 | 9.048108
1175 | 23.48 | 3.642 | 1976.1 | 3.95585 | 1175 | 23.48 | 3.734 | 2169.65 | 8.677 | 1175 | 23.48 | 3.717 | 2114.4 | 8.4559 | 3.697667 | 2086.717 | 0.07395333 | 98.36877 | 6.956833
1176 | 23.5 | 3.647 | 1972.2 | 9.87075 | 1176 | 23.5 | 3.736 | 2170.5 | 4.34015 | 1176 | 23.5 | 3.718 | 2115.5 | 2.11495 | 3.700333 | 2086.067 | 0.07400667 | 98.33813 | 5.563711
1177 | 23.52 | 3.651 | 1968 | 7.8804 | 1177 | 23.52 | 3.739 | 2171.05 | 6.512325 | 1177 | 23.52 | 3.722 | 2115.5 | 8.462 | 3.704 | 2084.85 | 0.07408 | 98.28077 | 7.646681
1178 | 23.54 | 3.654 | 1963.25 | 5.896875 | 1178 | 23.54 | 3.742 | 2172.2 | 6.514875 | 1178 | 23.54 | 3.725 | 2115.8 | 6.34695 | 3.707 | 2083.75 | 0.07414 | 98.22892 | 6.2529
1179 | 23.56 | 3.657 | 1959.05 | 5.88345 | 1179 | 23.56 | 3.744 | 2172.45 | 4.34465 | 1179 | 23.56 | 3.727 | 2116.35 | 4.23215 | 3.709333 | 2082.617 | 0.07418667 | 98.17549 | 4.860761
1180 | 23.58 | 3.66 | 1954.9 | 5.870925 | 1180 | 23.58 | 3.747 | 2172.45 | 6.51735 | 1180 | 23.58 | 3.731 | 2116.9 | 8.4665 | 3.712667 | 2081.417 | 0.07425333 | 98.11892 | 6.940056
1181 | 23.6 | 3.662 | 1950.4 | 3.9053 | 1181 | 23.6 | 3.752 | 2174.4 | 10.86712 | 1181 | 23.6 | 3.735 | 2117.15 | 8.4681 | 3.716333 | 2080.65 | 0.07432667 | 98.08278 | 7.630456
1182 | 23.62 | 3.665 | 1945.95 | 5.844525 | 1182 | 23.62 | 3.757 | 2175.25 | 10.87413 | 1182 | 23.62 | 3.738 | 2117.45 | 6.3519 | 3.72 | 2079.55 | 0.0744 | 98.03093 | 7.627033
1183 | 23.64 | 3.669 | 1941.45 | 7.7748 | 1183 | 23.64 | 3.759 | 2175.8 | 4.35105 | 1183 | 23.64 | 3.743 | 2118 | 10.58862 | 3.723667 | 2078.417 | 0.07447333 | 97.9775 | 7.622939
1184 | 23.66 | 3.672 | 1937 | 5.817675 | 1184 | 23.66 | 3.763 | 2176.4 | 8.7044 | 1184 | 23.66 | 3.746 | 2118.85 | 6.355275 | 3.727 | 2077.417 | 0.07454 | 97.93036 | 6.926389
1185 | 23.68 | 3.677 | 1932.8 | 9.6745 | 1185 | 23.68 | 3.768 | 2175.8 | 10.8805 | 1185 | 23.68 | 3.749 | 2118.3 | 6.355725 | 3.731333 | 2075.633 | 0.07462667 | 97.84629 | 8.998275
1186 | 23.7 | 3.681 | 1927.2 | 7.72 | 1186 | 23.7 | 3.769 | 2176.4 | 2.1761 | 1186 | 23.7 | 3.752 | 2119.95 | 6.357375 | 3.734 | 2074.517 | 0.07468 | 97.79365 | 5.533533
1187 | 23.72 | 3.683 | 1921.1 | 3.8483 | 1187 | 23.72 | 3.77 | 2176.65 | 2.176525 | 1187 | 23.72 | 3.754 | 2119.95 | 4.2399 | 3.735667 | 2072.567 | 0.07471333 | 97.70173 | 3.455903
1188 | 23.74 | 3.685 | 1916.6 | 3.8377 | 1188 | 23.74 | 3.774 | 2177.5 | 8.7083 | 1188 | 23.74 | 3.758 | 2120.25 | 8.4804 | 3.739 | 2071.45 | 0.07478 | 97.64909 | 6.906694
1189 | 23.76 | 3.689 | 1910.75 | 7.6547 | 1189 | 23.76 | 3.777 | 2178.9 | 6.5346 | 1189 | 23.76 | 3.761 | 2121.65 | 6.36285 | 3.742333 | 2070.433 | 0.07484667 | 97.60116 | 6.903139
1190 | 23.78 | 3.692 | 1904.85 | 5.7234 | 1190 | 23.78 | 3.781 | 2179.75 | 8.7173 | 1190 | 23.78 | 3.764 | 2121.65 | 6.36495 | 3.745667 | 2068.75 | 0.07491333 | 97.52181 | 6.898639
1191 | 23.8 | 3.695 | 1899.3 | 5.706225 | 1191 | 23.8 | 3.786 | 2180.55 | 10.90075 | 1191 | 23.8 | 3.768 | 2122.2 | 8.4877 | 3.749667 | 2067.35 | 0.07499333 | 97.45581 | 8.2722
1192 | 23.82 | 3.7 | 1893.4 | 9.48175 | 1192 | 23.82 | 3.79 | 2180.85 | 8.7228 | 1192 | 23.82 | 3.773 | 2122.5 | 10.61175 | 3.754333 | 2065.583 | 0.07508667 | 97.37253 | 9.643511
1193 | 23.84 | 3.704 | 1887 | 7.5608 | 1193 | 23.84 | 3.791 | 2181.15 | 2.181 | 1193 | 23.84 | 3.776 | 2123.3 | 6.3687 | 3.757 | 2063.817 | 0.07514 | 97.28925 | 5.505867
1194 | 23.86 | 3.709 | 1879.75 | 9.416875 | 1194 | 23.86 | 3.794 | 2182.5 | 6.545475 | 1194 | 23.86 | 3.778 | 2123.3 | 4.2466 | 3.760333 | 2061.85 | 0.07520667 | 97.19654 | 6.876111
1195 | 23.88 | 3.71 | 1872.75 | 1.87625 | 1195 | 23.88 | 3.797 | 2181.7 | 6.5463 | 1195 | 23.88 | 3.781 | 2123.3 | 6.3699 | 3.762667 | 2059.25 | 0.07525333 | 97.07398 | 4.80795
1196 | 23.9 | 3.713 | 1866.05 | 5.6082 | 1196 | 23.9 | 3.799 | 2183.65 | 4.36535 | 1196 | 23.9 | 3.784 | 2124.15 | 6.371175 | 3.765333 | 2057.95 | 0.07530667 | 97.01269 | 5.4896
1197 | 23.92 | 3.718 | 1858.2 | 9.310625 | 1197 | 23.92 | 3.803 | 2184.5 | 8.7363 | 1197 | 23.92 | 3.787 | 2124.7 | 6.373275 | 3.769333 | 2055.8 | 0.07538667 | 96.91134 | 8.2275
1198 | 23.94 | 3.718 | 1850.1 | 0 | 1198 | 23.94 | 3.808 | 2184.5 | 10.9225 | 1198 | 23.94 | 3.79 | 2125.25 | 6.374925 | 3.772 | 2053.283 | 0.07544 | 96.7927 | 5.478778
1199 | 23.96 | 3.722 | 1842.6 | 7.3854 | 1199 | 23.96 | 3.812 | 2185.6 | 8.7402 | 1199 | 23.96 | 3.795 | 2125.55 | 10.627 | 3.776333 | 2051.25 | 0.07552667 | 96.69685 | 8.893156
1200 | 23.98 | 3.727 | 1834.75 | 9.193375 | 1200 | 23.98 | 3.815 | 2185.6 | 6.5568 | 1200 | 23.98 | 3.799 | 2125.85 | 8.5028 | 3.780333 | 2048.733 | 0.07560667 | 96.57822 | 8.199967
1201 | 24 | 3.731 | 1825.25 | 7.32 | 1201 | 24 | 3.819 | 2185.6 | 8.7424 | 1201 | 24 | 3.802 | 2125.25 | 6.37665 | 3.784 | 2045.367 | 0.07568 | 96.41951 | 7.50585
1202 | 24.02 | 3.733 | 1814.9 | 3.64015 | 1202 | 24.02 | 3.822 | 2186.45 | 6.558075 | 1202 | 24.02 | 3.805 | 2126.95 | 6.3783 | 3.786667 | 2042.767 | 0.07573333 | 96.29694 | 5.450844
1203 | 24.04 | 3.736 | 1804.85 | 5.429625 | 1203 | 24.04 | 3.824 | 2186.45 | 4.3729 | 1203 | 24.04 | 3.808 | 2126.95 | 6.38085 | 3.789333 | 2039.417 | 0.07578667 | 96.13902 | 5.442911
1204 | 24.06 | 3.74 | 1792.3 | 7.1943 | 1204 | 24.06 | 3.826 | 2187.25 | 4.3737 | 1204 | 24.06 | 3.81 | 2127.25 | 4.2542 | 3.792 | 2035.6 | 0.07584 | 95.9591 | 5.433356
1205 | 24.08 | 3.741 | 1778.05 | 1.785175 | 1205 | 24.08 | 3.83 | 2188.4 | 8.7513 | 1205 | 24.08 | 3.813 | 2128.05 | 6.38295 | 3.794667 | 2031.5 | 0.07589333 | 95.76583 | 5.4228
1206 | 24.1 | 3.746 | 1763.8 | 8.854625 | 1206 | 24.1 | 3.833 | 2188.4 | 6.5652 | 1206 | 24.1 | 3.817 | 2128.05 | 8.5122 | 3.798667 | 2026.75 | 0.07597333 | 95.54191 | 8.1165
1207 | 24.12 | 3.75 | 1742 | 7.0116 | 1207 | 24.12 | 3.837 | 2188.95 | 8.7547 | 1207 | 24.12 | 3.821 | 2128.9 | 8.5139 | 3.802667 | 2019.95 | 0.07605333 | 95.22136 | 8.0934
1208 | 24.14 | 3.754 | 1713.25 | 6.9105 | 1208 | 24.14 | 3.84 | 2189.25 | 6.5673 | 1208 | 24.14 | 3.825 | 2128.65 | 8.5151 | 3.806333 | 2010.383 | 0.07612667 | 94.77038 | 7.388944
1209 | 24.16 | 3.758 | 1669.4 | 6.7653 | 1209 | 24.16 | 3.845 | 2190.05 | 10.94825 | 1209 | 24.16 | 3.829 | 2129.2 | 8.5157 | 3.810667 | 1996.217 | 0.07621333 | 94.10256 | 8.680967
1210 | 24.18 | 3.763 | 1603.45 | 8.182125 | 1210 | 24.18 | 3.847 | 2190.05 | 4.3801 | 1210 | 24.18 | 3.831 | 2128.9 | 4.2581 | 3.813667 | 1974.133 | 0.07627333 | 93.06154 | 5.955525
1211 | 24.2 | 3.768 | 1453.75 | 7.643 | 1211 | 24.2 | 3.849 | 2191.2 | 4.38125 | 1211 | 24.2 | 3.835 | 2129.75 | 8.5173 | 3.817333 | 1924.9 | 0.07634667 | 90.74066 | 7.148228
1212 | 24.22 | 3.775 | 1227.2 | 9.383325 | 1212 | 24.22 | 3.854 | 2192.3 | 10.95875 | 1212 | 24.22 | 3.837 | 2130 | 4.25975 | 3.822 | 1849.833 | 0.07644 | 87.20198 | 8.807711
1213 | 24.24 | 3.782 | 1080.25 | 8.076075 | 1213 | 24.24 | 3.856 | 2191.75 | 4.38405 | 1213 | 24.24 | 3.84 | 2130.6 | 6.3909 | 3.826 | 1800.867 | 0.07652 | 84.89367 | 7.3014
1214 | 24.26 | 3.788 | 1007.9 | 6.26445 | 1214 | 24.26 | 3.858 | 2193.15 | 4.3849 | 1214 | 24.26 | 3.843 | 2130.6 | 6.3918 | 3.829667 | 1777.217 | 0.07659333 | 83.7788 | 6.559819
1215 | 24.28 | 3.794 | 982.2 | 5.9703 | 1215 | 24.28 | 3.864 | 2192.85 | 13.158 | 1215 | 24.28 | 3.847 | 2130 | 8.5212 | 3.835 | 1768.35 | 0.0767 | 83.36082 | 9.454844
1216 | 24.3 | 3.798 | 969.05 | 3.9025 | 1216 | 24.3 | 3.867 | 2193.15 | 6.579 | 1216 | 24.3 | 3.851 | 2131.15 | 8.5223 | 3.838667 | 1764.45 | 0.07677333 | 83.17697 | 6.4768
1217 | 24.32 | 3.803 | 962.65 | 4.82925 | 1217 | 24.32 | 3.87 | 2194 | 6.580725 | 1217 | 24.32 | 3.854 | 2130.6 | 6.392625 | 3.842333 | 1762.417 | 0.07684667 | 83.08112 | 6.465922
1218 | 24.34 | 3.804 | 958.75 | 0.9607 | 1218 | 24.34 | 3.874 | 2195.1 | 8.7782 | 1218 | 24.34 | 3.858 | 2131.4 | 8.524 | 3.845333 | 1761.75 | 0.07690667 | 83.04969 | 5.28625
1219 | 24.36 | 3.808 | 955.1 | 3.8277 | 1219 | 24.36 | 3.877 | 2195.1 | 6.5853 | 1219 | 24.36 | 3.86 | 2131.4 | 4.2628 | 3.848333 | 1760.533 | 0.07696667 | 82.99234 | 5.283425
1220 | 24.38 | 3.812 | 952.6 | 3.8154 | 1220 | 24.38 | 3.878 | 2195.95 | 2.195525 | 1220 | 24.38 | 3.864 | 2132.55 | 8.5279 | 3.851333 | 1760.367 | 0.07702667 | 82.98448 | 5.28135
1221 | 24.4 | 3.815 | 950.6 | 2.8548 | 1221 | 24.4 | 3.882 | 2196.2 | 8.7843 | 1221 | 24.4 | 3.866 | 2133.1 | 4.26565 | 3.854333 | 1759.967 | 0.07708667 | 82.96562 | 5.2805
1222 | 24.42 | 3.817 | 948.95 | 1.89955 | 1222 | 24.42 | 3.885 | 2195.1 | 6.58695 | 1222 | 24.42 | 3.87 | 2132.55 | 8.5313 | 3.857333 | 1758.867 | 0.07714667 | 82.91377 | 5.27825
1223 | 24.44 | 3.822 | 947.25 | 4.7405 | 1223 | 24.44 | 3.888 | 2195.95 | 6.586575 | 1223 | 24.44 | 3.873 | 2133.35 | 6.39885 | 3.861 | 1758.85 | 0.07722 | 82.91298 | 6.449147
1224 | 24.46 | 3.828 | 946.45 | 5.6811 | 1224 | 24.46 | 3.893 | 2196.5 | 10.98112 | 1224 | 24.46 | 3.876 | 2133.1 | 6.399675 | 3.865667 | 1758.683 | 0.07731333 | 82.90513 | 8.207578
1225 | 24.48 | 3.831 | 945.3 | 2.837625 | 1225 | 24.48 | 3.897 | 2197.35 | 8.7877 | 1225 | 24.48 | 3.881 | 2133.65 | 10.66687 | 3.869667 | 1758.767 | 0.07739333 | 82.90906 | 7.0349
1226 | 24.5 | 3.833 | 943.9 | 1.8892 | 1226 | 24.5 | 3.899 | 2198.45 | 4.3958 | 1226 | 24.5 | 3.885 | 2133.65 | 8.5346 | 3.872333 | 1758.667 | 0.07744667 | 82.90434 | 4.689911
1227 | 24.52 | 3.836 | 942.8 | 2.83005 | 1227 | 24.52 | 3.902 | 2198.75 | 6.5958 | 1227 | 24.52 | 3.887 | 2133.95 | 4.2676 | 3.875 | 1758.5 | 0.0775 | 82.89649 | 4.689556
1228 | 24.54 | 3.839 | 941.4 | 2.8263 | 1228 | 24.54 | 3.905 | 2199.3 | 6.597075 | 1228 | 24.54 | 3.89 | 2134.2 | 6.402225 | 3.878 | 1758.3 | 0.07756 | 82.88706 | 5.2752
1229 | 24.56 | 3.842 | 941.15 | 2.823825 | 1229 | 24.56 | 3.908 | 2199.3 | 6.5979 | 1229 | 24.56 | 3.894 | 2134.5 | 8.5374 | 3.881333 | 1758.317 | 0.07762667 | 82.88784 | 5.861028
1230 | 24.58 | 3.846 | 941.4 | 3.7651 | 1230 | 24.58 | 3.91 | 2199.85 | 4.39915 | 1230 | 24.58 | 3.896 | 2134.2 | 4.2687 | 3.884 | 1758.483 | 0.07768 | 82.8957 | 4.689067
1231 | 24.6 | 3.851 | 940.85 | 4.705625 | 1231 | 24.6 | 3.915 | 2199.85 | 10.99925 | 1231 | 24.6 | 3.899 | 2134.2 | 6.4026 | 3.888333 | 1758.3 | 0.07776667 | 82.88706 | 7.619697
1232 | 24.62 | 3.854 | 940.85 | 2.82255 | 1232 | 24.62 | 3.92 | 2200.4 | 11.00062 | 1232 | 24.62 | 3.903 | 2135.05 | 8.5385 | 3.892333 | 1758.767 | 0.07784667 | 82.90906 | 7.034133
1233 | 24.64 | 3.857 | 940.55 | 2.8221 | 1233 | 24.64 | 3.922 | 2200.7 | 4.4011 | 1233 | 24.64 | 3.907 | 2135.05 | 8.5402 | 3.895333 | 1758.767 | 0.07790667 | 82.90906 | 5.2763
1234 | 24.66 | 3.86 | 941.15 | 2.82255 | 1234 | 24.66 | 3.926 | 2201.8 | 8.805 | 1234 | 24.66 | 3.91 | 2135.05 | 6.40515 | 3.898667 | 1759.333 | 0.07797333 | 82.93577 | 5.8635
1235 | 24.68 | 3.863 | 940.3 | 2.822175 | 1235 | 24.68 | 3.93 | 2201.5 | 8.8066 | 1235 | 24.68 | 3.915 | 2135.35 | 10.676 | 3.902667 | 1759.05 | 0.07805333 | 82.92241 | 7.036767
1236 | 24.7 | 3.867 | 939.75 | 3.7601 | 1236 | 24.7 | 3.932 | 2201.8 | 4.4033 | 1236 | 24.7 | 3.917 | 2136.15 | 4.2715 | 3.905333 | 1759.233 | 0.07810667 | 82.93105 | 4.691044
1237 | 24.72 | 3.871 | 940.3 | 3.7601 | 1237 | 24.72 | 3.935 | 2201.5 | 6.60495 | 1237 | 24.72 | 3.92 | 2135.6 | 6.407625 | 3.908667 | 1759.133 | 0.07817333 | 82.92634 | 5.863944
1238 | 24.74 | 3.876 | 939.75 | 4.700125 | 1238 | 24.74 | 3.938 | 2202.35 | 6.605775 | 1238 | 24.74 | 3.923 | 2136.75 | 6.408525 | 3.912333 | 1759.617 | 0.07824667 | 82.94913 | 6.451042
1239 | 24.76 | 3.88 | 938.9 | 3.7573 | 1239 | 24.76 | 3.94 | 2202.1 | 4.40445 | 1239 | 24.76 | 3.926 | 2136.45 | 6.4098 | 3.915333 | 1759.15 | 0.07830667 | 82.92713 | 5.27815
1240 | 24.78 | 3.885 | 938.35 | 4.693125 | 1240 | 24.78 | 3.944 | 2202.65 | 8.8095 | 1240 | 24.78 | 3.929 | 2136.45 | 6.40935 | 3.919333 | 1759.15 | 0.07838667 | 82.92713 | 7.0366
1241 | 24.8 | 3.889 | 936.95 | 3.7506 | 1241 | 24.8 | 3.949 | 2202.9 | 11.01387 | 1241 | 24.8 | 3.933 | 2137 | 8.5469 | 3.923667 | 1758.95 | 0.07847333 | 82.9177 | 7.62255
1242 | 24.82 | 3.89 | 936.95 | 0.93695 | 1242 | 24.82 | 3.953 | 2204.05 | 8.8139 | 1242 | 24.82 | 3.937 | 2136.75 | 8.5475 | 3.926667 | 1759.25 | 0.07853333 | 82.93184 | 5.2773
1243 | 24.84 | 3.894 | 935.25 | 3.7444 | 1243 | 24.84 | 3.955 | 2204.3 | 4.40835 | 1243 | 24.84 | 3.941 | 2136.75 | 8.547 | 3.93 | 1758.767 | 0.0786 | 82.90906 | 5.863361
1244 | 24.86 | 3.899 | 934.4 | 4.674125 | 1244 | 24.86 | 3.957 | 2205.15 | 4.40945 | 1244 | 24.86 | 3.945 | 2137.55 | 8.5486 | 3.933667 | 1759.033 | 0.07867333 | 82.92163 | 6.4493
1245 | 24.88 | 3.902 | 934.4 | 2.8032 | 1245 | 24.88 | 3.962 | 2205.15 | 11.02575 | 1245 | 24.88 | 3.947 | 2137 | 4.27455 | 3.937 | 1758.85 | 0.07874 | 82.91298 | 5.863139
1246 | 24.9 | 3.906 | 933.3 | 3.7354 | 1246 | 24.9 | 3.964 | 2204.3 | 4.40945 | 1246 | 24.9 | 3.95 | 2137.3 | 6.41145 | 3.94 | 1758.3 | 0.0788 | 82.88706 | 5.275725
1247 | 24.92 | 3.91 | 931.35 | 3.7293 | 1247 | 24.92 | 3.966 | 2204.85 | 4.40915 | 1247 | 24.92 | 3.953 | 2137.3 | 6.4119 | 3.943 | 1757.833 | 0.07886 | 82.86506 | 5.2742
1248 | 24.94 | 3.913 | 930.25 | 2.7924 | 1248 | 24.94 | 3.971 | 2205.7 | 11.02637 | 1248 | 24.94 | 3.955 | 2136.15 | 4.27345 | 3.946333 | 1757.367 | 0.07892667 | 82.84306 | 5.858667
1249 | 24.96 | 3.916 | 930.25 | 2.79075 | 1249 | 24.96 | 3.976 | 2204.3 | 11.025 | 1249 | 24.96 | 3.958 | 2137 | 6.409725 | 3.95 | 1757.183 | 0.079 | 82.83442 | 6.443342
1250 | 24.98 | 3.919 | 927.45 | 2.78655 | 1250 | 24.98 | 3.978 | 2205.15 | 4.40945 | 1250 | 24.98 | 3.962 | 2138.1 | 8.5502 | 3.953 | 1756.9 | 0.07906 | 82.82106 | 5.271125
1251 | 25 | 3.924 | 925.75 | 4.633 | 1251 | 25 | 3.98 | 2205.15 | 4.4103 | 1251 | 25 | 3.966 | 2136.75 | 8.5497 | 3.956667 | 1755.883 | 0.07913333 | 82.77313 | 6.440103
1252 | 25.02 | 3.926 | 924.35 | 1.8501 | 1252 | 25.02 | 3.985 | 2206 | 11.02787 | 1252 | 25.02 | 3.97 | 2138.1 | 8.5497 | 3.960333 | 1756.15 | 0.07920667 | 82.7857 | 6.438728
1253 | 25.04 | 3.931 | 922.7 | 4.617625 | 1253 | 25.04 | 3.987 | 2206.25 | 4.41225 | 1253 | 25.04 | 3.973 | 2137.85 | 6.413925 | 3.963667 | 1755.6 | 0.07927333 | 82.75978 | 5.852917
1254 | 25.06 | 3.935 | 920.45 | 3.6863 | 1254 | 25.06 | 3.99 | 2207.4 | 6.620475 | 1254 | 25.06 | 3.976 | 2138.1 | 6.413925 | 3.967 | 1755.317 | 0.07934 | 82.74642 | 5.851528
1255 | 25.08 | 3.94 | 918.5 | 4.597375 | 1255 | 25.08 | 3.994 | 2206.85 | 8.8285 | 1255 | 25.08 | 3.978 | 2138.1 | 4.2762 | 3.970667 | 1754.483 | 0.07941333 | 82.70714 | 6.434633
1256 | 25.1 | 3.942 | 916 | 1.8345 | 1256 | 25.1 | 3.997 | 2207.4 | 6.621375 | 1256 | 25.1 | 3.983 | 2137.55 | 10.68912 | 3.974 | 1753.65 | 0.07948 | 82.66785 | 5.846889
1257 | 25.12 | 3.945 | 912.9 | 2.74335 | 1257 | 25.12 | 4 | 2207.95 | 6.623025 | 1257 | 25.12 | 3.985 | 2137.3 | 4.27485 | 3.976667 | 1752.717 | 0.07953333 | 82.62386 | 4.675156
1258 | 25.14 | 3.949 | 910.1 | 3.646 | 1258 | 25.14 | 4.004 | 2207.4 | 8.8307 | 1258 | 25.14 | 3.989 | 2137.55 | 8.5497 | 3.980667 | 1751.683 | 0.07961333 | 82.57514 | 7.0088
1259 | 25.16 | 3.952 | 907.35 | 2.726175 | 1259 | 25.16 | 4.009 | 2208.8 | 11.0405 | 1259 | 25.16 | 3.993 | 2137.85 | 8.5508 | 3.984667 | 1751.333 | 0.07969333 | 82.55865 | 7.006033
1260 | 25.18 | 3.956 | 904.55 | 3.6238 | 1260 | 25.18 | 4.012 | 2209.05 | 6.626775 | 1260 | 25.18 | 3.998 | 2137 | 10.68713 | 3.988667 | 1750.2 | 0.07977333 | 82.50522 | 7.003067
1261 | 25.2 | 3.96 | 901.45 | 3.612 | 1261 | 25.2 | 4.012 | 2209.05 | 0 | 1261 | 25.2 | 4.001 | 2137 | 6.411 | 3.991 | 1749.167 | 0.07982 | 82.45651 | 4.082594
1262 | 25.22 | 3.964 | 900.35 | 3.6036 | 1262 | 25.22 | 4.017 | 2208.8 | 11.04463 | 1262 | 25.22 | 4.003 | 2137.85 | 4.27485 | 3.994667 | 1749 | 0.07989333 | 82.44865 | 6.413306
1263 | 25.24 | 3.968 | 897.55 | 3.5958 | 1263 | 25.24 | 4.02 | 2208.2 | 6.6255 | 1263 | 25.24 | 4.006 | 2137 | 6.412275 | 3.998 | 1747.583 | 0.07996 | 82.38187 | 5.827639
1264 | 25.26 | 3.971 | 894.5 | 2.688075 | 1264 | 25.26 | 4.022 | 2208.5 | 4.4167 | 1264 | 25.26 | 4.008 | 2136.75 | 4.27375 | 4.000333 | 1746.583 | 0.08000667 | 82.33473 | 4.076528
1265 | 25.28 | 3.972 | 892.25 | 0.893375 | 1265 | 25.28 | 4.027 | 2208.8 | 11.04325 | 1265 | 25.28 | 4.012 | 2137.3 | 8.5481 | 4.003667 | 1746.117 | 0.08007333 | 82.31273 | 5.821167
1266 | 25.3 | 3.976 | 889.45 | 3.5634 | 1266 | 25.3 | 4.031 | 2209.05 | 8.8357 | 1266 | 25.3 | 4.015 | 2136.45 | 6.410625 | 4.007333 | 1744.983 | 0.08014667 | 82.2593 | 6.40035
1267 | 25.32 | 3.98 | 886.65 | 3.5522 | 1267 | 25.32 | 4.035 | 2209.05 | 8.8362 | 1267 | 25.32 | 4.018 | 2136.75 | 6.4098 | 4.011 | 1744.15 | 0.08022 | 82.22002 | 6.396744
1268 | 25.34 | 3.984 | 883.85 | 3.541 | 1268 | 25.34 | 4.038 | 2210.75 | 6.6297 | 1268 | 25.34 | 4.021 | 2137.85 | 6.4119 | 4.014333 | 1744.15 | 0.08028667 | 82.22002 | 5.813833
1269 | 25.36 | 3.987 | 879.95 | 2.6457 | 1269 | 25.36 | 4.04 | 2209.6 | 4.42035 | 1269 | 25.36 | 4.026 | 2137 | 10.68712 | 4.017667 | 1742.183 | 0.08035333 | 82.12731 | 5.810556
1270 | 25.38 | 3.992 | 877.15 | 4.39275 | 1270 | 25.38 | 4.043 | 2209.9 | 6.62925 | 1270 | 25.38 | 4.03 | 2137.85 | 8.5497 | 4.021667 | 1741.633 | 0.08043333 | 82.10138 | 6.967633
1271 | 25.4 | 3.997 | 872.95 | 4.37525 | 1271 | 25.4 | 4.045 | 2209.35 | 4.41925 | 1271 | 25.4 | 4.033 | 2137 | 6.412275 | 4.025 | 1739.767 | 0.0805 | 82.01339 | 5.802333
Počet údajů: 1271 |  |  |  |  | 1272 | 25.42 | 4.048 | 2210.2 | 6.629325 | 1272 | 25.42 | 4.035 | 2137 | 4.274
*** |  |  |  |  | 1273 | 25.44 | 4.053 | 2209.35 | 11.04887 | 1273 | 25.44 | 4.038 | 2136.45 | 6.410175
[5 empty] | 1274 | 25.46 | 4.056 | 2210.75 | 6.63015 | 1274 | 25.46 | 4.041 | 2136.15 | 6.4089
[5 empty] | 1275 | 25.48 | 4.06 | 2211.3 | 8.8441 | 1275 | 25.48 | 4.044 | 2136.75 | 6.40935
[5 empty] | 1276 | 25.5 | 4.065 | 2211 | 11.05575 | 1276 | 25.5 | 4.048 | 2136.15 | 8.5458
[5 empty] | 1277 | 25.52 | 4.067 | 2211.3 | 4.4223 | 1277 | 25.52 | 4.053 | 2136.15 | 10.68075
[5 empty] | 1278 | 25.54 | 4.069 | 2210.75 | 4.42205 | 1278 | 25.54 | 4.057 | 2136.15 | 8.5446
[5 empty] | 1279 | 25.56 | 4.072 | 2211 | 6.632625 | 1279 | 25.56 | 4.058 | 2135.35 | 2.13575
[5 empty] | 1280 | 25.58 | 4.075 | 2211 | 6.633 | 1280 | 25.58 | 4.062 | 2135.05 | 8.5408
[5 empty] | 1281 | 25.6 | 4.079 | 2211 | 8.844 | 1281 | 25.6 | 4.065 | 2135.05 | 6.40515
[5 empty] | 1282 | 25.62 | 4.083 | 2211.6 | 8.8452 | 1282 | 25.62 | 4.067 | 2134.75 | 4.2698
[5 empty] | 1283 | 25.64 | 4.087 | 2211.85 | 8.8469 | 1283 | 25.64 | 4.071 | 2135.35 | 8.5402
[5 empty] | 1284 | 25.66 | 4.091 | 2212.15 | 8.848 | 1284 | 25.66 | 4.074 | 2135.05 | 6.4056
[5 empty] | 1285 | 25.68 | 4.094 | 2212.4 | 6.636825 | 1285 | 25.68 | 4.079 | 2134.75 | 10.6745
[5 empty] | 1286 | 25.7 | 4.096 | 2210.75 | 4.42315 | 1286 | 25.7 | 4.083 | 2135.05 | 8.5396
[5 empty] | 1287 | 25.72 | 4.098 | 2211.6 | 4.42235 | 1287 | 25.72 | 4.086 | 2135.05 | 6.40515
[5 empty] | 1288 | 25.74 | 4.101 | 2211 | 6.6339 | 1288 | 25.74 | 4.088 | 2134.75 | 4.2698
[5 empty] | 1289 | 25.76 | 4.104 | 2212.15 | 6.634725 | 1289 | 25.76 | 4.091 | 2134.2 | 6.403425
[5 empty] | 1290 | 25.78 | 4.107 | 2212.4 | 6.636825 | 1290 | 25.78 | 4.095 | 2133.65 | 8.5357
[5 empty] | 1291 | 25.8 | 4.112 | 2212.4 | 11.062 | 1291 | 25.8 | 4.098 | 2133.35 | 6.4005
[5 empty] | 1292 | 25.82 | 4.116 | 2212.7 | 8.8502 | 1292 | 25.82 | 4.1 | 2133.65 | 4.267
[5 empty] | 1293 | 25.84 | 4.12 | 2212.95 | 8.8513 | 1293 | 25.84 | 4.105 | 2132.55 | 10.6655
[5 empty] | 1294 | 25.86 | 4.122 | 2212.4 | 4.42535 | 1294 | 25.86 | 4.108 | 2132.55 | 6.39765
[5 empty] | 1295 | 25.88 | 4.125 | 2213.25 | 6.638475 | 1295 | 25.88 | 4.112 | 2132.25 | 8.5296
[5 empty] | 1296 | 25.9 | 4.128 | 2212.7 | 6.638925 | 1296 | 25.9 | 4.114 | 2132.55 | 4.2648
[5 empty] | 1297 | 25.92 | 4.13 | 2211.85 | 4.42455 | 1297 | 25.92 | 4.118 | 2131.7 | 8.5285
[5 empty] | 1298 | 25.94 | 4.134 | 2213.25 | 8.8502 | 1298 | 25.94 | 4.121 | 2131.15 | 6.394275
[5 empty] | 1299 | 25.96 | 4.139 | 2212.15 | 11.0635 | 1299 | 25.96 | 4.123 | 2131.4 | 4.26255
[5 empty] | 1300 | 25.98 | 4.142 | 2212.7 | 6.637275 | 1300 | 25.98 | 4.127 | 2131.15 | 8.5251
[5 empty] | 1301 | 26 | 4.146 | 2211.85 | 8.8491 | 1301 | 26 | 4.13 | 2130.6 | 6.392625
[5 empty] | 1302 | 26.02 | 4.148 | 2212.7 | 4.42455 | 1302 | 26.02 | 4.134 | 2129.75 | 8.5207
[5 empty] | 1303 | 26.04 | 4.151 | 2212.15 | 6.637275 | 1303 | 26.04 | 4.139 | 2130 | 10.64937
[5 empty] | 1304 | 26.06 | 4.153 | 2212.15 | 4.4243 | 1304 | 26.06 | 4.143 | 2129.45 | 8.5189
[5 empty] | 1305 | 26.08 | 4.157 | 2212.7 | 8.8497 | 1305 | 26.08 | 4.144 | 2129.2 | 2.129325
[5 empty] | 1306 | 26.1 | 4.162 | 2212.4 | 11.06275 | 1306 | 26.1 | 4.147 | 2129.2 | 6.3876
[5 empty] | 1307 | 26.12 | 4.165 | 2213.25 | 6.638475 | 1307 | 26.12 | 4.15 | 2129.2 | 6.3876
[5 empty] | 1308 | 26.14 | 4.168 | 2212.95 | 6.6393 | 1308 | 26.14 | 4.153 | 2126.95 | 6.384225
[5 empty] | 1309 | 26.16 | 4.173 | 2212.95 | 11.06475 | 1309 | 26.16 | 4.157 | 2127.25 | 8.5084
[5 empty] | 1310 | 26.18 | 4.175 | 2212.4 | 4.42535 | 1310 | 26.18 | 4.16 | 2126.95 | 6.3813
[5 empty] | 1311 | 26.2 | 4.178 | 2213.25 | 6.638475 | 1311 | 26.2 | 4.165 | 2126.4 | 10.63337
[5 empty] | 1312 | 26.22 | 4.181 | 2211.85 | 6.63765 | 1312 | 26.22 | 4.167 | 2126.1 | 4.2525
[5 empty] | 1313 | 26.24 | 4.184 | 2212.4 | 6.636375 | 1313 | 26.24 | 4.171 | 2125.85 | 8.5039
[5 empty] | 1314 | 26.26 | 4.186 | 2211.85 | 4.42425 | 1314 | 26.26 | 4.175 | 2125.25 | 8.5022
[5 empty] | 1315 | 26.28 | 4.191 | 2211.3 | 11.05787 | 1315 | 26.28 | 4.177 | 2124.7 | 4.24995
[5 empty] | 1316 | 26.3 | 4.195 | 2212.15 | 8.8469 | 1316 | 26.3 | 4.18 | 2124.7 | 6.3741
[5 empty] | 1317 | 26.32 | 4.198 | 2212.15 | 6.63645 | 1317 | 26.32 | 4.183 | 2123.9 | 6.3729
[5 empty] | 1318 | 26.34 | 4.201 | 2211.3 | 6.635175 | 1318 | 26.34 | 4.186 | 2124.15 | 6.372075
[5 empty] | 1319 | 26.36 | 4.204 | 2211.85 | 6.634725 | 1319 | 26.36 | 4.19 | 2123.05 | 8.4944
[5 empty] | 1320 | 26.38 | 4.207 | 2211.6 | 6.635175 | 1320 | 26.38 | 4.195 | 2123.05 | 10.61525
[5 empty] | 1321 | 26.4 | 4.209 | 2211.6 | 4.4232 | 1321 | 26.4 | 4.198 | 2121.65 | 6.36705
[5 empty] | 1322 | 26.42 | 4.213 | 2211.6 | 8.8464 | 1322 | 26.42 | 4.2 | 2122.2 | 4.24385
[5 empty] | 1323 | 26.44 | 4.217 | 2211.85 | 8.8469 | 1323 | 26.44 | 4.203 | 2120.8 | 6.3645
[5 empty] | 1324 | 26.46 | 4.22 | 2210.45 | 6.63345 | 1324 | 26.46 | 4.207 | 2119.95 | 8.4815
[5 empty] | 1325 | 26.48 | 4.225 | 2211.3 | 11.05437 | 1325 | 26.48 | 4.21 | 2119.7 | 6.359475
[5 empty] | 1326 | 26.5 | 4.229 | 2210.2 | 8.843 | 1326 | 26.5 | 4.213 | 2118.85 | 6.357825
[5 empty] | 1327 | 26.52 | 4.23 | 2209.9 | 2.21005 | 1327 | 26.52 | 4.217 | 2118.3 | 8.4743
[5 empty] | 1328 | 26.54 | 4.233 | 2210.2 | 6.63015 | 1328 | 26.54 | 4.221 | 2118 | 8.4726
[5 empty] | 1329 | 26.56 | 4.236 | 2210.75 | 6.631425 | 1329 | 26.56 | 4.225 | 2116.6 | 8.4692
[5 empty] | 1330 | 26.58 | 4.239 | 2209.35 | 6.63015 | 1330 | 26.58 | 4.228 | 2116.6 | 6.3498
[5 empty] | 1331 | 26.6 | 4.243 | 2209.9 | 8.8385 | 1331 | 26.6 | 4.23 | 2116.05 | 4.23265
[5 empty] | 1332 | 26.62 | 4.248 | 2209.6 | 11.04875 | 1332 | 26.62 | 4.233 | 2115.5 | 6.347325
[5 empty] | 1333 | 26.64 | 4.252 | 2209.35 | 8.8379 | 1333 | 26.64 | 4.237 | 2114.95 | 8.4609
[5 empty] | 1334 | 26.66 | 4.255 | 2209.05 | 6.6276 | 1334 | 26.66 | 4.239 | 2113.55 | 4.2285
[5 empty] | 1335 | 26.68 | 4.256 | 2208.5 | 2.208775 | 1335 | 26.68 | 4.243 | 2112.7 | 8.4525
[5 empty] | 1336 | 26.7 | 4.26 | 2208.5 | 8.834 | 1336 | 26.7 | 4.247 | 2112.4 | 8.4502
[5 empty] | 1337 | 26.72 | 4.262 | 2208.5 | 4.417 | 1337 | 26.72 | 4.251 | 2111.6 | 8.448
[5 empty] | 1338 | 26.74 | 4.265 | 2208.5 | 6.6255 | 1338 | 26.74 | 4.254 | 2111.6 | 6.3348
[5 empty] | 1339 | 26.76 | 4.269 | 2208.2 | 8.8334 | 1339 | 26.76 | 4.257 | 2110.45 | 6.333075
[5 empty] | 1340 | 26.78 | 4.274 | 2207.65 | 11.03962 | 1340 | 26.78 | 4.261 | 2109.35 | 8.4396
[5 empty] | 1341 | 26.8 | 4.276 | 2207.65 | 4.4153 | 1341 | 26.8 | 4.264 | 2108.5 | 6.326775
[5 empty] | 1342 | 26.82 | 4.28 | 2207.4 | 8.8301 | 1342 | 26.82 | 4.266 | 2106.85 | 4.21535
[5 empty] | 1343 | 26.84 | 4.284 | 2207.4 | 8.8296 | 1343 | 26.84 | 4.27 | 2107.65 | 8.429
[5 empty] | 1344 | 26.86 | 4.286 | 2207.1 | 4.4145 | 1344 | 26.86 | 4.274 | 2105.7 | 8.4267
[5 empty] | 1345 | 26.88 | 4.289 | 2207.4 | 6.62175 | 1345 | 26.88 | 4.277 | 2104.3 | 6.315
[5 empty] | 1346 | 26.9 | 4.292 | 2206.25 | 6.620475 | 1346 | 26.9 | 4.28 | 2104.6 | 6.31335
[5 empty] | 1347 | 26.92 | 4.296 | 2205.7 | 8.8239 | 1347 | 26.92 | 4.285 | 2103.5 | 10.52025
[5 empty] | 1348 | 26.94 | 4.299 | 2204.6 | 6.61545 | 1348 | 26.94 | 4.287 | 2103.2 | 4.2067
[5 empty] | 1349 | 26.96 | 4.302 | 2204.05 | 6.612975 | 1349 | 26.96 | 4.289 | 2101.8 | 4.205
[5 empty] | 1350 | 26.98 | 4.306 | 2204.85 | 8.8178 | 1350 | 26.98 | 4.293 | 2100.95 | 8.4055
[5 empty] | 1351 | 27 | 4.31 | 2204.6 | 8.8189 | 1351 | 27 | 4.296 | 2100.15 | 6.30165
[5 empty] | 1352 | 27.02 | 4.312 | 2204.3 | 4.4089 | 1352 | 27.02 | 4.298 | 2099 | 4.19915
[5 empty] | 1353 | 27.04 | 4.315 | 2204.6 | 6.61335 | 1353 | 27.04 | 4.302 | 2097.6 | 8.3932
[5 empty] | 1354 | 27.06 | 4.318 | 2204.3 | 6.61335 | 1354 | 27.06 | 4.307 | 2097.35 | 10.48738
[5 empty] | 1355 | 27.08 | 4.32 | 2203.5 | 4.4078 | 1355 | 27.08 | 4.311 | 2095.65 | 8.386
[5 empty] | 1356 | 27.1 | 4.325 | 2203.2 | 11.01675 | 1356 | 27.1 | 4.315 | 2094.55 | 8.3804
[5 empty] | 1357 | 27.12 | 4.329 | 2202.9 | 8.8122 | 1357 | 27.12 | 4.317 | 2094 | 4.18855
[5 empty] | 1358 | 27.14 | 4.334 | 2202.9 | 11.0145 | 1358 | 27.14 | 4.32 | 2092.3 | 6.27945
[5 empty] | 1359 | 27.16 | 4.335 | 2202.9 | 2.2029 | 1359 | 27.16 | 4.322 | 2092.05 | 4.18435
[5 empty] | 1360 | 27.18 | 4.338 | 2202.35 | 6.607875 | 1360 | 27.18 | 4.326 | 2090.1 | 8.3643
[5 empty] | 1361 | 27.2 | 4.342 | 2201.8 | 8.8083 | 1361 | 27.2 | 4.329 | 2089.5 | 6.2694
[5 empty] | 1362 | 27.22 | 4.344 | 2201.25 | 4.40305 | 1362 | 27.22 | 4.332 | 2088.1 | 6.2664
[5 empty] | 1363 | 27.24 | 4.347 | 2200.4 | 6.602475 | 1363 | 27.24 | 4.337 | 2087.55 | 10.43912
[5 empty] | 1364 | 27.26 | 4.351 | 2199.55 | 8.7999 | 1364 | 27.26 | 4.342 | 2086.7 | 10.43562
[5 empty] | 1365 | 27.28 | 4.354 | 2198.75 | 6.59745 | 1365 | 27.28 | 4.344 | 2085.6 | 4.1723
[5 empty] | 1366 | 27.3 | 4.359 | 2199.3 | 10.99512 | 1366 | 27.3 | 4.346 | 2083.95 | 4.16955
[5 empty] | 1367 | 27.32 | 4.362 | 2199 | 6.59745 | 1367 | 27.32 | 4.349 | 2083.35 | 6.25095
[5 empty] | 1368 | 27.34 | 4.365 | 2199 | 6.597 | 1368 | 27.34 | 4.352 | 2081.4 | 6.247125
[5 empty] | 1369 | 27.36 | 4.367 | 2199.3 | 4.3983 | 1369 | 27.36 | 4.355 | 2080.3 | 6.24255
[5 empty] | 1370 | 27.38 | 4.37 | 2198.15 | 6.596175 | 1370 | 27.38 | 4.359 | 2079.75 | 8.3201
[5 empty] | 1371 | 27.4 | 4.374 | 2197.6 | 8.7915 | 1371 | 27.4 | 4.364 | 2078.05 | 10.3945
[5 empty] | 1372 | 27.42 | 4.377 | 2197.05 | 6.591975 | 1372 | 27.42 | 4.367 | 2076.4 | 6.231675
[5 empty] | 1373 | 27.44 | 4.381 | 2196.5 | 8.7871 | 1373 | 27.44 | 4.37 | 2074.7 | 6.22665
[5 empty] | 1374 | 27.46 | 4.384 | 2195.95 | 6.588675 | 1374 | 27.46 | 4.374 | 2074.45 | 8.2983
[5 empty] | 1375 | 27.48 | 4.388 | 2196.2 | 8.7843 | 1375 | 27.48 | 4.377 | 2072.2 | 6.219975
[5 empty] | 1376 | 27.5 | 4.392 | 2195.95 | 8.7843 | 1376 | 27.5 | 4.379 | 2070.25 | 4.14245
[5 empty] | 1377 | 27.52 | 4.394 | 2195.35 | 4.3913 | 1377 | 27.52 | 4.382 | 2069.4 | 6.209475
[5 empty] | 1378 | 27.54 | 4.397 | 2194.55 | 6.58485 | 1378 | 27.54 | 4.385 | 2068.3 | 6.20655
[5 empty] | 1379 | 27.56 | 4.4 | 2193.4 | 6.581925 | 1379 | 27.56 | 4.389 | 2065.2 | 8.267
[5 empty] | 1380 | 27.58 | 4.403 | 2193.15 | 6.579825 | 1380 | 27.58 | 4.393 | 2065.2 | 8.2608
[5 empty] | 1381 | 27.6 | 4.407 | 2192.6 | 8.7715 | 1381 | 27.6 | 4.397 | 2063.8 | 8.258
[5 empty] | 1382 | 27.62 | 4.411 | 2192 | 8.7692 | 1382 | 27.62 | 4.4 | 2062.4 | 6.1893
[5 empty] | 1383 | 27.64 | 4.415 | 2191.75 | 8.7675 | 1383 | 27.64 | 4.402 | 2061 | 4.1234
[5 empty] | 1384 | 27.66 | 4.418 | 2191.45 | 6.5748 | 1384 | 27.66 | 4.406 | 2058.25 | 8.2385
[5 empty] | 1385 | 27.68 | 4.421 | 2190.65 | 6.57315 | 1385 | 27.68 | 4.408 | 2057.4 | 4.11565
[5 empty] | 1386 | 27.7 | 4.424 | 2190.9 | 6.572325 | 1386 | 27.7 | 4.411 | 2055.7 | 6.16965
[5 empty] | 1387 | 27.72 | 4.426 | 2190.05 | 4.38095 | 1387 | 27.72 | 4.415 | 2053.75 | 8.2189
[5 empty] | 1388 | 27.74 | 4.429 | 2188.65 | 6.56805 | 1388 | 27.74 | 4.42 | 2051.8 | 10.26387
[5 empty] | 1389 | 27.76 | 4.433 | 2188.1 | 8.7535 | 1389 | 27.76 | 4.424 | 2050.7 | 8.205
[5 empty] | 1390 | 27.78 | 4.438 | 2187.85 | 10.93987 | 1390 | 27.78 | 4.426 | 2049.55 | 4.10025
[5 empty] | 1391 | 27.8 | 4.442 | 2187.25 | 8.7502 | 1391 | 27.8 | 4.43 | 2047.05 | 8.1932
[5 empty] | 1392 | 27.82 | 4.444 | 2187.25 | 4.3745 | 1392 | 27.82 | 4.433 | 2044.55 | 6.1374
[5 empty] | 1393 | 27.84 | 4.447 | 2186.45 | 6.56055 | 1393 | 27.84 | 4.435 | 2044 | 4.08855
[5 empty] | 1394 | 27.86 | 4.45 | 2185.6 | 6.558075 | 1394 | 27.86 | 4.439 | 2041.2 | 8.1704
[5 empty] | 1395 | 27.88 | 4.452 | 2184.5 | 4.3701 | 1395 | 27.88 | 4.442 | 2039.5 | 6.12105
[5 empty] | 1396 | 27.9 | 4.456 | 2183.65 | 8.7363 | 1396 | 27.9 | 4.445 | 2038.1 | 6.1164
[5 empty] | 1397 | 27.92 | 4.46 | 2182.8 | 8.7329 | 1397 | 27.92 | 4.45 | 2035.6 | 10.18425
[5 empty] | 1398 | 27.94 | 4.463 | 2181.95 | 6.547125 | 1398 | 27.94 | 4.455 | 2034.75 | 10.17587
[5 empty] | 1399 | 27.96 | 4.467 | 2182.25 | 8.7284 | 1399 | 27.96 | 4.456 | 2031.95 | 2.03335
[5 empty] | 1400 | 27.98 | 4.471 | 2181.4 | 8.7273 | 1400 | 27.98 | 4.459 | 2030.3 | 6.093375
[5 empty] | 1401 | 28 | 4.473 | 2180.3 | 4.3617 | 1401 | 28 | 4.463 | 2028.05 | 8.1167
[5 empty] | 1402 | 28.02 | 4.475 | 2180.55 | 4.36085 | 1402 | 28.02 | 4.465 | 2025.25 | 4.0533
[5 empty] | 1403 | 28.04 | 4.479 | 2179.15 | 8.7194 | 1403 | 28.04 | 4.469 | 2023.85 | 8.0982
[5 empty] | 1404 | 28.06 | 4.482 | 2178.35 | 6.53625 | 1404 | 28.06 | 4.472 | 2022.45 | 6.06945
[5 empty] | 1405 | 28.08 | 4.486 | 2178.05 | 8.7128 | 1405 | 28.08 | 4.476 | 2019.4 | 8.0837
[5 empty] | 1406 | 28.1 | 4.49 | 2176.95 | 8.71 | 1406 | 28.1 | 4.48 | 2017.45 | 8.0737
[5 empty] | 1407 | 28.12 | 4.494 | 2176.4 | 8.7067 | 1407 | 28.12 | 4.483 | 2015.5 | 6.049425
[5 empty] | 1408 | 28.14 | 4.497 | 2176.65 | 6.529575 | 1408 | 28.14 | 4.486 | 2013.25 | 6.043125
[5 empty] | 1409 | 28.16 | 4.5 | 2175 | 6.527475 | 1409 | 28.16 | 4.488 | 2011 | 4.02425
[5 empty] | 1410 | 28.18 | 4.503 | 2174.15 | 6.523725 | 1410 | 28.18 | 4.492 | 2008.8 | 8.0396
[5 empty] | 1411 | 28.2 | 4.506 | 2172.45 | 6.5199 | 1411 | 28.2 | 4.496 | 2006.55 | 8.0307
[5 empty] | 1412 | 28.22 | 4.508 | 2171.65 | 4.3441 | 1412 | 28.22 | 4.497 | 2003.75 | 2.00515
[5 empty] | 1413 | 28.24 | 4.511 | 2169.65 | 6.51195 | 1413 | 28.24 | 4.502 | 2001.5 | 10.01312
[5 empty] | 1414 | 28.26 | 4.515 | 2170.25 | 8.6798 | 1414 | 28.26 | 4.507 | 1999 | 10.00125
[5 empty] | 1415 | 28.28 | 4.52 | 2169.1 | 10.84837 | 1415 | 28.28 | 4.511 | 1996.5 | 7.991
[5 empty] | 1416 | 28.3 | 4.523 | 2168.3 | 6.5061 | 1416 | 28.3 | 4.514 | 1994.55 | 5.986575
[5 empty] | 1417 | 28.32 | 4.527 | 2168.3 | 8.6732 | 1417 | 28.32 | 4.515 | 1992.3 | 1.993425
[5 empty] | 1418 | 28.34 | 4.53 | 2167.45 | 6.503625 | 1418 | 28.34 | 4.52 | 1988.4 | 9.95175
[5 empty] | 1419 | 28.36 | 4.532 | 2166.05 | 4.3335 | 1419 | 28.36 | 4.522 | 1986.15 | 3.97455
[5 empty] | 1420 | 28.38 | 4.534 | 2165.2 | 4.33125 | 1420 | 28.38 | 4.525 | 1981.95 | 5.95215
[5 empty] | 1421 | 28.4 | 4.538 | 2163.25 | 8.6569 | 1421 | 28.4 | 4.529 | 1980.3 | 7.9245
[5 empty] | 1422 | 28.42 | 4.541 | 2162.7 | 6.488925 | 1422 | 28.42 | 4.533 | 1977.2 | 7.915
[5 empty] | 1423 | 28.44 | 4.546 | 2162.4 | 10.81275 | 1423 | 28.44 | 4.536 | 1974.15 | 5.927025
[5 empty] | 1424 | 28.46 | 4.55 | 2161.55 | 8.6479 | 1424 | 28.46 | 4.541 | 1972.2 | 9.865875
[5 empty] | 1425 | 28.48 | 4.552 | 2160.75 | 4.3223 | 1425 | 28.48 | 4.545 | 1969.4 | 7.8832
[5 empty] | 1426 | 28.5 | 4.556 | 2159.05 | 8.6396 | 1426 | 28.5 | 4.545 | 1965.75 | 0
[5 empty] | 1427 | 28.52 | 4.559 | 2157.4 | 6.474675 | 1427 | 28.52 | 4.548 | 1962.95 | 5.89305
[5 empty] | 1428 | 28.54 | 4.56 | 2155.7 | 2.15655 | 1428 | 28.54 | 4.551 | 1959.35 | 5.88345
[5 empty] | 1429 | 28.56 | 4.565 | 2156 | 10.77925 | 1429 | 28.56 | 4.555 | 1956.85 | 7.8324
[5 empty] | 1430 | 28.58 | 4.567 | 2154.05 | 4.31005 | 1430 | 28.58 | 4.559 | 1954.05 | 7.8218
[5 empty] | 1431 | 28.6 | 4.571 | 2152.9 | 8.6139 | 1431 | 28.6 | 4.564 | 1951.25 | 9.76325
[5 empty] | 1432 | 28.62 | 4.576 | 2152.35 | 10.76312 | 1432 | 28.62 | 4.567 | 1947.9 | 5.848725
[5 empty] | 1433 | 28.64 | 4.579 | 2151.5 | 6.455775 | 1433 | 28.64 | 4.57 | 1944.55 | 5.838675
[5 empty] | 1434 | 28.66 | 4.581 | 2149.85 | 4.30135 | 1434 | 28.66 | 4.574 | 1940.35 | 7.7698
[5 empty] | 1435 | 28.68 | 4.584 | 2148.7 | 6.447825 | 1435 | 28.68 | 4.577 | 1937 | 5.816025
[5 empty] | 1436 | 28.7 | 4.587 | 2147.05 | 6.443625 | 1436 | 28.7 | 4.579 | 1933.1 | 3.8701
[5 empty] | 1437 | 28.72 | 4.589 | 2145.65 | 4.2927 | 1437 | 28.72 | 4.582 | 1930.3 | 5.7951
[5 empty] | 1438 | 28.74 | 4.593 | 2144.55 | 8.5804 | 1438 | 28.74 | 4.586 | 1926.1 | 7.7128
[5 empty] | 1439 | 28.76 | 4.597 | 2143.95 | 8.577 | 1439 | 28.76 | 4.59 | 1921.65 | 7.6955
[5 empty] | 1440 | 28.78 | 4.601 | 2142.3 | 8.5725 | 1440 | 28.78 | 4.593 | 1918.85 | 5.76075
[5 empty] | 1441 | 28.8 | 4.605 | 2140.9 | 8.5664 | 1441 | 28.8 | 4.598 | 1915.5 | 9.585875
[5 empty] | 1442 | 28.82 | 4.608 | 2140.05 | 6.421425 | 1442 | 28.82 | 4.602 | 1911 | 7.653
[5 empty] | 1443 | 28.84 | 4.61 | 2138.4 | 4.27845 | 1443 | 28.84 | 4.602 | 1907.65 | 0
[5 empty] | 1444 | 28.86 | 4.613 | 2137 | 6.4131 | 1444 | 28.86 | 4.606 | 1903.75 | 7.6228
[5 empty] | 1445 | 28.88 | 4.616 | 2135.05 | 6.408075 | 1445 | 28.88 | 4.61 | 1898.7 | 7.6049
[5 empty] | 1446 | 28.9 | 4.62 | 2133.65 | 8.5374 | 1446 | 28.9 | 4.612 | 1894.8 | 3.7935
[5 empty] | 1447 | 28.92 | 4.624 | 2132.8 | 8.5329 | 1447 | 28.92 | 4.615 | 1891.2 | 5.679
[5 empty] | 1448 | 28.94 | 4.628 | 2131.4 | 8.5284 | 1448 | 28.94 | 4.621 | 1886.45 | 11.33295
[5 empty] | 1449 | 28.96 | 4.631 | 2129.75 | 6.391725 | 1449 | 28.96 | 4.624 | 1882.25 | 5.65305
[5 empty] | 1450 | 28.98 | 4.633 | 2128.6 | 4.25835 | 1450 | 28.98 | 4.627 | 1878.05 | 5.64045
[5 empty] | 1451 | 29 | 4.636 | 2126.65 | 6.382875 | 1451 | 29 | 4.63 | 1873.6 | 5.627475
[5 empty] | 1452 | 29.02 | 4.639 | 2125.25 | 6.37785 | 1452 | 29.02 | 4.634 | 1868.55 | 7.4843
[5 empty] | 1453 | 29.04 | 4.642 | 2123.85 | 6.37365 | 1453 | 29.04 | 4.637 | 1863.25 | 5.5977
[5 empty] | 1454 | 29.06 | 4.646 | 2121.65 | 8.491 | 1454 | 29.06 | 4.639 | 1858.2 | 3.72145
[5 empty] | 1455 | 29.08 | 4.649 | 2119.95 | 6.3624 | 1455 | 29.08 | 4.643 | 1854.3 | 7.425
[5 empty] | 1456 | 29.1 | 4.655 | 2118.55 | 12.7155 | 1456 | 29.1 | 4.647 | 1849.3 | 7.4072
[5 empty] | 1457 | 29.12 | 4.659 | 2116.6 | 8.4703 | 1457 | 29.12 | 4.651 | 1843.7 | 7.386
[5 empty] | 1458 | 29.14 | 4.66 | 2116.05 | 2.116325 | 1458 | 29.14 | 4.656 | 1839.5 | 9.208
[5 empty] | 1459 | 29.16 | 4.663 | 2113.8 | 6.344775 | 1459 | 29.16 | 4.659 | 1833.35 | 5.509275
[5 empty] | 1460 | 29.18 | 4.666 | 2110.45 | 6.336375 | 1460 | 29.18 | 4.66 | 1828.6 | 1.830975
[5 empty] | 1461 | 29.2 | 4.669 | 2109.05 | 6.32925 | 1461 | 29.2 | 4.665 | 1823.6 | 9.1305
[5 empty] | 1462 | 29.22 | 4.673 | 2107.1 | 8.4323 | 1462 | 29.22 | 4.667 | 1817.45 | 3.64105
[5 empty] | 1463 | 29.24 | 4.677 | 2105.15 | 8.4245 | 1463 | 29.24 | 4.67 | 1812.1 | 5.444325
[5 empty] | 1464 | 29.26 | 4.68 | 2104.3 | 6.314175 | 1464 | 29.26 | 4.674 | 1806 | 7.2362
[5 empty] | 1465 | 29.28 | 4.684 | 2101.5 | 8.4116 | 1465 | 29.28 | 4.678 | 1800.65 | 7.2133
[5 empty] | 1466 | 29.3 | 4.688 | 2099.55 | 8.4021 | 1466 | 29.3 | 4.683 | 1794.55 | 8.988
[5 empty] | 1467 | 29.32 | 4.691 | 2098.15 | 6.29655 | 1467 | 29.32 | 4.686 | 1788.65 | 5.3748
[5 empty] | 1468 | 29.34 | 4.692 | 2095.65 | 2.0969 | 1468 | 29.34 | 4.689 | 1782.5 | 5.356725
[5 empty] | 1469 | 29.36 | 4.696 | 2093.15 | 8.3776 | 1469 | 29.36 | 4.692 | 1775.8 | 5.33745
[5 empty] | 1470 | 29.38 | 4.699 | 2091.2 | 6.276525 | 1470 | 29.38 | 4.696 | 1768.25 | 7.0881
[5 empty] | 1471 | 29.4 | 4.703 | 2089.5 | 8.3614 | 1471 | 29.4 | 4.697 | 1761.3 | 1.764775
[5 empty] | 1472 | 29.42 | 4.706 | 2087.25 | 6.265125 | 1472 | 29.42 | 4.701 | 1754.85 | 7.0323
[5 empty] | 1473 | 29.44 | 4.71 | 2084.45 | 8.3434 | 1473 | 29.44 | 4.705 | 1748.45 | 7.0066
[5 empty] | 1474 | 29.46 | 4.714 | 2082.5 | 8.3339 | 1474 | 29.46 | 4.708 | 1740.35 | 5.2332
[5 empty] | 1475 | 29.48 | 4.717 | 2080.3 | 6.2442 | 1475 | 29.48 | 4.713 | 1733.9 | 8.685625
[5 empty] | 1476 | 29.5 | 4.719 | 2077.2 | 4.1575 | 1476 | 29.5 | 4.717 | 1726.35 | 6.9205
[5 empty] | 1477 | 29.52 | 4.723 | 2075 | 8.3044 | 1477 | 29.52 | 4.719 | 1719.1 | 3.44545
[5 empty] | 1478 | 29.54 | 4.725 | 2072.45 | 4.14745 | 1478 | 29.54 | 4.722 | 1711.3 | 5.1456
[5 empty] | 1479 | 29.56 | 4.728 | 2070.8 | 6.214875 | 1479 | 29.56 | 4.726 | 1702.6 | 6.8278
[5 empty] | 1480 | 29.58 | 4.733 | 2067.7 | 10.34625 | 1480 | 29.58 | 4.728 | 1693.7 | 3.3963
[5 empty] | 1481 | 29.6 | 4.737 | 2065.5 | 8.2664 | 1481 | 29.6 | 4.733 | 1684.75 | 8.446125
[5 empty] | 1482 | 29.62 | 4.74 | 2062.4 | 6.19185 | 1482 | 29.62 | 4.737 | 1675.5 | 6.7205
[5 empty] | 1483 | 29.64 | 4.743 | 2060.15 | 6.183825 | 1483 | 29.64 | 4.741 | 1665.2 | 6.6814
[5 empty] | 1484 | 29.66 | 4.746 | 2057.1 | 6.175875 | 1484 | 29.66 | 4.744 | 1655.15 | 4.980525
[5 empty] | 1485 | 29.68 | 4.747 | 2054.6 | 2.05585 | 1485 | 29.68 | 4.747 | 1644.8 | 4.949925
[5 empty] | 1486 | 29.7 | 4.751 | 2051.8 | 8.2128 | 1486 | 29.7 | 4.751 | 1634.2 | 6.558
[5 empty] | 1487 | 29.72 | 4.755 | 2048.7 | 8.201 | 1487 | 29.72 | 4.754 | 1622.75 | 4.885425
[5 empty] | 1488 | 29.74 | 4.76 | 2045.9 | 10.2365 | 1488 | 29.74 | 4.757 | 1611.25 | 4.851
[5 empty] | 1489 | 29.76 | 4.763 | 2042.85 | 6.133125 | 1489 | 29.76 | 4.76 | 1599 | 4.815375
[5 empty] | 1490 | 29.78 | 4.767 | 2039.2 | 8.1641 | 1490 | 29.78 | 4.764 | 1586.4 | 6.3708
[5 empty] | 1491 | 29.8 | 4.769 | 2036.45 | 4.07565 | 1491 | 29.8 | 4.769 | 1572.45 | 7.897125
[5 empty] | 1492 | 29.82 | 4.773 | 2033.05 | 8.139 | 1492 | 29.82 | 4.773 | 1559.05 | 6.263
[5 empty] | 1493 | 29.84 | 4.774 | 2029.7 | 2.031375 | 1493 | 29.84 | 4.776 | 1542.55 | 4.6524
[5 empty] | 1494 | 29.86 | 4.778 | 2026.65 | 8.1127 | 1494 | 29.86 | 4.779 | 1525.5 | 4.602075
[5 empty] | 1495 | 29.88 | 4.782 | 2023.6 | 8.1005 | 1495 | 29.88 | 4.783 | 1504.3 | 6.0596
[5 empty] | 1496 | 29.9 | 4.786 | 2019.65 | 8.0865 | 1496 | 29.9 | 4.786 | 1481.4 | 4.47855
[5 empty] | 1497 | 29.92 | 4.789 | 2016.3 | 6.053925 | 1497 | 29.92 | 4.79 | 1454.55 | 5.8719
[5 empty] | 1498 | 29.94 | 4.793 | 2012.95 | 8.0585 | 1498 | 29.94 | 4.794 | 1421.6 | 5.7523
[5 empty] | 1499 | 29.96 | 4.795 | 2008.75 | 4.0217 | 1499 | 29.96 | 4.798 | 1239.45 | 5.3221
[5 empty] | 1500 | 29.98 | 4.797 | 2005.7 | 4.01445 | 1500 | 29.98 | 4.846 | 113.15 | 32.4624
[5 empty] | 1501 | 30 | 4.802 | 2001.8 | 10.01875 | Počet údajů: 1500
[5 empty] | 1502 | 30.02 | 4.805 | 1998.15 | 5.999925 | ***
[5 empty] | 1503 | 30.04 | 4.808 | 1993.7 | 5.987775
[5 empty] | 1504 | 30.06 | 4.812 | 1989.75 | 7.9669
[5 empty] | 1505 | 30.08 | 4.816 | 1985.3 | 7.9501
[5 empty] | 1506 | 30.1 | 4.819 | 1981.65 | 5.950425
[5 empty] | 1507 | 30.12 | 4.823 | 1977.2 | 7.9177
[5 empty] | 1508 | 30.14 | 4.824 | 1972.45 | 1.974825
[5 empty] | 1509 | 30.16 | 4.828 | 1968.25 | 7.8814
[5 empty] | 1510 | 30.18 | 4.831 | 1962.95 | 5.8968
[5 empty] | 1511 | 30.2 | 4.834 | 1957.65 | 5.8809
[5 empty] | 1512 | 30.22 | 4.839 | 1951.8 | 9.773625
[5 empty] | 1513 | 30.24 | 4.844 | 1945.9 | 9.74425
[5 empty] | 1514 | 30.26 | 4.846 | 1940.05 | 3.88595
[5 empty] | 1515 | 30.28 | 4.849 | 1934.2 | 5.811375
[5 empty] | 1516 | 30.3 | 4.851 | 1927.75 | 3.86195
[5 empty] | 1517 | 30.32 | 4.855 | 1921.35 | 7.6982
[5 empty] | 1518 | 30.34 | 4.858 | 1914.35 | 5.75355
[5 empty] | 1519 | 30.36 | 4.861 | 1906.8 | 5.731725
[5 empty] | 1520 | 30.38 | 4.866 | 1898.7 | 9.51375
[5 empty] | 1521 | 30.4 | 4.87 | 1889.5 | 7.5764
[5 empty] | 1522 | 30.42 | 4.873 | 1882.5 | 5.658
[5 empty] | 1523 | 30.44 | 4.877 | 1875.25 | 7.5155
[5 empty] | 1524 | 30.46 | 4.879 | 1868 | 3.74325
[5 empty] | 1525 | 30.48 | 4.882 | 1861 | 5.5935
[5 empty] | 1526 | 30.5 | 4.886 | 1852.9 | 7.4278
[5 empty] | 1527 | 30.52 | 4.889 | 1846.45 | 5.549025
[5 empty] | 1528 | 30.54 | 4.891 | 1838.95 | 3.6854
[5 empty] | 1529 | 30.56 | 4.896 | 1831.95 | 9.17725
[5 empty] | 1530 | 30.58 | 4.901 | 1825.5 | 9.143625
[5 empty] | 1531 | 30.6 | 4.904 | 1817.4 | 5.46435
[5 empty] | 1532 | 30.62 | 4.905 | 1810.45 | 1.813925
[5 empty] | 1533 | 30.64 | 4.909 | 1803.75 | 7.2284
[5 empty] | 1534 | 30.66 | 4.912 | 1795.05 | 5.3982
[5 empty] | 1535 | 30.68 | 4.916 | 1786.7 | 7.1635
[5 empty] | 1536 | 30.7 | 4.919 | 1779.7 | 5.3496
[5 empty] | 1537 | 30.72 | 4.923 | 1770.75 | 7.1009
[5 empty] | 1538 | 30.74 | 4.927 | 1762.4 | 7.0663
[5 empty] | 1539 | 30.76 | 4.931 | 1754.85 | 7.0345
[5 empty] | 1540 | 30.78 | 4.935 | 1745.35 | 7.0004
[5 empty] | 1541 | 30.8 | 4.937 | 1736.15 | 3.4815
[5 empty] | 1542 | 30.82 | 4.939 | 1727.2 | 3.46335
[5 empty] | 1543 | 30.84 | 4.944 | 1716.55 | 8.609375
[5 empty] | 1544 | 30.86 | 4.947 | 1706.5 | 5.134575
[5 empty] | 1545 | 30.88 | 4.95 | 1697.85 | 5.106525
[5 empty] | 1546 | 30.9 | 4.955 | 1687.25 | 8.46275
[5 empty] | 1547 | 30.92 | 4.959 | 1677.45 | 6.7294
[5 empty] | 1548 | 30.94 | 4.963 | 1668.25 | 6.6914
[5 empty] | 1549 | 30.96 | 4.964 | 1658.45 | 1.66335
[5 empty] | 1550 | 30.98 | 4.968 | 1646.75 | 6.6104
[5 empty] | 1551 | 31 | 4.971 | 1634.7 | 4.922175
[5 empty] | 1552 | 31.02 | 4.974 | 1622.7 | 4.8861
[5 empty] | 1553 | 31.04 | 4.978 | 1611 | 6.4674
[5 empty] | 1554 | 31.06 | 4.984 | 1598.95 | 9.62985
[5 empty] | 1555 | 31.08 | 4.986 | 1586.95 | 3.1859
[5 empty] | 1556 | 31.1 | 4.99 | 1574.95 | 6.3238
[5 empty] | 1557 | 31.12 | 4.992 | 1562.95 | 3.1379
[5 empty] | 1558 | 31.14 | 4.996 | 1550.65 | 6.2272
[5 empty] | 1559 | 31.16 | 5 | 1538.9 | 6.1791
[5 empty] | 1560 | 31.18 | 5.003 | 1528.85 | 4.601625
[5 empty] | 1561 | 31.2 | 5.007 | 1518.5 | 6.0947
[5 empty] | 1562 | 31.22 | 5.011 | 1507.05 | 6.0511
[5 empty] | 1563 | 31.24 | 5.014 | 1497 | 4.506075
[5 empty] | 1564 | 31.26 | 5.018 | 1486.65 | 5.9673
[5 empty] | 1565 | 31.28 | 5.023 | 1475.2 | 7.404625
[5 empty] | 1566 | 31.3 | 5.024 | 1464.3 | 1.46975
[5 empty] | 1567 | 31.32 | 5.027 | 1454 | 4.37745
[5 empty] | 1568 | 31.34 | 5.031 | 1441.7 | 5.7914
[5 empty] | 1569 | 31.36 | 5.034 | 1430.8 | 4.30875
[5 empty] | 1570 | 31.38 | 5.039 | 1419.35 | 7.125375
[5 empty] | 1571 | 31.4 | 5.045 | 1407.35 | 8.4801
[5 empty] | 1572 | 31.42 | 5.047 | 1394.75 | 2.8021
[5 empty] | 1573 | 31.44 | 5.05 | 1380.8 | 4.163325
[5 empty] | 1574 | 31.46 | 5.053 | 1366 | 4.1202
[5 empty] | 1575 | 31.48 | 5.055 | 1352 | 2.718
[5 empty] | 1576 | 31.5 | 5.059 | 1337.5 | 5.379
[5 empty] | 1577 | 31.52 | 5.063 | 1322.15 | 5.3193
[5 empty] | 1578 | 31.54 | 5.068 | 1306.5 | 6.571625
[5 empty] | 1579 | 31.56 | 5.072 | 1289.75 | 5.1925
[5 empty] | 1580 | 31.58 | 5.075 | 1268.8 | 3.837825
[5 empty] | 1581 | 31.6 | 5.079 | 1247.25 | 5.0321
[5 empty] | 1582 | 31.62 | 5.083 | 1223.25 | 4.941
[5 empty] | 1583 | 31.64 | 5.086 | 1198.95 | 3.6333
[5 empty] | 1584 | 31.66 | 5.089 | 1174.9 | 3.560775
[5 empty] | 1585 | 31.68 | 5.093 | 1147.55 | 4.6449
[5 empty] | 1586 | 31.7 | 5.098 | 1116.25 | 5.6595
[5 empty] | 1587 | 31.72 | 5.104 | 1087.2 | 6.61035
[5 empty] | 1588 | 31.74 | 5.108 | 1059.25 | 4.2929
[5 empty] | 1589 | 31.76 | 5.112 | 1033.85 | 4.1862
[5 empty] | 1590 | 31.78 | 5.116 | 1008.7 | 4.0851
[5 empty] | 1591 | 31.8 | 5.119 | 984.95 | 2.990475
[5 empty] | 1592 | 31.82 | 5.122 | 961.8 | 2.920125
[5 empty] | 1593 | 31.84 | 5.126 | 941.1 | 3.8058
[5 empty] | 1594 | 31.86 | 5.131 | 922.4 | 4.65875
[5 empty] | 1595 | 31.88 | 5.136 | 903.95 | 4.565875
[5 empty] | 1596 | 31.9 | 5.14 | 882.45 | 3.5728
Počet údajů: 1596
***

## Vzorek_16,17,18_svar
SVAR po 30 dnech
Vzorek č. 16 |  |  |  |  | Vzorek č. 17 |  |  |  |  | Vzorek č. 18 |  |  |  |  | Průměr
č. | t[s] | s[mm] | F[N] | Plocha pod křivkou - Přetvárná práce | č. | t[s] | s[mm] | F[N] | Plocha pod křivkou - Přetvárná práce | č. | t[s] | s[mm] | F[N] | Plocha pod křivkou - Přetvárná práce | Prodloužení ∆L [mm] | Síla F [N] | Poměrné Prodloužení ∆L/L0 [-] | Napětí R [MPa] | Plocha pod křivkou - Přetvárná práce
0 | 0 | 0 | 0 |  | 0 | 0 | 0 | 0 |  | 0 | 0 | 0 | 0 |  | 0 | 0 | 0 | 0 |  | Výsledné hodnoty
1 | 0 | 0.031 | 7.25 | 0.112375 | 1 | 0 | 0.026 | 35.2 | 0.4576 | 1 | 0 | 0.035 | 23.75 | 0.415625 | 0.03066667 | 22.06667 | 0.0006133333 | 1.040233 | 0.3383556 | Průřez zkušební tyče před trhací zkouškou: |  |  |  | B [mm] | t [mm] | S0 [mm2] | S0 = B*a
2 | 0.02 | 0.043 | 7.25 | 0.087 | 2 | 0.02 | 0.038 | 38.25 | 0.4407 | 2 | 0.02 | 0.039 | 24.05 | 0.0956 | 0.04 | 23.18333 | 0.0008 | 1.092873 | 0.2111667 | Pozor: Jedná se nosný průřez svaru. |  |  |  | 20 | 1.5 | 21.21320343
3 | 0.04 | 0.04 | 7.55 | -0.0222 | 3 | 0.04 | 0.037 | 41.35 | -0.0398 | 3 | 0.04 | 0.049 | 25.45 | 0.2475 | 0.042 | 24.78333 | 0.00084 | 1.168298 | 0.04796667
4 | 0.06 | 0.042 | 7.8 | 0.01535 | 4 | 0.06 | 0.037 | 43.85 | 0 | 4 | 0.06 | 0.048 | 26.85 | -0.02615 | 0.04233333 | 26.16667 | 0.0008466667 | 1.233508 | 0.008491667 | Průřez zkušební tyče po trhací zkoušce: |  |  |  |  | Vzorek č.16 | Vzorek č.17 | Vzorek č.18
5 | 0.08 | 0.052 | 7.55 | 0.07675 | 5 | 0.08 | 0.044 | 46.65 | 0.31675 | 5 | 0.08 | 0.045 | 29.35 | -0.0843 | 0.047 | 27.85 | 0.00094 | 1.312862 | 0.1260389 | Tento parametr do výpočtu nezahrnujeme.
6 | 0.1 | 0.057 | 8.1 | 0.039125 | 6 | 0.1 | 0.048 | 48.3 | 0.1899 | 6 | 0.1 | 0.055 | 30.45 | 0.299 | 0.05333333 | 28.95 | 0.001066667 | 1.364716 | 0.1798667
7 | 0.12 | 0.056 | 7.8 | -0.00795 | 7 | 0.12 | 0.045 | 50 | -0.14745 | 7 | 0.12 | 0.06 | 31 | 0.153625 | 0.05366667 | 29.6 | 0.001073333 | 1.395357 | 0.009758333
8 | 0.14 | 0.064 | 8.4 | 0.0648 | 8 | 0.14 | 0.049 | 52.2 | 0.2044 | 8 | 0.14 | 0.057 | 32.4 | -0.0951 | 0.05666667 | 31 | 0.001133333 | 1.461354 | 0.0909 | Původní délka zkušební tyče: |  | L0 [mm] | 50
9 | 0.16 | 0.071 | 7.8 | 0.0567 | 9 | 0.16 | 0.057 | 53.9 | 0.4244 | 9 | 0.16 | 0.064 | 32.7 | 0.22785 | 0.064 | 31.46667 | 0.00128 | 1.483353 | 0.2290444
10 | 0.18 | 0.067 | 7.55 | -0.0307 | 10 | 0.18 | 0.059 | 55.3 | 0.1092 | 10 | 0.18 | 0.07 | 34.1 | 0.2004 | 0.06533333 | 32.31667 | 0.001306667 | 1.523422 | 0.04252222 | Délka zkušební tyče po přetržení: |  | Lu [mm] | 54.77233 | 4.772333 | 5.942 | 4.086 | 4.289
11 | 0.2 | 0.066 | 7.8 | -0.007675 | 11 | 0.2 | 0.06 | 56.95 | 0.056125 | 11 | 0.2 | 0.07 | 34.35 | 0 | 0.06533333 | 33.03333 | 0.001306667 | 1.557206 | 0
12 | 0.22 | 0.073 | 8.4 | 0.0567 | 12 | 0.22 | 0.066 | 59.5 | 0.34935 | 12 | 0.22 | 0.075 | 35.5 | 0.174625 | 0.07133333 | 34.46667 | 0.001426667 | 1.624774 | 0.2025 | Pevnost v tahu: | Max. Síla Fm [N] | 1858.4 |  |  | 1835.05 | 2020.5 | 1719.65
13 | 0.24 | 0.077 | 7.55 | 0.0319 | 13 | 0.24 | 0.072 | 60.05 | 0.35865 | 13 | 0.24 | 0.081 | 35.5 | 0.213 | 0.07666667 | 34.36667 | 0.001533333 | 1.62006 | 0.1835556 |  | Napětí Rm [MPa] | 87.60582 |  |  | 86.50509 | 95.24728 | 81.06508
14 | 0.26 | 0.078 | 7.8 | 0.007675 | 14 | 0.26 | 0.073 | 60.05 | 0.06005 | 14 | 0.26 | 0.083 | 36.3 | 0.0718 | 0.078 | 34.71667 | 0.00156 | 1.636559 | 0.04605556
15 | 0.28 | 0.083 | 8.4 | 0.0405 | 15 | 0.28 | 0.073 | 60.6 | 0 | 15 | 0.28 | 0.082 | 36.3 | -0.0363 | 0.07933333 | 35.1 | 0.001586667 | 1.65463 | 0.04654444 |  |  |  |  | 2283.2
16 | 0.3 | 0.087 | 8.1 | 0.033 | 16 | 0.3 | 0.079 | 60.3 | 0.3627 | 16 | 0.3 | 0.087 | 36.6 | 0.18225 | 0.08433333 | 35 | 0.001686667 | 1.649916 | 0.17525 |  |  |  |  | 107.6311
17 | 0.32 | 0.086 | 7.55 | -0.007825 | 17 | 0.32 | 0.079 | 60.6 | 0 | 17 | 0.32 | 0.093 | 37.15 | 0.22125 | 0.086 | 35.1 | 0.00172 | 1.65463 | 0.05841667
18 | 0.34 | 0.089 | 8.1 | 0.023475 | 18 | 0.34 | 0.082 | 61.15 | 0.182625 | 18 | 0.34 | 0.093 | 36.9 | 0 | 0.088 | 35.38333 | 0.00176 | 1.667986 | 0.07048333
19 | 0.36 | 0.097 | 7.8 | 0.0636 | 19 | 0.36 | 0.088 | 60.05 | 0.3636 | 19 | 0.36 | 0.094 | 37.45 | 0.037175 | 0.093 | 35.1 | 0.00186 | 1.65463 | 0.1762083
20 | 0.38 | 0.099 | 7.8 | 0.0156 | 20 | 0.38 | 0.091 | 60.6 | 0.180975 | 20 | 0.38 | 0.1 | 37.15 | 0.2238 | 0.09666667 | 35.18333 | 0.001933333 | 1.658558 | 0.1288528
21 | 0.4 | 0.096 | 7.55 | -0.023025 | 21 | 0.4 | 0.089 | 60.6 | -0.1212 | 21 | 0.4 | 0.103 | 37.45 | 0.1119 | 0.096 | 35.2 | 0.00192 | 1.659344 | -0.02346111 | Plocha pod křivkou - Přetvárná práce: |  | 3931.184775 |  |  | 4271.2649 | 4035.443075 | 3486.84635
22 | 0.42 | 0.101 | 7.55 | 0.03775 | 22 | 0.42 | 0.094 | 61.45 | 0.305125 | 22 | 0.42 | 0.103 | 37.15 | 0 | 0.09933333 | 35.38333 | 0.001986667 | 1.667986 | 0.1176389 | Tato hodnota bude upravena z důvodu záporných hodnot v celkovém součtu |  |  |  | 2832.094
23 | 0.44 | 0.11 | 6.15 | 0.06165 | 23 | 0.44 | 0.1 | 56.15 | 0.3528 | 23 | 0.44 | 0.107 | 35.2 | 0.1447 | 0.1056667 | 32.5 | 0.002113333 | 1.532065 | 0.2149639
24 | 0.46 | 0.109 | 3.9 | -0.005025 | 24 | 0.46 | 0.102 | 52.8 | 0.10895 | 24 | 0.46 | 0.114 | 28.2 | 0.2219 | 0.1083333 | 28.3 | 0.002166667 | 1.334075 | 0.08106667 | Jednotky práce [N.mm], na [J] nutno převést!
25 | 0.48 | 0.111 | 5.3 | 0.0092 | 25 | 0.48 | 0.104 | 58.35 | 0.11115 | 25 | 0.48 | 0.116 | 33.55 | 0.06175 | 0.1103333 | 32.4 | 0.002206667 | 1.527351 | 0.0607
26 | 0.5 | 0.12 | 6.7 | 0.054 | 26 | 0.5 | 0.114 | 60.9 | 0.59625 | 26 | 0.5 | 0.118 | 35.75 | 0.0693 | 0.1173333 | 34.45 | 0.002346667 | 1.623989 | 0.233975
27 | 0.52 | 0.122 | 6.7 | 0.0134 | 27 | 0.52 | 0.112 | 60.3 | -0.1212 | 27 | 0.52 | 0.122 | 35.5 | 0.1425 | 0.1186667 | 34.16667 | 0.002373333 | 1.610632 | 0.04574444
28 | 0.54 | 0.116 | 8.4 | -0.0453 | 28 | 0.54 | 0.108 | 60.9 | -0.2424 | 28 | 0.54 | 0.124 | 38.3 | 0.0738 | 0.116 | 35.86667 | 0.00232 | 1.690771 | -0.09337778
29 | 0.56 | 0.127 | 7 | 0.0847 | 29 | 0.56 | 0.119 | 60.9 | 0.6699 | 29 | 0.56 | 0.128 | 36.3 | 0.1492 | 0.1246667 | 34.73333 | 0.002493333 | 1.637345 | 0.3059333
30 | 0.58 | 0.13 | 7.55 | 0.021825 | 30 | 0.58 | 0.122 | 60.9 | 0.1827 | 30 | 0.58 | 0.127 | 37.45 | -0.036875 | 0.1263333 | 35.3 | 0.002526667 | 1.664058 | 0.05836111
31 | 0.6 | 0.126 | 8.1 | -0.0313 | 31 | 0.6 | 0.117 | 60.6 | -0.30375 | 31 | 0.6 | 0.13 | 38 | 0.113175 | 0.1243333 | 35.56667 | 0.002486667 | 1.676629 | -0.07086667
32 | 0.62 | 0.132 | 7 | 0.0453 | 32 | 0.62 | 0.124 | 60.9 | 0.42525 | 32 | 0.62 | 0.14 | 37.15 | 0.37575 | 0.132 | 35.01667 | 0.00264 | 1.650701 | 0.2705694
33 | 0.64 | 0.142 | 7.25 | 0.07125 | 33 | 0.64 | 0.136 | 60.6 | 0.729 | 33 | 0.64 | 0.144 | 37.45 | 0.1492 | 0.1406667 | 35.1 | 0.002813333 | 1.65463 | 0.3038389
34 | 0.66 | 0.138 | 7.55 | -0.0296 | 34 | 0.66 | 0.135 | 61.15 | -0.060875 | 34 | 0.66 | 0.143 | 38 | -0.037725 | 0.1386667 | 35.56667 | 0.002773333 | 1.676629 | -0.07066667
35 | 0.68 | 0.14 | 7.55 | 0.0151 | 35 | 0.68 | 0.134 | 60.05 | -0.0606 | 35 | 0.68 | 0.149 | 37.45 | 0.22635 | 0.141 | 35.01667 | 0.00282 | 1.650701 | 0.08234722
36 | 0.7 | 0.151 | 7 | 0.080025 | 36 | 0.7 | 0.147 | 60.9 | 0.786175 | 36 | 0.7 | 0.156 | 37.7 | 0.263025 | 0.1513333 | 35.2 | 0.003026667 | 1.659344 | 0.3627861
37 | 0.72 | 0.155 | 8.1 | 0.0302 | 37 | 0.72 | 0.15 | 60.6 | 0.18225 | 37 | 0.72 | 0.156 | 37.7 | 0 | 0.1536667 | 35.46667 | 0.003073333 | 1.671915 | 0.08244444
38 | 0.74 | 0.154 | 8.1 | -0.0081 | 38 | 0.74 | 0.144 | 60.3 | -0.3627 | 38 | 0.74 | 0.155 | 37.45 | -0.037575 | 0.151 | 35.28333 | 0.00302 | 1.663272 | -0.09433333
39 | 0.76 | 0.159 | 7.55 | 0.039125 | 39 | 0.76 | 0.149 | 60.3 | 0.3015 | 39 | 0.76 | 0.162 | 37.7 | 0.263025 | 0.1566667 | 35.18333 | 0.003133333 | 1.658558 | 0.1996556
40 | 0.78 | 0.163 | 7.8 | 0.0307 | 40 | 0.78 | 0.156 | 60.6 | 0.42315 | 40 | 0.78 | 0.164 | 38 | 0.0757 | 0.161 | 35.46667 | 0.00322 | 1.671915 | 0.153075
41 | 0.8 | 0.165 | 7.8 | 0.0156 | 41 | 0.8 | 0.154 | 60.3 | -0.1209 | 41 | 0.8 | 0.166 | 37.7 | 0.0757 | 0.1616667 | 35.26667 | 0.003233333 | 1.662487 | 0.02357778
42 | 0.82 | 0.166 | 7.25 | 0.007525 | 42 | 0.82 | 0.157 | 60.3 | 0.1809 | 42 | 0.82 | 0.174 | 37.45 | 0.3006 | 0.1656667 | 35 | 0.003313333 | 1.649916 | 0.1405333
43 | 0.84 | 0.172 | 8.1 | 0.04605 | 43 | 0.84 | 0.167 | 60.05 | 0.60175 | 43 | 0.84 | 0.178 | 38 | 0.1509 | 0.1723333 | 35.38333 | 0.003446667 | 1.667986 | 0.2346111
44 | 0.86 | 0.172 | 7.8 | 0 | 44 | 0.86 | 0.169 | 60.6 | 0.12065 | 44 | 0.86 | 0.179 | 37.7 | 0.03785 | 0.1733333 | 35.36667 | 0.003466667 | 1.667201 | 0.035375
45 | 0.88 | 0.173 | 7.8 | 0.0078 | 45 | 0.88 | 0.17 | 60.9 | 0.06075 | 45 | 0.88 | 0.183 | 38.3 | 0.152 | 0.1753333 | 35.66667 | 0.003506667 | 1.681343 | 0.07103333
46 | 0.9 | 0.177 | 8.1 | 0.0318 | 46 | 0.9 | 0.176 | 60.6 | 0.3645 | 46 | 0.9 | 0.188 | 37.15 | 0.188625 | 0.1803333 | 35.28333 | 0.003606667 | 1.663272 | 0.177375
47 | 0.92 | 0.18 | 8.4 | 0.02475 | 47 | 0.92 | 0.18 | 60.05 | 0.2413 | 47 | 0.92 | 0.189 | 37.7 | 0.037425 | 0.183 | 35.38333 | 0.00366 | 1.667986 | 0.09422222
48 | 0.94 | 0.179 | 8.1 | -0.00825 | 48 | 0.94 | 0.181 | 60.9 | 0.060475 | 48 | 0.94 | 0.19 | 38 | 0.03785 | 0.1833333 | 35.66667 | 0.003666667 | 1.681343 | 0.01184167
49 | 0.96 | 0.18 | 8.4 | 0.00825 | 49 | 0.96 | 0.182 | 60.05 | 0.060475 | 49 | 0.96 | 0.194 | 37.7 | 0.1514 | 0.1853333 | 35.38333 | 0.003706667 | 1.667986 | 0.07105
50 | 0.98 | 0.184 | 8.1 | 0.033 | 50 | 0.98 | 0.188 | 59.75 | 0.3594 | 50 | 0.98 | 0.198 | 37.45 | 0.1503 | 0.19 | 35.1 | 0.0038 | 1.65463 | 0.1644611
51 | 1 | 0.186 | 8.4 | 0.0165 | 51 | 1 | 0.19 | 60.6 | 0.12035 | 51 | 1 | 0.202 | 37.45 | 0.1498 | 0.1926667 | 35.48333 | 0.003853333 | 1.6727 | 0.09411111
52 | 1.02 | 0.187 | 7.8 | 0.0081 | 52 | 1.02 | 0.193 | 60.05 | 0.180975 | 52 | 1.02 | 0.206 | 37.7 | 0.1503 | 0.1953333 | 35.18333 | 0.003906667 | 1.658558 | 0.09422222
53 | 1.04 | 0.189 | 8.65 | 0.01645 | 53 | 1.04 | 0.199 | 60.05 | 0.3603 | 53 | 1.04 | 0.21 | 37.45 | 0.1503 | 0.1993333 | 35.38333 | 0.003986667 | 1.667986 | 0.1411333
54 | 1.06 | 0.192 | 7.8 | 0.024675 | 54 | 1.06 | 0.203 | 60.9 | 0.2419 | 54 | 1.06 | 0.212 | 37.45 | 0.0749 | 0.2023333 | 35.38333 | 0.004046667 | 1.667986 | 0.10615
55 | 1.08 | 0.196 | 8.1 | 0.0318 | 55 | 1.08 | 0.205 | 60.9 | 0.1218 | 55 | 1.08 | 0.215 | 37.15 | 0.1119 | 0.2053333 | 35.38333 | 0.004106667 | 1.667986 | 0.10615
56 | 1.1 | 0.199 | 8.1 | 0.0243 | 56 | 1.1 | 0.208 | 59.75 | 0.180975 | 56 | 1.1 | 0.22 | 37.7 | 0.187125 | 0.209 | 35.18333 | 0.00418 | 1.658558 | 0.1293722
57 | 1.12 | 0.203 | 7.55 | 0.0313 | 57 | 1.12 | 0.214 | 60.6 | 0.36105 | 57 | 1.12 | 0.222 | 36.9 | 0.0746 | 0.213 | 35.01667 | 0.00426 | 1.650701 | 0.1404
58 | 1.14 | 0.206 | 8.95 | 0.02475 | 58 | 1.14 | 0.215 | 60.6 | 0.0606 | 58 | 1.14 | 0.22 | 37.15 | -0.07405 | 0.2136667 | 35.56667 | 0.004273333 | 1.676629 | 0.02352778
59 | 1.16 | 0.21 | 8.1 | 0.0341 | 59 | 1.16 | 0.215 | 60.05 | 0 | 59 | 1.16 | 0.223 | 36.9 | 0.111075 | 0.216 | 35.01667 | 0.00432 | 1.650701 | 0.08234722
60 | 1.18 | 0.214 | 8.1 | 0.0324 | 60 | 1.18 | 0.219 | 60.3 | 0.2407 | 60 | 1.18 | 0.226 | 36.05 | 0.109425 | 0.2196667 | 34.81667 | 0.004393333 | 1.641273 | 0.1280278
61 | 1.2 | 0.217 | 8.65 | 0.025125 | 61 | 1.2 | 0.224 | 60.9 | 0.303 | 61 | 1.2 | 0.229 | 37.45 | 0.11025 | 0.2233333 | 35.66667 | 0.004466667 | 1.681343 | 0.1292194
62 | 1.22 | 0.22 | 8.4 | 0.025575 | 62 | 1.22 | 0.229 | 60.6 | 0.30375 | 62 | 1.22 | 0.231 | 36.9 | 0.07435 | 0.2266667 | 35.3 | 0.004533333 | 1.664058 | 0.1182778
63 | 1.24 | 0.221 | 8.4 | 0.0084 | 63 | 1.24 | 0.232 | 60.05 | 0.180975 | 63 | 1.24 | 0.235 | 36.6 | 0.147 | 0.2293333 | 35.01667 | 0.004586667 | 1.650701 | 0.09375556
64 | 1.26 | 0.224 | 8.1 | 0.02475 | 64 | 1.26 | 0.236 | 61.15 | 0.2424 | 64 | 1.26 | 0.239 | 37.15 | 0.1475 | 0.233 | 35.46667 | 0.00466 | 1.671915 | 0.1292194
65 | 1.28 | 0.229 | 8.65 | 0.041875 | 65 | 1.28 | 0.24 | 61.45 | 0.2452 | 65 | 1.28 | 0.242 | 36.6 | 0.110625 | 0.237 | 35.56667 | 0.00474 | 1.676629 | 0.1420667
66 | 1.3 | 0.233 | 8.4 | 0.0341 | 66 | 1.3 | 0.244 | 60.6 | 0.2441 | 66 | 1.3 | 0.246 | 37.15 | 0.1475 | 0.241 | 35.38333 | 0.00482 | 1.667986 | 0.1419
67 | 1.32 | 0.236 | 8.1 | 0.02475 | 67 | 1.32 | 0.246 | 61.15 | 0.12175 | 67 | 1.32 | 0.247 | 36.6 | 0.036875 | 0.243 | 35.28333 | 0.00486 | 1.663272 | 0.07066667
68 | 1.34 | 0.24 | 8.1 | 0.0324 | 68 | 1.34 | 0.248 | 60.9 | 0.12205 | 68 | 1.34 | 0.249 | 36.3 | 0.0729 | 0.2456667 | 35.1 | 0.004913333 | 1.65463 | 0.09384444
69 | 1.36 | 0.244 | 8.4 | 0.033 | 69 | 1.36 | 0.25 | 60.9 | 0.1218 | 69 | 1.36 | 0.252 | 36.3 | 0.1089 | 0.2486667 | 35.2 | 0.004973333 | 1.659344 | 0.10545
70 | 1.38 | 0.247 | 8.4 | 0.0252 | 70 | 1.38 | 0.251 | 60.9 | 0.0609 | 70 | 1.38 | 0.257 | 36.9 | 0.183 | 0.2516667 | 35.4 | 0.005033333 | 1.668772 | 0.1059
71 | 1.4 | 0.25 | 7.55 | 0.023925 | 71 | 1.4 | 0.259 | 60.9 | 0.4872 | 71 | 1.4 | 0.261 | 36.9 | 0.1476 | 0.2566667 | 35.11667 | 0.005133333 | 1.655416 | 0.1762917
72 | 1.42 | 0.252 | 8.65 | 0.0162 | 72 | 1.42 | 0.263 | 60.6 | 0.243 | 72 | 1.42 | 0.265 | 36.6 | 0.147 | 0.26 | 35.28333 | 0.0052 | 1.663272 | 0.1173333
73 | 1.44 | 0.255 | 8.1 | 0.025125 | 73 | 1.44 | 0.265 | 60.6 | 0.1212 | 73 | 1.44 | 0.269 | 36.6 | 0.1464 | 0.263 | 35.1 | 0.00526 | 1.65463 | 0.105575
74 | 1.46 | 0.258 | 8.1 | 0.0243 | 74 | 1.46 | 0.268 | 60.9 | 0.18225 | 74 | 1.46 | 0.273 | 36.6 | 0.1464 | 0.2663333 | 35.2 | 0.005326667 | 1.659344 | 0.1171667
75 | 1.48 | 0.263 | 8.1 | 0.0405 | 75 | 1.48 | 0.273 | 60.9 | 0.3045 | 75 | 1.48 | 0.276 | 37.15 | 0.110625 | 0.2706667 | 35.38333 | 0.005413333 | 1.667986 | 0.1529306
76 | 1.5 | 0.267 | 7.8 | 0.0318 | 76 | 1.5 | 0.277 | 61.15 | 0.2441 | 76 | 1.5 | 0.28 | 36.9 | 0.1481 | 0.2746667 | 35.28333 | 0.005493333 | 1.663272 | 0.1413333
77 | 1.52 | 0.27 | 7.8 | 0.0234 | 77 | 1.52 | 0.278 | 60.6 | 0.060875 | 77 | 1.52 | 0.279 | 37.15 | -0.037025 | 0.2756667 | 35.18333 | 0.005513333 | 1.658558 | 0.03523333
78 | 1.54 | 0.273 | 8.1 | 0.02385 | 78 | 1.54 | 0.279 | 60.9 | 0.06075 | 78 | 1.54 | 0.283 | 36.3 | 0.1469 | 0.2783333 | 35.1 | 0.005566667 | 1.65463 | 0.09371111
79 | 1.56 | 0.278 | 8.1 | 0.0405 | 79 | 1.56 | 0.283 | 60.9 | 0.2436 | 79 | 1.56 | 0.286 | 36.9 | 0.1098 | 0.2823333 | 35.3 | 0.005646667 | 1.664058 | 0.1408
80 | 1.58 | 0.282 | 7.55 | 0.0313 | 80 | 1.58 | 0.285 | 60.3 | 0.1212 | 80 | 1.58 | 0.29 | 36.05 | 0.1459 | 0.2856667 | 34.63333 | 0.005713333 | 1.632631 | 0.1165556
81 | 1.6 | 0.283 | 7.8 | 0.007675 | 81 | 1.6 | 0.289 | 60.9 | 0.2424 | 81 | 1.6 | 0.294 | 36.05 | 0.1442 | 0.2886667 | 34.91667 | 0.005773333 | 1.645987 | 0.104325
82 | 1.62 | 0.286 | 7.8 | 0.0234 | 82 | 1.62 | 0.292 | 60.9 | 0.1827 | 82 | 1.62 | 0.297 | 36.6 | 0.108975 | 0.2916667 | 35.1 | 0.005833333 | 1.65463 | 0.105025
83 | 1.64 | 0.289 | 7.8 | 0.0234 | 83 | 1.64 | 0.292 | 61.15 | 0 | 83 | 1.64 | 0.302 | 36.05 | 0.181625 | 0.2943333 | 35 | 0.005886667 | 1.649916 | 0.09346667
84 | 1.66 | 0.293 | 7.55 | 0.0307 | 84 | 1.66 | 0.293 | 61.15 | 0.06115 | 84 | 1.66 | 0.306 | 36.6 | 0.1453 | 0.2973333 | 35.1 | 0.005946667 | 1.65463 | 0.10515
85 | 1.68 | 0.297 | 8.1 | 0.0313 | 85 | 1.68 | 0.298 | 61.15 | 0.30575 | 85 | 1.68 | 0.309 | 36.6 | 0.1098 | 0.3013333 | 35.28333 | 0.006026667 | 1.663272 | 0.1407667
86 | 1.7 | 0.301 | 7.55 | 0.0313 | 86 | 1.7 | 0.301 | 60.9 | 0.183075 | 86 | 1.7 | 0.314 | 36.3 | 0.18225 | 0.3053333 | 34.91667 | 0.006106667 | 1.645987 | 0.1404
87 | 1.72 | 0.304 | 8.1 | 0.023475 | 87 | 1.72 | 0.301 | 61.15 | 0 | 87 | 1.72 | 0.315 | 37.15 | 0.036725 | 0.3066667 | 35.46667 | 0.006133333 | 1.671915 | 0.04692222
88 | 1.74 | 0.306 | 8.4 | 0.0165 | 88 | 1.74 | 0.301 | 60.9 | 0 | 88 | 1.74 | 0.316 | 36.05 | 0.0366 | 0.3076667 | 35.11667 | 0.006153333 | 1.655416 | 0.03529167
89 | 1.76 | 0.312 | 7.8 | 0.0486 | 89 | 1.76 | 0.306 | 61.15 | 0.305125 | 89 | 1.76 | 0.32 | 36.05 | 0.1442 | 0.3126667 | 35 | 0.006253333 | 1.649916 | 0.1752917
90 | 1.78 | 0.315 | 8.4 | 0.0243 | 90 | 1.78 | 0.309 | 60.9 | 0.183075 | 90 | 1.78 | 0.324 | 35.75 | 0.1436 | 0.316 | 35.01667 | 0.00632 | 1.650701 | 0.1166944
91 | 1.8 | 0.317 | 8.4 | 0.0168 | 91 | 1.8 | 0.312 | 60.9 | 0.1827 | 91 | 1.8 | 0.328 | 36.6 | 0.1447 | 0.319 | 35.3 | 0.00638 | 1.664058 | 0.105475
92 | 1.82 | 0.319 | 8.4 | 0.0168 | 92 | 1.82 | 0.318 | 60.9 | 0.3654 | 92 | 1.82 | 0.332 | 35.75 | 0.1447 | 0.323 | 35.01667 | 0.00646 | 1.650701 | 0.1406333
93 | 1.84 | 0.323 | 8.4 | 0.0336 | 93 | 1.84 | 0.32 | 60.9 | 0.1218 | 93 | 1.84 | 0.335 | 36.6 | 0.108525 | 0.326 | 35.3 | 0.00652 | 1.664058 | 0.105475
94 | 1.86 | 0.326 | 7.55 | 0.023925 | 94 | 1.86 | 0.323 | 60.9 | 0.1827 | 94 | 1.86 | 0.341 | 36.3 | 0.2187 | 0.33 | 34.91667 | 0.0066 | 1.645987 | 0.1404333
95 | 1.88 | 0.331 | 7.8 | 0.038375 | 95 | 1.88 | 0.328 | 60.9 | 0.3045 | 95 | 1.88 | 0.345 | 36.3 | 0.1452 | 0.3346667 | 35 | 0.006693333 | 1.649916 | 0.1631389
96 | 1.9 | 0.334 | 7.8 | 0.0234 | 96 | 1.9 | 0.332 | 61.15 | 0.2441 | 96 | 1.9 | 0.347 | 35.75 | 0.07205 | 0.3376667 | 34.9 | 0.006753333 | 1.645202 | 0.10485
97 | 1.92 | 0.338 | 7.8 | 0.0312 | 97 | 1.92 | 0.331 | 61.45 | -0.0613 | 97 | 1.92 | 0.348 | 36.05 | 0.0359 | 0.339 | 35.1 | 0.00678 | 1.65463 | 0.04666667
98 | 1.94 | 0.341 | 7.8 | 0.0234 | 98 | 1.94 | 0.333 | 60.6 | 0.12205 | 98 | 1.94 | 0.351 | 36.3 | 0.108525 | 0.3416667 | 34.9 | 0.006833333 | 1.645202 | 0.09333333
99 | 1.96 | 0.346 | 8.65 | 0.041125 | 99 | 1.96 | 0.338 | 60.9 | 0.30375 | 99 | 1.96 | 0.354 | 36.3 | 0.1089 | 0.346 | 35.28333 | 0.00692 | 1.663272 | 0.1520639
100 | 1.98 | 0.35 | 8.65 | 0.0346 | 100 | 1.98 | 0.342 | 61.15 | 0.2441 | 100 | 1.98 | 0.358 | 35.5 | 0.1436 | 0.35 | 35.1 | 0.007 | 1.65463 | 0.1407667
101 | 2 | 0.348 | 8.4 | -0.01705 | 101 | 2 | 0.347 | 60.9 | 0.305125 | 101 | 2 | 0.362 | 36.05 | 0.1431 | 0.3523333 | 35.11667 | 0.007046667 | 1.655416 | 0.08191944
102 | 2.02 | 0.352 | 7.8 | 0.0324 | 102 | 2.02 | 0.351 | 60.9 | 0.2436 | 102 | 2.02 | 0.365 | 35.75 | 0.1077 | 0.356 | 34.81667 | 0.00712 | 1.641273 | 0.1282111
103 | 2.04 | 0.357 | 8.1 | 0.03975 | 103 | 2.04 | 0.353 | 61.15 | 0.12205 | 103 | 2.04 | 0.369 | 36.3 | 0.1441 | 0.3596667 | 35.18333 | 0.007193333 | 1.658558 | 0.1283333
104 | 2.06 | 0.36 | 8.4 | 0.02475 | 104 | 2.06 | 0.356 | 61.45 | 0.1839 | 104 | 2.06 | 0.374 | 36.6 | 0.18225 | 0.3633333 | 35.48333 | 0.007266667 | 1.6727 | 0.1295556
105 | 2.08 | 0.364 | 8.4 | 0.0336 | 105 | 2.08 | 0.36 | 61.15 | 0.2452 | 105 | 2.08 | 0.378 | 35.75 | 0.1447 | 0.3673333 | 35.1 | 0.007346667 | 1.65463 | 0.1411667
106 | 2.1 | 0.368 | 7.55 | 0.0319 | 106 | 2.1 | 0.364 | 61.45 | 0.2452 | 106 | 2.1 | 0.381 | 35.75 | 0.10725 | 0.371 | 34.91667 | 0.00742 | 1.645987 | 0.1283639
107 | 2.12 | 0.372 | 8.65 | 0.0324 | 107 | 2.12 | 0.364 | 60.6 | 0 | 107 | 2.12 | 0.381 | 36.6 | 0 | 0.3723333 | 35.28333 | 0.007446667 | 1.663272 | 0.0468
108 | 2.14 | 0.375 | 7.8 | 0.024675 | 108 | 2.14 | 0.366 | 60.3 | 0.1209 | 108 | 2.14 | 0.384 | 36.05 | 0.108975 | 0.375 | 34.71667 | 0.0075 | 1.636559 | 0.09333333
109 | 2.16 | 0.379 | 7.55 | 0.0307 | 109 | 2.16 | 0.372 | 61.45 | 0.36525 | 109 | 2.16 | 0.387 | 36.3 | 0.108525 | 0.3793333 | 35.1 | 0.007586667 | 1.65463 | 0.1512694
110 | 2.18 | 0.383 | 8.65 | 0.0324 | 110 | 2.18 | 0.377 | 60.9 | 0.305875 | 110 | 2.18 | 0.392 | 36.3 | 0.1815 | 0.384 | 35.28333 | 0.00768 | 1.663272 | 0.1642278
111 | 2.2 | 0.383 | 8.1 | 0 | 111 | 2.2 | 0.379 | 60.9 | 0.1218 | 111 | 2.2 | 0.396 | 36.05 | 0.1447 | 0.386 | 35.01667 | 0.00772 | 1.650701 | 0.0703
112 | 2.22 | 0.386 | 8.65 | 0.025125 | 112 | 2.22 | 0.383 | 61.15 | 0.2441 | 112 | 2.22 | 0.399 | 36.05 | 0.10815 | 0.3893333 | 35.28333 | 0.007786667 | 1.663272 | 0.1171667
113 | 2.24 | 0.392 | 8.65 | 0.0519 | 113 | 2.24 | 0.388 | 60.9 | 0.305125 | 113 | 2.24 | 0.403 | 36.3 | 0.1447 | 0.3943333 | 35.28333 | 0.007886667 | 1.663272 | 0.1764167
114 | 2.26 | 0.395 | 8.1 | 0.025125 | 114 | 2.26 | 0.391 | 61.15 | 0.183075 | 114 | 2.26 | 0.408 | 36.05 | 0.180875 | 0.398 | 35.1 | 0.00796 | 1.65463 | 0.1290361
115 | 2.28 | 0.398 | 8.4 | 0.02475 | 115 | 2.28 | 0.394 | 61.7 | 0.184275 | 115 | 2.28 | 0.41 | 35.75 | 0.0718 | 0.4006667 | 35.28333 | 0.008013333 | 1.663272 | 0.09384444
116 | 2.3 | 0.403 | 8.4 | 0.042 | 116 | 2.3 | 0.396 | 60.6 | 0.1223 | 116 | 2.3 | 0.415 | 36.3 | 0.180125 | 0.4046667 | 35.1 | 0.008093333 | 1.65463 | 0.1407667
117 | 2.32 | 0.406 | 8.4 | 0.0252 | 117 | 2.32 | 0.397 | 60.3 | 0.06045 | 117 | 2.32 | 0.415 | 36.05 | 0 | 0.406 | 34.91667 | 0.00812 | 1.645987 | 0.04667778
118 | 2.34 | 0.408 | 8.4 | 0.0168 | 118 | 2.34 | 0.401 | 61.45 | 0.2435 | 118 | 2.34 | 0.419 | 36.9 | 0.1459 | 0.4093333 | 35.58333 | 0.008186667 | 1.677414 | 0.1175
119 | 2.36 | 0.413 | 8.65 | 0.042625 | 119 | 2.36 | 0.406 | 61.15 | 0.3065 | 119 | 2.36 | 0.422 | 36.9 | 0.1107 | 0.4136667 | 35.56667 | 0.008273333 | 1.676629 | 0.1541583
120 | 2.38 | 0.416 | 7.55 | 0.0243 | 120 | 2.38 | 0.41 | 61.15 | 0.2446 | 120 | 2.38 | 0.426 | 37.15 | 0.1481 | 0.4173333 | 35.28333 | 0.008346667 | 1.663272 | 0.1298917
121 | 2.4 | 0.415 | 8.1 | -0.007825 | 121 | 2.4 | 0.412 | 60.9 | 0.12205 | 121 | 2.4 | 0.429 | 37.7 | 0.112275 | 0.4186667 | 35.56667 | 0.008373333 | 1.676629 | 0.04723333
122 | 2.42 | 0.419 | 8.1 | 0.0324 | 122 | 2.42 | 0.416 | 61.7 | 0.2452 | 122 | 2.42 | 0.433 | 38.85 | 0.1531 | 0.4226667 | 36.21667 | 0.008453333 | 1.70727 | 0.1435667
123 | 2.44 | 0.425 | 7.8 | 0.0477 | 123 | 2.44 | 0.42 | 61.7 | 0.2468 | 123 | 2.44 | 0.437 | 38.55 | 0.1548 | 0.4273333 | 36.01667 | 0.008546667 | 1.697842 | 0.1685444
124 | 2.46 | 0.428 | 7.8 | 0.0234 | 124 | 2.46 | 0.424 | 61.15 | 0.2457 | 124 | 2.46 | 0.441 | 39.1 | 0.1553 | 0.431 | 36.01667 | 0.00862 | 1.697842 | 0.1320611
125 | 2.48 | 0.431 | 7.55 | 0.023025 | 125 | 2.48 | 0.426 | 61.45 | 0.1226 | 125 | 2.48 | 0.446 | 39.4 | 0.19625 | 0.4343333 | 36.13333 | 0.008686667 | 1.703342 | 0.12025
126 | 2.5 | 0.436 | 8.1 | 0.039125 | 126 | 2.5 | 0.428 | 61.45 | 0.1229 | 126 | 2.5 | 0.449 | 39.4 | 0.1182 | 0.4376667 | 36.31667 | 0.008753333 | 1.711984 | 0.12075
127 | 2.52 | 0.439 | 8.4 | 0.02475 | 127 | 2.52 | 0.431 | 61.15 | 0.1839 | 127 | 2.52 | 0.449 | 39.95 | 0 | 0.4396667 | 36.5 | 0.008793333 | 1.720627 | 0.07281667
128 | 2.54 | 0.442 | 7.8 | 0.0243 | 128 | 2.54 | 0.435 | 61.7 | 0.2457 | 128 | 2.54 | 0.453 | 39.4 | 0.1587 | 0.4433333 | 36.3 | 0.008866667 | 1.711198 | 0.1334667
129 | 2.56 | 0.446 | 8.1 | 0.0318 | 129 | 2.56 | 0.44 | 61.7 | 0.3085 | 129 | 2.56 | 0.455 | 39.95 | 0.07935 | 0.447 | 36.58333 | 0.00894 | 1.724555 | 0.1336194
130 | 2.58 | 0.448 | 8.1 | 0.0162 | 130 | 2.58 | 0.442 | 61.7 | 0.1234 | 130 | 2.58 | 0.46 | 40.5 | 0.201125 | 0.45 | 36.76667 | 0.009 | 1.733197 | 0.110025
131 | 2.6 | 0.45 | 7.8 | 0.0159 | 131 | 2.6 | 0.446 | 62 | 0.2474 | 131 | 2.6 | 0.463 | 39.7 | 0.1203 | 0.453 | 36.5 | 0.00906 | 1.720627 | 0.1099
132 | 2.62 | 0.453 | 7.55 | 0.023025 | 132 | 2.62 | 0.451 | 61.45 | 0.308625 | 132 | 2.62 | 0.466 | 40.8 | 0.12075 | 0.4566667 | 36.6 | 0.009133333 | 1.725341 | 0.1340167
133 | 2.64 | 0.46 | 7.55 | 0.05285 | 133 | 2.64 | 0.454 | 61.45 | 0.18435 | 133 | 2.64 | 0.47 | 40.8 | 0.1632 | 0.4613333 | 36.6 | 0.009226667 | 1.725341 | 0.1708
134 | 2.66 | 0.464 | 7.25 | 0.0296 | 134 | 2.66 | 0.456 | 61.7 | 0.12315 | 134 | 2.66 | 0.474 | 40.5 | 0.1626 | 0.4646667 | 36.48333 | 0.009293333 | 1.719841 | 0.1218056
135 | 2.68 | 0.464 | 8.4 | 0 | 135 | 2.68 | 0.457 | 62 | 0.06185 | 135 | 2.68 | 0.479 | 41.9 | 0.206 | 0.4666667 | 37.43333 | 0.009333333 | 1.764624 | 0.07391667
136 | 2.7 | 0.469 | 8.1 | 0.04125 | 136 | 2.7 | 0.462 | 61.45 | 0.308625 | 136 | 2.7 | 0.483 | 41.65 | 0.1671 | 0.4713333 | 37.06667 | 0.009426667 | 1.747339 | 0.1738333
137 | 2.72 | 0.473 | 8.65 | 0.0335 | 137 | 2.72 | 0.465 | 61.7 | 0.184725 | 137 | 2.72 | 0.482 | 41.05 | -0.04135 | 0.4733333 | 37.13333 | 0.009466667 | 1.750482 | 0.0742
138 | 2.74 | 0.478 | 8.95 | 0.044 | 138 | 2.74 | 0.469 | 62 | 0.2474 | 138 | 2.74 | 0.485 | 41.05 | 0.12315 | 0.4773333 | 37.33333 | 0.009546667 | 1.75991 | 0.1489333
139 | 2.76 | 0.479 | 9.5 | 0.009225 | 139 | 2.76 | 0.473 | 62 | 0.248 | 139 | 2.76 | 0.49 | 41.05 | 0.20525 | 0.4806667 | 37.51667 | 0.009613333 | 1.768553 | 0.12475
140 | 2.78 | 0.481 | 9.5 | 0.019 | 140 | 2.78 | 0.477 | 62.3 | 0.2486 | 140 | 2.78 | 0.493 | 41.9 | 0.124425 | 0.4836667 | 37.9 | 0.009673333 | 1.786623 | 0.113125
141 | 2.8 | 0.483 | 9.5 | 0.019 | 141 | 2.8 | 0.479 | 61.7 | 0.124 | 141 | 2.8 | 0.496 | 41.35 | 0.124875 | 0.486 | 37.51667 | 0.00972 | 1.768553 | 0.08798611
142 | 2.82 | 0.487 | 10.05 | 0.0391 | 142 | 2.82 | 0.483 | 62 | 0.2474 | 142 | 2.82 | 0.501 | 42.2 | 0.208875 | 0.4903333 | 38.08333 | 0.009806667 | 1.795266 | 0.1638
143 | 2.84 | 0.493 | 9.2 | 0.05775 | 143 | 2.84 | 0.487 | 62 | 0.248 | 143 | 2.84 | 0.505 | 42.45 | 0.1693 | 0.495 | 37.88333 | 0.0099 | 1.785837 | 0.1772556
144 | 2.86 | 0.496 | 9.8 | 0.0285 | 144 | 2.86 | 0.488 | 61.45 | 0.061725 | 144 | 2.86 | 0.509 | 43.05 | 0.171 | 0.4976667 | 38.1 | 0.009953333 | 1.796051 | 0.1013111
145 | 2.88 | 0.498 | 9.5 | 0.0193 | 145 | 2.88 | 0.492 | 61.45 | 0.2458 | 145 | 2.88 | 0.513 | 43.6 | 0.1733 | 0.501 | 38.18333 | 0.01002 | 1.79998 | 0.1271389
146 | 2.9 | 0.503 | 10.35 | 0.049625 | 146 | 2.9 | 0.496 | 62 | 0.2469 | 146 | 2.9 | 0.516 | 43.85 | 0.131175 | 0.505 | 38.73333 | 0.0101 | 1.825907 | 0.1538333
147 | 2.92 | 0.509 | 9.8 | 0.06045 | 147 | 2.92 | 0.499 | 61.7 | 0.18555 | 147 | 2.92 | 0.516 | 44.7 | 0 | 0.508 | 38.73333 | 0.01016 | 1.825907 | 0.1162
148 | 2.94 | 0.51 | 10.35 | 0.010075 | 148 | 2.94 | 0.503 | 61.45 | 0.2463 | 148 | 2.94 | 0.52 | 45 | 0.1794 | 0.511 | 38.93333 | 0.01022 | 1.835335 | 0.1165
149 | 2.96 | 0.511 | 9.5 | 0.009925 | 149 | 2.96 | 0.506 | 62 | 0.185175 | 149 | 2.96 | 0.523 | 44.7 | 0.13455 | 0.5133333 | 38.73333 | 0.01026667 | 1.825907 | 0.09061111
150 | 2.98 | 0.514 | 9.2 | 0.02805 | 150 | 2.98 | 0.51 | 61.7 | 0.2474 | 150 | 2.98 | 0.528 | 44.7 | 0.2235 | 0.5173333 | 38.53333 | 0.01034667 | 1.816479 | 0.1545333
151 | 3 | 0.518 | 9.5 | 0.0374 | 151 | 3 | 0.513 | 61.45 | 0.184725 | 151 | 3 | 0.531 | 46.1 | 0.1362 | 0.5206667 | 39.01667 | 0.01041333 | 1.839263 | 0.12925
152 | 3.02 | 0.522 | 9.8 | 0.0386 | 152 | 3.02 | 0.515 | 62.3 | 0.12375 | 152 | 3.02 | 0.535 | 46.1 | 0.1844 | 0.524 | 39.4 | 0.01048 | 1.857334 | 0.1306944
153 | 3.04 | 0.527 | 9.8 | 0.049 | 153 | 3.04 | 0.519 | 61.7 | 0.248 | 153 | 3.04 | 0.538 | 47.2 | 0.13995 | 0.528 | 39.56667 | 0.01056 | 1.865191 | 0.1579333
154 | 3.06 | 0.529 | 9.8 | 0.0196 | 154 | 3.06 | 0.52 | 62 | 0.06185 | 154 | 3.06 | 0.541 | 47.2 | 0.1416 | 0.53 | 39.66667 | 0.0106 | 1.869905 | 0.07923333
155 | 3.08 | 0.532 | 9.8 | 0.0294 | 155 | 3.08 | 0.523 | 61.45 | 0.185175 | 155 | 3.08 | 0.547 | 48.05 | 0.28575 | 0.534 | 39.76667 | 0.01068 | 1.874619 | 0.1588667
156 | 3.1 | 0.537 | 10.35 | 0.050375 | 156 | 3.1 | 0.53 | 61.45 | 0.43015 | 156 | 3.1 | 0.548 | 48.35 | 0.0482 | 0.5383333 | 40.05 | 0.01076667 | 1.887975 | 0.1729361
157 | 3.12 | 0.542 | 10.05 | 0.051 | 157 | 3.12 | 0.533 | 61.7 | 0.184725 | 157 | 3.12 | 0.55 | 49.15 | 0.0975 | 0.5416667 | 40.3 | 0.01083333 | 1.89976 | 0.1339167
158 | 3.14 | 0.544 | 10.9 | 0.02095 | 158 | 3.14 | 0.536 | 62 | 0.18555 | 158 | 3.14 | 0.553 | 48.9 | 0.147075 | 0.5443333 | 40.6 | 0.01088667 | 1.913902 | 0.1078667
159 | 3.16 | 0.543 | 10.6 | -0.01075 | 159 | 3.16 | 0.54 | 61.7 | 0.2474 | 159 | 3.16 | 0.558 | 48.9 | 0.2445 | 0.547 | 40.4 | 0.01094 | 1.904474 | 0.108
160 | 3.18 | 0.548 | 10.6 | 0.053 | 160 | 3.18 | 0.544 | 62 | 0.2474 | 160 | 3.18 | 0.56 | 49.45 | 0.09835 | 0.5506667 | 40.68333 | 0.01101333 | 1.917831 | 0.1486528
161 | 3.2 | 0.552 | 10.05 | 0.0413 | 161 | 3.2 | 0.546 | 62 | 0.124 | 161 | 3.2 | 0.564 | 51.15 | 0.2012 | 0.554 | 41.06667 | 0.01108 | 1.935901 | 0.13625
162 | 3.22 | 0.555 | 10.05 | 0.03015 | 162 | 3.22 | 0.551 | 62 | 0.31 | 162 | 3.22 | 0.568 | 50.55 | 0.2034 | 0.558 | 40.86667 | 0.01116 | 1.926473 | 0.1638667
163 | 3.24 | 0.56 | 10.05 | 0.05025 | 163 | 3.24 | 0.551 | 61.45 | 0 | 163 | 3.24 | 0.572 | 51.7 | 0.2045 | 0.561 | 41.06667 | 0.01122 | 1.935901 | 0.1229
164 | 3.26 | 0.564 | 12 | 0.0441 | 164 | 3.26 | 0.554 | 62.3 | 0.185625 | 164 | 3.26 | 0.578 | 51.7 | 0.3102 | 0.5653333 | 42 | 0.01130667 | 1.979899 | 0.1799778
165 | 3.28 | 0.565 | 12.55 | 0.012275 | 165 | 3.28 | 0.559 | 61.7 | 0.31 | 165 | 3.28 | 0.581 | 51.95 | 0.155475 | 0.5683333 | 42.06667 | 0.01136667 | 1.983042 | 0.1261
166 | 3.3 | 0.57 | 12.85 | 0.0635 | 166 | 3.3 | 0.564 | 61.45 | 0.307875 | 166 | 3.3 | 0.58 | 52.8 | -0.052375 | 0.5713333 | 42.36667 | 0.01142667 | 1.997184 | 0.12665
167 | 3.32 | 0.574 | 13.7 | 0.0531 | 167 | 3.32 | 0.566 | 62 | 0.12345 | 167 | 3.32 | 0.583 | 53.1 | 0.15885 | 0.5743333 | 42.93333 | 0.01148667 | 2.023897 | 0.12795
168 | 3.34 | 0.575 | 13.15 | 0.013425 | 168 | 3.34 | 0.569 | 61.7 | 0.18555 | 168 | 3.34 | 0.587 | 53.65 | 0.2135 | 0.577 | 42.83333 | 0.01154 | 2.019183 | 0.1143556
169 | 3.36 | 0.576 | 14.25 | 0.0137 | 169 | 3.36 | 0.573 | 61.7 | 0.2468 | 169 | 3.36 | 0.591 | 53.35 | 0.214 | 0.58 | 43.1 | 0.0116 | 2.031753 | 0.1289
170 | 3.38 | 0.581 | 14.5 | 0.071875 | 170 | 3.38 | 0.578 | 62 | 0.30925 | 170 | 3.38 | 0.595 | 53.9 | 0.2145 | 0.5846667 | 43.46667 | 0.01169333 | 2.049038 | 0.2019889
171 | 3.4 | 0.586 | 15.35 | 0.074625 | 171 | 3.4 | 0.578 | 61.7 | 0 | 171 | 3.4 | 0.599 | 53.9 | 0.2156 | 0.5876667 | 43.65 | 0.01175333 | 2.057681 | 0.130675
172 | 3.42 | 0.59 | 16.5 | 0.0637 | 172 | 3.42 | 0.581 | 61.7 | 0.1851 | 172 | 3.42 | 0.602 | 53.65 | 0.161325 | 0.591 | 43.95 | 0.01182 | 2.071823 | 0.146
173 | 3.44 | 0.593 | 17.3 | 0.0507 | 173 | 3.44 | 0.586 | 63.65 | 0.313375 | 173 | 3.44 | 0.606 | 54.75 | 0.2168 | 0.595 | 45.23333 | 0.0119 | 2.13232 | 0.1783667
174 | 3.46 | 0.596 | 18.15 | 0.053175 | 174 | 3.46 | 0.588 | 64.25 | 0.1279 | 174 | 3.46 | 0.611 | 54.5 | 0.273125 | 0.5983333 | 45.63333 | 0.01196667 | 2.151176 | 0.1514444
175 | 3.48 | 0.6 | 18.7 | 0.0737 | 175 | 3.48 | 0.592 | 66.2 | 0.2609 | 175 | 3.48 | 0.614 | 54.75 | 0.163875 | 0.602 | 46.55 | 0.01204 | 2.194388 | 0.1690028
176 | 3.5 | 0.603 | 20.4 | 0.05865 | 176 | 3.5 | 0.597 | 67.05 | 0.333125 | 176 | 3.5 | 0.614 | 54.75 | 0 | 0.6046667 | 47.4 | 0.01209333 | 2.234457 | 0.1252667
177 | 3.52 | 0.607 | 20.95 | 0.0827 | 177 | 3.52 | 0.6 | 68.4 | 0.203175 | 177 | 3.52 | 0.616 | 54.5 | 0.10925 | 0.6076667 | 47.95 | 0.01215333 | 2.260385 | 0.143025
178 | 3.54 | 0.606 | 22.05 | -0.0215 | 178 | 3.54 | 0.603 | 69.8 | 0.2073 | 178 | 3.54 | 0.621 | 55.6 | 0.27525 | 0.61 | 49.15 | 0.0122 | 2.316953 | 0.1132833
179 | 3.56 | 0.609 | 23.2 | 0.067875 | 179 | 3.56 | 0.607 | 71.5 | 0.2826 | 179 | 3.56 | 0.626 | 55.05 | 0.276625 | 0.614 | 49.91667 | 0.01228 | 2.353094 | 0.1981333
180 | 3.58 | 0.616 | 24.6 | 0.1673 | 180 | 3.58 | 0.609 | 72.6 | 0.1441 | 180 | 3.58 | 0.628 | 55.3 | 0.11035 | 0.6176667 | 50.83333 | 0.01235333 | 2.396306 | 0.1847083
181 | 3.6 | 0.62 | 25.4 | 0.1 | 181 | 3.6 | 0.611 | 74.3 | 0.1469 | 181 | 3.6 | 0.632 | 55.6 | 0.2218 | 0.621 | 51.76667 | 0.01242 | 2.440304 | 0.171
182 | 3.62 | 0.622 | 26.55 | 0.05195 | 182 | 3.62 | 0.614 | 75.15 | 0.224175 | 182 | 3.62 | 0.637 | 55.6 | 0.278 | 0.6243333 | 52.43333 | 0.01248667 | 2.471731 | 0.1736667
183 | 3.64 | 0.627 | 27.65 | 0.1355 | 183 | 3.64 | 0.618 | 76.25 | 0.3028 | 183 | 3.64 | 0.64 | 56.15 | 0.167625 | 0.6283333 | 53.35 | 0.01256667 | 2.514943 | 0.2115667
184 | 3.66 | 0.629 | 28.75 | 0.0564 | 184 | 3.66 | 0.623 | 77.35 | 0.384 | 184 | 3.66 | 0.645 | 56.45 | 0.2815 | 0.6323333 | 54.18333 | 0.01264667 | 2.554227 | 0.2150667
185 | 3.68 | 0.633 | 29.6 | 0.1167 | 185 | 3.68 | 0.626 | 77.9 | 0.232875 | 185 | 3.68 | 0.646 | 57.85 | 0.05715 | 0.635 | 55.11667 | 0.0127 | 2.598225 | 0.1457333
186 | 3.7 | 0.637 | 30.75 | 0.1207 | 186 | 3.7 | 0.63 | 79.05 | 0.3139 | 186 | 3.7 | 0.646 | 58.4 | 0 | 0.6376667 | 56.06667 | 0.01275333 | 2.643008 | 0.1482444
187 | 3.72 | 0.638 | 32.1 | 0.031425 | 187 | 3.72 | 0.634 | 80.45 | 0.319 | 187 | 3.72 | 0.65 | 58.95 | 0.2347 | 0.6406667 | 57.16667 | 0.01281333 | 2.694863 | 0.16985
188 | 3.74 | 0.64 | 32.95 | 0.06505 | 188 | 3.74 | 0.637 | 81.25 | 0.24255 | 188 | 3.74 | 0.655 | 60.35 | 0.29825 | 0.644 | 58.18333 | 0.01288 | 2.742789 | 0.19225
189 | 3.76 | 0.644 | 33.8 | 0.1335 | 189 | 3.76 | 0.639 | 82.4 | 0.16365 | 189 | 3.76 | 0.66 | 60.65 | 0.3025 | 0.6476667 | 58.95 | 0.01295333 | 2.77893 | 0.2147444
190 | 3.78 | 0.65 | 34.9 | 0.2061 | 190 | 3.78 | 0.641 | 83.5 | 0.1659 | 190 | 3.78 | 0.661 | 61.45 | 0.06105 | 0.6506667 | 59.95 | 0.01301333 | 2.82607 | 0.17835
191 | 3.8 | 0.653 | 36.3 | 0.1068 | 191 | 3.8 | 0.645 | 84.35 | 0.3357 | 191 | 3.8 | 0.664 | 61.45 | 0.18435 | 0.654 | 60.7 | 0.01308 | 2.861425 | 0.2010833
192 | 3.82 | 0.655 | 36.85 | 0.07315 | 192 | 3.82 | 0.648 | 85.75 | 0.25515 | 192 | 3.82 | 0.671 | 61.45 | 0.43015 | 0.658 | 61.35 | 0.01316 | 2.892067 | 0.2441
193 | 3.84 | 0.66 | 38.25 | 0.18775 | 193 | 3.84 | 0.652 | 86.85 | 0.3452 | 193 | 3.84 | 0.675 | 62 | 0.2469 | 0.6623333 | 62.36667 | 0.01324667 | 2.939993 | 0.2680528
194 | 3.86 | 0.664 | 39.1 | 0.1547 | 194 | 3.86 | 0.656 | 87.4 | 0.3485 | 194 | 3.86 | 0.677 | 62.6 | 0.1246 | 0.6656667 | 63.03333 | 0.01331333 | 2.97142 | 0.209
195 | 3.88 | 0.666 | 39.4 | 0.0785 | 195 | 3.88 | 0.659 | 89.65 | 0.265575 | 195 | 3.88 | 0.679 | 62.85 | 0.12545 | 0.668 | 63.96667 | 0.01336 | 3.015418 | 0.1481667
196 | 3.9 | 0.668 | 40.5 | 0.0799 | 196 | 3.9 | 0.664 | 90.5 | 0.450375 | 196 | 3.9 | 0.682 | 63.15 | 0.189 | 0.6713333 | 64.71667 | 0.01342667 | 3.050773 | 0.2144722
197 | 3.92 | 0.671 | 40.5 | 0.1215 | 197 | 3.92 | 0.666 | 91.6 | 0.1821 | 197 | 3.92 | 0.684 | 63.15 | 0.1263 | 0.6736667 | 65.08333 | 0.01347333 | 3.068058 | 0.1514333
198 | 3.94 | 0.674 | 41.35 | 0.122775 | 198 | 3.94 | 0.668 | 92.75 | 0.18435 | 198 | 3.94 | 0.689 | 64 | 0.317875 | 0.677 | 66.03333 | 0.01354 | 3.112841 | 0.2185278
199 | 3.96 | 0.678 | 41.9 | 0.1665 | 199 | 3.96 | 0.671 | 93.55 | 0.27945 | 199 | 3.96 | 0.694 | 64 | 0.32 | 0.681 | 66.48333 | 0.01362 | 3.134054 | 0.2650333
200 | 3.98 | 0.683 | 42.75 | 0.211625 | 200 | 3.98 | 0.674 | 94.7 | 0.282375 | 200 | 3.98 | 0.696 | 65.4 | 0.1294 | 0.6843333 | 67.61667 | 0.01368667 | 3.18748 | 0.2235
201 | 4 | 0.686 | 43 | 0.128625 | 201 | 4 | 0.677 | 93.55 | 0.282375 | 201 | 4 | 0.698 | 65.95 | 0.13135 | 0.687 | 67.5 | 0.01374 | 3.181981 | 0.1801556
202 | 4.02 | 0.689 | 43.6 | 0.1299 | 202 | 4.02 | 0.682 | 92.75 | 0.46575 | 202 | 4.02 | 0.705 | 66.75 | 0.46445 | 0.692 | 67.7 | 0.01384 | 3.191409 | 0.338
203 | 4.04 | 0.694 | 44.7 | 0.22075 | 203 | 4.04 | 0.686 | 94.1 | 0.3737 | 203 | 4.04 | 0.708 | 66.75 | 0.20025 | 0.696 | 68.51667 | 0.01392 | 3.229907 | 0.2724333
204 | 4.06 | 0.697 | 43.85 | 0.132825 | 204 | 4.06 | 0.69 | 95.25 | 0.3787 | 204 | 4.06 | 0.71 | 67.05 | 0.1338 | 0.699 | 68.71667 | 0.01398 | 3.239335 | 0.20585
205 | 4.08 | 0.7 | 45.25 | 0.13365 | 205 | 4.08 | 0.693 | 95.8 | 0.286575 | 205 | 4.08 | 0.711 | 68.15 | 0.0676 | 0.7013333 | 69.73333 | 0.01402667 | 3.287261 | 0.161525
206 | 4.1 | 0.7 | 45.25 | 0 | 206 | 4.1 | 0.696 | 96.1 | 0.28785 | 206 | 4.1 | 0.714 | 68.45 | 0.2049 | 0.7033333 | 69.93333 | 0.01406667 | 3.296689 | 0.1396667
207 | 4.12 | 0.705 | 44.95 | 0.2255 | 207 | 4.12 | 0.7 | 96.65 | 0.3855 | 207 | 4.12 | 0.718 | 68.75 | 0.2744 | 0.7076667 | 70.11667 | 0.01415333 | 3.305331 | 0.3034417
208 | 4.14 | 0.709 | 46.65 | 0.1832 | 208 | 4.14 | 0.701 | 98.05 | 0.09735 | 208 | 4.14 | 0.723 | 69.55 | 0.34575 | 0.711 | 71.41667 | 0.01422 | 3.366614 | 0.2358889
209 | 4.16 | 0.712 | 45.55 | 0.1383 | 209 | 4.16 | 0.705 | 98.3 | 0.3927 | 209 | 4.16 | 0.727 | 70.4 | 0.2799 | 0.7146667 | 71.41667 | 0.01429333 | 3.366614 | 0.2618611
210 | 4.18 | 0.717 | 46.95 | 0.23125 | 210 | 4.18 | 0.708 | 98.6 | 0.29535 | 210 | 4.18 | 0.729 | 71.5 | 0.1419 | 0.718 | 72.35 | 0.01436 | 3.410612 | 0.2396111
211 | 4.2 | 0.72 | 46.1 | 0.139575 | 211 | 4.2 | 0.712 | 98.6 | 0.3944 | 211 | 4.2 | 0.732 | 71.8 | 0.21495 | 0.7213333 | 72.16667 | 0.01442667 | 3.401969 | 0.2408611
212 | 4.22 | 0.723 | 46.95 | 0.139575 | 212 | 4.22 | 0.716 | 100.25 | 0.3977 | 212 | 4.22 | 0.738 | 72.35 | 0.43245 | 0.7256667 | 73.18333 | 0.01451333 | 3.449895 | 0.314925
213 | 4.24 | 0.727 | 47.5 | 0.1889 | 213 | 4.24 | 0.72 | 99.7 | 0.3999 | 213 | 4.24 | 0.743 | 73.75 | 0.36525 | 0.73 | 73.65 | 0.0146 | 3.471894 | 0.3181389
214 | 4.26 | 0.731 | 47.75 | 0.1905 | 214 | 4.26 | 0.723 | 101.1 | 0.3012 | 214 | 4.26 | 0.742 | 73.5 | -0.073625 | 0.732 | 74.11667 | 0.01464 | 3.493893 | 0.1477667
215 | 4.28 | 0.731 | 48.05 | 0 | 215 | 4.28 | 0.726 | 100.85 | 0.302925 | 215 | 4.28 | 0.744 | 74.6 | 0.1481 | 0.7336667 | 74.5 | 0.01467333 | 3.511964 | 0.1238472
216 | 4.3 | 0.733 | 48.05 | 0.0961 | 216 | 4.3 | 0.729 | 102.2 | 0.304575 | 216 | 4.3 | 0.748 | 75.45 | 0.3001 | 0.7366667 | 75.23333 | 0.01473333 | 3.546533 | 0.2246
217 | 4.32 | 0.737 | 48.35 | 0.1928 | 217 | 4.32 | 0.733 | 101.95 | 0.4083 | 217 | 4.32 | 0.752 | 75.7 | 0.3023 | 0.7406667 | 75.33333 | 0.01481333 | 3.551247 | 0.3011333
218 | 4.34 | 0.742 | 48.9 | 0.243125 | 218 | 4.34 | 0.733 | 102.8 | 0 | 218 | 4.34 | 0.756 | 76.25 | 0.3039 | 0.7436667 | 75.98333 | 0.01487333 | 3.581889 | 0.226975
219 | 4.36 | 0.746 | 49.7 | 0.1972 | 219 | 4.36 | 0.737 | 103.6 | 0.4128 | 219 | 4.36 | 0.76 | 77.4 | 0.3073 | 0.7476667 | 76.9 | 0.01495333 | 3.625101 | 0.3057667
220 | 4.38 | 0.75 | 49.45 | 0.1983 | 220 | 4.38 | 0.741 | 103.9 | 0.415 | 220 | 4.38 | 0.763 | 77.65 | 0.232575 | 0.7513333 | 77 | 0.01502667 | 3.629815 | 0.28215
221 | 4.4 | 0.753 | 50 | 0.149175 | 221 | 4.4 | 0.745 | 103.6 | 0.415 | 221 | 4.4 | 0.767 | 78.25 | 0.3118 | 0.755 | 77.28333 | 0.0151 | 3.643171 | 0.2828528
222 | 4.42 | 0.756 | 49.15 | 0.148725 | 222 | 4.42 | 0.749 | 105 | 0.4172 | 222 | 4.42 | 0.772 | 78.5 | 0.391875 | 0.759 | 77.55 | 0.01518 | 3.655742 | 0.3096667
223 | 4.44 | 0.759 | 50.55 | 0.14955 | 223 | 4.44 | 0.753 | 105.3 | 0.4206 | 223 | 4.44 | 0.776 | 79.35 | 0.3157 | 0.7626667 | 78.4 | 0.01525333 | 3.695811 | 0.2859083
224 | 4.46 | 0.764 | 50 | 0.251375 | 224 | 4.46 | 0.755 | 105.3 | 0.2106 | 224 | 4.46 | 0.775 | 79.6 | -0.079475 | 0.7646667 | 78.3 | 0.01529333 | 3.691097 | 0.1567
225 | 4.48 | 0.764 | 51.1 | 0 | 225 | 4.48 | 0.759 | 105.85 | 0.4223 | 225 | 4.48 | 0.777 | 79.9 | 0.1595 | 0.7666667 | 78.95 | 0.01533333 | 3.721739 | 0.15725
226 | 4.5 | 0.767 | 50.85 | 0.152925 | 226 | 4.5 | 0.763 | 105.85 | 0.4234 | 226 | 4.5 | 0.782 | 80.2 | 0.40025 | 0.7706667 | 78.96667 | 0.01541333 | 3.722524 | 0.3158333
227 | 4.52 | 0.773 | 51.1 | 0.30585 | 227 | 4.52 | 0.763 | 106.95 | 0 | 227 | 4.52 | 0.786 | 81 | 0.3224 | 0.774 | 79.68333 | 0.01548 | 3.756308 | 0.2644167
228 | 4.54 | 0.777 | 51.1 | 0.2044 | 228 | 4.54 | 0.767 | 106.95 | 0.4278 | 228 | 4.54 | 0.79 | 81.6 | 0.3252 | 0.778 | 79.88333 | 0.01556 | 3.765736 | 0.3191333
229 | 4.56 | 0.779 | 51.7 | 0.1028 | 229 | 4.56 | 0.771 | 108.1 | 0.4301 | 229 | 4.56 | 0.794 | 82.4 | 0.328 | 0.7813333 | 80.73333 | 0.01562667 | 3.805806 | 0.2676944
230 | 4.58 | 0.782 | 52.25 | 0.155925 | 230 | 4.58 | 0.777 | 108.1 | 0.6486 | 230 | 4.58 | 0.796 | 83.25 | 0.16565 | 0.785 | 81.2 | 0.0157 | 3.827805 | 0.2968778
231 | 4.6 | 0.786 | 51.1 | 0.2067 | 231 | 4.6 | 0.779 | 108.65 | 0.21675 | 231 | 4.6 | 0.8 | 83.25 | 0.333 | 0.7883333 | 81 | 0.01576667 | 3.818377 | 0.2703333
232 | 4.62 | 0.789 | 51.95 | 0.154575 | 232 | 4.62 | 0.782 | 110.05 | 0.32805 | 232 | 4.62 | 0.804 | 83.55 | 0.3336 | 0.7916667 | 81.85 | 0.01583333 | 3.858446 | 0.2714167
233 | 4.64 | 0.792 | 51.95 | 0.15585 | 233 | 4.64 | 0.786 | 110.6 | 0.4413 | 233 | 4.64 | 0.806 | 84.65 | 0.1682 | 0.7946667 | 82.4 | 0.01589333 | 3.884373 | 0.246375
234 | 4.66 | 0.795 | 52.5 | 0.156675 | 234 | 4.66 | 0.79 | 110.05 | 0.4413 | 234 | 4.66 | 0.807 | 83.8 | 0.084225 | 0.7973333 | 82.11667 | 0.01594667 | 3.871017 | 0.2193556
235 | 4.68 | 0.798 | 51.7 | 0.1563 | 235 | 4.68 | 0.792 | 111.15 | 0.2212 | 235 | 4.68 | 0.811 | 84.95 | 0.3375 | 0.8003333 | 82.6 | 0.01600667 | 3.893801 | 0.247075
236 | 4.7 | 0.801 | 52.8 | 0.15675 | 236 | 4.7 | 0.794 | 111.45 | 0.2226 | 236 | 4.7 | 0.816 | 85.5 | 0.426125 | 0.8036667 | 83.25 | 0.01607333 | 3.924443 | 0.2764167
237 | 4.72 | 0.806 | 52.5 | 0.26325 | 237 | 4.72 | 0.797 | 112.85 | 0.33645 | 237 | 4.72 | 0.82 | 85.2 | 0.3414 | 0.8076667 | 83.51667 | 0.01615333 | 3.937013 | 0.3335333
238 | 4.74 | 0.81 | 53.05 | 0.2111 | 238 | 4.74 | 0.801 | 112.55 | 0.4508 | 238 | 4.74 | 0.823 | 85.75 | 0.256425 | 0.8113333 | 83.78333 | 0.01622667 | 3.949584 | 0.3067167
239 | 4.76 | 0.812 | 52.8 | 0.10585 | 239 | 4.76 | 0.806 | 113.4 | 0.564875 | 239 | 4.76 | 0.828 | 86.6 | 0.430875 | 0.8153333 | 84.26667 | 0.01630667 | 3.972369 | 0.3361
240 | 4.78 | 0.815 | 53.65 | 0.159675 | 240 | 4.78 | 0.809 | 114.25 | 0.341475 | 240 | 4.78 | 0.831 | 86.9 | 0.26025 | 0.8183333 | 84.93333 | 0.01636667 | 4.003796 | 0.2538
241 | 4.8 | 0.82 | 53.05 | 0.26675 | 241 | 4.8 | 0.813 | 114.8 | 0.4581 | 241 | 4.8 | 0.834 | 87.7 | 0.2619 | 0.8223333 | 85.18333 | 0.01644667 | 4.015581 | 0.3402333
242 | 4.82 | 0.822 | 53.65 | 0.1067 | 242 | 4.82 | 0.815 | 115.65 | 0.23045 | 242 | 4.82 | 0.838 | 87.7 | 0.3508 | 0.825 | 85.66667 | 0.0165 | 4.038365 | 0.2278
243 | 4.84 | 0.824 | 54.2 | 0.10785 | 243 | 4.84 | 0.82 | 116.2 | 0.579625 | 243 | 4.84 | 0.84 | 88.55 | 0.17625 | 0.828 | 86.31667 | 0.01656 | 4.069007 | 0.257975
244 | 4.86 | 0.828 | 54.2 | 0.2168 | 244 | 4.86 | 0.822 | 116.45 | 0.23265 | 244 | 4.86 | 0.841 | 90.25 | 0.0894 | 0.8303333 | 86.96667 | 0.01660667 | 4.099648 | 0.2021639
245 | 4.88 | 0.831 | 53.9 | 0.16215 | 245 | 4.88 | 0.823 | 117.05 | 0.11675 | 245 | 4.88 | 0.845 | 90.5 | 0.3615 | 0.833 | 87.15 | 0.01666 | 4.10829 | 0.2321556
246 | 4.9 | 0.835 | 54.2 | 0.2162 | 246 | 4.9 | 0.827 | 117.6 | 0.4693 | 246 | 4.9 | 0.851 | 92.2 | 0.5481 | 0.8376667 | 88 | 0.01675333 | 4.14836 | 0.4086833
247 | 4.92 | 0.839 | 54.45 | 0.2173 | 247 | 4.92 | 0.831 | 119 | 0.4732 | 247 | 4.92 | 0.854 | 93.05 | 0.277875 | 0.8413333 | 88.83333 | 0.01682667 | 4.187643 | 0.3241944
248 | 4.94 | 0.844 | 54.75 | 0.273 | 248 | 4.94 | 0.834 | 119 | 0.357 | 248 | 4.94 | 0.857 | 95.25 | 0.28245 | 0.845 | 89.66667 | 0.0169 | 4.226927 | 0.32725
249 | 4.96 | 0.845 | 54.45 | 0.0546 | 249 | 4.96 | 0.837 | 119 | 0.357 | 249 | 4.96 | 0.861 | 96.1 | 0.3827 | 0.8476667 | 89.85 | 0.01695333 | 4.23557 | 0.2393556
250 | 4.98 | 0.849 | 55.05 | 0.219 | 250 | 4.98 | 0.842 | 119.8 | 0.597 | 250 | 4.98 | 0.864 | 97.2 | 0.28995 | 0.8516667 | 90.68333 | 0.01703333 | 4.274853 | 0.3610667
251 | 5 | 0.852 | 55.6 | 0.165975 | 251 | 5 | 0.845 | 120.65 | 0.360675 | 251 | 5 | 0.867 | 98.9 | 0.29415 | 0.8546667 | 91.71667 | 0.01709333 | 4.323565 | 0.2736
252 | 5.02 | 0.854 | 55.3 | 0.1109 | 252 | 5.02 | 0.849 | 120.65 | 0.4826 | 252 | 5.02 | 0.872 | 100 | 0.49725 | 0.8583333 | 91.98333 | 0.01716667 | 4.336136 | 0.3367833
253 | 5.04 | 0.858 | 56.15 | 0.2229 | 253 | 5.04 | 0.851 | 120.4 | 0.24105 | 253 | 5.04 | 0.873 | 101.15 | 0.100575 | 0.8606667 | 92.56667 | 0.01721333 | 4.363635 | 0.2153083
254 | 5.06 | 0.861 | 55.6 | 0.167625 | 254 | 5.06 | 0.854 | 120.95 | 0.362025 | 254 | 5.06 | 0.875 | 102.55 | 0.2037 | 0.8633333 | 93.03333 | 0.01726667 | 4.385633 | 0.2474667
255 | 5.08 | 0.865 | 56.15 | 0.2235 | 255 | 5.08 | 0.856 | 121.5 | 0.24245 | 255 | 5.08 | 0.88 | 103.65 | 0.5155 | 0.867 | 93.76667 | 0.01734 | 4.420203 | 0.3424667
256 | 5.1 | 0.868 | 55.6 | 0.167625 | 256 | 5.1 | 0.862 | 120.95 | 0.72735 | 256 | 5.1 | 0.885 | 104.75 | 0.521 | 0.8716667 | 93.76667 | 0.01743333 | 4.420203 | 0.4375778
257 | 5.12 | 0.872 | 56.45 | 0.2241 | 257 | 5.12 | 0.864 | 121.8 | 0.24275 | 257 | 5.12 | 0.888 | 105.6 | 0.315525 | 0.8746667 | 94.61667 | 0.01749333 | 4.460272 | 0.282575
258 | 5.14 | 0.876 | 55.85 | 0.2246 | 258 | 5.14 | 0.868 | 121.5 | 0.4866 | 258 | 5.14 | 0.89 | 107 | 0.2126 | 0.878 | 94.78333 | 0.01756 | 4.468129 | 0.3156667
259 | 5.16 | 0.879 | 56.45 | 0.16845 | 259 | 5.16 | 0.872 | 121.5 | 0.486 | 259 | 5.16 | 0.895 | 108.1 | 0.53775 | 0.882 | 95.35 | 0.01764 | 4.494842 | 0.3802667
260 | 5.18 | 0.881 | 56.15 | 0.1126 | 260 | 5.18 | 0.876 | 122.35 | 0.4877 | 260 | 5.18 | 0.899 | 109.25 | 0.4347 | 0.8853333 | 95.91667 | 0.01770667 | 4.521555 | 0.3187778
261 | 5.2 | 0.885 | 57 | 0.2263 | 261 | 5.2 | 0.879 | 122.6 | 0.367425 | 261 | 5.2 | 0.9 | 109.5 | 0.109375 | 0.888 | 96.36667 | 0.01776 | 4.542768 | 0.2563778
262 | 5.22 | 0.887 | 56.45 | 0.11345 | 262 | 5.22 | 0.882 | 122.05 | 0.366975 | 262 | 5.22 | 0.903 | 111.2 | 0.33105 | 0.8906667 | 96.56667 | 0.01781333 | 4.552196 | 0.2572444
263 | 5.24 | 0.89 | 57.55 | 0.171 | 263 | 5.24 | 0.883 | 122.9 | 0.122475 | 263 | 5.24 | 0.906 | 111.2 | 0.3336 | 0.893 | 97.21667 | 0.01786 | 4.582838 | 0.2260806
264 | 5.26 | 0.895 | 57 | 0.286375 | 264 | 5.26 | 0.887 | 123.75 | 0.4933 | 264 | 5.26 | 0.909 | 112.3 | 0.33525 | 0.897 | 97.68333 | 0.01794 | 4.604836 | 0.3898
265 | 5.28 | 0.899 | 57 | 0.228 | 265 | 5.28 | 0.89 | 125.4 | 0.373725 | 265 | 5.28 | 0.914 | 113.15 | 0.563625 | 0.901 | 98.51667 | 0.01802 | 4.64412 | 0.3924
266 | 5.3 | 0.901 | 57.8 | 0.1148 | 266 | 5.3 | 0.894 | 126.25 | 0.5033 | 266 | 5.3 | 0.918 | 114 | 0.4543 | 0.9043333 | 99.35 | 0.01808667 | 4.683404 | 0.3297778
267 | 5.32 | 0.905 | 57.8 | 0.2312 | 267 | 5.32 | 0.898 | 127.65 | 0.5078 | 267 | 5.32 | 0.922 | 114.8 | 0.4576 | 0.9083333 | 100.0833 | 0.01816667 | 4.717974 | 0.3988667
268 | 5.34 | 0.909 | 58.1 | 0.2318 | 268 | 5.34 | 0.902 | 127.9 | 0.5111 | 268 | 5.34 | 0.924 | 115.95 | 0.23075 | 0.9116667 | 100.65 | 0.01823333 | 4.744687 | 0.3345556
269 | 5.36 | 0.913 | 58.4 | 0.233 | 269 | 5.36 | 0.905 | 129.6 | 0.38625 | 269 | 5.36 | 0.929 | 116.5 | 0.581125 | 0.9156667 | 101.5 | 0.01831333 | 4.784756 | 0.4043
270 | 5.38 | 0.913 | 57.8 | 0 | 270 | 5.38 | 0.908 | 131 | 0.3909 | 270 | 5.38 | 0.932 | 117.6 | 0.35115 | 0.9176667 | 102.1333 | 0.01835333 | 4.814612 | 0.2036333
271 | 5.4 | 0.918 | 58.4 | 0.2905 | 271 | 5.4 | 0.91 | 132.4 | 0.2634 | 271 | 5.4 | 0.932 | 117.6 | 0 | 0.92 | 102.8 | 0.0184 | 4.846038 | 0.2390889
272 | 5.42 | 0.921 | 58.65 | 0.175575 | 272 | 5.42 | 0.913 | 133.8 | 0.3993 | 272 | 5.42 | 0.936 | 119.3 | 0.4738 | 0.9233333 | 103.9167 | 0.01846667 | 4.898679 | 0.3445278
273 | 5.44 | 0.925 | 58.95 | 0.2352 | 273 | 5.44 | 0.917 | 134.35 | 0.5363 | 273 | 5.44 | 0.94 | 119.85 | 0.4783 | 0.9273333 | 104.3833 | 0.01854667 | 4.920678 | 0.4166
274 | 5.46 | 0.929 | 58.4 | 0.2347 | 274 | 5.46 | 0.921 | 136.05 | 0.5408 | 274 | 5.46 | 0.943 | 120.7 | 0.360825 | 0.931 | 105.05 | 0.01862 | 4.952104 | 0.3839611
275 | 5.48 | 0.933 | 59.8 | 0.2364 | 275 | 5.48 | 0.924 | 136.6 | 0.408975 | 275 | 5.48 | 0.947 | 121.25 | 0.4839 | 0.9346667 | 105.8833 | 0.01869333 | 4.991388 | 0.3867111
276 | 5.5 | 0.935 | 59.5 | 0.1193 | 276 | 5.5 | 0.928 | 138.55 | 0.5503 | 276 | 5.5 | 0.951 | 122.65 | 0.4878 | 0.938 | 106.9 | 0.01876 | 5.039314 | 0.3546389
277 | 5.52 | 0.938 | 59.5 | 0.1785 | 277 | 5.52 | 0.931 | 139.4 | 0.416925 | 277 | 5.52 | 0.954 | 123.5 | 0.369225 | 0.941 | 107.4667 | 0.01882 | 5.066027 | 0.32155
278 | 5.54 | 0.943 | 59.5 | 0.2975 | 278 | 5.54 | 0.934 | 140.2 | 0.4194 | 278 | 5.54 | 0.957 | 124.9 | 0.3726 | 0.9446667 | 108.2 | 0.01889333 | 5.100597 | 0.3953889
279 | 5.56 | 0.945 | 59.8 | 0.1193 | 279 | 5.56 | 0.937 | 141.6 | 0.4227 | 279 | 5.56 | 0.96 | 125.45 | 0.375525 | 0.9473333 | 108.95 | 0.01894667 | 5.135952 | 0.2895333
280 | 5.58 | 0.947 | 59.8 | 0.1196 | 280 | 5.58 | 0.94 | 142.75 | 0.426525 | 280 | 5.58 | 0.963 | 126 | 0.377175 | 0.95 | 109.5167 | 0.019 | 5.162665 | 0.2912889
281 | 5.6 | 0.951 | 59.8 | 0.2392 | 281 | 5.6 | 0.943 | 144.95 | 0.43155 | 281 | 5.6 | 0.965 | 127.4 | 0.2534 | 0.953 | 110.7167 | 0.01906 | 5.219234 | 0.33035
282 | 5.62 | 0.955 | 59.8 | 0.2392 | 282 | 5.62 | 0.946 | 145.5 | 0.435675 | 282 | 5.62 | 0.969 | 128.5 | 0.5118 | 0.9566667 | 111.2667 | 0.01913333 | 5.245161 | 0.4069694
283 | 5.64 | 0.958 | 60.35 | 0.180225 | 283 | 5.64 | 0.95 | 146.35 | 0.5837 | 283 | 5.64 | 0.975 | 128.8 | 0.7719 | 0.961 | 111.8333 | 0.01922 | 5.271874 | 0.4833833
284 | 5.66 | 0.962 | 60.6 | 0.2419 | 284 | 5.66 | 0.954 | 146.9 | 0.5865 | 284 | 5.66 | 0.976 | 129.9 | 0.12935 | 0.964 | 112.4667 | 0.01928 | 5.30173 | 0.33645
285 | 5.68 | 0.965 | 59.5 | 0.18015 | 285 | 5.68 | 0.958 | 148.6 | 0.591 | 285 | 5.68 | 0.98 | 129.9 | 0.5196 | 0.9676667 | 112.6667 | 0.01935333 | 5.311158 | 0.4127444
286 | 5.7 | 0.968 | 60.35 | 0.179775 | 286 | 5.7 | 0.963 | 149.15 | 0.744375 | 286 | 5.7 | 0.985 | 131.85 | 0.654375 | 0.972 | 113.7833 | 0.01944 | 5.363798 | 0.4906417
287 | 5.72 | 0.971 | 60.6 | 0.181425 | 287 | 5.72 | 0.965 | 149.7 | 0.29885 | 287 | 5.72 | 0.988 | 132.15 | 0.396 | 0.9746667 | 114.15 | 0.01949333 | 5.381083 | 0.3039111
288 | 5.74 | 0.975 | 60.9 | 0.243 | 288 | 5.74 | 0.967 | 150 | 0.2997 | 288 | 5.74 | 0.99 | 133 | 0.26515 | 0.9773333 | 114.6333 | 0.01954667 | 5.403867 | 0.3050444
289 | 5.76 | 0.976 | 60.6 | 0.06075 | 289 | 5.76 | 0.97 | 150.85 | 0.451275 | 289 | 5.76 | 0.994 | 133 | 0.532 | 0.98 | 114.8167 | 0.0196 | 5.41251 | 0.3059333
290 | 5.78 | 0.981 | 60.35 | 0.302375 | 290 | 5.78 | 0.973 | 150 | 0.451275 | 290 | 5.78 | 0.997 | 133.8 | 0.4002 | 0.9836667 | 114.7167 | 0.01967333 | 5.407796 | 0.4208111
291 | 5.8 | 0.985 | 61.45 | 0.2436 | 291 | 5.8 | 0.976 | 151.1 | 0.45165 | 291 | 5.8 | 0.999 | 133.55 | 0.26735 | 0.9866667 | 115.3667 | 0.01973333 | 5.438437 | 0.345125
292 | 5.82 | 0.989 | 61.2 | 0.2453 | 292 | 5.82 | 0.98 | 151.65 | 0.6055 | 292 | 5.82 | 1.003 | 133.55 | 0.5342 | 0.9906667 | 115.4667 | 0.01981333 | 5.443151 | 0.4616667
293 | 5.84 | 0.992 | 62 | 0.1848 | 293 | 5.84 | 0.984 | 150.25 | 0.6038 | 293 | 5.84 | 1.008 | 133.8 | 0.668375 | 0.9946667 | 115.35 | 0.01989333 | 5.437651 | 0.4616333
294 | 5.86 | 0.995 | 62 | 0.186 | 294 | 5.86 | 0.988 | 151.65 | 0.6038 | 294 | 5.86 | 1.011 | 133.8 | 0.4014 | 0.998 | 115.8167 | 0.01996 | 5.45965 | 0.3852778
295 | 5.88 | 0.999 | 61.75 | 0.2475 | 295 | 5.88 | 0.99 | 152.5 | 0.30415 | 295 | 5.88 | 1.013 | 134.1 | 0.2679 | 1.000667 | 116.1167 | 0.02001333 | 5.473792 | 0.3092444
296 | 5.9 | 1.001 | 62.3 | 0.12405 | 296 | 5.9 | 0.994 | 151.95 | 0.6089 | 296 | 5.9 | 1.018 | 133.8 | 0.66975 | 1.004333 | 116.0167 | 0.02008667 | 5.469078 | 0.4255778
297 | 5.92 | 1.004 | 61.45 | 0.185625 | 297 | 5.92 | 0.997 | 153.35 | 0.45795 | 297 | 5.92 | 1.022 | 134.65 | 0.5369 | 1.007667 | 116.4833 | 0.02015333 | 5.491077 | 0.3875
298 | 5.94 | 1.007 | 62.3 | 0.185625 | 298 | 5.94 | 0.999 | 153.35 | 0.3067 | 298 | 5.94 | 1.023 | 134.35 | 0.1345 | 1.009667 | 116.6667 | 0.02019333 | 5.499719 | 0.23315
299 | 5.96 | 1.011 | 62.3 | 0.2492 | 299 | 5.96 | 1.003 | 154.2 | 0.6151 | 299 | 5.96 | 1.026 | 134.1 | 0.402675 | 1.013333 | 116.8667 | 0.02026667 | 5.509148 | 0.4281444
300 | 5.98 | 1.015 | 62.55 | 0.2497 | 300 | 5.98 | 1.006 | 155.6 | 0.4647 | 300 | 5.98 | 1.03 | 133.8 | 0.5358 | 1.017 | 117.3167 | 0.02034 | 5.530361 | 0.4293361
301 | 6 | 1.019 | 62.55 | 0.2502 | 301 | 6 | 1.01 | 155.85 | 0.6229 | 301 | 6 | 1.033 | 134.35 | 0.402225 | 1.020667 | 117.5833 | 0.02041333 | 5.542931 | 0.43065
302 | 6.02 | 1.022 | 62.85 | 0.1881 | 302 | 6.02 | 1.014 | 157.8 | 0.6273 | 302 | 6.02 | 1.037 | 134.1 | 0.5369 | 1.024333 | 118.25 | 0.02048667 | 5.574358 | 0.4323611
303 | 6.04 | 1.025 | 62.3 | 0.187725 | 303 | 6.04 | 1.019 | 158.65 | 0.791125 | 303 | 6.04 | 1.041 | 134.1 | 0.5364 | 1.028333 | 118.35 | 0.02056667 | 5.579073 | 0.4732
304 | 6.06 | 1.028 | 63.7 | 0.189 | 304 | 6.06 | 1.022 | 159.75 | 0.4776 | 304 | 6.06 | 1.045 | 135.5 | 0.5392 | 1.031667 | 119.65 | 0.02063333 | 5.640355 | 0.3966667
305 | 6.08 | 1.031 | 62.85 | 0.189825 | 305 | 6.08 | 1.025 | 160.35 | 0.48015 | 305 | 6.08 | 1.046 | 134.95 | 0.135225 | 1.034 | 119.3833 | 0.02068 | 5.627784 | 0.2788722
306 | 6.1 | 1.034 | 62.55 | 0.1881 | 306 | 6.1 | 1.028 | 161.45 | 0.4827 | 306 | 6.1 | 1.05 | 134.65 | 0.5392 | 1.037333 | 119.55 | 0.02074667 | 5.635641 | 0.3982222
307 | 6.12 | 1.036 | 62.85 | 0.1254 | 307 | 6.12 | 1.032 | 160.6 | 0.6441 | 307 | 6.12 | 1.054 | 134.95 | 0.5392 | 1.040667 | 119.4667 | 0.02081333 | 5.631713 | 0.3983611
308 | 6.14 | 1.04 | 63.4 | 0.2525 | 308 | 6.14 | 1.034 | 161.45 | 0.32205 | 308 | 6.14 | 1.056 | 135.2 | 0.27015 | 1.043333 | 120.0167 | 0.02086667 | 5.65764 | 0.3193111
309 | 6.16 | 1.044 | 62.85 | 0.2525 | 309 | 6.16 | 1.035 | 161.75 | 0.1616 | 309 | 6.16 | 1.059 | 135.5 | 0.40605 | 1.046 | 120.0333 | 0.02092 | 5.658426 | 0.3200667
310 | 6.18 | 1.048 | 63.15 | 0.252 | 310 | 6.18 | 1.04 | 162.85 | 0.8115 | 310 | 6.18 | 1.064 | 135.2 | 0.67675 | 1.050667 | 120.4 | 0.02101333 | 5.67571 | 0.5610111
311 | 6.2 | 1.051 | 63.95 | 0.19065 | 311 | 6.2 | 1.044 | 162.3 | 0.6503 | 311 | 6.2 | 1.067 | 135.5 | 0.40605 | 1.054 | 120.5833 | 0.02108 | 5.684353 | 0.4016389
312 | 6.22 | 1.055 | 63.7 | 0.2553 | 312 | 6.22 | 1.048 | 162.55 | 0.6497 | 312 | 6.22 | 1.071 | 135.75 | 0.5425 | 1.058 | 120.6667 | 0.02116 | 5.688281 | 0.4825
313 | 6.24 | 1.058 | 63.95 | 0.191475 | 313 | 6.24 | 1.051 | 163.1 | 0.488475 | 313 | 6.24 | 1.075 | 136.9 | 0.5453 | 1.061333 | 121.3167 | 0.02122667 | 5.718923 | 0.4033056
314 | 6.26 | 1.06 | 63.95 | 0.1279 | 314 | 6.26 | 1.054 | 163.4 | 0.48975 | 314 | 6.26 | 1.078 | 136.35 | 0.409875 | 1.064 | 121.2333 | 0.02128 | 5.714994 | 0.3234
315 | 6.28 | 1.063 | 63.95 | 0.19185 | 315 | 6.28 | 1.058 | 162.85 | 0.6525 | 315 | 6.28 | 1.081 | 136.9 | 0.409875 | 1.067333 | 121.2333 | 0.02134667 | 5.714994 | 0.4041111
316 | 6.3 | 1.067 | 63.4 | 0.2547 | 316 | 6.3 | 1.061 | 163.4 | 0.489375 | 316 | 6.3 | 1.084 | 137.75 | 0.411975 | 1.070667 | 121.5167 | 0.02141333 | 5.728351 | 0.4045833
317 | 6.32 | 1.07 | 63.95 | 0.191025 | 317 | 6.32 | 1.063 | 163.1 | 0.3265 | 317 | 6.32 | 1.086 | 137.75 | 0.2755 | 1.073 | 121.6 | 0.02146 | 5.732279 | 0.2836361
318 | 6.34 | 1.076 | 64.25 | 0.3846 | 318 | 6.34 | 1.065 | 163.1 | 0.3262 | 318 | 6.34 | 1.09 | 138.3 | 0.5521 | 1.077 | 121.8833 | 0.02154 | 5.745635 | 0.4869667
319 | 6.36 | 1.079 | 63.95 | 0.1923 | 319 | 6.36 | 1.07 | 163.7 | 0.817 | 319 | 6.36 | 1.094 | 139.7 | 0.556 | 1.081 | 122.45 | 0.02162 | 5.772348 | 0.4886667
320 | 6.38 | 1.081 | 63.95 | 0.1279 | 320 | 6.38 | 1.075 | 163.7 | 0.8185 | 320 | 6.38 | 1.098 | 141.1 | 0.5616 | 1.084667 | 122.9167 | 0.02169333 | 5.794347 | 0.4498389
321 | 6.4 | 1.085 | 63.95 | 0.2558 | 321 | 6.4 | 1.078 | 163.4 | 0.49065 | 321 | 6.4 | 1.102 | 142.5 | 0.5672 | 1.088333 | 123.2833 | 0.02176667 | 5.811632 | 0.4513667
322 | 6.42 | 1.088 | 63.95 | 0.19185 | 322 | 6.42 | 1.081 | 164.5 | 0.49185 | 322 | 6.42 | 1.104 | 143.05 | 0.28555 | 1.091 | 123.8333 | 0.02182 | 5.837559 | 0.3294889
323 | 6.44 | 1.09 | 64.55 | 0.1285 | 323 | 6.44 | 1.085 | 164.25 | 0.6575 | 323 | 6.44 | 1.108 | 144.45 | 0.575 | 1.094333 | 124.4167 | 0.02188667 | 5.865058 | 0.41375
324 | 6.46 | 1.093 | 65.35 | 0.19485 | 324 | 6.46 | 1.087 | 164.25 | 0.3285 | 324 | 6.46 | 1.112 | 145.55 | 0.58 | 1.097333 | 125.05 | 0.02194667 | 5.894914 | 0.3742
325 | 6.48 | 1.096 | 64.8 | 0.195225 | 325 | 6.48 | 1.09 | 165.1 | 0.494025 | 325 | 6.48 | 1.114 | 145.85 | 0.2914 | 1.1 | 125.25 | 0.022 | 5.904342 | 0.3337333
326 | 6.5 | 1.1 | 64.55 | 0.2587 | 326 | 6.5 | 1.092 | 164.8 | 0.3299 | 326 | 6.5 | 1.116 | 147.8 | 0.29365 | 1.102667 | 125.7167 | 0.02205333 | 5.926341 | 0.3346222
327 | 6.52 | 1.104 | 65.65 | 0.2604 | 327 | 6.52 | 1.095 | 164.5 | 0.49395 | 327 | 6.52 | 1.119 | 147.8 | 0.4434 | 1.106 | 125.9833 | 0.02212 | 5.938911 | 0.4195
328 | 6.54 | 1.108 | 65.35 | 0.262 | 328 | 6.54 | 1.099 | 165.1 | 0.6592 | 328 | 6.54 | 1.123 | 149.75 | 0.5951 | 1.11 | 126.7333 | 0.0222 | 5.974267 | 0.5054333
329 | 6.56 | 1.112 | 65.65 | 0.262 | 329 | 6.56 | 1.104 | 165.1 | 0.8255 | 329 | 6.56 | 1.127 | 150.6 | 0.6007 | 1.114333 | 127.1167 | 0.02228667 | 5.992337 | 0.5500083
330 | 6.58 | 1.115 | 64.8 | 0.195675 | 330 | 6.58 | 1.108 | 165.1 | 0.6604 | 330 | 6.58 | 1.132 | 151.15 | 0.754375 | 1.118333 | 127.0167 | 0.02236667 | 5.987623 | 0.5082667
331 | 6.6 | 1.117 | 65.1 | 0.1299 | 331 | 6.6 | 1.111 | 165.35 | 0.495675 | 331 | 6.6 | 1.134 | 151.7 | 0.30285 | 1.120667 | 127.3833 | 0.02241333 | 6.004908 | 0.2968
332 | 6.62 | 1.121 | 65.65 | 0.2615 | 332 | 6.62 | 1.113 | 166.2 | 0.33155 | 332 | 6.62 | 1.137 | 153.65 | 0.458025 | 1.123667 | 128.5 | 0.02247333 | 6.057548 | 0.383825
333 | 6.64 | 1.124 | 65.65 | 0.19695 | 333 | 6.64 | 1.118 | 166.45 | 0.831625 | 333 | 6.64 | 1.142 | 154.5 | 0.770375 | 1.128 | 128.8667 | 0.02256 | 6.074833 | 0.5576278
334 | 6.66 | 1.126 | 65.1 | 0.13075 | 334 | 6.66 | 1.121 | 166.45 | 0.49935 | 334 | 6.66 | 1.144 | 155.35 | 0.30985 | 1.130333 | 128.9667 | 0.02260667 | 6.079547 | 0.3008056
335 | 6.68 | 1.13 | 65.65 | 0.2615 | 335 | 6.68 | 1.121 | 167.6 | 0 | 335 | 6.68 | 1.146 | 156.7 | 0.31205 | 1.132333 | 129.9833 | 0.02264667 | 6.127473 | 0.25895
336 | 6.7 | 1.135 | 65.35 | 0.3275 | 336 | 6.7 | 1.126 | 167.6 | 0.838 | 336 | 6.7 | 1.15 | 157.55 | 0.6285 | 1.137 | 130.1667 | 0.02274 | 6.136116 | 0.6070167
337 | 6.72 | 1.139 | 65.9 | 0.2625 | 337 | 6.72 | 1.13 | 167.3 | 0.6698 | 337 | 6.72 | 1.153 | 158.95 | 0.47475 | 1.140667 | 130.7167 | 0.02281333 | 6.162043 | 0.4782861
338 | 6.74 | 1.141 | 65.65 | 0.13155 | 338 | 6.74 | 1.133 | 168.7 | 0.504 | 338 | 6.74 | 1.157 | 159.8 | 0.6375 | 1.143667 | 131.3833 | 0.02287333 | 6.19347 | 0.39315
339 | 6.76 | 1.145 | 66.2 | 0.2637 | 339 | 6.76 | 1.138 | 170.4 | 0.84775 | 339 | 6.76 | 1.161 | 161.2 | 0.642 | 1.148 | 132.6 | 0.02296 | 6.250824 | 0.5719639
340 | 6.78 | 1.148 | 65.65 | 0.197775 | 340 | 6.78 | 1.14 | 170.65 | 0.34105 | 340 | 6.78 | 1.165 | 162.85 | 0.6481 | 1.151 | 133.05 | 0.02302 | 6.272037 | 0.398475
341 | 6.8 | 1.15 | 66.2 | 0.13185 | 341 | 6.8 | 1.143 | 172.05 | 0.51405 | 341 | 6.8 | 1.167 | 163.45 | 0.3263 | 1.153333 | 133.9 | 0.02306667 | 6.312107 | 0.3114417
342 | 6.82 | 1.153 | 66.2 | 0.1986 | 342 | 6.82 | 1.147 | 173.75 | 0.6916 | 342 | 6.82 | 1.171 | 165.1 | 0.6571 | 1.157 | 135.0167 | 0.02314 | 6.364747 | 0.4930139
343 | 6.84 | 1.157 | 65.35 | 0.2631 | 343 | 6.84 | 1.149 | 172.9 | 0.34665 | 343 | 6.84 | 1.175 | 166.2 | 0.6626 | 1.160333 | 134.8167 | 0.02320667 | 6.355319 | 0.4497222
344 | 6.86 | 1.16 | 65.9 | 0.196875 | 344 | 6.86 | 1.152 | 174 | 0.52035 | 344 | 6.86 | 1.176 | 167.6 | 0.1669 | 1.162667 | 135.8333 | 0.02325333 | 6.403245 | 0.3157583
345 | 6.88 | 1.165 | 66.75 | 0.331625 | 345 | 6.88 | 1.156 | 174.3 | 0.6966 | 345 | 6.88 | 1.179 | 168.2 | 0.5037 | 1.166667 | 136.4167 | 0.02333333 | 6.430743 | 0.5445
346 | 6.9 | 1.169 | 66.2 | 0.2659 | 346 | 6.9 | 1.16 | 175.95 | 0.7005 | 346 | 6.9 | 1.183 | 169.3 | 0.675 | 1.170667 | 137.15 | 0.02341333 | 6.465313 | 0.5471333
347 | 6.92 | 1.171 | 65.65 | 0.13185 | 347 | 6.92 | 1.163 | 175.95 | 0.52785 | 347 | 6.92 | 1.188 | 170.4 | 0.84925 | 1.174 | 137.3333 | 0.02348 | 6.473955 | 0.4574722
348 | 6.94 | 1.175 | 66.2 | 0.2637 | 348 | 6.94 | 1.167 | 176.8 | 0.7055 | 348 | 6.94 | 1.191 | 172.1 | 0.51375 | 1.177667 | 138.3667 | 0.02355333 | 6.522667 | 0.50545
349 | 6.96 | 1.178 | 65.35 | 0.197325 | 349 | 6.96 | 1.171 | 177.95 | 0.7095 | 349 | 6.96 | 1.194 | 172.65 | 0.517125 | 1.181 | 138.65 | 0.02362 | 6.536024 | 0.4616944
350 | 6.98 | 1.181 | 66.2 | 0.197325 | 350 | 6.98 | 1.175 | 179.05 | 0.714 | 350 | 6.98 | 1.198 | 174.3 | 0.6939 | 1.184667 | 139.85 | 0.02369333 | 6.592592 | 0.5105833
351 | 7 | 1.184 | 66.75 | 0.199425 | 351 | 7 | 1.178 | 179.6 | 0.537975 | 351 | 7 | 1.202 | 175.15 | 0.6989 | 1.188 | 140.5 | 0.02376 | 6.623234 | 0.46725
352 | 7.02 | 1.187 | 66.5 | 0.199875 | 352 | 7.02 | 1.179 | 181 | 0.1803 | 352 | 7.02 | 1.203 | 176.55 | 0.17585 | 1.189667 | 141.35 | 0.02379333 | 6.663303 | 0.234875
353 | 7.04 | 1.19 | 66.5 | 0.1995 | 353 | 7.04 | 1.183 | 181.55 | 0.7251 | 353 | 7.04 | 1.206 | 177.95 | 0.53175 | 1.193 | 142 | 0.02386 | 6.693944 | 0.47225
354 | 7.06 | 1.195 | 66.75 | 0.333125 | 354 | 7.06 | 1.185 | 182.1 | 0.36365 | 354 | 7.06 | 1.209 | 178.5 | 0.534675 | 1.196333 | 142.45 | 0.02392667 | 6.715157 | 0.4740833
355 | 7.08 | 1.199 | 66.5 | 0.2665 | 355 | 7.08 | 1.189 | 183.5 | 0.7312 | 355 | 7.08 | 1.212 | 179.35 | 0.536775 | 1.2 | 143.1167 | 0.024 | 6.746584 | 0.5235389
356 | 7.1 | 1.202 | 67.05 | 0.200325 | 356 | 7.1 | 1.194 | 184.05 | 0.918875 | 356 | 7.1 | 1.217 | 180.45 | 0.8995 | 1.204333 | 143.85 | 0.02408667 | 6.781154 | 0.6217611
357 | 7.12 | 1.204 | 67.05 | 0.1341 | 357 | 7.12 | 1.198 | 185.2 | 0.7385 | 357 | 7.12 | 1.221 | 181.85 | 0.7246 | 1.207667 | 144.7 | 0.02415333 | 6.821223 | 0.4809167
358 | 7.14 | 1.207 | 67.6 | 0.201975 | 358 | 7.14 | 1.202 | 186.3 | 0.743 | 358 | 7.14 | 1.224 | 182.15 | 0.546 | 1.211 | 145.35 | 0.02422 | 6.851865 | 0.4834167
359 | 7.16 | 1.21 | 67.3 | 0.20235 | 359 | 7.16 | 1.205 | 187.15 | 0.560175 | 359 | 7.16 | 1.226 | 183.55 | 0.3657 | 1.213667 | 146 | 0.02427333 | 6.882506 | 0.3884667
360 | 7.18 | 1.213 | 67.6 | 0.20235 | 360 | 7.18 | 1.208 | 187.45 | 0.5619 | 360 | 7.18 | 1.232 | 184.95 | 1.1055 | 1.217667 | 146.6667 | 0.02435333 | 6.913933 | 0.5853333
361 | 7.2 | 1.217 | 66.2 | 0.2676 | 361 | 7.2 | 1.209 | 188.25 | 0.18785 | 361 | 7.2 | 1.235 | 185.5 | 0.555675 | 1.220333 | 146.65 | 0.02440667 | 6.913147 | 0.3910889
362 | 7.22 | 1.221 | 67.05 | 0.2665 | 362 | 7.22 | 1.212 | 189.4 | 0.566475 | 362 | 7.22 | 1.236 | 187.15 | 0.186325 | 1.223 | 147.8667 | 0.02446 | 6.970502 | 0.3926889
363 | 7.24 | 1.225 | 68.15 | 0.2704 | 363 | 7.24 | 1.217 | 190.8 | 0.9505 | 363 | 7.24 | 1.239 | 187.75 | 0.56235 | 1.227 | 148.9 | 0.02454 | 7.019213 | 0.5935333
364 | 7.26 | 1.229 | 66.75 | 0.2698 | 364 | 7.26 | 1.22 | 191.05 | 0.572775 | 364 | 7.26 | 1.244 | 188 | 0.939375 | 1.231 | 148.6 | 0.02462 | 7.005071 | 0.595
365 | 7.28 | 1.231 | 66.75 | 0.1335 | 365 | 7.28 | 1.222 | 191.9 | 0.38295 | 365 | 7.28 | 1.246 | 189.95 | 0.37795 | 1.233 | 149.5333 | 0.02466 | 7.049069 | 0.2981333
366 | 7.3 | 1.235 | 67.6 | 0.2687 | 366 | 7.3 | 1.227 | 193.85 | 0.964375 | 366 | 7.3 | 1.251 | 190.8 | 0.951875 | 1.237667 | 150.75 | 0.02475333 | 7.106423 | 0.7006611
367 | 7.32 | 1.239 | 67.05 | 0.2693 | 367 | 7.32 | 1.231 | 195.25 | 0.7782 | 367 | 7.32 | 1.255 | 191.9 | 0.7654 | 1.241667 | 151.4 | 0.02483333 | 7.137064 | 0.6043
368 | 7.34 | 1.24 | 67.9 | 0.067475 | 368 | 7.34 | 1.235 | 196.65 | 0.7838 | 368 | 7.34 | 1.257 | 193.05 | 0.38495 | 1.244 | 152.5333 | 0.02488 | 7.19049 | 0.3545889
369 | 7.36 | 1.244 | 67.9 | 0.2716 | 369 | 7.36 | 1.236 | 197.75 | 0.1972 | 369 | 7.36 | 1.26 | 194.15 | 0.5808 | 1.246667 | 153.2667 | 0.02493333 | 7.22506 | 0.4077333
370 | 7.38 | 1.247 | 67.3 | 0.2028 | 370 | 7.38 | 1.239 | 199.7 | 0.596175 | 370 | 7.38 | 1.264 | 194.7 | 0.7777 | 1.25 | 153.9 | 0.025 | 7.254916 | 0.5119444
371 | 7.4 | 1.251 | 68.15 | 0.2709 | 371 | 7.4 | 1.242 | 200.85 | 0.600825 | 371 | 7.4 | 1.268 | 196.1 | 0.7816 | 1.253667 | 155.0333 | 0.02507333 | 7.308341 | 0.5663778
372 | 7.42 | 1.255 | 67.9 | 0.2721 | 372 | 7.42 | 1.245 | 203.65 | 0.60675 | 372 | 7.42 | 1.268 | 196.65 | 0 | 1.256 | 156.0667 | 0.02512 | 7.357053 | 0.36295
373 | 7.44 | 1.257 | 68.15 | 0.13605 | 373 | 7.44 | 1.249 | 204.75 | 0.8168 | 373 | 7.44 | 1.271 | 198.35 | 0.5925 | 1.259 | 157.0833 | 0.02518 | 7.404979 | 0.469725
374 | 7.46 | 1.261 | 69 | 0.2743 | 374 | 7.46 | 1.253 | 205.85 | 0.8212 | 374 | 7.46 | 1.277 | 199.45 | 1.1934 | 1.263667 | 158.1 | 0.02527333 | 7.452905 | 0.7354278
375 | 7.48 | 1.264 | 68.7 | 0.20655 | 375 | 7.48 | 1.257 | 207.55 | 0.8268 | 375 | 7.48 | 1.28 | 199.75 | 0.5988 | 1.267 | 158.6667 | 0.02534 | 7.479618 | 0.5279444
376 | 7.5 | 1.267 | 68.7 | 0.2061 | 376 | 7.5 | 1.26 | 208.4 | 0.623925 | 376 | 7.5 | 1.284 | 200.85 | 0.8012 | 1.270333 | 159.3167 | 0.02540667 | 7.51026 | 0.5299722
377 | 7.52 | 1.27 | 68.7 | 0.2061 | 377 | 7.52 | 1.264 | 210.35 | 0.8375 | 377 | 7.52 | 1.289 | 202.25 | 1.00775 | 1.274333 | 160.4333 | 0.02548667 | 7.5629 | 0.6395
378 | 7.54 | 1.273 | 69.55 | 0.207375 | 378 | 7.54 | 1.267 | 211.45 | 0.6327 | 378 | 7.54 | 1.291 | 202.8 | 0.40505 | 1.277 | 161.2667 | 0.02554 | 7.602184 | 0.4289333
379 | 7.56 | 1.276 | 69.3 | 0.208275 | 379 | 7.56 | 1.268 | 213.15 | 0.2123 | 379 | 7.56 | 1.293 | 203.65 | 0.40645 | 1.279 | 162.0333 | 0.02558 | 7.638325 | 0.3233
380 | 7.58 | 1.28 | 69.3 | 0.2772 | 380 | 7.58 | 1.271 | 214.5 | 0.641475 | 380 | 7.58 | 1.297 | 203.95 | 0.8152 | 1.282667 | 162.5833 | 0.02565333 | 7.664252 | 0.5951306
381 | 7.6 | 1.285 | 70.1 | 0.3485 | 381 | 7.6 | 1.275 | 215.35 | 0.8597 | 381 | 7.6 | 1.301 | 204.5 | 0.8169 | 1.287 | 163.3167 | 0.02574 | 7.698822 | 0.7061167
382 | 7.62 | 1.288 | 70.1 | 0.2103 | 382 | 7.62 | 1.279 | 217.05 | 0.8648 | 382 | 7.62 | 1.303 | 205.9 | 0.4104 | 1.29 | 164.35 | 0.0258 | 7.747533 | 0.4915
383 | 7.64 | 1.29 | 69.85 | 0.13995 | 383 | 7.64 | 1.284 | 218.7 | 1.089375 | 383 | 7.64 | 1.306 | 210.1 | 0.624 | 1.293333 | 166.2167 | 0.02586667 | 7.835529 | 0.5509444
384 | 7.66 | 1.294 | 70.1 | 0.2799 | 384 | 7.66 | 1.287 | 219.55 | 0.657375 | 384 | 7.66 | 1.312 | 213.45 | 1.27065 | 1.297667 | 167.7 | 0.02595333 | 7.905454 | 0.7234861
385 | 7.68 | 1.298 | 70.65 | 0.2815 | 385 | 7.68 | 1.289 | 220.95 | 0.4405 | 385 | 7.68 | 1.315 | 216.8 | 0.645375 | 1.300667 | 169.4667 | 0.02601333 | 7.988735 | 0.50575
386 | 7.7 | 1.299 | 70.4 | 0.070525 | 386 | 7.7 | 1.293 | 222.05 | 0.886 | 386 | 7.7 | 1.316 | 219 | 0.2179 | 1.302667 | 170.4833 | 0.02605333 | 8.036661 | 0.33995
387 | 7.72 | 1.303 | 70.1 | 0.281 | 387 | 7.72 | 1.296 | 222.9 | 0.667425 | 387 | 7.72 | 1.321 | 221.55 | 1.101375 | 1.306667 | 171.5167 | 0.02613333 | 8.085373 | 0.684
388 | 7.74 | 1.307 | 70.65 | 0.2815 | 388 | 7.74 | 1.299 | 224.85 | 0.671625 | 388 | 7.74 | 1.324 | 223.75 | 0.66795 | 1.31 | 173.0833 | 0.0262 | 8.159227 | 0.5743333
389 | 7.76 | 1.311 | 70.65 | 0.2826 | 389 | 7.76 | 1.301 | 224.6 | 0.44945 | 389 | 7.76 | 1.325 | 226.3 | 0.225025 | 1.312333 | 173.85 | 0.02624667 | 8.195368 | 0.4047556
390 | 7.78 | 1.314 | 70.4 | 0.211575 | 390 | 7.78 | 1.305 | 225.95 | 0.9011 | 390 | 7.78 | 1.329 | 228.8 | 0.9102 | 1.316 | 175.05 | 0.02632 | 8.251936 | 0.63965
391 | 7.8 | 1.318 | 71.25 | 0.2833 | 391 | 7.8 | 1.308 | 226.8 | 0.679125 | 391 | 7.8 | 1.332 | 231.05 | 0.689775 | 1.319333 | 176.3667 | 0.02638667 | 8.314004 | 0.5856944
392 | 7.82 | 1.321 | 71.5 | 0.214125 | 392 | 7.82 | 1.312 | 227.95 | 0.9095 | 392 | 7.82 | 1.335 | 233.25 | 0.69645 | 1.322667 | 177.5667 | 0.02645333 | 8.370573 | 0.5898889
393 | 7.84 | 1.324 | 72.05 | 0.215325 | 393 | 7.84 | 1.316 | 229.35 | 0.9146 | 393 | 7.84 | 1.339 | 234.95 | 0.9364 | 1.326333 | 178.7833 | 0.02652667 | 8.427927 | 0.6533083
394 | 7.86 | 1.327 | 71.5 | 0.215325 | 394 | 7.86 | 1.32 | 230.7 | 0.9201 | 394 | 7.86 | 1.345 | 236.9 | 1.41555 | 1.330667 | 179.7 | 0.02661333 | 8.471139 | 0.7767139
395 | 7.88 | 1.33 | 72.05 | 0.215325 | 395 | 7.88 | 1.322 | 231.85 | 0.46255 | 395 | 7.88 | 1.348 | 238.3 | 0.7128 | 1.333333 | 180.7333 | 0.02666667 | 8.519851 | 0.4805778
396 | 7.9 | 1.334 | 72.35 | 0.2888 | 396 | 7.9 | 1.325 | 232.4 | 0.696375 | 396 | 7.9 | 1.349 | 240.25 | 0.239275 | 1.336 | 181.6667 | 0.02672 | 8.563849 | 0.4832
397 | 7.92 | 1.338 | 71.8 | 0.2883 | 397 | 7.92 | 1.328 | 233.5 | 0.69885 | 397 | 7.92 | 1.354 | 240.8 | 1.202625 | 1.34 | 182.0333 | 0.0268 | 8.581134 | 0.7274
398 | 7.94 | 1.341 | 72.05 | 0.215775 | 398 | 7.94 | 1.33 | 234.1 | 0.4676 | 398 | 7.94 | 1.357 | 243.05 | 0.725775 | 1.342667 | 183.0667 | 0.02685333 | 8.629845 | 0.4868
399 | 7.96 | 1.344 | 71.8 | 0.215775 | 399 | 7.96 | 1.334 | 234.9 | 0.938 | 399 | 7.96 | 1.358 | 244.45 | 0.24375 | 1.345333 | 183.7167 | 0.02690667 | 8.660487 | 0.4890444
400 | 7.98 | 1.348 | 72.9 | 0.2894 | 400 | 7.98 | 1.339 | 237.15 | 1.180125 | 400 | 7.98 | 1.362 | 246.4 | 0.9817 | 1.349667 | 185.4833 | 0.02699333 | 8.743768 | 0.7999333
401 | 8 | 1.352 | 72.65 | 0.2911 | 401 | 8 | 1.343 | 237.45 | 0.9492 | 401 | 8 | 1.366 | 247.8 | 0.9884 | 1.353667 | 185.9667 | 0.02707333 | 8.766553 | 0.7429
402 | 8.02 | 1.354 | 72.65 | 0.1453 | 402 | 8.02 | 1.347 | 238.8 | 0.9525 | 402 | 8.02 | 1.37 | 250.3 | 0.9962 | 1.357 | 187.25 | 0.02714 | 8.82705 | 0.6220278
403 | 8.04 | 1.357 | 71.8 | 0.216675 | 403 | 8.04 | 1.349 | 240.5 | 0.4793 | 403 | 8.04 | 1.372 | 250.6 | 0.5009 | 1.359333 | 187.6333 | 0.02718667 | 8.84512 | 0.4373639
404 | 8.06 | 1.359 | 73.2 | 0.145 | 404 | 8.06 | 1.352 | 241.05 | 0.722325 | 404 | 8.06 | 1.377 | 252.25 | 1.257125 | 1.362667 | 188.8333 | 0.02725333 | 8.901689 | 0.6274444
405 | 8.08 | 1.362 | 72.65 | 0.218775 | 405 | 8.08 | 1.355 | 242.75 | 0.7257 | 405 | 8.08 | 1.38 | 253.4 | 0.758475 | 1.365667 | 189.6 | 0.02731333 | 8.93783 | 0.56765
406 | 8.1 | 1.367 | 73.45 | 0.36525 | 406 | 8.1 | 1.357 | 243.3 | 0.48605 | 406 | 8.1 | 1.381 | 255.9 | 0.25465 | 1.368333 | 190.8833 | 0.02736667 | 8.998327 | 0.5073111
407 | 8.12 | 1.371 | 73.45 | 0.2938 | 407 | 8.12 | 1.361 | 244.7 | 0.976 | 407 | 8.12 | 1.385 | 257.85 | 1.0275 | 1.372333 | 192 | 0.02744667 | 9.050967 | 0.7657667
408 | 8.14 | 1.375 | 74.6 | 0.2961 | 408 | 8.14 | 1.364 | 245.8 | 0.73575 | 408 | 8.14 | 1.389 | 259.5 | 1.0347 | 1.376 | 193.3 | 0.02752 | 9.112249 | 0.7063833
409 | 8.16 | 1.377 | 74.3 | 0.1489 | 409 | 8.16 | 1.367 | 247.2 | 0.7395 | 409 | 8.16 | 1.39 | 262.3 | 0.2609 | 1.378 | 194.6 | 0.02756 | 9.173532 | 0.3879
410 | 8.18 | 1.381 | 75.7 | 0.3 | 410 | 8.18 | 1.372 | 248.3 | 1.23875 | 410 | 8.18 | 1.395 | 264.55 | 1.317125 | 1.382667 | 196.1833 | 0.02765333 | 9.248171 | 0.9118278
411 | 8.2 | 1.384 | 75.15 | 0.226275 | 411 | 8.2 | 1.376 | 249.15 | 0.9949 | 411 | 8.2 | 1.4 | 267.05 | 1.329 | 1.386667 | 197.1167 | 0.02773333 | 9.292169 | 0.7866
412 | 8.22 | 1.385 | 75.15 | 0.07515 | 412 | 8.22 | 1.378 | 251.1 | 0.50025 | 412 | 8.22 | 1.402 | 269.6 | 0.53665 | 1.388333 | 198.6167 | 0.02776667 | 9.362879 | 0.3297778
413 | 8.24 | 1.389 | 75.15 | 0.3006 | 413 | 8.24 | 1.382 | 251.4 | 1.005 | 413 | 8.24 | 1.406 | 272.95 | 1.0851 | 1.392333 | 199.8333 | 0.02784667 | 9.420234 | 0.7969
414 | 8.26 | 1.393 | 75.15 | 0.3006 | 414 | 8.26 | 1.386 | 252.8 | 1.0084 | 414 | 8.26 | 1.41 | 274.6 | 1.0951 | 1.396333 | 200.85 | 0.02792667 | 9.46816 | 0.8013667
415 | 8.28 | 1.397 | 75.7 | 0.3017 | 415 | 8.28 | 1.388 | 253.35 | 0.50615 | 415 | 8.28 | 1.413 | 276.85 | 0.827175 | 1.399333 | 201.9667 | 0.02798667 | 9.5208 | 0.604225
416 | 8.3 | 1.4 | 76.25 | 0.227925 | 416 | 8.3 | 1.389 | 255.3 | 0.254325 | 416 | 8.3 | 1.416 | 279.1 | 0.833925 | 1.401667 | 203.55 | 0.02803333 | 9.595439 | 0.4731028
417 | 8.32 | 1.403 | 77.65 | 0.23085 | 417 | 8.32 | 1.394 | 255.85 | 1.277875 | 417 | 8.32 | 1.418 | 281.05 | 0.56015 | 1.405 | 204.85 | 0.0281 | 9.656722 | 0.6806667
418 | 8.34 | 1.407 | 77.95 | 0.3112 | 418 | 8.34 | 1.398 | 257.25 | 1.0262 | 418 | 8.34 | 1.42 | 282.7 | 0.56375 | 1.408333 | 205.9667 | 0.02816667 | 9.709362 | 0.6846944
419 | 8.36 | 1.411 | 78.5 | 0.3129 | 419 | 8.36 | 1.402 | 258.65 | 1.0318 | 419 | 8.36 | 1.425 | 285.8 | 1.42125 | 1.412667 | 207.65 | 0.02825333 | 9.788715 | 0.8961694
420 | 8.38 | 1.413 | 79.6 | 0.1581 | 420 | 8.38 | 1.405 | 260.05 | 0.77805 | 420 | 8.38 | 1.429 | 288.55 | 1.1487 | 1.415667 | 209.4 | 0.02831333 | 9.871211 | 0.625575
421 | 8.4 | 1.416 | 79.35 | 0.238425 | 421 | 8.4 | 1.408 | 261.45 | 0.78225 | 421 | 8.4 | 1.433 | 290.55 | 1.1582 | 1.419 | 210.45 | 0.02838 | 9.920708 | 0.69975
422 | 8.42 | 1.419 | 80.45 | 0.2397 | 422 | 8.42 | 1.411 | 262.55 | 0.786 | 422 | 8.42 | 1.434 | 293.6 | 0.292075 | 1.421333 | 212.2 | 0.02842667 | 10.0032 | 0.4930917
423 | 8.44 | 1.421 | 81.85 | 0.1623 | 423 | 8.44 | 1.415 | 264.25 | 1.0536 | 423 | 8.44 | 1.438 | 295.85 | 1.1789 | 1.424667 | 213.9833 | 0.02849333 | 10.08727 | 0.7103056
424 | 8.46 | 1.426 | 81 | 0.407125 | 424 | 8.46 | 1.417 | 264.8 | 0.52905 | 424 | 8.46 | 1.443 | 298.9 | 1.486875 | 1.428667 | 214.9 | 0.02857333 | 10.13048 | 0.8577667
425 | 8.48 | 1.431 | 82.95 | 0.409875 | 425 | 8.48 | 1.42 | 265.9 | 0.79605 | 425 | 8.48 | 1.445 | 300.3 | 0.5992 | 1.432 | 216.3833 | 0.02864 | 10.20041 | 0.7188056
426 | 8.5 | 1.433 | 82.95 | 0.1659 | 426 | 8.5 | 1.423 | 267.9 | 0.8007 | 426 | 8.5 | 1.446 | 302.55 | 0.301425 | 1.434 | 217.8 | 0.02868 | 10.26719 | 0.4341833
427 | 8.52 | 1.437 | 83.25 | 0.3324 | 427 | 8.52 | 1.428 | 268.45 | 1.340875 | 427 | 8.52 | 1.45 | 305.35 | 1.2158 | 1.438333 | 219.0167 | 0.02876667 | 10.32454 | 0.9464361
428 | 8.54 | 1.441 | 81.55 | 0.3296 | 428 | 8.54 | 1.432 | 270.1 | 1.0771 | 428 | 8.54 | 1.455 | 307.3 | 1.531625 | 1.442667 | 219.65 | 0.02885333 | 10.3544 | 0.9504444
429 | 8.56 | 1.443 | 77.65 | 0.1592 | 429 | 8.56 | 1.435 | 270.95 | 0.811575 | 429 | 8.56 | 1.457 | 309.8 | 0.6171 | 1.445 | 219.4667 | 0.0289 | 10.34576 | 0.5123028
430 | 8.58 | 1.445 | 77.4 | 0.15505 | 430 | 8.58 | 1.439 | 273.2 | 1.0883 | 430 | 8.58 | 1.461 | 312.05 | 1.2437 | 1.448333 | 220.8833 | 0.02896667 | 10.41254 | 0.7339167
431 | 8.6 | 1.449 | 78.75 | 0.3123 | 431 | 8.6 | 1.443 | 273.45 | 1.0933 | 431 | 8.6 | 1.466 | 314.55 | 1.5665 | 1.452667 | 222.25 | 0.02905333 | 10.47697 | 0.9601222
432 | 8.62 | 1.452 | 79.35 | 0.23715 | 432 | 8.62 | 1.445 | 273.45 | 0.5469 | 432 | 8.62 | 1.468 | 317.35 | 0.6319 | 1.455 | 223.3833 | 0.0291 | 10.53039 | 0.5199056
433 | 8.64 | 1.456 | 78.2 | 0.3151 | 433 | 8.64 | 1.447 | 274.85 | 0.5483 | 433 | 8.64 | 1.47 | 318.75 | 0.6361 | 1.457667 | 223.9333 | 0.02915333 | 10.55632 | 0.5964222
434 | 8.66 | 1.461 | 80.45 | 0.396625 | 434 | 8.66 | 1.45 | 275.7 | 0.825825 | 434 | 8.66 | 1.474 | 320.4 | 1.2783 | 1.461667 | 225.5167 | 0.02923333 | 10.63096 | 0.8989
435 | 8.68 | 1.463 | 79.6 | 0.16005 | 435 | 8.68 | 1.453 | 276.25 | 0.827925 | 435 | 8.68 | 1.476 | 321.8 | 0.6422 | 1.464 | 225.8833 | 0.02928 | 10.64824 | 0.5266333
436 | 8.7 | 1.466 | 78.75 | 0.237525 | 436 | 8.7 | 1.457 | 277.35 | 1.1072 | 436 | 8.7 | 1.479 | 325.15 | 0.970425 | 1.467333 | 227.0833 | 0.02934667 | 10.70481 | 0.7549444
437 | 8.72 | 1.47 | 79.6 | 0.3167 | 437 | 8.72 | 1.463 | 277.95 | 1.6659 | 437 | 8.72 | 1.484 | 327.7 | 1.632125 | 1.472333 | 228.4167 | 0.02944667 | 10.76766 | 1.13875
438 | 8.74 | 1.473 | 80.45 | 0.240075 | 438 | 8.74 | 1.466 | 279.9 | 0.836775 | 438 | 8.74 | 1.488 | 329.65 | 1.3147 | 1.475667 | 230 | 0.02951333 | 10.8423 | 0.7640278
439 | 8.76 | 1.475 | 78.2 | 0.15865 | 439 | 8.76 | 1.467 | 280.45 | 0.280175 | 439 | 8.76 | 1.491 | 332.45 | 0.99315 | 1.477667 | 230.3667 | 0.02955333 | 10.85959 | 0.4603667
440 | 8.78 | 1.478 | 79.6 | 0.2367 | 440 | 8.78 | 1.472 | 281.55 | 1.405 | 440 | 8.78 | 1.495 | 334.4 | 1.3337 | 1.481667 | 231.85 | 0.02963333 | 10.92951 | 0.9244333
441 | 8.8 | 1.483 | 80.15 | 0.399375 | 441 | 8.8 | 1.475 | 283.8 | 0.848025 | 441 | 8.8 | 1.499 | 337.2 | 1.3432 | 1.485667 | 233.7167 | 0.02971333 | 11.01751 | 0.9311333
442 | 8.82 | 1.488 | 78.75 | 0.39725 | 442 | 8.82 | 1.476 | 286.05 | 0.284925 | 442 | 8.82 | 1.501 | 338.85 | 0.67605 | 1.488333 | 234.55 | 0.02976667 | 11.05679 | 0.6243556
443 | 8.84 | 1.49 | 79.9 | 0.15865 | 443 | 8.84 | 1.479 | 288.25 | 0.86145 | 443 | 8.84 | 1.503 | 340.25 | 0.6791 | 1.490667 | 236.1333 | 0.02981333 | 11.13143 | 0.5491306
444 | 8.86 | 1.493 | 80.45 | 0.240525 | 444 | 8.86 | 1.483 | 289.65 | 1.1558 | 444 | 8.86 | 1.507 | 342.75 | 1.366 | 1.494333 | 237.6167 | 0.02988667 | 11.20136 | 0.8685417
445 | 8.88 | 1.497 | 80.15 | 0.3212 | 445 | 8.88 | 1.487 | 291.9 | 1.1631 | 445 | 8.88 | 1.51 | 345 | 1.031625 | 1.498 | 239.0167 | 0.02996 | 11.26735 | 0.8738278
446 | 8.9 | 1.5 | 79.9 | 0.240075 | 446 | 8.9 | 1.491 | 295.25 | 1.1743 | 446 | 8.9 | 1.513 | 347.25 | 1.038375 | 1.501333 | 240.8 | 0.03002667 | 11.35142 | 0.7996944
447 | 8.92 | 1.502 | 80.15 | 0.16005 | 447 | 8.92 | 1.495 | 298.6 | 1.1877 | 447 | 8.92 | 1.517 | 349.2 | 1.3929 | 1.504667 | 242.65 | 0.03009333 | 11.43863 | 0.80575
448 | 8.94 | 1.505 | 79.6 | 0.239625 | 448 | 8.94 | 1.499 | 301.4 | 1.2 | 448 | 8.94 | 1.522 | 351.7 | 1.75225 | 1.508667 | 244.2333 | 0.03017333 | 11.51327 | 0.9737667
449 | 8.96 | 1.509 | 80.45 | 0.3201 | 449 | 8.96 | 1.501 | 305.6 | 0.607 | 449 | 8.96 | 1.525 | 353.65 | 1.058025 | 1.511667 | 246.5667 | 0.03023333 | 11.62326 | 0.7362
450 | 8.98 | 1.512 | 79.6 | 0.240075 | 450 | 8.98 | 1.504 | 309.2 | 0.9222 | 450 | 8.98 | 1.528 | 355.35 | 1.0635 | 1.514667 | 248.05 | 0.03029333 | 11.69319 | 0.741925
451 | 9 | 1.516 | 79.35 | 0.3179 | 451 | 9 | 1.506 | 312.85 | 0.62205 | 451 | 9 | 1.531 | 357.55 | 1.06935 | 1.517667 | 249.9167 | 0.03035333 | 11.78118 | 0.74695
452 | 9.02 | 1.52 | 80.15 | 0.319 | 452 | 9.02 | 1.509 | 316.75 | 0.9444 | 452 | 9.02 | 1.533 | 358.7 | 0.71625 | 1.520667 | 251.8667 | 0.03041333 | 11.87311 | 0.752675
453 | 9.04 | 1.522 | 80.45 | 0.1606 | 453 | 9.04 | 1.512 | 319.55 | 0.95445 | 453 | 9.04 | 1.535 | 361.2 | 0.7199 | 1.523 | 253.7333 | 0.03046 | 11.9611 | 0.5898667
454 | 9.06 | 1.525 | 80.45 | 0.24135 | 454 | 9.06 | 1.517 | 324.3 | 1.609625 | 454 | 9.06 | 1.539 | 364 | 1.4504 | 1.527 | 256.25 | 0.03054 | 12.07974 | 1.019967
455 | 9.08 | 1.529 | 80.45 | 0.3218 | 455 | 9.08 | 1.52 | 327.1 | 0.9771 | 455 | 9.08 | 1.543 | 365.95 | 1.4599 | 1.530667 | 257.8333 | 0.03061333 | 12.15438 | 0.9424861
456 | 9.1 | 1.532 | 80.15 | 0.2409 | 456 | 9.1 | 1.523 | 331 | 0.98715 | 456 | 9.1 | 1.546 | 367.65 | 1.1004 | 1.533667 | 259.6 | 0.03067333 | 12.23766 | 0.77615
457 | 9.12 | 1.534 | 81 | 0.16115 | 457 | 9.12 | 1.528 | 335.2 | 1.6655 | 457 | 9.12 | 1.55 | 370.15 | 1.4756 | 1.537333 | 262.1167 | 0.03074667 | 12.3563 | 0.9564806
458 | 9.14 | 1.538 | 82.15 | 0.3263 | 458 | 9.14 | 1.532 | 338.25 | 1.3469 | 458 | 9.14 | 1.555 | 371.55 | 1.85425 | 1.541667 | 263.9833 | 0.03083333 | 12.44429 | 1.139883
459 | 9.16 | 1.542 | 83.25 | 0.3308 | 459 | 9.16 | 1.533 | 342.2 | 0.340225 | 459 | 9.16 | 1.556 | 374.05 | 0.3728 | 1.543667 | 266.5 | 0.03087333 | 12.56293 | 0.5304833
460 | 9.18 | 1.545 | 83.5 | 0.250125 | 460 | 9.18 | 1.534 | 345.55 | 0.343875 | 460 | 9.18 | 1.558 | 376.3 | 0.75035 | 1.545667 | 268.45 | 0.03091333 | 12.65485 | 0.53495
461 | 9.2 | 1.548 | 84.65 | 0.252225 | 461 | 9.2 | 1.539 | 348.35 | 1.73475 | 461 | 9.2 | 1.562 | 377.7 | 1.508 | 1.549667 | 270.2333 | 0.03099333 | 12.73892 | 1.077367
462 | 9.22 | 1.552 | 84.9 | 0.3391 | 462 | 9.22 | 1.542 | 352.25 | 1.0509 | 462 | 9.22 | 1.565 | 380.2 | 1.13685 | 1.553 | 272.45 | 0.03106 | 12.84342 | 0.9044722
463 | 9.24 | 1.555 | 85.2 | 0.25515 | 463 | 9.24 | 1.546 | 355.6 | 1.4157 | 463 | 9.24 | 1.569 | 381.9 | 1.5242 | 1.556667 | 274.2333 | 0.03113333 | 12.92748 | 1.002253
464 | 9.26 | 1.557 | 86.6 | 0.1718 | 464 | 9.26 | 1.551 | 359.8 | 1.7885 | 464 | 9.26 | 1.573 | 383.85 | 1.5315 | 1.560333 | 276.75 | 0.03120667 | 13.04612 | 1.010136
465 | 9.28 | 1.561 | 86.3 | 0.3458 | 465 | 9.28 | 1.555 | 363.15 | 1.4459 | 465 | 9.28 | 1.576 | 386.05 | 1.15485 | 1.564 | 278.5 | 0.03128 | 13.12862 | 1.017958
466 | 9.3 | 1.565 | 86.6 | 0.3458 | 466 | 9.3 | 1.556 | 366.75 | 0.36495 | 466 | 9.3 | 1.579 | 387.75 | 1.1607 | 1.566667 | 280.3667 | 0.03133333 | 13.21661 | 0.7451556
467 | 9.32 | 1.567 | 87.15 | 0.17375 | 467 | 9.32 | 1.56 | 370.4 | 1.4743 | 467 | 9.32 | 1.583 | 389.7 | 1.5549 | 1.57 | 282.4167 | 0.0314 | 13.31325 | 0.9379722
468 | 9.34 | 1.571 | 88.25 | 0.3508 | 468 | 9.34 | 1.563 | 374.05 | 1.116675 | 468 | 9.34 | 1.586 | 391.95 | 1.172475 | 1.573333 | 284.75 | 0.03146667 | 13.42324 | 0.9452778
469 | 9.36 | 1.575 | 87.7 | 0.3519 | 469 | 9.36 | 1.563 | 376.25 | 0 | 469 | 9.36 | 1.588 | 393.9 | 0.78585 | 1.575333 | 285.95 | 0.03150667 | 13.47981 | 0.5707
470 | 9.38 | 1.579 | 88.25 | 0.3519 | 470 | 9.38 | 1.566 | 379.9 | 1.134225 | 470 | 9.38 | 1.59 | 395.55 | 0.78945 | 1.578333 | 287.9 | 0.03156667 | 13.57174 | 0.860775
471 | 9.4 | 1.581 | 89.65 | 0.1779 | 471 | 9.4 | 1.571 | 384.1 | 1.91 | 471 | 9.4 | 1.595 | 398.1 | 1.984125 | 1.582333 | 290.6167 | 0.03164667 | 13.6998 | 1.157033
472 | 9.42 | 1.584 | 89.1 | 0.268125 | 472 | 9.42 | 1.575 | 387.7 | 1.5436 | 472 | 9.42 | 1.597 | 399.75 | 0.79785 | 1.585333 | 292.1833 | 0.03170667 | 13.77365 | 0.8742
473 | 9.44 | 1.587 | 89.65 | 0.268125 | 473 | 9.44 | 1.579 | 390.8 | 1.557 | 473 | 9.44 | 1.601 | 401.7 | 1.6029 | 1.589 | 294.05 | 0.03178 | 13.86165 | 1.074761
474 | 9.46 | 1.59 | 89.95 | 0.2694 | 474 | 9.46 | 1.584 | 394.7 | 1.96375 | 474 | 9.46 | 1.606 | 403.95 | 2.014125 | 1.593333 | 296.2 | 0.03186667 | 13.963 | 1.278875
475 | 9.48 | 1.594 | 90.25 | 0.3604 | 475 | 9.48 | 1.587 | 398.6 | 1.18995 | 475 | 9.48 | 1.61 | 405.9 | 1.6197 | 1.597 | 298.25 | 0.03194 | 14.05964 | 1.089825
476 | 9.5 | 1.597 | 91.35 | 0.2724 | 476 | 9.5 | 1.589 | 402.5 | 0.8011 | 476 | 9.5 | 1.611 | 408.15 | 0.407025 | 1.599 | 300.6667 | 0.03198 | 14.17356 | 0.5989167
477 | 9.52 | 1.601 | 91.9 | 0.3665 | 477 | 9.52 | 1.591 | 406.15 | 0.80865 | 477 | 9.52 | 1.614 | 409.8 | 1.226925 | 1.602 | 302.6167 | 0.03204 | 14.26549 | 0.904925
478 | 9.54 | 1.606 | 91.9 | 0.4595 | 478 | 9.54 | 1.594 | 409.8 | 1.223925 | 478 | 9.54 | 1.618 | 411.5 | 1.6426 | 1.606 | 304.4 | 0.03212 | 14.34955 | 1.214033
479 | 9.56 | 1.61 | 92.2 | 0.3682 | 479 | 9.56 | 1.597 | 412.6 | 1.2336 | 479 | 9.56 | 1.62 | 413.7 | 0.8252 | 1.609 | 306.1667 | 0.03218 | 14.43284 | 0.91585
480 | 9.58 | 1.612 | 92.75 | 0.18495 | 480 | 9.58 | 1.601 | 417.35 | 1.6599 | 480 | 9.58 | 1.623 | 415.4 | 1.24365 | 1.612 | 308.5 | 0.03224 | 14.54283 | 0.922
481 | 9.6 | 1.615 | 92.45 | 0.2778 | 481 | 9.6 | 1.605 | 420.1 | 1.6749 | 481 | 9.6 | 1.628 | 416.8 | 2.0805 | 1.616 | 309.7833 | 0.03232 | 14.60333 | 1.236567
482 | 9.62 | 1.616 | 92.45 | 0.09245 | 482 | 9.62 | 1.609 | 423.75 | 1.6877 | 482 | 9.62 | 1.632 | 418.75 | 1.6711 | 1.619 | 311.65 | 0.03238 | 14.69132 | 0.93215
483 | 9.64 | 1.619 | 93.6 | 0.279075 | 483 | 9.64 | 1.612 | 427.65 | 1.2771 | 483 | 9.64 | 1.633 | 421.55 | 0.42015 | 1.621333 | 314.2667 | 0.03242667 | 14.81467 | 0.7302361
484 | 9.66 | 1.623 | 93.85 | 0.3749 | 484 | 9.66 | 1.615 | 431.3 | 1.288425 | 484 | 9.66 | 1.638 | 424.05 | 2.114 | 1.625333 | 316.4 | 0.03250667 | 14.91524 | 1.261333
485 | 9.68 | 1.627 | 93.85 | 0.3754 | 485 | 9.68 | 1.619 | 434.35 | 1.7313 | 485 | 9.68 | 1.642 | 425.75 | 1.6996 | 1.629333 | 317.9833 | 0.03258667 | 14.98988 | 1.268767
486 | 9.7 | 1.631 | 95 | 0.3777 | 486 | 9.7 | 1.62 | 437.45 | 0.4359 | 486 | 9.7 | 1.643 | 427.95 | 0.42685 | 1.631333 | 320.1333 | 0.03262667 | 15.09123 | 0.6381167
487 | 9.72 | 1.633 | 94.7 | 0.1897 | 487 | 9.72 | 1.622 | 440.5 | 0.87795 | 487 | 9.72 | 1.647 | 430.2 | 1.7163 | 1.634 | 321.8 | 0.03268 | 15.1698 | 0.8559111
488 | 9.74 | 1.638 | 95.55 | 0.475625 | 488 | 9.74 | 1.625 | 443.6 | 1.32615 | 488 | 9.74 | 1.65 | 431.6 | 1.2927 | 1.637667 | 323.5833 | 0.03275333 | 15.25386 | 1.183203
489 | 9.76 | 1.642 | 95.8 | 0.3827 | 489 | 9.76 | 1.63 | 447.2 | 2.227 | 489 | 9.76 | 1.652 | 433.3 | 0.8649 | 1.641333 | 325.4333 | 0.03282667 | 15.34107 | 1.189864
490 | 9.78 | 1.643 | 95.55 | 0.095675 | 490 | 9.78 | 1.634 | 450.55 | 1.7955 | 490 | 9.78 | 1.656 | 436.05 | 1.7387 | 1.644333 | 327.3833 | 0.03288667 | 15.433 | 0.979225
491 | 9.8 | 1.646 | 96.1 | 0.287475 | 491 | 9.8 | 1.638 | 454.5 | 1.8101 | 491 | 9.8 | 1.661 | 438 | 2.185125 | 1.648333 | 329.5333 | 0.03296667 | 15.53435 | 1.313833
492 | 9.82 | 1.65 | 96.95 | 0.3861 | 492 | 9.82 | 1.642 | 458.1 | 1.8252 | 492 | 9.82 | 1.665 | 439.7 | 1.7554 | 1.652333 | 331.5833 | 0.03304667 | 15.63099 | 1.322233
493 | 9.84 | 1.652 | 96.65 | 0.1936 | 493 | 9.84 | 1.644 | 461.2 | 0.9193 | 493 | 9.84 | 1.668 | 442.5 | 1.3233 | 1.654667 | 333.45 | 0.03309333 | 15.71898 | 0.7758722
494 | 9.86 | 1.656 | 97.2 | 0.3877 | 494 | 9.86 | 1.647 | 465.4 | 1.3899 | 494 | 9.86 | 1.67 | 443.05 | 0.88555 | 1.657667 | 335.2167 | 0.03315333 | 15.80227 | 1.003
495 | 9.88 | 1.661 | 97.5 | 0.48675 | 495 | 9.88 | 1.651 | 468.15 | 1.8671 | 495 | 9.88 | 1.673 | 445 | 1.332075 | 1.661667 | 336.8833 | 0.03323333 | 15.88083 | 1.3442
496 | 9.9 | 1.665 | 98.05 | 0.3911 | 496 | 9.9 | 1.652 | 471.5 | 0.469825 | 496 | 9.9 | 1.675 | 446.15 | 0.89115 | 1.664 | 338.5667 | 0.03328 | 15.96019 | 0.788025
497 | 9.92 | 1.667 | 98.05 | 0.1961 | 497 | 9.92 | 1.655 | 476 | 1.42125 | 497 | 9.92 | 1.679 | 448.65 | 1.7896 | 1.667 | 340.9 | 0.03334 | 16.07018 | 1.0192
498 | 9.94 | 1.67 | 98.6 | 0.294975 | 498 | 9.94 | 1.66 | 479.35 | 2.388375 | 498 | 9.94 | 1.683 | 450.6 | 1.7985 | 1.671 | 342.85 | 0.03342 | 16.1621 | 1.3675
499 | 9.96 | 1.673 | 98.35 | 0.295425 | 499 | 9.96 | 1.663 | 482.4 | 1.442625 | 499 | 9.96 | 1.686 | 451.7 | 1.35345 | 1.674 | 344.15 | 0.03348 | 16.22339 | 1.0305
500 | 9.98 | 1.675 | 98.6 | 0.19695 | 500 | 9.98 | 1.667 | 485.5 | 1.9358 | 500 | 9.98 | 1.689 | 454.5 | 1.3593 | 1.677 | 346.2 | 0.03354 | 16.32002 | 1.035525
501 | 10 | 1.679 | 99.45 | 0.3961 | 501 | 10 | 1.671 | 488.55 | 1.9481 | 501 | 10 | 1.693 | 456.45 | 1.8219 | 1.681 | 348.15 | 0.03362 | 16.41195 | 1.3887
502 | 10.02 | 1.683 | 98.6 | 0.3961 | 502 | 10.02 | 1.674 | 492.2 | 1.471125 | 502 | 10.02 | 1.697 | 458.7 | 1.8303 | 1.684667 | 349.8333 | 0.03369333 | 16.4913 | 1.279636
503 | 10.04 | 1.687 | 99.15 | 0.3955 | 503 | 10.04 | 1.676 | 495.8 | 0.988 | 503 | 10.04 | 1.697 | 460.35 | 0 | 1.686667 | 351.7667 | 0.03373333 | 16.58244 | 0.7016
504 | 10.06 | 1.688 | 100 | 0.099575 | 504 | 10.06 | 1.679 | 500 | 1.4937 | 504 | 10.06 | 1.701 | 462.6 | 1.8459 | 1.689333 | 354.2 | 0.03378667 | 16.69715 | 0.9412889
505 | 10.08 | 1.693 | 100.3 | 0.50075 | 505 | 10.08 | 1.68 | 503.1 | 0.50155 | 505 | 10.08 | 1.704 | 463.7 | 1.38945 | 1.692333 | 355.7 | 0.03384667 | 16.76786 | 1.06485
506 | 10.1 | 1.697 | 100.3 | 0.4012 | 506 | 10.1 | 1.683 | 507.3 | 1.5156 | 506 | 10.1 | 1.707 | 465.95 | 1.394475 | 1.695667 | 357.85 | 0.03391333 | 16.86921 | 1.18925
507 | 10.12 | 1.699 | 101.1 | 0.2014 | 507 | 10.12 | 1.688 | 511.2 | 2.54625 | 507 | 10.12 | 1.71 | 467.65 | 1.4004 | 1.699 | 359.9833 | 0.03398 | 16.96978 | 1.196389
508 | 10.14 | 1.701 | 100.85 | 0.20195 | 508 | 10.14 | 1.693 | 514 | 2.563 | 508 | 10.14 | 1.716 | 469.6 | 2.81175 | 1.703333 | 361.4833 | 0.03406667 | 17.04049 | 1.563178
509 | 10.16 | 1.706 | 101.7 | 0.506375 | 509 | 10.16 | 1.697 | 517.35 | 2.0627 | 509 | 10.16 | 1.72 | 471.55 | 1.8823 | 1.707667 | 363.5333 | 0.03415333 | 17.13713 | 1.570869
510 | 10.18 | 1.708 | 101.7 | 0.2034 | 510 | 10.18 | 1.698 | 520.95 | 0.51915 | 510 | 10.18 | 1.722 | 473.8 | 0.94535 | 1.709333 | 365.4833 | 0.03418667 | 17.22905 | 0.6075139
511 | 10.2 | 1.712 | 102.25 | 0.4079 | 511 | 10.2 | 1.702 | 524.6 | 2.0911 | 511 | 10.2 | 1.726 | 475.45 | 1.8985 | 1.713333 | 367.4333 | 0.03426667 | 17.32097 | 1.465833
512 | 10.22 | 1.716 | 101.95 | 0.4084 | 512 | 10.22 | 1.706 | 529.05 | 2.1073 | 512 | 10.22 | 1.729 | 477.7 | 1.429725 | 1.717 | 369.5667 | 0.03434 | 17.42154 | 1.351167
513 | 10.24 | 1.72 | 103.35 | 0.4106 | 513 | 10.24 | 1.707 | 532.15 | 0.5306 | 513 | 10.24 | 1.73 | 479.65 | 0.478675 | 1.719 | 371.7167 | 0.03438 | 17.52289 | 0.7412833
514 | 10.26 | 1.723 | 103.9 | 0.310875 | 514 | 10.26 | 1.71 | 535.5 | 1.601475 | 514 | 10.26 | 1.734 | 481.6 | 1.9225 | 1.722333 | 373.6667 | 0.03444667 | 17.61482 | 1.242306
515 | 10.28 | 1.725 | 103.1 | 0.207 | 515 | 10.28 | 1.715 | 539.1 | 2.6865 | 515 | 10.28 | 1.737 | 483.3 | 1.44735 | 1.725667 | 375.1667 | 0.03451333 | 17.68553 | 1.248056
516 | 10.3 | 1.73 | 104.2 | 0.51825 | 516 | 10.3 | 1.717 | 542.5 | 1.0816 | 516 | 10.3 | 1.739 | 485.25 | 0.96855 | 1.728667 | 377.3167 | 0.03457333 | 17.78688 | 1.128725
517 | 10.32 | 1.732 | 103.65 | 0.20785 | 517 | 10.32 | 1.722 | 545.85 | 2.720875 | 517 | 10.32 | 1.744 | 487.45 | 2.43175 | 1.732667 | 378.9833 | 0.03465333 | 17.86545 | 1.5126
518 | 10.34 | 1.734 | 104.45 | 0.2081 | 518 | 10.34 | 1.727 | 549.45 | 2.73825 | 518 | 10.34 | 1.749 | 489.7 | 2.442875 | 1.736667 | 381.2 | 0.03473333 | 17.96994 | 1.520367
519 | 10.36 | 1.738 | 105.3 | 0.4195 | 519 | 10.36 | 1.729 | 553.1 | 1.10255 | 519 | 10.36 | 1.751 | 491.4 | 0.9811 | 1.739333 | 383.2667 | 0.03478667 | 18.06736 | 1.019289
520 | 10.38 | 1.742 | 104.75 | 0.4201 | 520 | 10.38 | 1.731 | 556.45 | 1.10955 | 520 | 10.38 | 1.754 | 493.6 | 1.4775 | 1.742333 | 384.9333 | 0.03484667 | 18.14593 | 1.1523
521 | 10.4 | 1.745 | 105.3 | 0.315075 | 521 | 10.4 | 1.735 | 560.35 | 2.2336 | 521 | 10.4 | 1.757 | 495 | 1.4829 | 1.745667 | 386.8833 | 0.03491333 | 18.23786 | 1.286361
522 | 10.42 | 1.749 | 106.15 | 0.4229 | 522 | 10.42 | 1.738 | 563.7 | 1.686075 | 522 | 10.42 | 1.76 | 496.4 | 1.4871 | 1.749 | 388.75 | 0.03498 | 18.32585 | 1.292722
523 | 10.44 | 1.753 | 105.6 | 0.4235 | 523 | 10.44 | 1.738 | 567.35 | 0 | 523 | 10.44 | 1.762 | 497.55 | 0.99395 | 1.751 | 390.1667 | 0.03502 | 18.39263 | 0.7789167
524 | 10.46 | 1.755 | 106.7 | 0.2123 | 524 | 10.46 | 1.742 | 570.7 | 2.2761 | 524 | 10.46 | 1.766 | 499.5 | 1.9941 | 1.754333 | 392.3 | 0.03508667 | 18.4932 | 1.304111
525 | 10.48 | 1.758 | 106.7 | 0.3201 | 525 | 10.48 | 1.747 | 574.6 | 2.86325 | 525 | 10.48 | 1.77 | 501.45 | 2.0019 | 1.758333 | 394.25 | 0.03516667 | 18.58512 | 1.5731
526 | 10.5 | 1.761 | 106.7 | 0.3201 | 526 | 10.5 | 1.751 | 578.8 | 2.3068 | 526 | 10.5 | 1.774 | 503.1 | 2.0091 | 1.762 | 396.2 | 0.03524 | 18.67705 | 1.449158
527 | 10.52 | 1.763 | 107.55 | 0.21425 | 527 | 10.52 | 1.754 | 582.4 | 1.7418 | 527 | 10.52 | 1.777 | 505.05 | 1.512225 | 1.764667 | 398.3333 | 0.03529333 | 18.77761 | 1.059378
528 | 10.54 | 1.767 | 108.1 | 0.4313 | 528 | 10.54 | 1.758 | 585.75 | 2.3363 | 528 | 10.54 | 1.78 | 507 | 1.518075 | 1.768333 | 400.2833 | 0.03536667 | 18.86954 | 1.464131
529 | 10.56 | 1.772 | 108.1 | 0.5405 | 529 | 10.56 | 1.761 | 589.15 | 1.76235 | 529 | 10.56 | 1.783 | 508.15 | 1.522725 | 1.772 | 401.8 | 0.03544 | 18.94103 | 1.470486
530 | 10.58 | 1.775 | 109.2 | 0.32595 | 530 | 10.58 | 1.762 | 592.75 | 0.59095 | 530 | 10.58 | 1.785 | 510.1 | 1.01825 | 1.774 | 404.0167 | 0.03548 | 19.04553 | 0.8058167
531 | 10.6 | 1.778 | 109.2 | 0.3276 | 531 | 10.6 | 1.765 | 596.4 | 1.783725 | 531 | 10.6 | 1.788 | 512.05 | 1.533225 | 1.777 | 405.8833 | 0.03554 | 19.13352 | 1.21485
532 | 10.62 | 1.781 | 110.05 | 0.328875 | 532 | 10.62 | 1.769 | 600.3 | 2.3934 | 532 | 10.62 | 1.792 | 513.75 | 2.0516 | 1.780667 | 408.0333 | 0.03561333 | 19.23488 | 1.492181
533 | 10.64 | 1.784 | 110.05 | 0.33015 | 533 | 10.64 | 1.771 | 603.95 | 1.20425 | 533 | 10.64 | 1.795 | 515.95 | 1.54455 | 1.783333 | 409.9833 | 0.03566667 | 19.3268 | 1.090689
534 | 10.66 | 1.787 | 110.9 | 0.331425 | 534 | 10.66 | 1.774 | 607.85 | 1.8177 | 534 | 10.66 | 1.799 | 519.05 | 2.07 | 1.786667 | 412.6 | 0.03573333 | 19.45015 | 1.370972
535 | 10.68 | 1.79 | 111.45 | 0.333525 | 535 | 10.68 | 1.78 | 610.65 | 3.6555 | 535 | 10.68 | 1.804 | 520.15 | 2.598 | 1.791333 | 414.0833 | 0.03582667 | 19.52008 | 1.928928
536 | 10.7 | 1.794 | 112 | 0.4469 | 536 | 10.7 | 1.783 | 615.65 | 1.83945 | 536 | 10.7 | 1.807 | 522.1 | 1.563375 | 1.794667 | 416.5833 | 0.03589333 | 19.63793 | 1.384444
537 | 10.72 | 1.797 | 112.3 | 0.33645 | 537 | 10.72 | 1.785 | 619.3 | 1.23495 | 537 | 10.72 | 1.809 | 524.05 | 1.04615 | 1.797 | 418.55 | 0.03594 | 19.73064 | 0.9743222
538 | 10.74 | 1.801 | 113.4 | 0.4514 | 538 | 10.74 | 1.79 | 622.65 | 3.104875 | 538 | 10.74 | 1.813 | 526 | 2.1001 | 1.801333 | 420.6833 | 0.03602667 | 19.8312 | 1.818339
539 | 10.76 | 1.805 | 113.95 | 0.4547 | 539 | 10.76 | 1.792 | 627.1 | 1.24975 | 539 | 10.76 | 1.817 | 527.7 | 2.1074 | 1.804667 | 422.9167 | 0.03609333 | 19.93648 | 1.406
540 | 10.78 | 1.808 | 114.25 | 0.3423 | 540 | 10.78 | 1.793 | 629.65 | 0.628375 | 540 | 10.78 | 1.818 | 531.6 | 0.52965 | 1.806333 | 425.1667 | 0.03612667 | 20.04255 | 0.7067361
541 | 10.8 | 1.81 | 114.8 | 0.22905 | 541 | 10.8 | 1.797 | 634.1 | 2.5275 | 541 | 10.8 | 1.821 | 534.1 | 1.59855 | 1.809333 | 427.6667 | 0.03618667 | 20.1604 | 1.27925
542 | 10.82 | 1.813 | 115.35 | 0.345225 | 542 | 10.82 | 1.801 | 638.55 | 2.5453 | 542 | 10.82 | 1.826 | 536.9 | 2.6775 | 1.813333 | 430.2667 | 0.03626667 | 20.28297 | 1.715867
543 | 10.84 | 1.816 | 115.65 | 0.3465 | 543 | 10.84 | 1.804 | 641.35 | 1.91985 | 543 | 10.84 | 1.828 | 539.7 | 1.0766 | 1.816 | 432.2333 | 0.03632 | 20.37567 | 1.15
544 | 10.86 | 1.819 | 115.95 | 0.3474 | 544 | 10.86 | 1.808 | 645.3 | 2.5733 | 544 | 10.86 | 1.833 | 543.05 | 2.706875 | 1.82 | 434.7667 | 0.0364 | 20.4951 | 1.734
545 | 10.88 | 1.823 | 116.5 | 0.4649 | 545 | 10.88 | 1.812 | 649.2 | 2.589 | 545 | 10.88 | 1.837 | 545 | 2.1761 | 1.824 | 436.9 | 0.03648 | 20.59566 | 1.743333
546 | 10.9 | 1.827 | 117.6 | 0.4682 | 546 | 10.9 | 1.815 | 653.4 | 1.9539 | 546 | 10.9 | 1.838 | 547.25 | 0.546125 | 1.826667 | 439.4167 | 0.03653333 | 20.7143 | 1.168422
547 | 10.92 | 1.831 | 118.15 | 0.4715 | 547 | 10.92 | 1.817 | 656.45 | 1.30985 | 547 | 10.92 | 1.841 | 549.75 | 1.6455 | 1.829667 | 441.45 | 0.03659333 | 20.81015 | 1.3213
548 | 10.94 | 1.833 | 118.7 | 0.23685 | 548 | 10.94 | 1.82 | 660.1 | 1.974825 | 548 | 10.94 | 1.844 | 553.1 | 1.654275 | 1.832333 | 443.9667 | 0.03664667 | 20.92879 | 1.180556
549 | 10.96 | 1.837 | 119 | 0.4754 | 549 | 10.96 | 1.823 | 662.85 | 1.984425 | 549 | 10.96 | 1.846 | 554.8 | 1.1079 | 1.835333 | 445.55 | 0.03670667 | 21.00343 | 1.334275
550 | 10.98 | 1.84 | 120.4 | 0.3591 | 550 | 10.98 | 1.824 | 666.8 | 0.664825 | 550 | 10.98 | 1.849 | 557.3 | 1.66815 | 1.837667 | 448.1667 | 0.03675333 | 21.12678 | 1.042669
551 | 11 | 1.842 | 120.95 | 0.24135 | 551 | 11 | 1.828 | 670.7 | 2.675 | 551 | 11 | 1.854 | 560.65 | 2.794875 | 1.841333 | 450.7667 | 0.03682667 | 21.24934 | 1.648044
552 | 11.02 | 1.846 | 121.8 | 0.4855 | 552 | 11.02 | 1.833 | 674.05 | 3.361875 | 552 | 11.02 | 1.858 | 563.45 | 2.2482 | 1.845667 | 453.1 | 0.03691333 | 21.35934 | 1.958378
553 | 11.04 | 1.849 | 122.35 | 0.366225 | 553 | 11.04 | 1.836 | 679.1 | 2.029725 | 553 | 11.04 | 1.86 | 566.8 | 1.13025 | 1.848333 | 456.0833 | 0.03696667 | 21.49997 | 1.212244
554 | 11.06 | 1.851 | 122.05 | 0.2444 | 554 | 11.06 | 1.84 | 683 | 2.7242 | 554 | 11.06 | 1.864 | 570.45 | 2.2745 | 1.851667 | 458.5 | 0.03703333 | 21.6139 | 1.524306
555 | 11.08 | 1.856 | 122.65 | 0.61175 | 555 | 11.08 | 1.844 | 688.85 | 2.7437 | 555 | 11.08 | 1.867 | 573.25 | 1.71555 | 1.855667 | 461.5833 | 0.03711333 | 21.75925 | 1.840167
556 | 11.1 | 1.861 | 123.45 | 0.61525 | 556 | 11.1 | 1.846 | 693.05 | 1.3819 | 556 | 11.1 | 1.87 | 575.45 | 1.72305 | 1.859 | 463.9833 | 0.03718 | 21.87238 | 1.542611
557 | 11.12 | 1.864 | 123.75 | 0.3708 | 557 | 11.12 | 1.849 | 697.5 | 2.085825 | 557 | 11.12 | 1.873 | 578.55 | 1.731 | 1.862 | 466.6 | 0.03724 | 21.99573 | 1.395875
558 | 11.14 | 1.866 | 123.75 | 0.2475 | 558 | 11.14 | 1.85 | 701.15 | 0.699325 | 558 | 11.14 | 1.875 | 580.2 | 1.15875 | 1.863667 | 468.3667 | 0.03727333 | 22.07902 | 0.7791389
559 | 11.16 | 1.869 | 122.9 | 0.369975 | 559 | 11.16 | 1.854 | 705.6 | 2.8135 | 559 | 11.16 | 1.879 | 583.55 | 2.3275 | 1.867333 | 470.6833 | 0.03734667 | 22.18823 | 1.721592
560 | 11.18 | 1.872 | 124.85 | 0.371625 | 560 | 11.18 | 1.856 | 710.35 | 1.41595 | 560 | 11.18 | 1.883 | 585.5 | 2.3381 | 1.870333 | 473.5667 | 0.03740667 | 22.32415 | 1.416375
561 | 11.2 | 1.874 | 125.45 | 0.2503 | 561 | 11.2 | 1.86 | 713.45 | 2.8476 | 561 | 11.2 | 1.887 | 588.6 | 2.3482 | 1.873667 | 475.8333 | 0.03747333 | 22.431 | 1.582333
562 | 11.22 | 1.878 | 126 | 0.5029 | 562 | 11.22 | 1.864 | 717.65 | 2.8622 | 562 | 11.22 | 1.891 | 591.4 | 2.36 | 1.877667 | 478.35 | 0.03755333 | 22.54964 | 1.908367
563 | 11.24 | 1.882 | 126 | 0.504 | 563 | 11.24 | 1.867 | 721.8 | 2.159175 | 563 | 11.24 | 1.893 | 593.9 | 1.1853 | 1.880667 | 480.5667 | 0.03761333 | 22.65413 | 1.438375
564 | 11.26 | 1.887 | 126.8 | 0.632 | 564 | 11.26 | 1.869 | 726.55 | 1.44835 | 564 | 11.26 | 1.895 | 597.25 | 1.19115 | 1.883667 | 483.5333 | 0.03767333 | 22.79398 | 1.44615
565 | 11.28 | 1.889 | 126.55 | 0.25335 | 565 | 11.28 | 1.872 | 730.2 | 2.185125 | 565 | 11.28 | 1.898 | 599.5 | 1.795125 | 1.886333 | 485.4167 | 0.03772667 | 22.88276 | 1.291933
566 | 11.3 | 1.892 | 127.65 | 0.3813 | 566 | 11.3 | 1.874 | 733.85 | 1.46405 | 566 | 11.3 | 1.901 | 601.7 | 1.8018 | 1.889 | 487.7333 | 0.03778 | 22.99197 | 1.297533
567 | 11.32 | 1.895 | 127.65 | 0.38295 | 567 | 11.32 | 1.875 | 738.6 | 0.736225 | 567 | 11.32 | 1.904 | 605.05 | 1.810125 | 1.891333 | 490.4333 | 0.03782667 | 23.11925 | 1.141194
568 | 11.34 | 1.897 | 127.65 | 0.2553 | 568 | 11.34 | 1.878 | 743.6 | 2.2233 | 568 | 11.34 | 1.908 | 606.75 | 2.4236 | 1.894333 | 492.6667 | 0.03788667 | 23.22453 | 1.47465
569 | 11.36 | 1.901 | 129.6 | 0.5145 | 569 | 11.36 | 1.881 | 746.95 | 2.235825 | 569 | 11.36 | 1.912 | 610.1 | 2.4337 | 1.898 | 495.55 | 0.03796 | 23.36045 | 1.811731
570 | 11.38 | 1.904 | 129.35 | 0.388425 | 570 | 11.38 | 1.885 | 751.45 | 2.9968 | 570 | 11.38 | 1.915 | 613.45 | 1.835325 | 1.901333 | 498.0833 | 0.03802667 | 23.47987 | 1.656056
571 | 11.4 | 1.907 | 129.6 | 0.388425 | 571 | 11.4 | 1.888 | 755.6 | 2.260575 | 571 | 11.4 | 1.919 | 616.8 | 2.4605 | 1.904667 | 500.6667 | 0.03809333 | 23.60165 | 1.664583
572 | 11.42 | 1.912 | 130.75 | 0.650875 | 572 | 11.42 | 1.892 | 760.35 | 3.0319 | 572 | 11.42 | 1.922 | 618.75 | 1.853325 | 1.908667 | 503.2833 | 0.03817333 | 23.725 | 2.0079
573 | 11.44 | 1.916 | 131 | 0.5235 | 573 | 11.44 | 1.894 | 764.3 | 1.52465 | 573 | 11.44 | 1.925 | 620.7 | 1.859175 | 1.911667 | 505.3333 | 0.03823333 | 23.82164 | 1.512925
574 | 11.46 | 1.919 | 130.75 | 0.392625 | 574 | 11.46 | 1.896 | 768.2 | 1.5325 | 574 | 11.46 | 1.927 | 622.1 | 1.2428 | 1.914 | 507.0167 | 0.03828 | 23.90099 | 1.181075
575 | 11.48 | 1.922 | 131.85 | 0.3939 | 575 | 11.48 | 1.899 | 772.95 | 2.311725 | 575 | 11.48 | 1.93 | 624.35 | 1.869675 | 1.917 | 509.7167 | 0.03834 | 24.02827 | 1.5251
576 | 11.5 | 1.925 | 131.85 | 0.39555 | 576 | 11.5 | 1.901 | 777.15 | 1.5501 | 576 | 11.5 | 1.932 | 625.75 | 1.2501 | 1.919333 | 511.5833 | 0.03838667 | 24.11627 | 1.191517
577 | 11.52 | 1.928 | 132.7 | 0.396825 | 577 | 11.52 | 1.904 | 781.9 | 2.338575 | 577 | 11.52 | 1.937 | 628.25 | 3.135 | 1.923 | 514.2833 | 0.03846 | 24.24355 | 1.880756
578 | 11.54 | 1.93 | 132.95 | 0.26565 | 578 | 11.54 | 1.907 | 786.05 | 2.351925 | 578 | 11.54 | 1.941 | 630.75 | 2.518 | 1.926 | 516.5833 | 0.03852 | 24.35197 | 1.5463
579 | 11.56 | 1.933 | 132.95 | 0.39885 | 579 | 11.56 | 1.911 | 789.7 | 3.1515 | 579 | 11.56 | 1.945 | 633.55 | 2.5286 | 1.929667 | 518.7333 | 0.03859333 | 24.45332 | 1.898081
580 | 11.58 | 1.937 | 132.7 | 0.5313 | 580 | 11.58 | 1.914 | 793.9 | 2.3754 | 580 | 11.58 | 1.947 | 636.1 | 1.26965 | 1.932667 | 520.9 | 0.03865333 | 24.55546 | 1.55945
581 | 11.6 | 1.941 | 131.85 | 0.5291 | 581 | 11.6 | 1.918 | 798.65 | 3.1851 | 581 | 11.6 | 1.951 | 637.75 | 2.5477 | 1.936667 | 522.75 | 0.03873333 | 24.64267 | 2.0873
582 | 11.62 | 1.945 | 132.95 | 0.5296 | 582 | 11.62 | 1.92 | 802.25 | 1.6009 | 582 | 11.62 | 1.954 | 640.55 | 1.91745 | 1.939667 | 525.25 | 0.03879333 | 24.76052 | 1.572
583 | 11.64 | 1.949 | 133.55 | 0.533 | 583 | 11.64 | 1.923 | 806.75 | 2.4135 | 583 | 11.64 | 1.956 | 642.5 | 1.28305 | 1.942667 | 527.6 | 0.03885333 | 24.8713 | 1.579275
584 | 11.66 | 1.951 | 133.25 | 0.2668 | 584 | 11.66 | 1.926 | 811.2 | 2.426925 | 584 | 11.66 | 1.959 | 645.3 | 1.9317 | 1.945333 | 529.9167 | 0.03890667 | 24.98051 | 1.410022
585 | 11.68 | 1.953 | 132.7 | 0.26595 | 585 | 11.68 | 1.928 | 815.95 | 1.62715 | 585 | 11.68 | 1.962 | 647.8 | 1.93965 | 1.947667 | 532.15 | 0.03895333 | 25.08579 | 1.239078
586 | 11.7 | 1.957 | 133.25 | 0.5319 | 586 | 11.7 | 1.93 | 819.85 | 1.6358 | 586 | 11.7 | 1.965 | 650.35 | 1.947225 | 1.950667 | 534.4833 | 0.03901333 | 25.19579 | 1.59995
587 | 11.72 | 1.96 | 132.95 | 0.3993 | 587 | 11.72 | 1.933 | 824.05 | 2.46585 | 587 | 11.72 | 1.97 | 653.4 | 3.259375 | 1.954333 | 536.8 | 0.03908667 | 25.30499 | 1.964019
588 | 11.74 | 1.962 | 132.95 | 0.2659 | 588 | 11.74 | 1.937 | 827.4 | 3.3029 | 588 | 11.74 | 1.974 | 654.8 | 2.6164 | 1.957667 | 538.3833 | 0.03915333 | 25.37963 | 1.791972
589 | 11.76 | 1.967 | 134.65 | 0.669 | 589 | 11.76 | 1.942 | 831.3 | 4.14675 | 589 | 11.76 | 1.977 | 657.05 | 1.967775 | 1.962 | 541 | 0.03924 | 25.50298 | 2.338664
590 | 11.78 | 1.972 | 135.5 | 0.675375 | 590 | 11.78 | 1.942 | 836.05 | 0 | 590 | 11.78 | 1.98 | 659.25 | 1.97445 | 1.964667 | 543.6 | 0.03929333 | 25.62555 | 1.446133
591 | 11.8 | 1.974 | 135.75 | 0.27125 | 591 | 11.8 | 1.946 | 840.25 | 3.3526 | 591 | 11.8 | 1.983 | 660.95 | 1.9803 | 1.967667 | 545.65 | 0.03935333 | 25.72219 | 1.633875
592 | 11.82 | 1.978 | 137.15 | 0.5458 | 592 | 11.82 | 1.949 | 844.15 | 2.5266 | 592 | 11.82 | 1.985 | 662.35 | 1.3233 | 1.970667 | 547.8833 | 0.03941333 | 25.82747 | 1.6403
593 | 11.84 | 1.981 | 136.9 | 0.411075 | 593 | 11.84 | 1.951 | 847.8 | 1.69195 | 593 | 11.84 | 1.987 | 664.85 | 1.3272 | 1.973 | 549.85 | 0.03946 | 25.92018 | 1.280689
594 | 11.86 | 1.983 | 137.45 | 0.27435 | 594 | 11.86 | 1.952 | 850.6 | 0.8492 | 594 | 11.86 | 1.99 | 667.95 | 1.9992 | 1.975 | 552 | 0.0395 | 26.02153 | 1.10185
595 | 11.88 | 1.985 | 137.7 | 0.27515 | 595 | 11.88 | 1.955 | 853.95 | 2.556825 | 595 | 11.88 | 1.994 | 670.7 | 2.6773 | 1.978 | 554.1167 | 0.03956 | 26.12131 | 1.659175
596 | 11.9 | 1.989 | 138.55 | 0.5525 | 596 | 11.9 | 1.958 | 858.4 | 2.568525 | 596 | 11.9 | 1.996 | 672.4 | 1.3431 | 1.981 | 556.45 | 0.03962 | 26.2313 | 1.66585
597 | 11.92 | 1.992 | 138.85 | 0.4161 | 597 | 11.92 | 1.96 | 860.65 | 1.71905 | 597 | 11.92 | 1.999 | 674.9 | 2.02095 | 1.983667 | 558.1333 | 0.03967333 | 26.31066 | 1.486111
598 | 11.94 | 1.995 | 138.3 | 0.415725 | 598 | 11.94 | 1.964 | 864 | 3.4493 | 598 | 11.94 | 2.003 | 678 | 2.7058 | 1.987333 | 560.1 | 0.03974667 | 26.40337 | 2.050094
599 | 11.96 | 2 | 139.95 | 0.695625 | 599 | 11.96 | 1.967 | 868.75 | 2.599125 | 599 | 11.96 | 2.006 | 680.2 | 2.0373 | 1.991 | 562.9667 | 0.03982 | 26.5385 | 2.058956
600 | 11.98 | 2.005 | 139.95 | 0.69975 | 600 | 11.98 | 1.969 | 872.65 | 1.7414 | 600 | 11.98 | 2.008 | 682.75 | 1.36295 | 1.994 | 565.1167 | 0.03988 | 26.63986 | 1.692125
601 | 12 | 2.008 | 139.95 | 0.41985 | 601 | 12 | 1.97 | 875.75 | 0.8742 | 601 | 12 | 2.011 | 684.7 | 2.051175 | 1.996333 | 566.8 | 0.03992667 | 26.71921 | 1.320569
602 | 12.02 | 2.009 | 140.25 | 0.1401 | 602 | 12.02 | 1.974 | 878.55 | 3.5086 | 602 | 12.02 | 2.014 | 688.3 | 2.0595 | 1.999 | 569.0333 | 0.03998 | 26.82449 | 1.514444
603 | 12.04 | 2.013 | 140.8 | 0.5621 | 603 | 12.04 | 1.974 | 880.75 | 0 | 603 | 12.04 | 2.017 | 690.3 | 2.0679 | 2.001333 | 570.6167 | 0.04002667 | 26.89913 | 1.329592
604 | 12.06 | 2.015 | 140.8 | 0.2816 | 604 | 12.06 | 1.976 | 883.3 | 1.76405 | 604 | 12.06 | 2.02 | 692.8 | 2.07465 | 2.003667 | 572.3 | 0.04007333 | 26.97848 | 1.333403
605 | 12.08 | 2.019 | 141.65 | 0.5649 | 605 | 12.08 | 1.978 | 886.05 | 1.76935 | 605 | 12.08 | 2.024 | 695 | 2.7756 | 2.007 | 574.2333 | 0.04014 | 27.06962 | 1.910889
606 | 12.1 | 2.023 | 141.35 | 0.566 | 606 | 12.1 | 1.982 | 889.15 | 3.5504 | 606 | 12.1 | 2.027 | 697 | 2.088 | 2.010667 | 575.8333 | 0.04021333 | 27.14504 | 2.108456
607 | 12.12 | 2.028 | 141.65 | 0.7075 | 607 | 12.12 | 1.983 | 891.95 | 0.89055 | 607 | 12.12 | 2.028 | 699.75 | 0.698375 | 2.013 | 577.7833 | 0.04026 | 27.23697 | 1.345886
608 | 12.14 | 2.03 | 142.2 | 0.28385 | 608 | 12.14 | 1.986 | 894.45 | 2.6796 | 608 | 12.14 | 2.032 | 702.3 | 2.8041 | 2.016 | 579.65 | 0.04032 | 27.32496 | 1.73615
609 | 12.16 | 2.033 | 142.75 | 0.427425 | 609 | 12.16 | 1.989 | 896.4 | 2.686275 | 609 | 12.16 | 2.036 | 703.7 | 2.812 | 2.019333 | 580.95 | 0.04038667 | 27.38625 | 1.934333
610 | 12.18 | 2.037 | 143 | 0.5715 | 610 | 12.18 | 1.989 | 896.7 | 0 | 610 | 12.18 | 2.037 | 707.05 | 0.705375 | 2.021 | 582.25 | 0.04042 | 27.44753 | 0.9693333
611 | 12.2 | 2.04 | 143 | 0.429 | 611 | 12.2 | 1.988 | 895.3 | -0.896 | 611 | 12.2 | 2.04 | 708.7 | 2.123625 | 2.022667 | 582.3333 | 0.04045333 | 27.45146 | 0.9704861
612 | 12.22 | 2.041 | 143 | 0.143 | 612 | 12.22 | 1.99 | 893.6 | 1.7889 | 612 | 12.22 | 2.043 | 710.95 | 2.129475 | 2.024667 | 582.5167 | 0.04049333 | 27.4601 | 1.16485
613 | 12.24 | 2.045 | 143.3 | 0.5726 | 613 | 12.24 | 1.99 | 891.1 | 0 | 613 | 12.24 | 2.046 | 713.2 | 2.136225 | 2.027 | 582.5333 | 0.04054 | 27.46088 | 1.359225
614 | 12.26 | 2.048 | 143.3 | 0.4299 | 614 | 12.26 | 1.99 | 888.85 | 0 | 614 | 12.26 | 2.05 | 715.95 | 2.8583 | 2.029333 | 582.7 | 0.04058667 | 27.46874 | 1.359439
615 | 12.28 | 2.051 | 144.15 | 0.431175 | 615 | 12.28 | 1.991 | 888.3 | 0.888575 | 615 | 12.28 | 2.054 | 718.5 | 2.8689 | 2.032 | 583.65 | 0.04064 | 27.51352 | 1.555133
616 | 12.3 | 2.056 | 143.85 | 0.72 | 616 | 12.3 | 1.991 | 886.05 | 0 | 616 | 12.3 | 2.057 | 721 | 2.15925 | 2.034667 | 583.6333 | 0.04069333 | 27.51274 | 1.556378
617 | 12.32 | 2.06 | 144.4 | 0.5765 | 617 | 12.32 | 1.991 | 885.5 | 0 | 617 | 12.32 | 2.059 | 723.8 | 1.4448 | 2.036667 | 584.5667 | 0.04073333 | 27.55674 | 1.1682
618 | 12.34 | 2.064 | 144.4 | 0.5776 | 618 | 12.34 | 1.991 | 884.1 | 0 | 618 | 12.34 | 2.062 | 726.3 | 2.17515 | 2.039 | 584.9333 | 0.04078 | 27.57402 | 1.364417
619 | 12.36 | 2.066 | 145 | 0.2894 | 619 | 12.36 | 1.991 | 883.3 | 0 | 619 | 12.36 | 2.064 | 728.25 | 1.45455 | 2.040333 | 585.5167 | 0.04080667 | 27.60152 | 0.7803
620 | 12.38 | 2.069 | 144.7 | 0.43455 | 620 | 12.38 | 1.991 | 882.15 | 0 | 620 | 12.38 | 2.067 | 730.2 | 2.187675 | 2.042333 | 585.6833 | 0.04084667 | 27.60938 | 1.1712
621 | 12.4 | 2.071 | 143.85 | 0.28855 | 621 | 12.4 | 1.991 | 881.9 | 0 | 621 | 12.4 | 2.07 | 731.35 | 2.192325 | 2.044 | 585.7 | 0.04088 | 27.61016 | 0.9761528
622 | 12.42 | 2.074 | 144.7 | 0.432825 | 622 | 12.42 | 1.991 | 882.45 | 0 | 622 | 12.42 | 2.074 | 733.3 | 2.9293 | 2.046333 | 586.8167 | 0.04092667 | 27.6628 | 1.367936
623 | 12.44 | 2.077 | 144.7 | 0.4341 | 623 | 12.44 | 1.992 | 883.3 | 0.882875 | 623 | 12.44 | 2.077 | 736.35 | 2.204475 | 2.048667 | 588.1167 | 0.04097333 | 27.72409 | 1.370756
624 | 12.46 | 2.083 | 144.7 | 0.8682 | 624 | 12.46 | 1.992 | 882.45 | 0 | 624 | 12.46 | 2.081 | 739.15 | 2.951 | 2.052 | 588.7667 | 0.04104 | 27.75473 | 1.961472
625 | 12.48 | 2.087 | 145.25 | 0.5799 | 625 | 12.48 | 1.993 | 883.55 | 0.883 | 625 | 12.48 | 2.082 | 741.1 | 0.740125 | 2.054 | 589.9667 | 0.04108 | 27.8113 | 1.178733
626 | 12.5 | 2.089 | 145.25 | 0.2905 | 626 | 12.5 | 1.993 | 884.7 | 0 | 626 | 12.5 | 2.087 | 743.35 | 3.711125 | 2.056333 | 591.1 | 0.04112667 | 27.86472 | 1.377911
627 | 12.52 | 2.092 | 145.25 | 0.43575 | 627 | 12.52 | 1.993 | 885.8 | 0 | 627 | 12.52 | 2.088 | 746.15 | 0.74475 | 2.057667 | 592.4 | 0.04115333 | 27.926 | 0.789
628 | 12.54 | 2.096 | 145 | 0.5805 | 628 | 12.54 | 1.993 | 887.75 | 0 | 628 | 12.54 | 2.09 | 748.1 | 1.49425 | 2.059667 | 593.6167 | 0.04119333 | 27.98336 | 1.186017
629 | 12.56 | 2.097 | 145.55 | 0.145275 | 629 | 12.56 | 1.994 | 890.55 | 0.88915 | 629 | 12.56 | 2.094 | 750.9 | 2.998 | 2.061667 | 595.6667 | 0.04123333 | 28.08 | 1.189283
630 | 12.58 | 2.101 | 146.4 | 0.5839 | 630 | 12.58 | 1.994 | 893.9 | 0 | 630 | 12.58 | 2.096 | 753.15 | 1.50405 | 2.063667 | 597.8167 | 0.04127333 | 28.18135 | 1.193483
631 | 12.6 | 2.104 | 145.55 | 0.437925 | 631 | 12.6 | 1.996 | 898.65 | 1.79255 | 631 | 12.6 | 2.1 | 756.2 | 3.0187 | 2.066667 | 600.1333 | 0.04133333 | 28.29056 | 1.796925
632 | 12.62 | 2.107 | 145.25 | 0.4362 | 632 | 12.62 | 1.997 | 903.95 | 0.9013 | 632 | 12.62 | 2.103 | 757.9 | 2.27115 | 2.069 | 602.3667 | 0.04138 | 28.39584 | 1.402917
633 | 12.64 | 2.112 | 146.4 | 0.729125 | 633 | 12.64 | 2 | 907.85 | 2.7177 | 633 | 12.64 | 2.107 | 760.95 | 3.0377 | 2.073 | 605.0667 | 0.04146 | 28.52312 | 2.414867
634 | 12.66 | 2.116 | 146.1 | 0.585 | 634 | 12.66 | 2.001 | 910.4 | 0.909125 | 634 | 12.66 | 2.11 | 764 | 2.287425 | 2.075667 | 606.8333 | 0.04151333 | 28.6064 | 1.615867
635 | 12.68 | 2.118 | 146.65 | 0.29275 | 635 | 12.68 | 2.002 | 914.55 | 0.912475 | 635 | 12.68 | 2.114 | 766 | 3.06 | 2.078 | 609.0667 | 0.04156 | 28.71168 | 1.41855
636 | 12.7 | 2.121 | 147.2 | 0.440775 | 636 | 12.7 | 2.005 | 919.05 | 2.7504 | 636 | 12.7 | 2.115 | 767.1 | 0.76655 | 2.080333 | 611.1167 | 0.04160667 | 28.80832 | 1.423547
637 | 12.72 | 2.125 | 147.75 | 0.5899 | 637 | 12.72 | 2.006 | 921.85 | 0.92045 | 637 | 12.72 | 2.117 | 769.05 | 1.53615 | 2.082667 | 612.8833 | 0.04165333 | 28.8916 | 1.428
638 | 12.74 | 2.127 | 150.3 | 0.29805 | 638 | 12.74 | 2.007 | 926 | 0.923925 | 638 | 12.74 | 2.12 | 772.1 | 2.311725 | 2.084667 | 616.1333 | 0.04169333 | 29.0448 | 1.229017
639 | 12.76 | 2.131 | 150 | 0.6006 | 639 | 12.76 | 2.009 | 929.95 | 1.85595 | 639 | 12.76 | 2.123 | 773.8 | 2.31885 | 2.087667 | 617.9167 | 0.04175333 | 29.12887 | 1.851075
640 | 12.78 | 2.134 | 151.7 | 0.45255 | 640 | 12.78 | 2.011 | 933.3 | 1.86325 | 640 | 12.78 | 2.126 | 775.75 | 2.324325 | 2.090333 | 620.25 | 0.04180667 | 29.23887 | 1.650889
641 | 12.8 | 2.137 | 151.95 | 0.455475 | 641 | 12.8 | 2.013 | 936.35 | 1.86965 | 641 | 12.8 | 2.129 | 778.55 | 2.33145 | 2.093 | 622.2833 | 0.04186 | 29.33472 | 1.656711
642 | 12.82 | 2.141 | 152.8 | 0.6095 | 642 | 12.82 | 2.017 | 939.7 | 3.7521 | 642 | 12.82 | 2.132 | 779.95 | 2.33775 | 2.096667 | 624.15 | 0.04193333 | 29.42271 | 2.285128
643 | 12.84 | 2.145 | 153.1 | 0.6118 | 643 | 12.84 | 2.019 | 943.6 | 1.8833 | 643 | 12.84 | 2.136 | 782.45 | 3.1248 | 2.1 | 626.3833 | 0.042 | 29.52799 | 2.084222
644 | 12.86 | 2.147 | 153.9 | 0.307 | 644 | 12.86 | 2.021 | 946.95 | 1.89055 | 644 | 12.86 | 2.138 | 784.4 | 1.56685 | 2.102 | 628.4167 | 0.04204 | 29.62385 | 1.2548
645 | 12.88 | 2.15 | 155.05 | 0.463425 | 645 | 12.88 | 2.023 | 950.9 | 1.89785 | 645 | 12.88 | 2.141 | 786.1 | 2.35575 | 2.104667 | 630.6833 | 0.04209333 | 29.7307 | 1.6788
646 | 12.9 | 2.154 | 155.85 | 0.6218 | 646 | 12.9 | 2.025 | 954.5 | 1.9054 | 646 | 12.9 | 2.142 | 787.75 | 0.786925 | 2.107 | 632.7 | 0.04214 | 29.82576 | 1.473947
647 | 12.92 | 2.156 | 155.6 | 0.31145 | 647 | 12.92 | 2.027 | 958.4 | 1.9129 | 647 | 12.92 | 2.145 | 790.55 | 2.36745 | 2.109333 | 634.85 | 0.04218667 | 29.92712 | 1.478808
648 | 12.94 | 2.159 | 157 | 0.4689 | 648 | 12.94 | 2.029 | 961.8 | 1.9202 | 648 | 12.94 | 2.149 | 793.05 | 3.1672 | 2.112333 | 637.2833 | 0.04224667 | 30.04182 | 1.9082
649 | 12.96 | 2.163 | 156.7 | 0.6274 | 649 | 12.96 | 2.032 | 965.95 | 2.891625 | 649 | 12.96 | 2.152 | 795.05 | 2.38215 | 2.115667 | 639.2333 | 0.04231333 | 30.13375 | 2.127528
650 | 12.98 | 2.168 | 158.1 | 0.787 | 650 | 12.98 | 2.036 | 969.6 | 3.8711 | 650 | 12.98 | 2.154 | 797 | 1.59205 | 2.119333 | 641.5667 | 0.04238667 | 30.24374 | 2.348133
651 | 13 | 2.172 | 158.65 | 0.6335 | 651 | 13 | 2.038 | 973.5 | 1.9431 | 651 | 13 | 2.158 | 799.2 | 3.1924 | 2.122667 | 643.7833 | 0.04245333 | 30.34824 | 2.14225
652 | 13.02 | 2.175 | 158.95 | 0.4764 | 652 | 13.02 | 2.041 | 977.7 | 2.9268 | 652 | 13.02 | 2.16 | 800.05 | 1.59925 | 2.125333 | 645.5667 | 0.04250667 | 30.4323 | 1.719133
653 | 13.04 | 2.177 | 159.5 | 0.31845 | 653 | 13.04 | 2.043 | 981.9 | 1.9596 | 653 | 13.04 | 2.162 | 802 | 1.60205 | 2.127333 | 647.8 | 0.04254667 | 30.53758 | 1.293367
654 | 13.06 | 2.181 | 160.35 | 0.6397 | 654 | 13.06 | 2.046 | 986.1 | 2.952 | 654 | 13.06 | 2.164 | 803.95 | 1.60595 | 2.130333 | 650.1333 | 0.04260667 | 30.64758 | 1.9469
655 | 13.08 | 2.183 | 161.2 | 0.32155 | 655 | 13.08 | 2.047 | 990.25 | 0.988175 | 655 | 13.08 | 2.167 | 804.55 | 2.41275 | 2.132333 | 652 | 0.04264667 | 30.73557 | 1.302133
656 | 13.1 | 2.186 | 161.45 | 0.483975 | 656 | 13.1 | 2.05 | 993.05 | 2.97495 | 656 | 13.1 | 2.169 | 807.9 | 1.61245 | 2.135 | 654.1333 | 0.0427 | 30.83614 | 1.741511
657 | 13.12 | 2.189 | 162 | 0.485175 | 657 | 13.12 | 2.052 | 996.7 | 1.98975 | 657 | 13.12 | 2.172 | 809 | 2.42535 | 2.137667 | 655.9 | 0.04275333 | 30.91942 | 1.746711
658 | 13.14 | 2.192 | 163.4 | 0.4881 | 658 | 13.14 | 2.055 | 1000.6 | 2.99595 | 658 | 13.14 | 2.176 | 811.5 | 3.241 | 2.141 | 658.5 | 0.04282 | 31.04199 | 2.190667
659 | 13.16 | 2.196 | 162.85 | 0.6525 | 659 | 13.16 | 2.059 | 1003.95 | 4.0091 | 659 | 13.16 | 2.179 | 813.2 | 2.43705 | 2.144667 | 660 | 0.04289333 | 31.1127 | 2.41725
660 | 13.18 | 2.2 | 164.8 | 0.6553 | 660 | 13.18 | 2.061 | 1007.3 | 2.01125 | 660 | 13.18 | 2.18 | 813.75 | 0.813475 | 2.147 | 661.95 | 0.04294 | 31.20462 | 1.542275
661 | 13.2 | 2.204 | 165.65 | 0.6609 | 661 | 13.2 | 2.064 | 1012.6 | 3.02985 | 661 | 13.2 | 2.181 | 814.85 | 0.8143 | 2.149667 | 664.3667 | 0.04299333 | 31.31855 | 1.768422
662 | 13.22 | 2.205 | 166.75 | 0.1662 | 662 | 13.22 | 2.068 | 1015.95 | 4.0571 | 662 | 13.22 | 2.184 | 816.8 | 2.447475 | 2.152333 | 666.5 | 0.04304667 | 31.41911 | 1.774489
663 | 13.24 | 2.209 | 167.6 | 0.6687 | 663 | 13.24 | 2.069 | 1020.45 | 1.0182 | 663 | 13.24 | 2.185 | 817.65 | 0.817225 | 2.154333 | 668.5667 | 0.04308667 | 31.51653 | 1.335067
664 | 13.26 | 2.213 | 168.15 | 0.6715 | 664 | 13.26 | 2.071 | 1023.8 | 2.04425 | 664 | 13.26 | 2.187 | 821 | 1.63865 | 2.157 | 670.9833 | 0.04314 | 31.63046 | 1.786067
665 | 13.28 | 2.214 | 169.55 | 0.16885 | 665 | 13.28 | 2.073 | 1028.25 | 2.05205 | 665 | 13.28 | 2.191 | 822.4 | 3.2868 | 2.159333 | 673.4 | 0.04318667 | 31.74438 | 1.568447
666 | 13.3 | 2.218 | 170.4 | 0.6799 | 666 | 13.3 | 2.076 | 1031.9 | 3.090225 | 666 | 13.3 | 2.193 | 824.1 | 1.6465 | 2.162333 | 675.4667 | 0.04324667 | 31.8418 | 2.0233
667 | 13.32 | 2.223 | 171.5 | 0.85475 | 667 | 13.32 | 2.079 | 1036.9 | 3.1032 | 667 | 13.32 | 2.195 | 825.75 | 1.64985 | 2.165667 | 678.05 | 0.04331333 | 31.96358 | 2.255861
668 | 13.34 | 2.227 | 172.35 | 0.6877 | 668 | 13.34 | 2.082 | 1040 | 3.11535 | 668 | 13.34 | 2.198 | 826.6 | 2.478525 | 2.169 | 679.65 | 0.04338 | 32.03901 | 2.262833
669 | 13.36 | 2.23 | 173.2 | 0.518325 | 669 | 13.36 | 2.086 | 1044.2 | 4.1684 | 669 | 13.36 | 2.2 | 828.25 | 1.65485 | 2.172 | 681.8833 | 0.04344 | 32.14429 | 2.0423
670 | 13.38 | 2.233 | 174.3 | 0.52125 | 670 | 13.38 | 2.089 | 1048.95 | 3.139725 | 670 | 13.38 | 2.202 | 827.7 | 1.65595 | 2.174667 | 683.65 | 0.04349333 | 32.22757 | 1.820711
671 | 13.4 | 2.236 | 175.15 | 0.524175 | 671 | 13.4 | 2.091 | 1052.85 | 2.1018 | 671 | 13.4 | 2.203 | 828 | 0.82785 | 2.176667 | 685.3333 | 0.04353333 | 32.30692 | 1.368983
672 | 13.42 | 2.238 | 176 | 0.35115 | 672 | 13.42 | 2.094 | 1057.3 | 3.165225 | 672 | 13.42 | 2.204 | 827.45 | 0.827725 | 2.178667 | 686.9167 | 0.04357333 | 32.38156 | 1.37225
673 | 13.44 | 2.241 | 176.8 | 0.5292 | 673 | 13.44 | 2.096 | 1060.65 | 2.11795 | 673 | 13.44 | 2.206 | 827.45 | 1.6549 | 2.181 | 688.3 | 0.04362 | 32.44677 | 1.604419
674 | 13.46 | 2.245 | 177.65 | 0.7089 | 674 | 13.46 | 2.098 | 1064 | 2.12465 | 674 | 13.46 | 2.207 | 828.25 | 0.82785 | 2.183333 | 689.9667 | 0.04366667 | 32.52534 | 1.607978
675 | 13.48 | 2.248 | 177.95 | 0.5334 | 675 | 13.48 | 2.101 | 1068.5 | 3.19875 | 675 | 13.48 | 2.209 | 827.7 | 1.65595 | 2.186 | 691.3833 | 0.04372 | 32.59212 | 1.8418
676 | 13.5 | 2.252 | 178.8 | 0.7135 | 676 | 13.5 | 2.105 | 1071.85 | 4.2807 | 676 | 13.5 | 2.21 | 825.5 | 0.8266 | 2.189 | 692.05 | 0.04378 | 32.62355 | 2.07515
677 | 13.52 | 2.257 | 179.9 | 0.89675 | 677 | 13.52 | 2.108 | 1075.2 | 3.220575 | 677 | 13.52 | 2.21 | 824.65 | 0 | 2.191667 | 693.25 | 0.04383333 | 32.68012 | 1.847067
678 | 13.54 | 2.26 | 181.55 | 0.542175 | 678 | 13.54 | 2.111 | 1080.5 | 3.23355 | 678 | 13.54 | 2.21 | 823.5 | 0 | 2.193667 | 695.1833 | 0.04387333 | 32.77126 | 1.388433
679 | 13.56 | 2.261 | 181.55 | 0.18155 | 679 | 13.56 | 2.114 | 1084.95 | 3.248175 | 679 | 13.56 | 2.21 | 822.95 | 0 | 2.195 | 696.4833 | 0.0439 | 32.83254 | 0.9277778
680 | 13.58 | 2.264 | 183.25 | 0.5472 | 680 | 13.58 | 2.117 | 1088.9 | 3.260775 | 680 | 13.58 | 2.211 | 821.3 | 0.822125 | 2.197333 | 697.8167 | 0.04394667 | 32.89539 | 1.626683
681 | 13.6 | 2.269 | 182.95 | 0.9155 | 681 | 13.6 | 2.119 | 1092.5 | 2.1814 | 681 | 13.6 | 2.211 | 821.85 | 0 | 2.199667 | 699.1 | 0.04399333 | 32.95589 | 1.629736
682 | 13.62 | 2.27 | 184.35 | 0.18365 | 682 | 13.62 | 2.122 | 1096.15 | 3.282975 | 682 | 13.62 | 2.212 | 821.55 | 0.8217 | 2.201333 | 700.6833 | 0.04402667 | 33.03053 | 1.166486
683 | 13.64 | 2.273 | 185.5 | 0.554775 | 683 | 13.64 | 2.124 | 1101.15 | 2.1973 | 683 | 13.64 | 2.213 | 821.85 | 0.8217 | 2.203333 | 702.8333 | 0.04406667 | 33.13188 | 1.403517
684 | 13.66 | 2.278 | 185.75 | 0.928125 | 684 | 13.66 | 2.127 | 1105.65 | 3.3102 | 684 | 13.66 | 2.213 | 823.25 | 0 | 2.206 | 704.8833 | 0.04412 | 33.22852 | 1.876956
685 | 13.68 | 2.281 | 186.3 | 0.558075 | 685 | 13.68 | 2.13 | 1109.85 | 3.32325 | 685 | 13.68 | 2.214 | 824.1 | 0.823675 | 2.208333 | 706.75 | 0.04416667 | 33.31651 | 1.646906
686 | 13.7 | 2.285 | 188 | 0.7486 | 686 | 13.7 | 2.135 | 1114.3 | 5.560375 | 686 | 13.7 | 2.215 | 823.8 | 0.82395 | 2.211667 | 708.7 | 0.04423333 | 33.40844 | 2.359083
687 | 13.72 | 2.288 | 188.55 | 0.564825 | 687 | 13.72 | 2.138 | 1118.2 | 3.34875 | 687 | 13.72 | 2.214 | 823.8 | -0.8238 | 2.213333 | 710.1833 | 0.04426667 | 33.47836 | 1.182403
688 | 13.74 | 2.291 | 189.95 | 0.56775 | 688 | 13.74 | 2.14 | 1122.1 | 2.2403 | 688 | 13.74 | 2.215 | 825.5 | 0.82465 | 2.215333 | 712.5167 | 0.04430667 | 33.58836 | 1.4227
689 | 13.76 | 2.295 | 190.8 | 0.7615 | 689 | 13.76 | 2.143 | 1125.75 | 3.371775 | 689 | 13.76 | 2.216 | 827.45 | 0.826475 | 2.218 | 714.6667 | 0.04436 | 33.68971 | 1.902911
690 | 13.78 | 2.296 | 191.65 | 0.191225 | 690 | 13.78 | 2.145 | 1129.65 | 2.2554 | 690 | 13.78 | 2.217 | 830.5 | 0.828975 | 2.219333 | 717.2667 | 0.04438667 | 33.81227 | 0.9546222
691 | 13.8 | 2.3 | 191.65 | 0.7666 | 691 | 13.8 | 2.147 | 1133 | 2.26265 | 691 | 13.8 | 2.217 | 830.25 | 0 | 2.221333 | 718.3 | 0.04442667 | 33.86099 | 1.435567
692 | 13.82 | 2.304 | 192.75 | 0.7688 | 692 | 13.82 | 2.15 | 1136.95 | 3.404925 | 692 | 13.82 | 2.219 | 833.3 | 1.66355 | 2.224333 | 721 | 0.04448667 | 33.98827 | 2.15895
693 | 13.84 | 2.307 | 194.4 | 0.580725 | 693 | 13.84 | 2.154 | 1141.7 | 4.5573 | 693 | 13.84 | 2.221 | 835.55 | 1.66885 | 2.227333 | 723.8833 | 0.04454667 | 34.12419 | 2.167325
694 | 13.86 | 2.312 | 194.15 | 0.971375 | 694 | 13.86 | 2.157 | 1145.3 | 3.4305 | 694 | 13.86 | 2.222 | 838.35 | 0.83695 | 2.230333 | 725.9333 | 0.04460667 | 34.22083 | 2.174725
695 | 13.88 | 2.316 | 195 | 0.7783 | 695 | 13.88 | 2.16 | 1150.35 | 3.443475 | 695 | 13.88 | 2.222 | 841.1 | 0 | 2.232667 | 728.8167 | 0.04465333 | 34.35675 | 1.697208
696 | 13.9 | 2.318 | 196.65 | 0.39165 | 696 | 13.9 | 2.165 | 1153.95 | 5.76075 | 696 | 13.9 | 2.224 | 843.65 | 1.68475 | 2.235667 | 731.4167 | 0.04471333 | 34.47931 | 2.19035
697 | 13.92 | 2.321 | 197.8 | 0.591675 | 697 | 13.92 | 2.167 | 1158.15 | 2.3121 | 697 | 13.92 | 2.226 | 845.85 | 1.6895 | 2.238 | 733.9333 | 0.04476 | 34.59795 | 1.709575
698 | 13.94 | 2.324 | 198.35 | 0.594225 | 698 | 13.94 | 2.169 | 1162.65 | 2.3208 | 698 | 13.94 | 2.227 | 848.65 | 0.84725 | 2.24 | 736.55 | 0.0448 | 34.7213 | 1.470483
699 | 13.96 | 2.327 | 198.6 | 0.595425 | 699 | 13.96 | 2.172 | 1166.25 | 3.49335 | 699 | 13.96 | 2.229 | 850.05 | 1.6987 | 2.242667 | 738.3 | 0.04485333 | 34.8038 | 1.966467
700 | 13.98 | 2.331 | 200 | 0.7972 | 700 | 13.98 | 2.176 | 1170.15 | 4.6728 | 700 | 13.98 | 2.231 | 852.3 | 1.70235 | 2.246 | 740.8167 | 0.04492 | 34.92243 | 2.465194
701 | 14 | 2.334 | 200.55 | 0.600825 | 701 | 14 | 2.177 | 1174.9 | 1.172525 | 701 | 14 | 2.235 | 853.4 | 3.4114 | 2.248667 | 742.95 | 0.04497333 | 35.023 | 1.978356
702 | 14.02 | 2.337 | 202.5 | 0.604575 | 702 | 14.02 | 2.18 | 1179.1 | 3.531 | 702 | 14.02 | 2.237 | 856.75 | 1.71015 | 2.251333 | 746.1167 | 0.04502667 | 35.17228 | 1.985422
703 | 14.04 | 2.341 | 201.7 | 0.8084 | 703 | 14.04 | 2.185 | 1182.75 | 5.904625 | 703 | 14.04 | 2.24 | 858.45 | 2.5728 | 2.255333 | 747.6333 | 0.04510667 | 35.24377 | 2.9875
704 | 14.06 | 2.345 | 203.1 | 0.8096 | 704 | 14.06 | 2.189 | 1186.65 | 4.7388 | 704 | 14.06 | 2.241 | 861.8 | 0.860125 | 2.258333 | 750.5167 | 0.04516667 | 35.37969 | 2.247225
705 | 14.08 | 2.348 | 203.9 | 0.6105 | 705 | 14.08 | 2.191 | 1191.1 | 2.37775 | 705 | 14.08 | 2.244 | 864.05 | 2.588775 | 2.261 | 753.0167 | 0.04522 | 35.49755 | 2.004711
706 | 14.1 | 2.351 | 205.05 | 0.613425 | 706 | 14.1 | 2.195 | 1195.3 | 4.7728 | 706 | 14.1 | 2.245 | 865.45 | 0.86475 | 2.263667 | 755.2667 | 0.04527333 | 35.60361 | 2.011044
707 | 14.12 | 2.354 | 204.75 | 0.6147 | 707 | 14.12 | 2.197 | 1198.4 | 2.3937 | 707 | 14.12 | 2.247 | 867.95 | 1.7334 | 2.266 | 757.0333 | 0.04532 | 35.68689 | 1.76435
708 | 14.14 | 2.356 | 206.15 | 0.4109 | 708 | 14.14 | 2.198 | 1203.4 | 1.2009 | 708 | 14.14 | 2.25 | 869.35 | 2.60595 | 2.268 | 759.6333 | 0.04536 | 35.80946 | 1.516667
709 | 14.16 | 2.359 | 206.7 | 0.619275 | 709 | 14.16 | 2.202 | 1207.9 | 4.8226 | 709 | 14.16 | 2.252 | 871.85 | 1.7412 | 2.271 | 762.15 | 0.04542 | 35.9281 | 2.282675
710 | 14.18 | 2.363 | 207.55 | 0.8285 | 710 | 14.18 | 2.204 | 1212.05 | 2.41995 | 710 | 14.18 | 2.256 | 874.65 | 3.493 | 2.274333 | 764.75 | 0.04548667 | 36.05066 | 2.544833
711 | 14.2 | 2.367 | 208.1 | 0.8313 | 711 | 14.2 | 2.208 | 1216.8 | 4.8577 | 711 | 14.2 | 2.259 | 876.3 | 2.626425 | 2.278 | 767.0667 | 0.04556 | 36.15987 | 2.808331
712 | 14.22 | 2.371 | 208.65 | 0.8335 | 712 | 14.22 | 2.21 | 1220.15 | 2.43695 | 712 | 14.22 | 2.263 | 879.65 | 3.5119 | 2.281333 | 769.4833 | 0.04562667 | 36.27379 | 2.560917
713 | 14.24 | 2.374 | 210.35 | 0.6285 | 713 | 14.24 | 2.216 | 1223.8 | 7.33185 | 713 | 14.24 | 2.266 | 881.35 | 2.6415 | 2.285333 | 771.8333 | 0.04570667 | 36.38457 | 3.082633
714 | 14.26 | 2.376 | 211.2 | 0.42155 | 714 | 14.26 | 2.219 | 1228.85 | 3.678975 | 714 | 14.26 | 2.266 | 883.6 | 0 | 2.287 | 774.55 | 0.04574 | 36.51264 | 1.288653
715 | 14.28 | 2.38 | 211.2 | 0.8448 | 715 | 14.28 | 2.221 | 1232.45 | 2.4613 | 715 | 14.28 | 2.268 | 886.1 | 1.7697 | 2.289667 | 776.5833 | 0.04579333 | 36.60849 | 2.068178
716 | 14.3 | 2.382 | 212.6 | 0.4238 | 716 | 14.3 | 2.223 | 1236.95 | 2.4694 | 716 | 14.3 | 2.27 | 887.2 | 1.7733 | 2.291667 | 778.9167 | 0.04583333 | 36.71848 | 1.5555
717 | 14.32 | 2.386 | 213.15 | 0.8515 | 717 | 14.32 | 2.227 | 1241.7 | 4.9573 | 717 | 14.32 | 2.272 | 889.45 | 1.77665 | 2.295 | 781.4333 | 0.0459 | 36.83712 | 2.600583
718 | 14.34 | 2.389 | 214.25 | 0.6411 | 718 | 14.34 | 2.23 | 1245.6 | 3.73095 | 718 | 14.34 | 2.275 | 891.95 | 2.6721 | 2.298 | 783.9333 | 0.04596 | 36.95497 | 2.34805
719 | 14.36 | 2.394 | 214.8 | 1.072625 | 719 | 14.36 | 2.233 | 1249.8 | 3.7431 | 719 | 14.36 | 2.279 | 894.2 | 3.5723 | 2.302 | 786.2667 | 0.04604 | 37.06497 | 3.1404
720 | 14.38 | 2.398 | 216.2 | 0.862 | 720 | 14.38 | 2.236 | 1252.85 | 3.753975 | 720 | 14.38 | 2.283 | 897 | 3.5824 | 2.305667 | 788.6833 | 0.04611333 | 37.17889 | 2.887408
721 | 14.4 | 2.401 | 216.75 | 0.649425 | 721 | 14.4 | 2.24 | 1257.35 | 5.0204 | 721 | 14.4 | 2.286 | 899.8 | 2.6952 | 2.309 | 791.3 | 0.04618 | 37.30224 | 2.633306
722 | 14.42 | 2.403 | 217.9 | 0.43465 | 722 | 14.42 | 2.244 | 1260.95 | 5.0366 | 722 | 14.42 | 2.288 | 901.2 | 1.801 | 2.311667 | 793.35 | 0.04623333 | 37.39888 | 2.112867
723 | 14.44 | 2.406 | 219 | 0.65535 | 723 | 14.44 | 2.247 | 1265.45 | 3.7896 | 723 | 14.44 | 2.29 | 902.85 | 1.80405 | 2.314333 | 795.7667 | 0.04628667 | 37.5128 | 2.118822
724 | 14.46 | 2.409 | 219.55 | 0.657825 | 724 | 14.46 | 2.25 | 1269.05 | 3.80175 | 724 | 14.46 | 2.292 | 905.35 | 1.8082 | 2.317 | 797.9833 | 0.04634 | 37.6173 | 2.125
725 | 14.48 | 2.412 | 219.85 | 0.6591 | 725 | 14.48 | 2.253 | 1273.8 | 3.814275 | 725 | 14.48 | 2.294 | 909.3 | 1.81465 | 2.319667 | 800.9833 | 0.04639333 | 37.75872 | 2.131956
726 | 14.5 | 2.415 | 221.5 | 0.662025 | 726 | 14.5 | 2.256 | 1277.45 | 3.826875 | 726 | 14.5 | 2.298 | 911.5 | 3.6416 | 2.323 | 803.4833 | 0.04646 | 37.87657 | 2.674111
727 | 14.52 | 2.419 | 222.1 | 0.8872 | 727 | 14.52 | 2.259 | 1281.9 | 3.839025 | 727 | 14.52 | 2.299 | 914.3 | 0.9129 | 2.325667 | 806.1 | 0.04651333 | 37.99992 | 2.146111
728 | 14.54 | 2.422 | 222.9 | 0.6675 | 728 | 14.54 | 2.262 | 1285.8 | 3.85155 | 728 | 14.54 | 2.304 | 917.1 | 4.5785 | 2.329333 | 808.6 | 0.04658667 | 38.11777 | 2.960283
729 | 14.56 | 2.426 | 223.75 | 0.8933 | 729 | 14.56 | 2.266 | 1288.9 | 5.1494 | 729 | 14.56 | 2.308 | 919.35 | 3.6729 | 2.333333 | 810.6667 | 0.04666667 | 38.21519 | 3.238533
730 | 14.58 | 2.43 | 225.45 | 0.8984 | 730 | 14.58 | 2.269 | 1293.1 | 3.873 | 730 | 14.58 | 2.312 | 922.7 | 3.6841 | 2.337 | 813.75 | 0.04674 | 38.36054 | 2.978097
731 | 14.6 | 2.434 | 226.55 | 0.904 | 731 | 14.6 | 2.273 | 1297.55 | 5.1813 | 731 | 14.6 | 2.313 | 924.65 | 0.923675 | 2.34 | 816.25 | 0.0468 | 38.47839 | 2.445
732 | 14.62 | 2.435 | 227.1 | 0.226825 | 732 | 14.62 | 2.277 | 1302.3 | 5.1997 | 732 | 14.62 | 2.316 | 927.15 | 2.7777 | 2.342667 | 818.85 | 0.04685333 | 38.60096 | 2.180133
733 | 14.64 | 2.439 | 228.2 | 0.9106 | 733 | 14.64 | 2.28 | 1306.75 | 3.913575 | 733 | 14.64 | 2.318 | 929.95 | 1.8571 | 2.345667 | 821.6333 | 0.04691333 | 38.73217 | 2.460725
734 | 14.66 | 2.441 | 228.8 | 0.457 | 734 | 14.66 | 2.284 | 1310.95 | 5.2354 | 734 | 14.66 | 2.319 | 932.2 | 0.931075 | 2.348 | 823.9833 | 0.04696 | 38.84295 | 1.919886
735 | 14.68 | 2.444 | 230.75 | 0.689325 | 735 | 14.68 | 2.287 | 1314.05 | 3.9375 | 735 | 14.68 | 2.322 | 935 | 2.8008 | 2.351 | 826.6 | 0.04702 | 38.9663 | 2.475875
736 | 14.7 | 2.449 | 231 | 1.154375 | 736 | 14.7 | 2.288 | 1317.95 | 1.316 | 736 | 14.7 | 2.327 | 938.6 | 4.684 | 2.354667 | 829.1833 | 0.04709333 | 39.08808 | 3.035603
737 | 14.72 | 2.453 | 232.4 | 0.9268 | 737 | 14.72 | 2.292 | 1321.55 | 5.279 | 737 | 14.72 | 2.33 | 941.15 | 2.819625 | 2.358333 | 831.7 | 0.04716667 | 39.20671 | 3.044953
738 | 14.74 | 2.456 | 233.25 | 0.698475 | 738 | 14.74 | 2.296 | 1325.5 | 5.2941 | 738 | 14.74 | 2.332 | 943.9 | 1.88505 | 2.361333 | 834.2167 | 0.04722667 | 39.32535 | 2.498875
739 | 14.76 | 2.458 | 235.5 | 0.46875 | 739 | 14.76 | 2.3 | 1330.25 | 5.3115 | 739 | 14.76 | 2.336 | 946.15 | 3.7801 | 2.364667 | 837.3 | 0.04729333 | 39.4707 | 2.785861
740 | 14.78 | 2.462 | 235.5 | 0.942 | 740 | 14.78 | 2.304 | 1333.6 | 5.3277 | 740 | 14.78 | 2.34 | 948.4 | 3.7891 | 2.368667 | 839.1667 | 0.04737333 | 39.5587 | 3.352933
741 | 14.8 | 2.465 | 236.6 | 0.70815 | 741 | 14.8 | 2.308 | 1337.8 | 5.3428 | 741 | 14.8 | 2.342 | 952 | 1.9004 | 2.371667 | 842.1333 | 0.04743333 | 39.69855 | 2.52195
742 | 14.82 | 2.467 | 237.45 | 0.47405 | 742 | 14.82 | 2.311 | 1341.7 | 4.01925 | 742 | 14.82 | 2.344 | 954.8 | 1.9068 | 2.374 | 844.65 | 0.04748 | 39.81718 | 1.967914
743 | 14.84 | 2.471 | 238.55 | 0.952 | 743 | 14.84 | 2.314 | 1345.9 | 4.0314 | 743 | 14.84 | 2.347 | 958.15 | 2.869425 | 2.377333 | 847.5333 | 0.04754667 | 39.9531 | 2.820306
744 | 14.86 | 2.475 | 240.5 | 0.9581 | 744 | 14.86 | 2.318 | 1349.5 | 5.3908 | 744 | 14.86 | 2.349 | 960.95 | 1.9191 | 2.380667 | 850.3167 | 0.04761333 | 40.08431 | 2.82975
745 | 14.88 | 2.478 | 240.8 | 0.72195 | 745 | 14.88 | 2.318 | 1352.85 | 0 | 745 | 14.88 | 2.353 | 963.75 | 3.8494 | 2.383 | 852.4667 | 0.04766 | 40.18566 | 1.986581
746 | 14.9 | 2.481 | 241.9 | 0.72405 | 746 | 14.9 | 2.322 | 1357.05 | 5.4198 | 746 | 14.9 | 2.357 | 966.55 | 3.8606 | 2.386667 | 855.1667 | 0.04773333 | 40.31294 | 3.130661
747 | 14.92 | 2.486 | 243.3 | 1.213 | 747 | 14.92 | 2.327 | 1361.8 | 6.797125 | 747 | 14.92 | 2.36 | 967.95 | 2.90175 | 2.391 | 857.6833 | 0.04782 | 40.43158 | 3.711175
748 | 14.94 | 2.49 | 244.15 | 0.9749 | 748 | 14.94 | 2.331 | 1366 | 5.4556 | 748 | 14.94 | 2.363 | 971.6 | 2.909325 | 2.394667 | 860.5833 | 0.04789333 | 40.56829 | 3.150156
749 | 14.96 | 2.493 | 245.25 | 0.7341 | 749 | 14.96 | 2.334 | 1369.35 | 4.103025 | 749 | 14.96 | 2.367 | 973.25 | 3.8897 | 2.398 | 862.6167 | 0.04796 | 40.66414 | 2.872
750 | 14.98 | 2.495 | 246.4 | 0.49165 | 750 | 14.98 | 2.338 | 1373.55 | 5.4858 | 750 | 14.98 | 2.369 | 976.6 | 1.94985 | 2.400667 | 865.5167 | 0.04801333 | 40.80085 | 2.304178
751 | 15 | 2.498 | 246.95 | 0.740025 | 751 | 15 | 2.341 | 1377.15 | 4.12605 | 751 | 15 | 2.371 | 979.1 | 1.9557 | 2.403333 | 867.7333 | 0.04806667 | 40.90534 | 2.311
752 | 15.02 | 2.501 | 248.6 | 0.743325 | 752 | 15.02 | 2.344 | 1381.1 | 4.137375 | 752 | 15.02 | 2.373 | 982.45 | 1.96155 | 2.406 | 870.7167 | 0.04812 | 41.04598 | 2.317933
753 | 15.04 | 2.503 | 249.2 | 0.4978 | 753 | 15.04 | 2.348 | 1384.45 | 5.5311 | 753 | 15.04 | 2.376 | 984.15 | 2.9499 | 2.409 | 872.6 | 0.04818 | 41.13476 | 2.614975
754 | 15.06 | 2.508 | 250.55 | 1.249375 | 754 | 15.06 | 2.349 | 1388.05 | 1.38625 | 754 | 15.06 | 2.379 | 987.2 | 2.957025 | 2.412 | 875.2667 | 0.04824 | 41.26047 | 2.6218
755 | 15.08 | 2.513 | 251.4 | 1.254875 | 755 | 15.08 | 2.352 | 1391.95 | 4.17 | 755 | 15.08 | 2.383 | 990 | 3.9544 | 2.416 | 877.7833 | 0.04832 | 41.3791 | 3.5061
756 | 15.1 | 2.517 | 252.55 | 1.0079 | 756 | 15.1 | 2.357 | 1396.45 | 6.971 | 756 | 15.1 | 2.387 | 992.8 | 3.9656 | 2.420333 | 880.6 | 0.04840667 | 41.51188 | 3.809831
757 | 15.12 | 2.518 | 253.9 | 0.253225 | 757 | 15.12 | 2.361 | 1400.05 | 5.593 | 757 | 15.12 | 2.39 | 995.05 | 2.981775 | 2.423 | 883 | 0.04846 | 41.62502 | 2.351467
758 | 15.14 | 2.521 | 255.3 | 0.7638 | 758 | 15.14 | 2.364 | 1404 | 4.206075 | 758 | 15.14 | 2.391 | 998.65 | 0.99685 | 2.425333 | 885.9833 | 0.04850667 | 41.76565 | 2.063814
759 | 15.16 | 2.525 | 255.9 | 1.0224 | 759 | 15.16 | 2.367 | 1408.75 | 4.219125 | 759 | 15.16 | 2.395 | 1001.75 | 4.0008 | 2.429 | 888.8 | 0.04858 | 41.89843 | 3.253769
760 | 15.18 | 2.526 | 257.85 | 0.256875 | 760 | 15.18 | 2.371 | 1411.8 | 5.6411 | 760 | 15.18 | 2.399 | 1004.55 | 4.0126 | 2.432 | 891.4 | 0.04864 | 42.021 | 2.6703
761 | 15.2 | 2.531 | 258.65 | 1.29125 | 761 | 15.2 | 2.374 | 1415.15 | 4.240425 | 761 | 15.2 | 2.399 | 1007.6 | 0 | 2.434667 | 893.8 | 0.04869333 | 42.13414 | 2.380267
762 | 15.22 | 2.535 | 260.35 | 1.038 | 762 | 15.22 | 2.376 | 1419.35 | 2.8345 | 762 | 15.22 | 2.403 | 1009.85 | 4.0349 | 2.438 | 896.5167 | 0.04876 | 42.2622 | 2.983861
763 | 15.24 | 2.538 | 260.9 | 0.781875 | 763 | 15.24 | 2.38 | 1423.25 | 5.6852 | 763 | 15.24 | 2.408 | 1012.35 | 5.0555 | 2.442 | 898.8333 | 0.04884 | 42.37141 | 3.5907
764 | 15.26 | 2.542 | 262.3 | 1.0464 | 764 | 15.26 | 2.383 | 1426.9 | 4.275225 | 764 | 15.26 | 2.411 | 1014.3 | 3.039975 | 2.445333 | 901.1667 | 0.04890667 | 42.4814 | 3
765 | 15.28 | 2.545 | 263.15 | 0.788175 | 765 | 15.28 | 2.387 | 1431.9 | 5.7176 | 765 | 15.28 | 2.414 | 1017.1 | 3.0471 | 2.448667 | 904.05 | 0.04897333 | 42.61733 | 3.008694
766 | 15.3 | 2.548 | 265.1 | 0.792375 | 766 | 15.3 | 2.391 | 1434.7 | 5.7332 | 766 | 15.3 | 2.417 | 1019.65 | 3.055125 | 2.452 | 906.4833 | 0.04904 | 42.73203 | 3.017556
767 | 15.32 | 2.551 | 265.95 | 0.796575 | 767 | 15.32 | 2.395 | 1438.35 | 5.7461 | 767 | 15.32 | 2.421 | 1023.55 | 4.0864 | 2.455667 | 909.2833 | 0.04911333 | 42.86403 | 3.328906
768 | 15.34 | 2.553 | 267.05 | 0.533 | 768 | 15.34 | 2.398 | 1441.95 | 4.32045 | 768 | 15.34 | 2.422 | 1025.75 | 1.02465 | 2.457667 | 911.5833 | 0.04915333 | 42.97245 | 1.820867
769 | 15.36 | 2.557 | 268.45 | 1.071 | 769 | 15.36 | 2.402 | 1445.6 | 5.7751 | 769 | 15.36 | 2.426 | 1027.45 | 4.1064 | 2.461667 | 913.8333 | 0.04923333 | 43.07852 | 3.650833
770 | 15.38 | 2.561 | 269.3 | 1.0755 | 770 | 15.38 | 2.404 | 1448.7 | 2.8943 | 770 | 15.38 | 2.428 | 1030.5 | 2.05795 | 2.464333 | 916.1667 | 0.04928667 | 43.18851 | 2.44
771 | 15.4 | 2.564 | 270.7 | 0.81 | 771 | 15.4 | 2.406 | 1452.05 | 2.90075 | 771 | 15.4 | 2.431 | 1032.75 | 3.094875 | 2.467 | 918.5 | 0.04934 | 43.29851 | 2.446222
772 | 15.42 | 2.568 | 271.5 | 1.0844 | 772 | 15.42 | 2.41 | 1456.2 | 5.8165 | 772 | 15.42 | 2.434 | 1036.1 | 3.103275 | 2.470667 | 921.2667 | 0.04941333 | 43.42893 | 3.372906
773 | 15.44 | 2.571 | 272.65 | 0.816225 | 773 | 15.44 | 2.413 | 1460.4 | 4.3749 | 773 | 15.44 | 2.44 | 1039.2 | 6.2259 | 2.474667 | 924.0833 | 0.04949333 | 43.56171 | 3.6907
774 | 15.46 | 2.575 | 273.75 | 1.0928 | 774 | 15.46 | 2.416 | 1463.5 | 4.38585 | 774 | 15.46 | 2.443 | 1041.95 | 3.121725 | 2.478 | 926.4 | 0.04956 | 43.67091 | 3.084139
775 | 15.48 | 2.578 | 275.45 | 0.8238 | 775 | 15.48 | 2.421 | 1467.4 | 7.32725 | 775 | 15.48 | 2.444 | 1044.2 | 1.043075 | 2.481 | 929.0167 | 0.04962 | 43.79427 | 2.783125
776 | 15.5 | 2.58 | 276.55 | 0.552 | 776 | 15.5 | 2.425 | 1470.75 | 5.8763 | 776 | 15.5 | 2.449 | 1047 | 5.228 | 2.484667 | 931.4333 | 0.04969333 | 43.90819 | 3.410825
777 | 15.52 | 2.582 | 277.95 | 0.5545 | 777 | 15.52 | 2.428 | 1475.2 | 4.418925 | 777 | 15.52 | 2.451 | 1049.5 | 2.0965 | 2.487 | 934.2167 | 0.04974 | 44.0394 | 2.176592
778 | 15.54 | 2.586 | 279.05 | 1.114 | 778 | 15.54 | 2.431 | 1478.55 | 4.430625 | 778 | 15.54 | 2.454 | 1052.3 | 3.1527 | 2.490333 | 936.6333 | 0.04980667 | 44.15332 | 3.118083
779 | 15.56 | 2.589 | 280.45 | 0.83925 | 779 | 15.56 | 2.434 | 1483.05 | 4.4424 | 779 | 15.56 | 2.455 | 1054.55 | 1.053425 | 2.492667 | 939.35 | 0.04985333 | 44.28138 | 2.188647
780 | 15.58 | 2.594 | 282.15 | 1.4065 | 780 | 15.58 | 2.436 | 1486.1 | 2.96915 | 780 | 15.58 | 2.458 | 1057.05 | 3.1674 | 2.496 | 941.7667 | 0.04992 | 44.39531 | 3.135194
781 | 15.6 | 2.597 | 283.55 | 0.84855 | 781 | 15.6 | 2.44 | 1490.3 | 5.9528 | 781 | 15.6 | 2.463 | 1059.55 | 5.2915 | 2.5 | 944.4667 | 0.05 | 44.52259 | 3.772467
782 | 15.62 | 2.6 | 284.1 | 0.851475 | 782 | 15.62 | 2.443 | 1493.1 | 4.4751 | 782 | 15.62 | 2.467 | 1062.65 | 4.2444 | 2.503333 | 946.6167 | 0.05006667 | 44.62394 | 3.151806
783 | 15.64 | 2.603 | 286.35 | 0.855675 | 783 | 15.64 | 2.447 | 1496.45 | 5.9791 | 783 | 15.64 | 2.469 | 1064.6 | 2.12725 | 2.506333 | 949.1333 | 0.05012667 | 44.74257 | 2.843625
784 | 15.66 | 2.606 | 287.15 | 0.86025 | 784 | 15.66 | 2.452 | 1500.35 | 7.492 | 784 | 15.66 | 2.474 | 1067.4 | 5.33 | 2.510667 | 951.6333 | 0.05021333 | 44.86043 | 4.118328
785 | 15.68 | 2.609 | 288.55 | 0.86355 | 785 | 15.68 | 2.454 | 1502.6 | 3.00295 | 785 | 15.68 | 2.476 | 1069.9 | 2.1373 | 2.513 | 953.6833 | 0.05026 | 44.95706 | 2.222869
786 | 15.7 | 2.612 | 289.95 | 0.86775 | 786 | 15.7 | 2.458 | 1507.6 | 6.0204 | 786 | 15.7 | 2.479 | 1072.15 | 3.213075 | 2.516333 | 956.5667 | 0.05032667 | 45.09299 | 3.18375
787 | 15.72 | 2.616 | 291.1 | 1.1621 | 787 | 15.72 | 2.462 | 1510.7 | 6.0366 | 787 | 15.72 | 2.482 | 1074.65 | 3.2202 | 2.52 | 958.8167 | 0.0504 | 45.19905 | 3.511536
788 | 15.74 | 2.619 | 292.2 | 0.87495 | 788 | 15.74 | 2.464 | 1514.3 | 3.025 | 788 | 15.74 | 2.483 | 1077.15 | 1.0759 | 2.522 | 961.2167 | 0.05044 | 45.31219 | 1.920033
789 | 15.76 | 2.624 | 293.6 | 1.4645 | 789 | 15.76 | 2.467 | 1517.4 | 4.54755 | 789 | 15.76 | 2.486 | 1080.8 | 3.236925 | 2.525667 | 963.9333 | 0.05051333 | 45.44025 | 3.529442
790 | 15.78 | 2.627 | 295.25 | 0.883275 | 790 | 15.78 | 2.469 | 1521.05 | 3.03845 | 790 | 15.78 | 2.491 | 1083.9 | 5.41175 | 2.529 | 966.7333 | 0.05058 | 45.57225 | 3.217778
791 | 15.8 | 2.63 | 296.95 | 0.8883 | 791 | 15.8 | 2.472 | 1524.95 | 4.569 | 791 | 15.8 | 2.494 | 1086.65 | 3.255825 | 2.532 | 969.5167 | 0.05064 | 45.70345 | 2.904375
792 | 15.82 | 2.632 | 297.5 | 0.59445 | 792 | 15.82 | 2.476 | 1528.3 | 6.1065 | 792 | 15.82 | 2.498 | 1088.9 | 4.3511 | 2.535333 | 971.5667 | 0.05070667 | 45.80009 | 3.235139
793 | 15.84 | 2.635 | 299.2 | 0.89505 | 793 | 15.84 | 2.481 | 1532.2 | 7.65125 | 793 | 15.84 | 2.502 | 1091.7 | 4.3612 | 2.539333 | 974.3667 | 0.05078667 | 45.93209 | 3.891867
794 | 15.86 | 2.638 | 300.3 | 0.89925 | 794 | 15.86 | 2.485 | 1536.1 | 6.1366 | 794 | 15.86 | 2.504 | 1094.2 | 2.1859 | 2.542333 | 976.8667 | 0.05084667 | 46.04994 | 2.92685
795 | 15.88 | 2.641 | 301.95 | 0.903375 | 795 | 15.88 | 2.488 | 1540.3 | 4.6146 | 795 | 15.88 | 2.508 | 1096.75 | 4.3819 | 2.545667 | 979.6667 | 0.05091333 | 46.18193 | 3.260889
796 | 15.9 | 2.645 | 303.65 | 1.2112 | 796 | 15.9 | 2.491 | 1543.1 | 4.6251 | 796 | 15.9 | 2.511 | 1099.5 | 3.294375 | 2.549 | 982.0833 | 0.05098 | 46.29585 | 3.269583
797 | 15.92 | 2.65 | 304.75 | 1.521 | 797 | 15.92 | 2.494 | 1546.45 | 4.634325 | 797 | 15.92 | 2.512 | 1101.45 | 1.100475 | 2.552 | 984.2167 | 0.05104 | 46.39642 | 2.94945
798 | 15.94 | 2.653 | 305.6 | 0.915525 | 798 | 15.94 | 2.497 | 1549.25 | 4.64355 | 798 | 15.94 | 2.515 | 1105.4 | 3.310275 | 2.555 | 986.75 | 0.0511 | 46.51584 | 2.95645
799 | 15.96 | 2.656 | 308.4 | 0.921 | 799 | 15.96 | 2.499 | 1552.6 | 3.10185 | 799 | 15.96 | 2.519 | 1107.35 | 4.4255 | 2.558 | 989.45 | 0.05116 | 46.64312 | 2.9643
800 | 15.98 | 2.659 | 309.25 | 0.926475 | 800 | 15.98 | 2.503 | 1555.65 | 6.2165 | 800 | 15.98 | 2.523 | 1110.4 | 4.4355 | 2.561667 | 991.7667 | 0.05123333 | 46.75233 | 3.632231
801 | 16 | 2.662 | 310.9 | 0.930225 | 801 | 16 | 2.507 | 1559.6 | 6.2305 | 801 | 16 | 2.526 | 1112.35 | 3.334125 | 2.565 | 994.2833 | 0.0513 | 46.87097 | 3.310083
802 | 16.02 | 2.664 | 312.3 | 0.6232 | 802 | 16.02 | 2.511 | 1563.2 | 6.2456 | 802 | 16.02 | 2.529 | 1115.15 | 3.34125 | 2.568 | 996.8833 | 0.05136 | 46.99353 | 2.98675
803 | 16.04 | 2.667 | 313.45 | 0.938625 | 803 | 16.04 | 2.514 | 1566.85 | 4.695075 | 803 | 16.04 | 2.532 | 1117.7 | 3.349275 | 2.571 | 999.3333 | 0.05142 | 47.10903 | 2.994325
804 | 16.06 | 2.671 | 315.1 | 1.2571 | 804 | 16.06 | 2.517 | 1570.2 | 4.705575 | 804 | 16.06 | 2.535 | 1120.2 | 3.35685 | 2.574333 | 1001.833 | 0.05148667 | 47.22688 | 3.335278
805 | 16.08 | 2.674 | 317.05 | 0.948225 | 805 | 16.08 | 2.521 | 1573.25 | 6.2869 | 805 | 16.08 | 2.537 | 1123.25 | 2.24345 | 2.577333 | 1004.517 | 0.05154667 | 47.35337 | 3.009525
806 | 16.1 | 2.678 | 317.6 | 1.2693 | 806 | 16.1 | 2.524 | 1576.05 | 4.72395 | 806 | 16.1 | 2.54 | 1125.8 | 3.373575 | 2.580667 | 1006.483 | 0.05161333 | 47.44608 | 3.351667
807 | 16.12 | 2.682 | 320.4 | 1.276 | 807 | 16.12 | 2.526 | 1579.7 | 3.15575 | 807 | 16.12 | 2.544 | 1129.15 | 4.5099 | 2.584 | 1009.75 | 0.05168 | 47.60007 | 3.360389
808 | 16.14 | 2.686 | 321.8 | 1.2844 | 808 | 16.14 | 2.529 | 1583.6 | 4.74495 | 808 | 16.14 | 2.548 | 1131.65 | 4.5216 | 2.587667 | 1012.35 | 0.05175333 | 47.72264 | 3.707183
809 | 16.16 | 2.687 | 323.75 | 0.322775 | 809 | 16.16 | 2.532 | 1586.7 | 4.75545 | 809 | 16.16 | 2.551 | 1133.3 | 3.397425 | 2.59 | 1014.583 | 0.0518 | 47.82792 | 2.364756
810 | 16.18 | 2.69 | 324.6 | 0.972525 | 810 | 16.18 | 2.535 | 1590.3 | 4.7655 | 810 | 16.18 | 2.555 | 1136.65 | 4.5399 | 2.593333 | 1017.183 | 0.05186667 | 47.95048 | 3.386278
811 | 16.2 | 2.694 | 326.55 | 1.3023 | 811 | 16.2 | 2.54 | 1593.1 | 7.9585 | 811 | 16.2 | 2.558 | 1139.2 | 3.413775 | 2.597333 | 1019.617 | 0.05194667 | 48.06519 | 4.0736
812 | 16.22 | 2.697 | 327.95 | 0.98175 | 812 | 16.22 | 2.545 | 1596.75 | 7.974625 | 812 | 16.22 | 2.561 | 1142 | 3.4218 | 2.601 | 1022.233 | 0.05202 | 48.18854 | 3.743392
813 | 16.24 | 2.699 | 329.35 | 0.6573 | 813 | 16.24 | 2.548 | 1599.8 | 4.794825 | 813 | 16.24 | 2.564 | 1143.95 | 3.428925 | 2.603667 | 1024.367 | 0.05207333 | 48.28911 | 2.7288
814 | 16.26 | 2.705 | 331 | 1.98105 | 814 | 16.26 | 2.549 | 1603.45 | 1.601625 | 814 | 16.26 | 2.567 | 1146.75 | 3.43605 | 2.607 | 1027.067 | 0.05214 | 48.41639 | 3.419056
815 | 16.28 | 2.708 | 332.7 | 0.99555 | 815 | 16.28 | 2.553 | 1606.25 | 6.4194 | 815 | 16.28 | 2.569 | 1149.5 | 2.29625 | 2.61 | 1029.483 | 0.0522 | 48.53031 | 3.084825
816 | 16.3 | 2.711 | 334.4 | 1.00065 | 816 | 16.3 | 2.556 | 1608.45 | 4.82205 | 816 | 16.3 | 2.573 | 1152.05 | 4.6031 | 2.613333 | 1031.633 | 0.05226667 | 48.63166 | 3.435194
817 | 16.32 | 2.714 | 336.35 | 1.006125 | 817 | 16.32 | 2.559 | 1612.1 | 4.830825 | 817 | 16.32 | 2.577 | 1154.85 | 4.6138 | 2.616667 | 1034.433 | 0.05233333 | 48.76365 | 3.443444
818 | 16.34 | 2.718 | 337.45 | 1.3476 | 818 | 16.34 | 2.562 | 1615.45 | 4.841325 | 818 | 16.34 | 2.58 | 1156.8 | 3.467475 | 2.62 | 1036.567 | 0.0524 | 48.86422 | 3.451667
819 | 16.36 | 2.721 | 339.4 | 1.015275 | 819 | 16.36 | 2.566 | 1618.8 | 6.4685 | 819 | 16.36 | 2.584 | 1159.3 | 4.6322 | 2.623667 | 1039.167 | 0.05247333 | 48.98679 | 3.805511
820 | 16.38 | 2.722 | 340.5 | 0.33995 | 820 | 16.38 | 2.57 | 1621.3 | 6.4802 | 820 | 16.38 | 2.587 | 1162.1 | 3.4821 | 2.626333 | 1041.3 | 0.05252667 | 49.08735 | 2.773956
821 | 16.4 | 2.726 | 342.5 | 1.366 | 821 | 16.4 | 2.573 | 1624.4 | 4.86855 | 821 | 16.4 | 2.59 | 1164.9 | 3.4905 | 2.629667 | 1043.933 | 0.05259333 | 49.21149 | 3.475389
822 | 16.42 | 2.73 | 343.85 | 1.3727 | 822 | 16.42 | 2.576 | 1627.75 | 4.878225 | 822 | 16.42 | 2.591 | 1167.95 | 1.166425 | 2.632333 | 1046.517 | 0.05264667 | 49.33327 | 2.787267
823 | 16.44 | 2.732 | 345 | 0.68885 | 823 | 16.44 | 2.58 | 1631.1 | 6.5177 | 823 | 16.44 | 2.594 | 1170.2 | 3.507225 | 2.635333 | 1048.767 | 0.05270667 | 49.43933 | 3.142925
824 | 16.46 | 2.737 | 348.05 | 1.732625 | 824 | 16.46 | 2.583 | 1634.15 | 4.897875 | 824 | 16.46 | 2.598 | 1171.85 | 4.6841 | 2.639333 | 1051.35 | 0.05278667 | 49.56111 | 4.200233
825 | 16.48 | 2.742 | 350.6 | 1.746625 | 825 | 16.48 | 2.585 | 1637.25 | 3.2714 | 825 | 16.48 | 2.602 | 1174.1 | 4.6919 | 2.643 | 1053.983 | 0.05286 | 49.68525 | 3.859778
826 | 16.5 | 2.744 | 351.15 | 0.70175 | 826 | 16.5 | 2.589 | 1640.3 | 6.5551 | 826 | 16.5 | 2.605 | 1176.6 | 3.52605 | 2.646 | 1056.017 | 0.05292 | 49.7811 | 3.165
827 | 16.52 | 2.746 | 352.8 | 0.70395 | 827 | 16.52 | 2.591 | 1643.1 | 3.2834 | 827 | 16.52 | 2.61 | 1179.4 | 5.89 | 2.649 | 1058.433 | 0.05298 | 49.89503 | 3.171675
828 | 16.54 | 2.749 | 354.5 | 1.06095 | 828 | 16.54 | 2.596 | 1645.9 | 8.2225 | 828 | 16.54 | 2.613 | 1181.65 | 3.541575 | 2.652667 | 1060.683 | 0.05305333 | 50.00109 | 3.885047
829 | 16.56 | 2.752 | 356.45 | 1.066425 | 829 | 16.56 | 2.6 | 1649.25 | 6.5903 | 829 | 16.56 | 2.616 | 1185 | 3.549975 | 2.656 | 1063.567 | 0.05312 | 50.13701 | 3.540417
830 | 16.58 | 2.756 | 357.85 | 1.4286 | 830 | 16.58 | 2.603 | 1651.75 | 4.9515 | 830 | 16.58 | 2.619 | 1187.8 | 3.5592 | 2.659333 | 1065.8 | 0.05318667 | 50.24229 | 3.548944
831 | 16.6 | 2.759 | 359.5 | 1.076025 | 831 | 16.6 | 2.606 | 1654.85 | 4.9599 | 831 | 16.6 | 2.621 | 1188.9 | 2.3767 | 2.662 | 1067.75 | 0.05324 | 50.33422 | 2.844733
832 | 16.62 | 2.763 | 361.45 | 1.4419 | 832 | 16.62 | 2.609 | 1657.9 | 4.969125 | 832 | 16.62 | 2.623 | 1192.25 | 2.38115 | 2.665 | 1070.533 | 0.0533 | 50.46543 | 3.207425
833 | 16.64 | 2.767 | 363.15 | 1.4492 | 833 | 16.64 | 2.612 | 1661 | 4.97835 | 833 | 16.64 | 2.626 | 1193.4 | 3.578475 | 2.668333 | 1072.517 | 0.05336667 | 50.55892 | 3.57175
834 | 16.66 | 2.77 | 365.1 | 1.092375 | 834 | 16.66 | 2.614 | 1663.8 | 3.3248 | 834 | 16.66 | 2.63 | 1196.15 | 4.7791 | 2.671333 | 1075.017 | 0.05342667 | 50.67677 | 3.2213
835 | 16.68 | 2.773 | 366.2 | 1.09695 | 835 | 16.68 | 2.618 | 1666 | 6.6596 | 835 | 16.68 | 2.634 | 1198.4 | 4.7891 | 2.675 | 1076.867 | 0.0535 | 50.76398 | 3.945119
836 | 16.7 | 2.777 | 367.35 | 1.4671 | 836 | 16.7 | 2.621 | 1669.1 | 5.00265 | 836 | 16.7 | 2.637 | 1200.35 | 3.598125 | 2.678333 | 1078.933 | 0.05356667 | 50.86141 | 3.593
837 | 16.72 | 2.779 | 369.55 | 0.7369 | 837 | 16.72 | 2.625 | 1671.3 | 6.6808 | 837 | 16.72 | 2.641 | 1204.25 | 4.8092 | 2.681667 | 1081.7 | 0.05363333 | 50.99183 | 3.601056
838 | 16.74 | 2.782 | 372.1 | 1.112475 | 838 | 16.74 | 2.628 | 1674.95 | 5.019375 | 838 | 16.74 | 2.646 | 1205.95 | 6.0255 | 2.685333 | 1084.333 | 0.05370667 | 51.11596 | 3.971061
839 | 16.76 | 2.784 | 373.75 | 0.74585 | 839 | 16.76 | 2.633 | 1677.75 | 8.38175 | 839 | 16.76 | 2.648 | 1209 | 2.41495 | 2.688333 | 1086.833 | 0.05376667 | 51.23381 | 3.25675
840 | 16.78 | 2.789 | 375.7 | 1.873625 | 840 | 16.78 | 2.636 | 1681.1 | 5.038275 | 840 | 16.78 | 2.65 | 1210.4 | 2.4194 | 2.691667 | 1089.067 | 0.05383333 | 51.3391 | 3.6265
841 | 16.8 | 2.793 | 377.1 | 1.5056 | 841 | 16.8 | 2.639 | 1683.9 | 5.0475 | 841 | 16.8 | 2.652 | 1211.25 | 2.42165 | 2.694667 | 1090.75 | 0.05389333 | 51.41845 | 3.269725
842 | 16.82 | 2.797 | 379.05 | 1.5123 | 842 | 16.82 | 2.643 | 1686.7 | 6.7412 | 842 | 16.82 | 2.656 | 1215.15 | 4.8528 | 2.698667 | 1093.633 | 0.05397333 | 51.55437 | 4.368767
843 | 16.84 | 2.799 | 381.3 | 0.76035 | 843 | 16.84 | 2.645 | 1689.75 | 3.37645 | 843 | 16.84 | 2.66 | 1216.3 | 4.8629 | 2.701333 | 1095.783 | 0.05402667 | 51.65572 | 2.919222
844 | 16.86 | 2.802 | 383 | 1.14645 | 844 | 16.86 | 2.648 | 1692.25 | 5.073 | 844 | 16.86 | 2.664 | 1218.8 | 4.8702 | 2.704667 | 1098.017 | 0.05409333 | 51.761 | 3.656333
845 | 16.88 | 2.806 | 384.4 | 1.5348 | 845 | 16.88 | 2.651 | 1695.05 | 5.08095 | 845 | 16.88 | 2.666 | 1221.05 | 2.43985 | 2.707667 | 1100.167 | 0.05415333 | 51.86235 | 3.297275
846 | 16.9 | 2.807 | 387.15 | 0.385775 | 846 | 16.9 | 2.656 | 1697 | 8.480125 | 846 | 16.9 | 2.671 | 1223 | 6.110125 | 2.711333 | 1102.383 | 0.05422667 | 51.96685 | 4.038008
847 | 16.92 | 2.811 | 388.55 | 1.5514 | 847 | 16.92 | 2.66 | 1699.55 | 6.7931 | 847 | 16.92 | 2.674 | 1224.65 | 3.671475 | 2.715 | 1104.25 | 0.0543 | 52.05484 | 4.045494
848 | 16.94 | 2.815 | 389.95 | 1.557 | 848 | 16.94 | 2.662 | 1702.35 | 3.4019 | 848 | 16.94 | 2.677 | 1226.9 | 3.677325 | 2.718 | 1106.4 | 0.05436 | 52.1562 | 3.315975
849 | 16.96 | 2.819 | 391.9 | 1.5637 | 849 | 16.96 | 2.665 | 1705.7 | 5.112075 | 849 | 16.96 | 2.68 | 1228.6 | 3.68325 | 2.721333 | 1108.733 | 0.05442667 | 52.26619 | 3.691889
850 | 16.98 | 2.822 | 394.45 | 1.179525 | 850 | 16.98 | 2.669 | 1708.45 | 6.8283 | 850 | 16.98 | 2.681 | 1230.8 | 1.2297 | 2.724 | 1111.233 | 0.05448 | 52.38404 | 2.959956
851 | 17 | 2.826 | 395.55 | 1.58 | 851 | 17 | 2.671 | 1710.45 | 3.4189 | 851 | 17 | 2.685 | 1233.35 | 4.9283 | 2.727333 | 1113.117 | 0.05454667 | 52.47282 | 3.70725
852 | 17.02 | 2.829 | 397.5 | 1.189575 | 852 | 17.02 | 2.674 | 1713.8 | 5.136375 | 852 | 17.02 | 2.688 | 1235 | 3.702525 | 2.730333 | 1115.433 | 0.05460667 | 52.58203 | 3.342825
853 | 17.04 | 2.83 | 399.2 | 0.39835 | 853 | 17.04 | 2.677 | 1716 | 5.1447 | 853 | 17.04 | 2.692 | 1238.65 | 4.9473 | 2.733 | 1117.95 | 0.05466 | 52.70067 | 2.977844
854 | 17.06 | 2.834 | 401.4 | 1.6012 | 854 | 17.06 | 2.68 | 1718.55 | 5.151825 | 854 | 17.06 | 2.697 | 1240.05 | 6.19675 | 2.737 | 1120 | 0.05474 | 52.79731 | 4.4759
855 | 17.08 | 2.837 | 403.4 | 1.2072 | 855 | 17.08 | 2.685 | 1721.6 | 8.600375 | 855 | 17.08 | 2.7 | 1242.55 | 3.7239 | 2.740667 | 1122.517 | 0.05481333 | 52.91594 | 4.111281
856 | 17.1 | 2.84 | 405.05 | 1.212675 | 856 | 17.1 | 2.689 | 1723.85 | 6.8909 | 856 | 17.1 | 2.703 | 1244.2 | 3.730125 | 2.744 | 1124.367 | 0.05488 | 53.00315 | 3.744806
857 | 17.12 | 2.843 | 407.55 | 1.2189 | 857 | 17.12 | 2.691 | 1727.2 | 3.45105 | 857 | 17.12 | 2.706 | 1245.9 | 3.73515 | 2.746667 | 1126.883 | 0.05493333 | 53.12179 | 3.001667
858 | 17.14 | 2.848 | 408.95 | 2.04125 | 858 | 17.14 | 2.694 | 1729.4 | 5.1849 | 858 | 17.14 | 2.708 | 1247 | 2.4929 | 2.75 | 1128.45 | 0.055 | 53.19564 | 3.758889
859 | 17.16 | 2.852 | 411.5 | 1.6409 | 859 | 17.16 | 2.698 | 1733.05 | 6.9249 | 859 | 17.16 | 2.711 | 1249.8 | 3.7452 | 2.753667 | 1131.45 | 0.05507333 | 53.33706 | 4.14315
860 | 17.18 | 2.855 | 413.15 | 1.236975 | 860 | 17.18 | 2.702 | 1734.75 | 6.9356 | 860 | 17.18 | 2.715 | 1251.75 | 5.0031 | 2.757333 | 1133.217 | 0.05514667 | 53.42035 | 4.151889
861 | 17.2 | 2.858 | 415.65 | 1.2432 | 861 | 17.2 | 2.703 | 1736.95 | 1.73585 | 861 | 17.2 | 2.718 | 1253.7 | 3.758175 | 2.759667 | 1135.433 | 0.05519333 | 53.52484 | 2.646758
862 | 17.22 | 2.861 | 416.25 | 1.24785 | 862 | 17.22 | 2.707 | 1739.5 | 6.9529 | 862 | 17.22 | 2.721 | 1254.55 | 3.762375 | 2.763 | 1136.767 | 0.05526 | 53.58769 | 3.787
863 | 17.24 | 2.862 | 418.45 | 0.41735 | 863 | 17.24 | 2.711 | 1741.7 | 6.9624 | 863 | 17.24 | 2.726 | 1256.8 | 6.278375 | 2.766333 | 1138.983 | 0.05532667 | 53.69219 | 3.792917
864 | 17.26 | 2.866 | 420.4 | 1.6777 | 864 | 17.26 | 2.715 | 1744.5 | 6.9724 | 864 | 17.26 | 2.73 | 1257.9 | 5.0294 | 2.770333 | 1140.933 | 0.05540667 | 53.78411 | 4.559833
865 | 17.28 | 2.87 | 422.95 | 1.6867 | 865 | 17.28 | 2.718 | 1747 | 5.23725 | 865 | 17.28 | 2.732 | 1259.6 | 2.5175 | 2.773333 | 1143.183 | 0.05546667 | 53.89018 | 3.426175
866 | 17.3 | 2.874 | 424.05 | 1.694 | 866 | 17.3 | 2.722 | 1749.8 | 6.9936 | 866 | 17.3 | 2.735 | 1261.55 | 3.781725 | 2.777 | 1145.133 | 0.05554 | 53.9821 | 4.195247
867 | 17.32 | 2.877 | 426 | 1.275075 | 867 | 17.32 | 2.725 | 1751.75 | 5.252325 | 867 | 17.32 | 2.739 | 1262.65 | 5.0484 | 2.780333 | 1146.8 | 0.05560667 | 54.06067 | 3.819889
868 | 17.34 | 2.881 | 428.5 | 1.709 | 868 | 17.34 | 2.729 | 1754 | 7.0115 | 868 | 17.34 | 2.741 | 1265.15 | 2.5278 | 2.783667 | 1149.217 | 0.05567333 | 54.17459 | 3.826694
869 | 17.36 | 2.884 | 429.9 | 1.2876 | 869 | 17.36 | 2.731 | 1757.1 | 3.5111 | 869 | 17.36 | 2.743 | 1267.4 | 2.53255 | 2.786 | 1151.467 | 0.05572 | 54.28066 | 2.684131
870 | 17.38 | 2.885 | 431.85 | 0.430875 | 870 | 17.38 | 2.734 | 1759.3 | 5.2746 | 870 | 17.38 | 2.748 | 1269.35 | 6.341875 | 2.789 | 1153.5 | 0.05578 | 54.37651 | 3.45745
871 | 17.4 | 2.889 | 433.55 | 1.7308 | 871 | 17.4 | 2.737 | 1761.25 | 5.280825 | 871 | 17.4 | 2.752 | 1270.5 | 5.0797 | 2.792667 | 1155.1 | 0.05585333 | 54.45194 | 4.232433
872 | 17.42 | 2.891 | 436.05 | 0.8696 | 872 | 17.42 | 2.74 | 1764.6 | 5.288775 | 872 | 17.42 | 2.756 | 1273 | 5.087 | 2.795667 | 1157.883 | 0.05591333 | 54.58314 | 3.469475
873 | 17.44 | 2.894 | 437.45 | 1.31025 | 873 | 17.44 | 2.744 | 1766.85 | 7.0629 | 873 | 17.44 | 2.759 | 1274.65 | 3.821475 | 2.799 | 1159.65 | 0.05598 | 54.66643 | 3.862556
874 | 17.46 | 2.898 | 439.7 | 1.7543 | 874 | 17.46 | 2.749 | 1769.65 | 8.84125 | 874 | 17.46 | 2.762 | 1275.5 | 3.825225 | 2.803 | 1161.617 | 0.05606 | 54.75913 | 4.642533
875 | 17.48 | 2.903 | 441.35 | 2.202625 | 875 | 17.48 | 2.752 | 1771.6 | 5.311875 | 875 | 17.48 | 2.764 | 1276.6 | 2.5521 | 2.806333 | 1163.183 | 0.05612667 | 54.83299 | 3.874667
876 | 17.5 | 2.906 | 443.6 | 1.327425 | 876 | 17.5 | 2.755 | 1773.85 | 5.318175 | 876 | 17.5 | 2.766 | 1278.85 | 2.55545 | 2.809 | 1165.433 | 0.05618 | 54.93905 | 3.104822
877 | 17.52 | 2.91 | 445.85 | 1.7789 | 877 | 17.52 | 2.759 | 1776.9 | 7.1015 | 877 | 17.52 | 2.771 | 1280.25 | 6.39775 | 2.813333 | 1167.667 | 0.05626667 | 55.04433 | 5.05505
878 | 17.54 | 2.912 | 447.5 | 0.89335 | 878 | 17.54 | 2.761 | 1778.05 | 3.55495 | 878 | 17.54 | 2.773 | 1282.2 | 2.56245 | 2.815333 | 1169.25 | 0.05630667 | 55.11897 | 2.336917
879 | 17.56 | 2.916 | 449.2 | 1.7934 | 879 | 17.56 | 2.763 | 1779.7 | 3.55775 | 879 | 17.56 | 2.777 | 1283.6 | 5.1316 | 2.818667 | 1170.833 | 0.05637333 | 55.19361 | 3.900139
880 | 17.58 | 2.918 | 451.15 | 0.90035 | 880 | 17.58 | 2.766 | 1782.8 | 5.34375 | 880 | 17.58 | 2.781 | 1283.9 | 5.135 | 2.821667 | 1172.617 | 0.05643333 | 55.27768 | 3.515175
881 | 17.6 | 2.922 | 453.4 | 1.8091 | 881 | 17.6 | 2.77 | 1785.3 | 7.1362 | 881 | 17.6 | 2.785 | 1285.85 | 5.1395 | 2.825667 | 1174.85 | 0.05651333 | 55.38296 | 4.694933
882 | 17.62 | 2.925 | 455.35 | 1.363125 | 882 | 17.62 | 2.774 | 1787.55 | 7.1457 | 882 | 17.62 | 2.787 | 1286.7 | 2.57255 | 2.828667 | 1176.533 | 0.05657333 | 55.46231 | 3.527075
883 | 17.64 | 2.928 | 457 | 1.368525 | 883 | 17.64 | 2.779 | 1789.75 | 8.94325 | 883 | 17.64 | 2.789 | 1288.35 | 2.57505 | 2.832 | 1178.367 | 0.05664 | 55.54874 | 3.924833
884 | 17.66 | 2.933 | 459.5 | 2.29125 | 884 | 17.66 | 2.782 | 1791.7 | 5.372175 | 884 | 17.66 | 2.793 | 1290.85 | 5.1584 | 2.836 | 1180.683 | 0.05672 | 55.65795 | 4.7181
885 | 17.68 | 2.937 | 460.9 | 1.8408 | 885 | 17.68 | 2.783 | 1793.95 | 1.792825 | 885 | 17.68 | 2.797 | 1292.55 | 5.1668 | 2.839 | 1182.467 | 0.05678 | 55.74201 | 3.544725
886 | 17.7 | 2.939 | 463.15 | 0.92405 | 886 | 17.7 | 2.788 | 1796.2 | 8.975375 | 886 | 17.7 | 2.798 | 1293.95 | 1.29325 | 2.841667 | 1184.433 | 0.05683333 | 55.83472 | 3.155867
887 | 17.72 | 2.941 | 465.4 | 0.92855 | 887 | 17.72 | 2.79 | 1799.25 | 3.59545 | 887 | 17.72 | 2.803 | 1295.6 | 6.473875 | 2.844667 | 1186.75 | 0.05689333 | 55.94393 | 3.556775
888 | 17.74 | 2.946 | 467.65 | 2.332625 | 888 | 17.74 | 2.793 | 1801.5 | 5.401125 | 888 | 17.74 | 2.807 | 1296.45 | 5.1841 | 2.848667 | 1188.533 | 0.05697333 | 56.028 | 4.750567
889 | 17.76 | 2.949 | 469 | 1.404975 | 889 | 17.76 | 2.797 | 1803.45 | 7.2099 | 889 | 17.76 | 2.811 | 1297.6 | 5.1881 | 2.852333 | 1190.017 | 0.05704667 | 56.09792 | 4.360675
890 | 17.78 | 2.95 | 471 | 0.47 | 890 | 17.78 | 2.8 | 1805.95 | 5.4141 | 890 | 17.78 | 2.815 | 1300.35 | 5.1959 | 2.855 | 1192.433 | 0.0571 | 56.21185 | 3.1766
891 | 17.8 | 2.954 | 473.75 | 1.8895 | 891 | 17.8 | 2.803 | 1807.35 | 5.41995 | 891 | 17.8 | 2.818 | 1301.5 | 3.902775 | 2.858333 | 1194.2 | 0.05716667 | 56.29513 | 3.977722
892 | 17.82 | 2.959 | 475.15 | 2.37225 | 892 | 17.82 | 2.808 | 1809.3 | 9.041625 | 892 | 17.82 | 2.821 | 1303.45 | 3.907425 | 2.862667 | 1195.967 | 0.05725333 | 56.37841 | 5.178694
893 | 17.84 | 2.962 | 477.95 | 1.42965 | 893 | 17.84 | 2.811 | 1811 | 5.43045 | 893 | 17.84 | 2.823 | 1304.85 | 2.6083 | 2.865333 | 1197.933 | 0.05730667 | 56.47112 | 3.191867
894 | 17.86 | 2.965 | 480.5 | 1.437675 | 894 | 17.86 | 2.814 | 1813.5 | 5.43675 | 894 | 17.86 | 2.825 | 1305.7 | 2.61055 | 2.868 | 1199.9 | 0.05736 | 56.56383 | 3.197111
895 | 17.88 | 2.969 | 482.15 | 1.9253 | 895 | 17.88 | 2.817 | 1815.2 | 5.44305 | 895 | 17.88 | 2.829 | 1307.65 | 5.2267 | 2.871667 | 1201.667 | 0.05743333 | 56.64710993 | 4.402872
896 | 17.9 | 2.971 | 484.1 | 0.96625 | 896 | 17.9 | 2.821 | 1817.4 | 7.2652 | 896 | 17.9 | 2.833 | 1308.45 | 5.2322 | 2.875 | 1203.317 | 0.0575 | 56.72489 | 4.008306
897 | 17.92 | 2.972 | 485.5 | 0.4848 | 897 | 17.92 | 2.823 | 1819.35 | 3.63675 | 897 | 17.92 | 2.837 | 1310.45 | 5.2378 | 2.877333 | 1205.1 | 0.05754667 | 56.80896 | 2.809819
898 | 17.94 | 2.977 | 488.3 | 2.4345 | 898 | 17.94 | 2.826 | 1821.9 | 5.461875 | 898 | 17.94 | 2.842 | 1311.8 | 6.555625 | 2.881667 | 1207.333 | 0.05763333 | 56.91424 | 5.226939
899 | 17.96 | 2.979 | 490.25 | 0.97855 | 899 | 17.96 | 2.83 | 1823 | 7.2898 | 899 | 17.96 | 2.843 | 1314.35 | 1.313075 | 2.884 | 1209.2 | 0.05768 | 57.00223 | 2.819289
900 | 17.98 | 2.982 | 492.5 | 1.474125 | 900 | 17.98 | 2.834 | 1824.95 | 7.2959 | 900 | 17.98 | 2.847 | 1316.55 | 5.2618 | 2.887667 | 1211.333 | 0.05775333 | 57.1028 | 4.437644
901 | 18 | 2.987 | 494.15 | 2.466625 | 901 | 18 | 2.838 | 1827.45 | 7.3048 | 901 | 18 | 2.85 | 1317.95 | 3.95175 | 2.891667 | 1213.183 | 0.05783333 | 57.19001 | 4.849033
902 | 18.02 | 2.993 | 496.95 | 2.9733 | 902 | 18.02 | 2.84 | 1829.45 | 3.6569 | 902 | 18.02 | 2.853 | 1319.9 | 3.956775 | 2.895333 | 1215.433 | 0.05790667 | 57.29608 | 4.452464
903 | 18.04 | 2.993 | 499.45 | 0 | 903 | 18.04 | 2.843 | 1831.1 | 5.490825 | 903 | 18.04 | 2.854 | 1321.3 | 1.3206 | 2.896667 | 1217.283 | 0.05793333 | 57.38329 | 1.621811
904 | 18.06 | 2.995 | 501.45 | 1.0009 | 904 | 18.06 | 2.847 | 1832.8 | 7.3278 | 904 | 18.06 | 2.858 | 1323 | 5.2886 | 2.9 | 1219.083 | 0.058 | 57.46814 | 4.060611
905 | 18.08 | 3 | 503.95 | 2.5135 | 905 | 18.08 | 2.848 | 1835.55 | 1.834175 | 905 | 18.08 | 2.861 | 1324.4 | 3.9711 | 2.903 | 1221.3 | 0.05806 | 57.57263 | 3.660575
906 | 18.1 | 3.003 | 505.35 | 1.51395 | 906 | 18.1 | 2.852 | 1837.55 | 7.3462 | 906 | 18.1 | 2.866 | 1325.8 | 6.6255 | 2.907 | 1222.9 | 0.05814 | 57.64806 | 4.8884
907 | 18.12 | 3.004 | 507.85 | 0.5066 | 907 | 18.12 | 2.857 | 1839.75 | 9.19325 | 907 | 18.12 | 2.871 | 1328.3 | 6.63525 | 2.910667 | 1225.3 | 0.05821333 | 57.7612 | 4.488367
908 | 18.14 | 3.009 | 510.35 | 2.5455 | 908 | 18.14 | 2.859 | 1840.9 | 3.68065 | 908 | 18.14 | 2.875 | 1330.25 | 5.3171 | 2.914333 | 1227.167 | 0.05828667 | 57.84919 | 4.496189
909 | 18.16 | 3.013 | 512.05 | 2.0448 | 909 | 18.16 | 2.863 | 1842.85 | 7.3675 | 909 | 18.16 | 2.877 | 1331.1 | 2.66135 | 2.917667 | 1228.667 | 0.05835333 | 57.9199 | 4.093056
910 | 18.18 | 3.016 | 513.45 | 1.53825 | 910 | 18.18 | 2.868 | 1844.8 | 9.219125 | 910 | 18.18 | 2.88 | 1332.5 | 3.9954 | 2.921333 | 1230.25 | 0.05842667 | 57.99454 | 4.508014
911 | 18.2 | 3.02 | 515.65 | 2.0582 | 911 | 18.2 | 2.87 | 1847.05 | 3.69185 | 911 | 18.2 | 2.882 | 1334.15 | 2.66665 | 2.924 | 1232.283 | 0.05848 | 58.09039 | 3.283378
912 | 18.22 | 3.024 | 517.65 | 2.0666 | 912 | 18.22 | 2.873 | 1849 | 5.544075 | 912 | 18.22 | 2.884 | 1335.85 | 2.67 | 2.927 | 1234.167 | 0.05854 | 58.17917 | 3.699675
913 | 18.24 | 3.026 | 519.85 | 1.0375 | 913 | 18.24 | 2.878 | 1850.95 | 9.249875 | 913 | 18.24 | 2.888 | 1337.5 | 5.3467 | 2.930667 | 1236.1 | 0.05861333 | 58.27031 | 4.528822
914 | 18.26 | 3.027 | 522.1 | 0.520975 | 914 | 18.26 | 2.881 | 1852.05 | 5.5545 | 914 | 18.26 | 2.892 | 1340.3 | 5.3556 | 2.933333 | 1238.15 | 0.05866667 | 58.36695 | 3.299
915 | 18.28 | 3.031 | 523.2 | 2.0906 | 915 | 18.28 | 2.881 | 1854 | 0 | 915 | 18.28 | 2.896 | 1342.25 | 5.3651 | 2.936 | 1239.817 | 0.05872 | 58.44552 | 3.303956
916 | 18.3 | 3.034 | 525.75 | 1.573425 | 916 | 18.3 | 2.884 | 1856.25 | 5.565375 | 916 | 18.3 | 2.9 | 1343.95 | 5.3724 | 2.939333 | 1241.983 | 0.05878667 | 58.54766 | 4.136333
917 | 18.32 | 3.037 | 527.15 | 1.57935 | 917 | 18.32 | 2.889 | 1857.65 | 9.28475 | 917 | 18.32 | 2.903 | 1347 | 4.036425 | 2.943 | 1243.933 | 0.05886 | 58.63958 | 4.557514
918 | 18.34 | 3.041 | 529.65 | 2.1136 | 918 | 18.34 | 2.893 | 1859.3 | 7.4339 | 918 | 18.34 | 2.907 | 1348.4 | 5.3908 | 2.947 | 1245.783 | 0.05894 | 58.72679 | 4.979433
919 | 18.36 | 3.047 | 532.15 | 3.1854 | 919 | 18.36 | 2.896 | 1862.1 | 5.5821 | 919 | 18.36 | 2.909 | 1350.95 | 2.69935 | 2.950667 | 1248.4 | 0.05901333 | 58.85014 | 4.572669
920 | 18.38 | 3.049 | 533.85 | 1.066 | 920 | 18.38 | 2.901 | 1864.05 | 9.315375 | 920 | 18.38 | 2.911 | 1353.45 | 2.7044 | 2.953667 | 1250.45 | 0.05907333 | 58.94678 | 3.748275
921 | 18.4 | 3.051 | 536.9 | 1.07075 | 921 | 18.4 | 2.903 | 1865.75 | 3.7298 | 921 | 18.4 | 2.914 | 1354.55 | 4.062 | 2.956 | 1252.4 | 0.05912 | 59.0387 | 2.919992
922 | 18.42 | 3.054 | 538.3 | 1.6128 | 922 | 18.42 | 2.907 | 1868.25 | 7.468 | 922 | 18.42 | 2.917 | 1357.9 | 4.068675 | 2.959333 | 1254.817 | 0.05918667 | 59.15262 | 4.178694
923 | 18.44 | 3.058 | 540.8 | 2.1582 | 923 | 18.44 | 2.91 | 1869.1 | 5.606025 | 923 | 18.44 | 2.921 | 1360.15 | 5.4361 | 2.963 | 1256.683 | 0.05926 | 59.24062 | 4.604417
924 | 18.46 | 3.06 | 542.5 | 1.0833 | 924 | 18.46 | 2.912 | 1870.2 | 3.7393 | 924 | 18.46 | 2.926 | 1362.65 | 6.807 | 2.966 | 1258.45 | 0.05932 | 59.3239 | 3.7727
925 | 18.48 | 3.063 | 545.55 | 1.632075 | 925 | 18.48 | 2.914 | 1872.15 | 3.74235 | 925 | 18.48 | 2.929 | 1364.05 | 4.09005 | 2.968667 | 1260.583 | 0.05937333 | 59.42447 | 3.358711
926 | 18.5 | 3.068 | 546.7 | 2.730625 | 926 | 18.5 | 2.918 | 1873.85 | 7.492 | 926 | 18.5 | 2.932 | 1367.15 | 4.0968 | 2.972667 | 1262.567 | 0.05945333 | 59.51796 | 5.0463
927 | 18.52 | 3.071 | 549.45 | 1.644225 | 927 | 18.52 | 2.923 | 1876.65 | 9.37625 | 927 | 18.52 | 2.935 | 1369.35 | 4.10475 | 2.976333 | 1265.15 | 0.05952667 | 59.63974 | 4.634147
928 | 18.54 | 3.074 | 550.85 | 1.65045 | 928 | 18.54 | 2.926 | 1877.75 | 5.6316 | 928 | 18.54 | 2.938 | 1371.6 | 4.111425 | 2.979333 | 1266.733 | 0.05958667 | 59.71438 | 3.797825
929 | 18.56 | 3.079 | 553.4 | 2.760625 | 929 | 18.56 | 2.929 | 1879.7 | 5.636175 | 929 | 18.56 | 2.94 | 1374.4 | 2.746 | 2.982667 | 1269.167 | 0.05965333 | 59.82909 | 4.2265
930 | 18.58 | 3.081 | 554.8 | 1.1082 | 930 | 18.58 | 2.932 | 1880.85 | 5.640825 | 930 | 18.58 | 2.943 | 1376.35 | 4.126125 | 2.985333 | 1270.667 | 0.05970667 | 59.8998 | 3.386444
931 | 18.6 | 3.083 | 557 | 1.1118 | 931 | 18.6 | 2.935 | 1882.5 | 5.645025 | 931 | 18.6 | 2.947 | 1379.15 | 5.511 | 2.988333 | 1272.883 | 0.05976667 | 60.0043 | 3.815325
932 | 18.62 | 3.086 | 558.7 | 1.67355 | 932 | 18.62 | 2.938 | 1883.35 | 5.648775 | 932 | 18.62 | 2.951 | 1381.65 | 5.5216 | 2.991667 | 1274.567 | 0.05983333 | 60.08365 | 4.24575
933 | 18.64 | 3.088 | 560.95 | 1.11965 | 933 | 18.64 | 2.941 | 1885.6 | 5.653425 | 933 | 18.64 | 2.954 | 1384.45 | 4.14915 | 2.994333 | 1277 | 0.05988667 | 60.19836 | 3.402089
934 | 18.66 | 3.092 | 562.9 | 2.2477 | 934 | 18.66 | 2.945 | 1888.1 | 7.5474 | 934 | 18.66 | 2.958 | 1387.25 | 5.5434 | 2.998333 | 1279.417 | 0.05996667 | 60.31228 | 5.112833
935 | 18.68 | 3.097 | 565.1 | 2.82 | 935 | 18.68 | 2.948 | 1889.5 | 5.6664 | 935 | 18.68 | 2.961 | 1389.75 | 4.1655 | 3.002 | 1281.45 | 0.06004 | 60.40813 | 4.694922
936 | 18.7 | 3.101 | 567.65 | 2.2655 | 936 | 18.7 | 2.952 | 1891.15 | 7.5613 | 936 | 18.7 | 2.964 | 1392.85 | 4.1739 | 3.005667 | 1283.883 | 0.06011333 | 60.52284 | 4.703111
937 | 18.72 | 3.104 | 569.6 | 1.705875 | 937 | 18.72 | 2.956 | 1893.7 | 7.5697 | 937 | 18.72 | 2.967 | 1394.8 | 4.181475 | 3.009 | 1286.033 | 0.06018 | 60.62419 | 4.283194
938 | 18.74 | 3.106 | 572.1 | 1.1417 | 938 | 18.74 | 2.96 | 1894.8 | 7.577 | 938 | 18.74 | 2.97 | 1397 | 4.1877 | 3.012 | 1287.967 | 0.06024 | 60.71533 | 3.861
939 | 18.76 | 3.11 | 574.05 | 2.2923 | 939 | 18.76 | 2.961 | 1895.9 | 1.89535 | 939 | 18.76 | 2.972 | 1400.4 | 2.7974 | 3.014333 | 1290.117 | 0.06028667 | 60.81668 | 3.007764
940 | 18.78 | 3.112 | 575.45 | 1.1495 | 940 | 18.78 | 2.965 | 1898.15 | 7.5881 | 940 | 18.78 | 2.977 | 1403.15 | 7.008875 | 3.018 | 1292.25 | 0.06036 | 60.91725 | 4.734339
941 | 18.8 | 3.115 | 577.7 | 1.729725 | 941 | 18.8 | 2.968 | 1898.45 | 5.6949 | 941 | 18.8 | 2.98 | 1405.4 | 4.212825 | 3.021 | 1293.85 | 0.06042 | 60.99267 | 3.87915
942 | 18.82 | 3.119 | 580.5 | 2.3164 | 942 | 18.82 | 2.97 | 1900.65 | 3.7991 | 942 | 18.82 | 2.984 | 1407.9 | 5.6266 | 3.024333 | 1296.35 | 0.06048667 | 61.11053 | 4.317
943 | 18.84 | 3.122 | 582.45 | 1.744425 | 943 | 18.84 | 2.974 | 1902.35 | 7.606 | 943 | 18.84 | 2.988 | 1410.45 | 5.6367 | 3.028 | 1298.417 | 0.06056 | 61.20795 | 4.757072
944 | 18.86 | 3.124 | 584.65 | 1.1671 | 944 | 18.86 | 2.978 | 1903.75 | 7.6122 | 944 | 18.86 | 2.991 | 1412.95 | 4.2351 | 3.031 | 1300.45 | 0.06062 | 61.3038 | 3.8983
945 | 18.88 | 3.129 | 587.2 | 2.929625 | 945 | 18.88 | 2.981 | 1905.15 | 5.71335 | 945 | 18.88 | 2.994 | 1415.2 | 4.242225 | 3.034667 | 1302.517 | 0.06069333 | 61.40122 | 4.772106
946 | 18.9 | 3.133 | 589.4 | 2.3532 | 946 | 18.9 | 2.985 | 1906.8 | 7.6239 | 946 | 18.9 | 2.997 | 1417.95 | 4.249725 | 3.038333 | 1304.717 | 0.06076667 | 61.50493 | 4.779928
947 | 18.92 | 3.134 | 591.65 | 0.590525 | 947 | 18.92 | 2.989 | 1907.9 | 7.6294 | 947 | 18.92 | 2.998 | 1421.05 | 1.4195 | 3.040333 | 1306.867 | 0.06080667 | 61.60629 | 2.611583
948 | 18.94 | 3.138 | 593.9 | 2.3711 | 948 | 18.94 | 2.992 | 1909.9 | 5.7267 | 948 | 18.94 | 3.002 | 1423.55 | 5.6892 | 3.044 | 1309.117 | 0.06088 | 61.71235 | 4.795969
949 | 18.96 | 3.142 | 596.4 | 2.3806 | 949 | 18.96 | 2.994 | 1910.7 | 3.8206 | 949 | 18.96 | 3.006 | 1426.35 | 5.6998 | 3.047333 | 1311.15 | 0.06094667 | 61.8082 | 4.367111
950 | 18.98 | 3.143 | 597.5 | 0.59695 | 950 | 18.98 | 2.997 | 1912.4 | 5.73465 | 950 | 18.98 | 3.01 | 1429.45 | 5.7116 | 3.05 | 1313.117 | 0.061 | 61.90091 | 3.499022
951 | 19 | 3.146 | 601.7 | 1.7988 | 951 | 19 | 3 | 1914.35 | 5.740125 | 951 | 19 | 3.014 | 1432.2 | 5.7233 | 3.053333 | 1316.083 | 0.06106667 | 62.04076 | 4.382
952 | 19.02 | 3.151 | 603.1 | 3.012 | 952 | 19.02 | 3.003 | 1916.05 | 5.7456 | 952 | 19.02 | 3.017 | 1434.45 | 4.299975 | 3.057 | 1317.867 | 0.06114 | 62.12483 | 4.828908
953 | 19.04 | 3.155 | 605.05 | 2.4163 | 953 | 19.04 | 3.007 | 1917.15 | 7.6664 | 953 | 19.04 | 3.02 | 1437.8 | 4.308375 | 3.060667 | 1320 | 0.06121333 | 62.2254 | 4.836089
954 | 19.06 | 3.157 | 608.15 | 1.2132 | 954 | 19.06 | 3.011 | 1918.55 | 7.6714 | 954 | 19.06 | 3.023 | 1440.3 | 4.31715 | 3.063667 | 1322.333 | 0.06127333 | 62.33539 | 3.9635
955 | 19.08 | 3.16 | 610.1 | 1.827375 | 955 | 19.08 | 3.015 | 1920.2 | 7.6775 | 955 | 19.08 | 3.026 | 1442.3 | 4.3239 | 3.067 | 1324.2 | 0.06134 | 62.42339 | 4.410889
956 | 19.1 | 3.164 | 612.9 | 2.446 | 956 | 19.1 | 3.018 | 1921.6 | 5.7627 | 956 | 19.1 | 3.029 | 1445.05 | 4.331025 | 3.070333 | 1326.517 | 0.06140667 | 62.5326 | 4.417861
957 | 19.12 | 3.166 | 614.85 | 1.22775 | 957 | 19.12 | 3.021 | 1922.15 | 5.765625 | 957 | 19.12 | 3.032 | 1448.15 | 4.3398 | 3.073 | 1328.383 | 0.06146 | 62.62059 | 3.539867
958 | 19.14 | 3.169 | 617.1 | 1.847925 | 958 | 19.14 | 3.024 | 1923.85 | 5.769 | 958 | 19.14 | 3.036 | 1449.25 | 5.7948 | 3.076333 | 1330.067 | 0.06152667 | 62.69994 | 4.43075
959 | 19.16 | 3.173 | 619.6 | 2.4734 | 959 | 19.16 | 3.026 | 1925.5 | 3.84935 | 959 | 19.16 | 3.04 | 1452.6 | 5.8037 | 3.079667 | 1332.567 | 0.06159333 | 62.8178 | 4.437722
960 | 19.18 | 3.175 | 621.85 | 1.24145 | 960 | 19.18 | 3.029 | 1926.35 | 5.777775 | 960 | 19.18 | 3.043 | 1455.15 | 4.361625 | 3.082333 | 1334.45 | 0.06164667 | 62.90658 | 3.556022
961 | 19.2 | 3.178 | 624.6 | 1.869675 | 961 | 19.2 | 3.033 | 1928.05 | 7.7088 | 961 | 19.2 | 3.046 | 1457.1 | 4.368375 | 3.085667 | 1336.583 | 0.06171333 | 63.00714 | 4.451722
962 | 19.22 | 3.183 | 627.7 | 3.13075 | 962 | 19.22 | 3.036 | 1929.15 | 5.7858 | 962 | 19.22 | 3.05 | 1460.15 | 5.8345 | 3.089667 | 1339 | 0.06179333 | 63.12107 | 5.351167
963 | 19.24 | 3.188 | 629.35 | 3.142625 | 963 | 19.24 | 3.04 | 1930.85 | 7.72 | 963 | 19.24 | 3.052 | 1463.25 | 2.9234 | 3.093333 | 1341.15 | 0.06186667 | 63.22242 | 4.913608
964 | 19.26 | 3.188 | 631.6 | 0 | 964 | 19.26 | 3.045 | 1931.95 | 9.657 | 964 | 19.26 | 3.054 | 1465.45 | 2.9287 | 3.095667 | 1343 | 0.06191333 | 63.30963 | 3.131508
965 | 19.28 | 3.191 | 634.1 | 1.89855 | 965 | 19.28 | 3.047 | 1933.05 | 3.865 | 965 | 19.28 | 3.057 | 1468 | 4.400175 | 3.098333 | 1345.05 | 0.06196667 | 63.40627 | 3.584067
966 | 19.3 | 3.196 | 636.65 | 3.176875 | 966 | 19.3 | 3.05 | 1935 | 5.802075 | 966 | 19.3 | 3.061 | 1470.5 | 5.877 | 3.102333 | 1347.383 | 0.06204667 | 63.51626 | 5.384867
967 | 19.32 | 3.197 | 638.85 | 0.63775 | 967 | 19.32 | 3.055 | 1936.15 | 9.677875 | 967 | 19.32 | 3.065 | 1473.3 | 5.8876 | 3.105667 | 1349.433 | 0.06211333 | 63.6129 | 4.494694
968 | 19.34 | 3.199 | 641.4 | 1.28025 | 968 | 19.34 | 3.057 | 1937.55 | 3.8737 | 968 | 19.34 | 3.07 | 1475.8 | 7.37275 | 3.108667 | 1351.583 | 0.06217333 | 63.71425 | 4.051525
969 | 19.36 | 3.205 | 643.9 | 3.8559 | 969 | 19.36 | 3.059 | 1938.95 | 3.8765 | 969 | 19.36 | 3.072 | 1478.05 | 2.95385 | 3.112 | 1353.633 | 0.06224 | 63.81089 | 4.508694
970 | 19.38 | 3.208 | 646.15 | 1.935075 | 970 | 19.38 | 3.063 | 1940.35 | 7.7586 | 970 | 19.38 | 3.076 | 1481.1 | 5.9183 | 3.115667 | 1355.867 | 0.06231333 | 63.91617 | 4.967417
971 | 19.4 | 3.21 | 648.9 | 1.29505 | 971 | 19.4 | 3.067 | 1940.6 | 7.7619 | 971 | 19.4 | 3.079 | 1483.9 | 4.4475 | 3.118667 | 1357.8 | 0.06237333 | 64.00731 | 4.0705
972 | 19.42 | 3.215 | 651.7 | 3.2515 | 972 | 19.42 | 3.07 | 1942 | 5.8239 | 972 | 19.42 | 3.08 | 1486.4 | 1.48515 | 3.121667 | 1360.033 | 0.06243333 | 64.11259 | 4.07675
973 | 19.44 | 3.219 | 654.5 | 2.6124 | 973 | 19.44 | 3.074 | 1943.7 | 7.7714 | 973 | 19.44 | 3.083 | 1488.65 | 4.462575 | 3.125333 | 1362.283 | 0.06250667 | 64.21865 | 4.990914
974 | 19.46 | 3.219 | 656.2 | 0 | 974 | 19.46 | 3.077 | 1945.35 | 5.833575 | 974 | 19.46 | 3.087 | 1489.75 | 5.9568 | 3.127667 | 1363.767 | 0.06255333 | 64.28858 | 3.180392
975 | 19.48 | 3.222 | 658.7 | 1.97235 | 975 | 19.48 | 3.08 | 1945.9 | 5.836875 | 975 | 19.48 | 3.091 | 1493.4 | 5.9663 | 3.131 | 1366 | 0.06262 | 64.39386 | 4.549611
976 | 19.5 | 3.226 | 661.5 | 2.6404 | 976 | 19.5 | 3.083 | 1947.3 | 5.8398 | 976 | 19.5 | 3.095 | 1495.9 | 5.9786 | 3.134667 | 1368.233 | 0.06269333 | 64.49914 | 5.012761
977 | 19.52 | 3.228 | 663.15 | 1.32465 | 977 | 19.52 | 3.086 | 1947.85 | 5.842725 | 977 | 19.52 | 3.098 | 1497.85 | 4.490625 | 3.137333 | 1369.617 | 0.06274667 | 64.56435 | 3.650467
978 | 19.54 | 3.231 | 666.25 | 1.9941 | 978 | 19.54 | 3.088 | 1948.45 | 3.8963 | 978 | 19.54 | 3.101 | 1500.65 | 4.49775 | 3.14 | 1371.783 | 0.0628 | 64.66649 | 3.6552
979 | 19.56 | 3.237 | 669.05 | 4.0059 | 979 | 19.56 | 3.092 | 1950.65 | 7.7982 | 979 | 19.56 | 3.106 | 1503.2 | 7.509625 | 3.145 | 1374.3 | 0.0629 | 64.78512 | 6.865208
980 | 19.58 | 3.24 | 670.7 | 2.009625 | 980 | 19.58 | 3.096 | 1951.8 | 7.8049 | 980 | 19.58 | 3.109 | 1505.7 | 4.51335 | 3.148333 | 1376.067 | 0.06296667 | 64.8684 | 4.583944
981 | 19.6 | 3.242 | 673.8 | 1.3445 | 981 | 19.6 | 3.101 | 1953.2 | 9.7625 | 981 | 19.6 | 3.111 | 1507.35 | 3.01305 | 3.151333 | 1378.117 | 0.06302667 | 64.96504 | 4.131275
982 | 19.62 | 3.244 | 676.3 | 1.3501 | 982 | 19.62 | 3.104 | 1954.85 | 5.862075 | 982 | 19.62 | 3.111 | 1510.15 | 0 | 3.153 | 1380.433 | 0.06306 | 65.07425 | 2.298792
983 | 19.64 | 3.249 | 677.95 | 3.385625 | 983 | 19.64 | 3.106 | 1955.7 | 3.91055 | 983 | 19.64 | 3.115 | 1512.4 | 6.0451 | 3.156667 | 1382.017 | 0.06313333 | 65.14889 | 5.064492
984 | 19.66 | 3.251 | 680.5 | 1.35845 | 984 | 19.66 | 3.111 | 1957.1 | 9.782 | 984 | 19.66 | 3.121 | 1515.75 | 9.08445 | 3.161 | 1384.45 | 0.06322 | 65.2636 | 5.994011
985 | 19.68 | 3.251 | 683 | 0 | 985 | 19.68 | 3.114 | 1957.95 | 5.872575 | 985 | 19.68 | 3.124 | 1517.15 | 4.54935 | 3.163 | 1386.033 | 0.06326 | 65.33824 | 2.770483
986 | 19.7 | 3.256 | 685.5 | 3.42125 | 986 | 19.7 | 3.115 | 1959.05 | 1.9585 | 986 | 19.7 | 3.127 | 1520.5 | 4.556475 | 3.166 | 1388.35 | 0.06332 | 65.44745 | 4.161575
987 | 19.72 | 3.261 | 688.05 | 3.433875 | 987 | 19.72 | 3.119 | 1959.3 | 7.8367 | 987 | 19.72 | 3.133 | 1523 | 9.1305 | 3.171 | 1390.117 | 0.06342 | 65.53073 | 6.946167
988 | 19.74 | 3.263 | 690.55 | 1.3786 | 988 | 19.74 | 3.122 | 1960.7 | 5.88 | 988 | 19.74 | 3.135 | 1523.85 | 3.04685 | 3.173333 | 1391.7 | 0.06346667 | 65.60537 | 3.245453
989 | 19.76 | 3.267 | 693.05 | 2.7672 | 989 | 19.76 | 3.125 | 1961.55 | 5.883375 | 989 | 19.76 | 3.137 | 1526.1 | 3.04995 | 3.176333 | 1393.567 | 0.06352667 | 65.69336 | 4.1779
990 | 19.78 | 3.271 | 695.85 | 2.7778 | 990 | 19.78 | 3.13 | 1962.95 | 9.81125 | 990 | 19.78 | 3.139 | 1527.75 | 3.05385 | 3.18 | 1395.517 | 0.0636 | 65.78529 | 5.113319
991 | 19.8 | 3.271 | 697.8 | 0 | 991 | 19.8 | 3.134 | 1964.35 | 7.8546 | 991 | 19.8 | 3.142 | 1530 | 4.586625 | 3.182333 | 1397.383 | 0.06364667 | 65.87328 | 3.258383
992 | 19.82 | 3.273 | 699.5 | 1.3973 | 992 | 19.82 | 3.136 | 1964.9 | 3.92925 | 992 | 19.82 | 3.145 | 1532.8 | 4.5942 | 3.184667 | 1399.067 | 0.06369333 | 65.95264 | 3.262525
993 | 19.84 | 3.277 | 702.55 | 2.8041 | 993 | 19.84 | 3.138 | 1966.05 | 3.93095 | 993 | 19.84 | 3.15 | 1536.15 | 7.672375 | 3.188333 | 1401.583 | 0.06376667 | 66.07127 | 5.134525
994 | 19.86 | 3.278 | 704.25 | 0.7034 | 994 | 19.86 | 3.143 | 1966.3 | 9.830875 | 994 | 19.86 | 3.153 | 1537.8 | 4.610925 | 3.191333 | 1402.783 | 0.06382667 | 66.12784 | 4.20655
995 | 19.88 | 3.281 | 706.45 | 2.11605 | 995 | 19.88 | 3.145 | 1967.7 | 3.934 | 995 | 19.88 | 3.157 | 1538.95 | 6.1535 | 3.194333 | 1404.367 | 0.06388667 | 66.20248 | 4.210725
996 | 19.9 | 3.287 | 709.25 | 4.2471 | 996 | 19.9 | 3.147 | 1969.1 | 3.9368 | 996 | 19.9 | 3.16 | 1542 | 4.621425 | 3.198 | 1406.783 | 0.06396 | 66.3164 | 5.153775
997 | 19.92 | 3.29 | 711.5 | 2.131125 | 997 | 19.92 | 3.151 | 1970.2 | 7.8786 | 997 | 19.92 | 3.164 | 1544.25 | 6.1725 | 3.201667 | 1408.65 | 0.06403333 | 66.4044 | 5.161628
998 | 19.94 | 3.291 | 714 | 0.71275 | 998 | 19.94 | 3.156 | 1971.35 | 9.853875 | 998 | 19.94 | 3.168 | 1546.75 | 6.182 | 3.205 | 1410.7 | 0.0641 | 66.50104 | 4.698917
999 | 19.96 | 3.292 | 716.5 | 0.71525 | 999 | 19.96 | 3.159 | 1972.15 | 5.91525 | 999 | 19.96 | 3.168 | 1549 | 0 | 3.206333 | 1412.55 | 0.06412667 | 66.58825 | 1.882167
1000 | 19.98 | 3.296 | 718.5 | 2.87 | 1000 | 19.98 | 3.162 | 1973.85 | 5.919 | 1000 | 19.98 | 3.171 | 1550.4 | 4.6491 | 3.209667 | 1414.25 | 0.06419333 | 66.66838 | 4.711333
1001 | 20 | 3.298 | 721.25 | 1.43975 | 1001 | 20 | 3.167 | 1973.55 | 9.8685 | 1001 | 20 | 3.175 | 1553.2 | 6.2072 | 3.213333 | 1416 | 0.06426667 | 66.75088 | 5.188792
1002 | 20.02 | 3.301 | 723.8 | 2.167575 | 1002 | 20.02 | 3.169 | 1974.95 | 3.9485 | 1002 | 20.02 | 3.178 | 1556.25 | 4.664175 | 3.216 | 1418.333 | 0.06432 | 66.86087 | 3.779111
1003 | 20.04 | 3.304 | 726.3 | 2.17515 | 1003 | 20.04 | 3.171 | 1975.55 | 3.9505 | 1003 | 20.04 | 3.183 | 1557.35 | 7.784 | 3.219333 | 1419.733 | 0.06438667 | 66.92687 | 4.730111
1004 | 20.06 | 3.308 | 728.55 | 2.9097 | 1004 | 20.06 | 3.175 | 1976.35 | 7.9038 | 1004 | 20.06 | 3.188 | 1559.9 | 7.793125 | 3.223667 | 1421.6 | 0.06447333 | 67.01487 | 6.156222
1005 | 20.08 | 3.311 | 731.05 | 2.1894 | 1005 | 20.08 | 3.178 | 1977.5 | 5.930775 | 1005 | 20.08 | 3.19 | 1561.85 | 3.12175 | 3.226333 | 1423.467 | 0.06452667 | 67.10286 | 3.793422
1006 | 20.1 | 3.314 | 732.45 | 2.19525 | 1006 | 20.1 | 3.182 | 1977.75 | 7.9105 | 1006 | 20.1 | 3.192 | 1564.35 | 3.1262 | 3.229333 | 1424.85 | 0.06458667 | 67.16807 | 4.272475
1007 | 20.12 | 3.317 | 734.4 | 2.200275 | 1007 | 20.12 | 3.186 | 1980 | 7.9155 | 1007 | 20.12 | 3.196 | 1566.3 | 6.2613 | 3.233 | 1426.9 | 0.06466 | 67.26471 | 5.228208
1008 | 20.14 | 3.317 | 737.2 | 0 | 1008 | 20.14 | 3.191 | 1979.45 | 9.898625 | 1008 | 20.14 | 3.198 | 1568.25 | 3.13455 | 3.235333 | 1428.3 | 0.06470667 | 67.33071 | 3.331067
1009 | 20.16 | 3.32 | 738.6 | 2.2137 | 1009 | 20.16 | 3.192 | 1980.55 | 1.98 | 1009 | 20.16 | 3.201 | 1570.2 | 4.707675 | 3.237667 | 1429.783 | 0.06475333 | 67.40063 | 3.334431
1010 | 20.18 | 3.322 | 739.15 | 1.47775 | 1010 | 20.18 | 3.194 | 1981.65 | 3.9622 | 1010 | 20.18 | 3.204 | 1572.45 | 4.713975 | 3.24 | 1431.083 | 0.0648 | 67.46192 | 3.337678
1011 | 20.2 | 3.324 | 741.65 | 1.4808 | 1011 | 20.2 | 3.2 | 1982.5 | 11.89245 | 1011 | 20.2 | 3.209 | 1574.4 | 7.867125 | 3.244333 | 1432.85 | 0.06488667 | 67.5452 | 6.205189
1012 | 20.22 | 3.327 | 744.75 | 2.2296 | 1012 | 20.22 | 3.203 | 1983.9 | 5.9496 | 1012 | 20.22 | 3.212 | 1576.9 | 4.72695 | 3.247333 | 1435.183 | 0.06494667 | 67.65519 | 4.30205
1013 | 20.24 | 3.33 | 745.6 | 2.235525 | 1013 | 20.24 | 3.204 | 1984.2 | 1.98405 | 1013 | 20.24 | 3.215 | 1578.9 | 4.7337 | 3.249667 | 1436.233 | 0.06499333 | 67.70469 | 3.349986
1014 | 20.26 | 3.333 | 747.25 | 2.239275 | 1014 | 20.26 | 3.208 | 1985.85 | 7.9401 | 1014 | 20.26 | 3.219 | 1580.85 | 6.3195 | 3.253333 | 1437.983 | 0.06506667 | 67.78718 | 5.269397
1015 | 20.28 | 3.335 | 750.3 | 1.49755 | 1015 | 20.28 | 3.214 | 1986.15 | 11.916 | 1015 | 20.28 | 3.223 | 1583.05 | 6.3278 | 3.257333 | 1439.833 | 0.06514667 | 67.87439 | 5.755633
1016 | 20.3 | 3.336 | 752.85 | 0.751575 | 1016 | 20.3 | 3.216 | 1987 | 3.97315 | 1016 | 20.3 | 3.224 | 1585 | 1.584025 | 3.258667 | 1441.617 | 0.06517333 | 67.95846 | 1.920967
1017 | 20.32 | 3.339 | 755.35 | 2.2623 | 1017 | 20.32 | 3.219 | 1988.1 | 5.96265 | 1017 | 20.32 | 3.228 | 1587.25 | 6.3445 | 3.262 | 1443.567 | 0.06524 | 68.05039 | 4.808639
1018 | 20.34 | 3.342 | 757.6 | 2.269425 | 1018 | 20.34 | 3.223 | 1988.4 | 7.953 | 1018 | 20.34 | 3.232 | 1589.5 | 6.3535 | 3.265667 | 1445.167 | 0.06531333 | 68.12581 | 5.296011
1019 | 20.36 | 3.343 | 760.4 | 0.759 | 1019 | 20.36 | 3.225 | 1990.05 | 3.97845 | 1019 | 20.36 | 3.233 | 1591.75 | 1.590625 | 3.267 | 1447.4 | 0.06534 | 68.23109 | 1.928378
1020 | 20.38 | 3.347 | 762.6 | 3.046 | 1020 | 20.38 | 3.228 | 1989.75 | 5.9697 | 1020 | 20.38 | 3.238 | 1593.7 | 7.963625 | 3.271 | 1448.683 | 0.06542 | 68.29159 | 5.792167
1021 | 20.4 | 3.35 | 764.85 | 2.291175 | 1021 | 20.4 | 3.232 | 1990.6 | 7.9607 | 1021 | 20.4 | 3.243 | 1595.1 | 7.972 | 3.275 | 1450.183 | 0.0655 | 68.3623 | 5.797733
1022 | 20.42 | 3.352 | 768.5 | 1.53335 | 1022 | 20.42 | 3.234 | 1991.15 | 3.98175 | 1022 | 20.42 | 3.246 | 1597.6 | 4.78905 | 3.277333 | 1452.417 | 0.06554667 | 68.46758 | 3.386367
1023 | 20.44 | 3.355 | 769.9 | 2.3076 | 1023 | 20.44 | 3.237 | 1992.55 | 5.97555 | 1023 | 20.44 | 3.248 | 1599.55 | 3.19715 | 3.28 | 1454 | 0.0656 | 68.54222 | 3.875222
1024 | 20.46 | 3.358 | 772.4 | 2.31345 | 1024 | 20.46 | 3.242 | 1992.85 | 9.9635 | 1024 | 20.46 | 3.251 | 1600.95 | 4.80075 | 3.283667 | 1455.4 | 0.06567333 | 68.60821 | 5.3339
1025 | 20.48 | 3.359 | 774.05 | 0.773225 | 1025 | 20.48 | 3.246 | 1993.4 | 7.9725 | 1025 | 20.48 | 3.255 | 1602.6 | 6.4071 | 3.286667 | 1456.683 | 0.06573333 | 68.66871 | 4.368125
1026 | 20.5 | 3.361 | 774.9 | 1.54895 | 1026 | 20.5 | 3.25 | 1993.95 | 7.9747 | 1026 | 20.5 | 3.256 | 1604.6 | 1.6036 | 3.289 | 1457.817 | 0.06578 | 68.72214 | 3.40025
1027 | 20.52 | 3.364 | 776.3 | 2.3268 | 1027 | 20.52 | 3.251 | 1995.1 | 1.994525 | 1027 | 20.52 | 3.26 | 1606.25 | 6.4217 | 3.291667 | 1459.217 | 0.06583333 | 68.78813 | 3.889378
1028 | 20.54 | 3.364 | 777.7 | 0 | 1028 | 20.54 | 3.256 | 1995.9 | 9.9775 | 1028 | 20.54 | 3.264 | 1609.05 | 6.4306 | 3.294667 | 1460.883 | 0.06589333 | 68.8667 | 4.38015
1029 | 20.56 | 3.367 | 777.7 | 2.3331 | 1029 | 20.56 | 3.259 | 1997.05 | 5.989425 | 1029 | 20.56 | 3.267 | 1609.6 | 4.827975 | 3.297667 | 1461.45 | 0.06595333 | 68.89341 | 4.3835
1030 | 20.58 | 3.37 | 779.1 | 2.3352 | 1030 | 20.58 | 3.26 | 1997.6 | 1.997325 | 1030 | 20.58 | 3.27 | 1612.7 | 4.83345 | 3.3 | 1463.133 | 0.066 | 68.97277 | 3.412014
1031 | 20.6 | 3.371 | 779.95 | 0.779525 | 1031 | 20.6 | 3.265 | 1997.85 | 9.988625 | 1031 | 20.6 | 3.274 | 1614.1 | 6.4536 | 3.303333 | 1463.967 | 0.06606667 | 69.01205 | 4.8785
1032 | 20.62 | 3.372 | 781.9 | 0.780925 | 1032 | 20.62 | 3.269 | 1998.7 | 7.9931 | 1032 | 20.62 | 3.278 | 1615.75 | 6.4597 | 3.306333 | 1465.45 | 0.06612667 | 69.08198 | 4.394125
1033 | 20.64 | 3.375 | 781.9 | 2.3457 | 1033 | 20.64 | 3.272 | 1999.55 | 5.997375 | 1033 | 20.64 | 3.279 | 1618.25 | 1.617 | 3.308667 | 1466.567 | 0.06617333 | 69.13462 | 3.420686
1034 | 20.66 | 3.374 | 780.5 | -0.7812 | 1034 | 20.66 | 3.276 | 2000.1 | 7.9993 | 1034 | 20.66 | 3.283 | 1619.4 | 6.4753 | 3.311 | 1466.667 | 0.06622 | 69.13933 | 3.422106
1035 | 20.68 | 3.374 | 778.55 | 0 | 1035 | 20.68 | 3.28 | 2000.4 | 8.001 | 1035 | 20.68 | 3.286 | 1621.35 | 4.861125 | 3.313333 | 1466.767 | 0.06626667 | 69.14404 | 3.422339
1036 | 20.7 | 3.376 | 776.85 | 1.5554 | 1036 | 20.7 | 3.282 | 2001.25 | 4.00165 | 1036 | 20.7 | 3.288 | 1623 | 3.24435 | 3.315333 | 1467.033 | 0.06630667 | 69.15661 | 2.9338
1037 | 20.72 | 3.376 | 776.6 | 0 | 1037 | 20.72 | 3.285 | 2001.8 | 6.004575 | 1037 | 20.72 | 3.293 | 1624.95 | 8.119875 | 3.318 | 1467.783 | 0.06636 | 69.19197 | 3.913089
1038 | 20.74 | 3.376 | 776.3 | 0 | 1038 | 20.74 | 3.288 | 2002.6 | 6.0066 | 1038 | 20.74 | 3.297 | 1626.95 | 6.5038 | 3.320333 | 1468.617 | 0.06640667 | 69.23125 | 3.4258
1039 | 20.76 | 3.377 | 776.85 | 0.776575 | 1039 | 20.76 | 3.291 | 2002.05 | 6.006975 | 1039 | 20.76 | 3.301 | 1628.05 | 6.51 | 3.323 | 1468.983 | 0.06646 | 69.24854 | 3.9168
1040 | 20.78 | 3.378 | 777.4 | 0.777125 | 1040 | 20.78 | 3.294 | 2002.6 | 6.006975 | 1040 | 20.78 | 3.302 | 1630.3 | 1.629175 | 3.324667 | 1470.1 | 0.06649333 | 69.30118 | 2.449236
1041 | 20.8 | 3.378 | 777.15 | 0 | 1041 | 20.8 | 3.298 | 2003.75 | 8.0127 | 1041 | 20.8 | 3.306 | 1632.25 | 6.5251 | 3.327333 | 1471.05 | 0.06654667 | 69.34596 | 3.921533
1042 | 20.82 | 3.378 | 778.25 | 0 | 1042 | 20.82 | 3.302 | 2003.75 | 8.015 | 1042 | 20.82 | 3.31 | 1633.65 | 6.5318 | 3.33 | 1471.883 | 0.0666 | 69.38525 | 3.923911
1043 | 20.84 | 3.378 | 778.8 | 0 | 1043 | 20.84 | 3.305 | 2004.6 | 6.012525 | 1043 | 20.84 | 3.311 | 1634.75 | 1.6342 | 3.331333 | 1472.717 | 0.06662667 | 69.42453 | 1.963067
1044 | 20.86 | 3.381 | 778.8 | 2.3364 | 1044 | 20.86 | 3.308 | 2005.7 | 6.01545 | 1044 | 20.86 | 3.314 | 1636.4 | 4.906725 | 3.334333 | 1473.633 | 0.06668667 | 69.46774 | 4.419525
1045 | 20.88 | 3.378 | 779.95 | -2.338125 | 1045 | 20.88 | 3.312 | 2006 | 8.0234 | 1045 | 20.88 | 3.319 | 1638.4 | 8.187 | 3.336333 | 1474.783 | 0.06672667 | 69.52195 | 2.948417
1046 | 20.9 | 3.379 | 780.75 | 0.78035 | 1046 | 20.9 | 3.315 | 2007.1 | 6.01965 | 1046 | 20.9 | 3.322 | 1640.05 | 4.917675 | 3.338667 | 1475.967 | 0.06677333 | 69.57774 | 3.442542
1047 | 20.92 | 3.382 | 782.15 | 2.34435 | 1047 | 20.92 | 3.318 | 2007.95 | 6.022575 | 1047 | 20.92 | 3.326 | 1642 | 6.5641 | 3.342 | 1477.367 | 0.06684 | 69.64373 | 4.922222
1048 | 20.94 | 3.383 | 783.85 | 0.783 | 1048 | 20.94 | 3.321 | 2008.2 | 6.024225 | 1048 | 20.94 | 3.331 | 1644.8 | 8.217 | 3.345 | 1478.95 | 0.0669 | 69.71837 | 4.434475
1049 | 20.96 | 3.383 | 784.7 | 0 | 1049 | 20.96 | 3.324 | 2007.95 | 6.024225 | 1049 | 20.96 | 3.334 | 1645.35 | 4.935225 | 3.347 | 1479.333 | 0.06694 | 69.73644 | 2.958283
1050 | 20.98 | 3.384 | 786.9 | 0.7858 | 1050 | 20.98 | 3.328 | 2008.75 | 8.0334 | 1050 | 20.98 | 3.336 | 1647.6 | 3.29295 | 3.349333 | 1481.083 | 0.06698667 | 69.81894 | 3.453819
1051 | 21 | 3.385 | 789.45 | 0.788175 | 1051 | 21 | 3.333 | 2009.35 | 10.04525 | 1051 | 21 | 3.34 | 1649 | 6.5932 | 3.352667 | 1482.6 | 0.06705333 | 69.89043 | 4.939472
1052 | 21.02 | 3.386 | 792.5 | 0.790975 | 1052 | 21.02 | 3.336 | 2009.35 | 6.02805 | 1052 | 21.02 | 3.342 | 1649.25 | 3.29825 | 3.354667 | 1483.7 | 0.06709333 | 69.94229 | 2.9663
1053 | 21.04 | 3.388 | 794.45 | 1.58695 | 1053 | 21.04 | 3.337 | 2009.6 | 2.009475 | 1053 | 21.04 | 3.343 | 1651.5 | 1.650375 | 3.356 | 1485.183 | 0.06712 | 70.01221 | 1.979256
1054 | 21.06 | 3.39 | 797.55 | 1.592 | 1054 | 21.06 | 3.342 | 2011.55 | 10.05287 | 1054 | 21.06 | 3.348 | 1653.45 | 8.262375 | 3.36 | 1487.517 | 0.0672 | 70.12221 | 5.9454
1055 | 21.08 | 3.391 | 799.5 | 0.798525 | 1055 | 21.08 | 3.346 | 2010.7 | 8.0445 | 1055 | 21.08 | 3.351 | 1654.6 | 4.962075 | 3.362667 | 1488.267 | 0.06725333 | 70.15756 | 3.967711
1056 | 21.1 | 3.394 | 802 | 2.40225 | 1056 | 21.1 | 3.346 | 2011 | 0 | 1056 | 21.1 | 3.355 | 1656.55 | 6.6223 | 3.365 | 1489.85 | 0.0673 | 70.2322 | 3.474469
1057 | 21.12 | 3.398 | 804.25 | 3.2125 | 1057 | 21.12 | 3.35 | 2011.3 | 8.0446 | 1057 | 21.12 | 3.36 | 1657.95 | 8.28625 | 3.369333 | 1491.167 | 0.06738667 | 70.29427 | 6.458869
1058 | 21.14 | 3.399 | 806.2 | 0.805225 | 1058 | 21.14 | 3.355 | 2011.3 | 10.0565 | 1058 | 21.14 | 3.363 | 1659.6 | 4.976325 | 3.372333 | 1492.367 | 0.06744667 | 70.35084 | 4.4753
1059 | 21.16 | 3.4 | 808.7 | 0.80745 | 1059 | 21.16 | 3.357 | 2012.4 | 4.0237 | 1059 | 21.16 | 3.365 | 1660.75 | 3.32035 | 3.374 | 1493.95 | 0.06748 | 70.42548 | 2.488597
1060 | 21.18 | 3.402 | 811.8 | 1.6205 | 1060 | 21.18 | 3.36 | 2013.8 | 6.0393 | 1060 | 21.18 | 3.367 | 1661.55 | 3.3223 | 3.376333 | 1495.717 | 0.06752667 | 70.50876 | 3.487944
1061 | 21.2 | 3.406 | 813.45 | 3.2505 | 1061 | 21.2 | 3.365 | 2013.8 | 10.069 | 1061 | 21.2 | 3.37 | 1663.8 | 4.988025 | 3.380333 | 1497.017 | 0.06760667 | 70.57004 | 5.985467
1062 | 21.22 | 3.406 | 815.7 | 0 | 1062 | 21.22 | 3.369 | 2013.8 | 8.0552 | 1062 | 21.22 | 3.373 | 1664.9 | 4.99305 | 3.382667 | 1498.133 | 0.06765333 | 70.62268 | 3.494342
1063 | 21.24 | 3.409 | 819.05 | 2.452125 | 1063 | 21.24 | 3.372 | 2014.35 | 6.042225 | 1063 | 21.24 | 3.377 | 1666.85 | 6.6635 | 3.386 | 1500.083 | 0.06772 | 70.71461 | 4.997028
1064 | 21.26 | 3.412 | 820.7 | 2.459625 | 1064 | 21.26 | 3.374 | 2014.65 | 4.029 | 1064 | 21.26 | 3.381 | 1668 | 6.6697 | 3.389 | 1501.117 | 0.06778 | 70.76332 | 4.5018
1065 | 21.28 | 3.415 | 823.5 | 2.4663 | 1065 | 21.28 | 3.378 | 2013.8 | 8.0569 | 1065 | 21.28 | 3.385 | 1670.5 | 6.677 | 3.392667 | 1502.6 | 0.06785333 | 70.83324 | 5.506814
1066 | 21.3 | 3.417 | 826.05 | 1.64955 | 1066 | 21.3 | 3.38 | 2014.1 | 4.0279 | 1066 | 21.3 | 3.387 | 1670.8 | 3.3413 | 3.394667 | 1503.65 | 0.06789333 | 70.88274 | 3.00625
1067 | 21.32 | 3.42 | 829.4 | 2.483175 | 1067 | 21.32 | 3.383 | 2015.45 | 6.044325 | 1067 | 21.32 | 3.391 | 1672.2 | 6.686 | 3.398 | 1505.683 | 0.06796 | 70.97859 | 5.015556
1068 | 21.34 | 3.423 | 831.6 | 2.4915 | 1068 | 21.34 | 3.389 | 2015.75 | 12.0936 | 1068 | 21.34 | 3.395 | 1673.3 | 6.691 | 3.402333 | 1506.883 | 0.06804667 | 71.03516 | 6.527228
1069 | 21.36 | 3.424 | 833.85 | 0.832725 | 1069 | 21.36 | 3.392 | 2015.75 | 6.04725 | 1069 | 21.36 | 3.397 | 1674.7 | 3.348 | 3.404333 | 1508.1 | 0.06808667 | 71.09252 | 3.014983
1070 | 21.38 | 3.427 | 836.35 | 2.5053 | 1070 | 21.38 | 3.395 | 2016.3 | 6.048075 | 1070 | 21.38 | 3.399 | 1676.1 | 3.3508 | 3.407 | 1509.583 | 0.06814 | 71.16244 | 4.023578
1071 | 21.4 | 3.429 | 838.05 | 1.6744 | 1071 | 21.4 | 3.399 | 2016.3 | 8.0652 | 1071 | 21.4 | 3.404 | 1678.05 | 8.385375 | 3.410667 | 1510.8 | 0.06821333 | 71.2198 | 5.537369
1072 | 21.42 | 3.432 | 841.4 | 2.519175 | 1072 | 21.42 | 3.403 | 2016.05 | 8.0647 | 1072 | 21.42 | 3.407 | 1678.9 | 5.035425 | 3.414 | 1512.117 | 0.06828 | 71.28186 | 5.038194
1073 | 21.44 | 3.434 | 844.2 | 1.6856 | 1073 | 21.44 | 3.405 | 2017.45 | 4.0335 | 1073 | 21.44 | 3.41 | 1679.7 | 5.0379 | 3.416333 | 1513.783 | 0.06832667 | 71.36043 | 3.530217
1074 | 21.46 | 3.438 | 846.7 | 3.3818 | 1074 | 21.46 | 3.407 | 2016.85 | 4.0343 | 1074 | 21.46 | 3.414 | 1680.85 | 6.7211 | 3.419667 | 1514.8 | 0.06839333 | 71.40836 | 5.047639
1075 | 21.48 | 3.441 | 849.2 | 2.54385 | 1075 | 21.48 | 3.411 | 2017.45 | 8.0686 | 1075 | 21.48 | 3.418 | 1682.25 | 6.7262 | 3.423333 | 1516.3 | 0.06846667 | 71.47907 | 5.557017
1076 | 21.5 | 3.442 | 852 | 0.8506 | 1076 | 21.5 | 3.414 | 2018.55 | 6.054 | 1076 | 21.5 | 3.42 | 1683.65 | 3.3659 | 3.425333 | 1518.067 | 0.06850667 | 71.56235 | 3.034367
1077 | 21.52 | 3.446 | 853.95 | 3.4119 | 1077 | 21.52 | 3.417 | 2018.25 | 6.0552 | 1077 | 21.52 | 3.423 | 1685.3 | 5.053425 | 3.428667 | 1519.167 | 0.06857333 | 71.6142 | 5.062056
1078 | 21.54 | 3.448 | 856.2 | 1.71015 | 1078 | 21.54 | 3.423 | 2018.85 | 12.1113 | 1078 | 21.54 | 3.427 | 1686.15 | 6.7429 | 3.432667 | 1520.4 | 0.06865333 | 71.67234 | 6.079133
1079 | 21.56 | 3.45 | 858.7 | 1.7149 | 1079 | 21.56 | 3.427 | 2018.55 | 8.0748 | 1079 | 21.56 | 3.428 | 1687.55 | 1.68685 | 3.435 | 1521.6 | 0.0687 | 71.72891 | 3.549
1080 | 21.58 | 3.452 | 862.05 | 1.72075 | 1080 | 21.58 | 3.428 | 2018.85 | 2.0187 | 1080 | 21.58 | 3.432 | 1689.2 | 6.7535 | 3.437333 | 1523.367 | 0.06874667 | 71.81219 | 3.552461
1081 | 21.6 | 3.455 | 865.15 | 2.5908 | 1081 | 21.6 | 3.431 | 2019.1 | 6.056925 | 1081 | 21.6 | 3.437 | 1690.05 | 8.448125 | 3.441 | 1524.767 | 0.06882 | 71.87819 | 5.588244
1082 | 21.62 | 3.459 | 867.95 | 3.4662 | 1082 | 21.62 | 3.436 | 2018.85 | 10.09487 | 1082 | 21.62 | 3.441 | 1690.9 | 6.7619 | 3.445333 | 1525.9 | 0.06890667 | 71.93162 | 6.609778
1083 | 21.64 | 3.462 | 870.45 | 2.6076 | 1083 | 21.64 | 3.437 | 2018.85 | 2.01885 | 1083 | 21.64 | 3.443 | 1692 | 3.3829 | 3.447333 | 1527.1 | 0.06894667 | 71.98818 | 3.053
1084 | 21.66 | 3.466 | 874.35 | 3.4896 | 1084 | 21.66 | 3.44 | 2019.4 | 6.057375 | 1084 | 21.66 | 3.446 | 1693.95 | 5.078925 | 3.450667 | 1529.233 | 0.06901333 | 72.08875 | 5.093889
1085 | 21.68 | 3.468 | 876.3 | 1.75065 | 1085 | 21.68 | 3.446 | 2019.4 | 12.1164 | 1085 | 21.68 | 3.451 | 1693.95 | 8.46975 | 3.455 | 1529.883 | 0.0691 | 72.11939 | 6.628086
1086 | 21.7 | 3.469 | 878.8 | 0.87755 | 1086 | 21.7 | 3.448 | 2018.85 | 4.03825 | 1086 | 21.7 | 3.452 | 1695.35 | 1.69465 | 3.456333 | 1531 | 0.06912667 | 72.17203 | 2.040589
1087 | 21.72 | 3.472 | 881.6 | 2.6406 | 1087 | 21.72 | 3.45 | 2019.65 | 4.0385 | 1087 | 21.72 | 3.455 | 1696.5 | 5.087775 | 3.459 | 1532.583 | 0.06918 | 72.24667 | 4.084778
1088 | 21.74 | 3.474 | 883.55 | 1.76515 | 1088 | 21.74 | 3.455 | 2019.1 | 10.09687 | 1088 | 21.74 | 3.459 | 1696.5 | 6.786 | 3.462667 | 1533.05 | 0.06925333 | 72.26867 | 5.620328
1089 | 21.76 | 3.477 | 886.95 | 2.65575 | 1089 | 21.76 | 3.459 | 2019.1 | 8.0764 | 1089 | 21.76 | 3.462 | 1698.15 | 5.091975 | 3.466 | 1534.733 | 0.06932 | 72.34802 | 5.112972
1090 | 21.78 | 3.48 | 889.15 | 2.66415 | 1090 | 21.78 | 3.461 | 2019.65 | 4.03875 | 1090 | 21.78 | 3.465 | 1699.3 | 5.096175 | 3.468667 | 1536.033 | 0.06937333 | 72.40931 | 4.094356
1091 | 21.8 | 3.483 | 891.95 | 2.67165 | 1091 | 21.8 | 3.464 | 2019.95 | 6.0594 | 1091 | 21.8 | 3.47 | 1699.55 | 8.497125 | 3.472333 | 1537.15 | 0.06944667 | 72.46195 | 5.634169
1092 | 21.82 | 3.486 | 895.05 | 2.6805 | 1092 | 21.82 | 3.468 | 2020.2 | 8.0803 | 1092 | 21.82 | 3.473 | 1701.5 | 5.101575 | 3.475667 | 1538.917 | 0.06951333 | 72.54523 | 5.126778
1093 | 21.84 | 3.488 | 897.55 | 1.7926 | 1093 | 21.84 | 3.47 | 2019.95 | 4.04015 | 1093 | 21.84 | 3.476 | 1702.35 | 5.105775 | 3.478 | 1539.95 | 0.06956 | 72.59394 | 3.592011
1094 | 21.86 | 3.491 | 900.05 | 2.6964 | 1094 | 21.86 | 3.473 | 2020.2 | 6.060225 | 1094 | 21.86 | 3.479 | 1702.9 | 5.107875 | 3.481 | 1541.05 | 0.06962 | 72.64579 | 4.6215
1095 | 21.88 | 3.493 | 903.7 | 1.80375 | 1095 | 21.88 | 3.478 | 2019.95 | 10.10038 | 1095 | 21.88 | 3.483 | 1704.3 | 6.8144 | 3.484667 | 1542.65 | 0.06969333 | 72.72122 | 5.65345
1096 | 21.9 | 3.496 | 905.9 | 2.7144 | 1096 | 21.9 | 3.482 | 2019.95 | 8.0798 | 1096 | 21.9 | 3.485 | 1704.6 | 3.4089 | 3.487667 | 1543.483 | 0.06975333 | 72.7605 | 4.6292
1097 | 21.92 | 3.499 | 909.25 | 2.722725 | 1097 | 21.92 | 3.485 | 2020.5 | 6.060675 | 1097 | 21.92 | 3.487 | 1706 | 3.4106 | 3.490333 | 1545.25 | 0.06980667 | 72.84378 | 4.118311
1098 | 21.94 | 3.501 | 912.9 | 1.82215 | 1098 | 21.94 | 3.488 | 2019.95 | 6.060675 | 1098 | 21.94 | 3.493 | 1706.55 | 10.23765 | 3.494 | 1546.467 | 0.06988 | 72.90114 | 5.668147
1099 | 21.96 | 3.505 | 915.15 | 3.6561 | 1099 | 21.96 | 3.491 | 2019.4 | 6.059025 | 1099 | 21.96 | 3.497 | 1707.1 | 6.8273 | 3.497667 | 1547.217 | 0.06995333 | 72.93649 | 5.671753
1100 | 21.98 | 3.509 | 918.2 | 3.6667 | 1100 | 21.98 | 3.493 | 2019.4 | 4.0388 | 1100 | 21.98 | 3.5 | 1708.5 | 5.1234 | 3.500667 | 1548.7 | 0.07001333 | 73.00642 | 4.643875
1101 | 22 | 3.512 | 921 | 2.7588 | 1101 | 22 | 3.497 | 2019.4 | 8.0776 | 1101 | 22 | 3.502 | 1709.35 | 3.41785 | 3.503667 | 1549.917 | 0.07007333 | 73.06377 | 4.647925
1102 | 22.02 | 3.514 | 924.1 | 1.8451 | 1102 | 22.02 | 3.5 | 2019.4 | 6.0582 | 1102 | 22.02 | 3.506 | 1709.9 | 6.8385 | 3.506667 | 1551.133 | 0.07013333 | 73.12113 | 4.651575
1103 | 22.04 | 3.517 | 926.6 | 2.77605 | 1103 | 22.04 | 3.504 | 2018.85 | 8.0765 | 1103 | 22.04 | 3.509 | 1711 | 5.13135 | 3.51 | 1552.15 | 0.0702 | 73.16905 | 5.172139
1104 | 22.06 | 3.519 | 929.65 | 1.85625 | 1104 | 22.06 | 3.507 | 2018.85 | 6.05655 | 1104 | 22.06 | 3.511 | 1711.55 | 3.42255 | 3.512333 | 1553.35 | 0.07024667 | 73.22562 | 3.623083
1105 | 22.08 | 3.521 | 932.2 | 1.86185 | 1105 | 22.08 | 3.511 | 2018.55 | 8.0748 | 1105 | 22.08 | 3.514 | 1711.85 | 5.1351 | 3.515333 | 1554.2 | 0.07030667 | 73.26569 | 4.661325
1106 | 22.1 | 3.523 | 934.7 | 1.8669 | 1106 | 22.1 | 3.515 | 2018.85 | 8.0748 | 1106 | 22.1 | 3.518 | 1711.85 | 6.8474 | 3.518667 | 1555.133 | 0.07037333 | 73.30969 | 5.182222
1107 | 22.12 | 3.527 | 937.75 | 3.7449 | 1107 | 22.12 | 3.517 | 2018.55 | 4.0374 | 1107 | 22.12 | 3.521 | 1713.25 | 5.13765 | 3.521667 | 1556.517 | 0.07043333 | 73.3749 | 4.667475
1108 | 22.14 | 3.532 | 941.1 | 4.697125 | 1108 | 22.14 | 3.52 | 2018.55 | 6.05565 | 1108 | 22.14 | 3.526 | 1713.8 | 8.567625 | 3.526 | 1557.817 | 0.07052 | 73.43618 | 6.747722
1109 | 22.16 | 3.534 | 943.05 | 1.88415 | 1109 | 22.16 | 3.523 | 2019.1 | 6.056475 | 1109 | 22.16 | 3.531 | 1715.2 | 8.5725 | 3.529333 | 1559.117 | 0.07058667 | 73.49746 | 5.194889
1110 | 22.18 | 3.537 | 947 | 2.835075 | 1110 | 22.18 | 3.526 | 2017.7 | 6.0552 | 1110 | 22.18 | 3.532 | 1715.2 | 1.7152 | 3.531667 | 1559.967 | 0.07063333 | 73.53753 | 3.638931
1111 | 22.2 | 3.541 | 949.2 | 3.7924 | 1111 | 22.2 | 3.529 | 2018.55 | 6.054375 | 1111 | 22.2 | 3.534 | 1716.3 | 3.4315 | 3.534667 | 1561.35 | 0.07069333 | 73.60274 | 4.681975
1112 | 22.22 | 3.542 | 952.55 | 0.950875 | 1112 | 22.22 | 3.535 | 2017.45 | 12.108 | 1112 | 22.22 | 3.539 | 1716.3 | 8.5815 | 3.538667 | 1562.1 | 0.07077333 | 73.6381 | 6.2469
1113 | 22.24 | 3.545 | 955.65 | 2.8623 | 1113 | 22.24 | 3.538 | 2017.45 | 6.05235 | 1113 | 22.24 | 3.54 | 1716.3 | 1.7163 | 3.541 | 1563.133 | 0.07082 | 73.68681 | 3.646106
1114 | 22.26 | 3.547 | 957.9 | 1.91355 | 1114 | 22.26 | 3.541 | 2017.7 | 6.052725 | 1114 | 22.26 | 3.542 | 1716.6 | 3.4329 | 3.543333 | 1564.067 | 0.07086667 | 73.73081 | 3.6484
1115 | 22.28 | 3.55 | 961.5 | 2.8791 | 1115 | 22.28 | 3.545 | 2017.45 | 8.0703 | 1115 | 22.28 | 3.549 | 1717.15 | 12.01813 | 3.548 | 1565.367 | 0.07096 | 73.79209 | 7.302011
1116 | 22.3 | 3.554 | 964.05 | 3.8511 | 1116 | 22.3 | 3.549 | 2017.15 | 8.0692 | 1116 | 22.3 | 3.551 | 1717.7 | 3.43485 | 3.551333 | 1566.3 | 0.07102667 | 73.83609 | 5.219444
1117 | 22.32 | 3.557 | 967.1 | 2.896725 | 1117 | 22.32 | 3.55 | 2016.85 | 2.017 | 1117 | 22.32 | 3.555 | 1717.7 | 6.8708 | 3.554 | 1567.217 | 0.07108 | 73.8793 | 4.178022
1118 | 22.34 | 3.561 | 969.9 | 3.874 | 1118 | 22.34 | 3.553 | 2015.75 | 6.0489 | 1118 | 22.34 | 3.559 | 1717.7 | 6.8708 | 3.557667 | 1567.783 | 0.07115333 | 73.90602 | 5.7475
1119 | 22.36 | 3.564 | 972.7 | 2.9139 | 1119 | 22.36 | 3.556 | 2015.45 | 6.0468 | 1119 | 22.36 | 3.563 | 1718 | 6.8714 | 3.561 | 1568.717 | 0.07122 | 73.95001 | 5.2275
1120 | 22.38 | 3.566 | 975.5 | 1.9482 | 1120 | 22.38 | 3.559 | 2015.45 | 6.04635 | 1120 | 22.38 | 3.565 | 1718 | 3.436 | 3.563333 | 1569.65 | 0.07126667 | 73.99401 | 3.661428
1121 | 22.4 | 3.57 | 978.55 | 3.9081 | 1121 | 22.4 | 3.564 | 2014.65 | 10.07525 | 1121 | 22.4 | 3.568 | 1718.25 | 5.154375 | 3.567333 | 1570.483 | 0.07134667 | 74.03329 | 6.280267
1122 | 22.42 | 3.572 | 980.5 | 1.95905 | 1122 | 22.42 | 3.568 | 2014.9 | 8.0591 | 1122 | 22.42 | 3.57 | 1717.7 | 3.43595 | 3.57 | 1571.033 | 0.0714 | 74.05922 | 4.188689
1123 | 22.44 | 3.573 | 983.6 | 0.98205 | 1123 | 22.44 | 3.573 | 2014.65 | 10.07387 | 1123 | 22.44 | 3.573 | 1718 | 5.15355 | 3.573 | 1572.083 | 0.07146 | 74.10872 | 4.714675
1124 | 22.46 | 3.577 | 986.35 | 3.9399 | 1124 | 22.46 | 3.574 | 2014.35 | 2.0145 | 1124 | 22.46 | 3.577 | 1719.4 | 6.8748 | 3.576 | 1573.367 | 0.07152 | 74.16922 | 4.718175
1125 | 22.48 | 3.581 | 989.45 | 3.9516 | 1125 | 22.48 | 3.577 | 2013.5 | 6.041775 | 1125 | 22.48 | 3.582 | 1719.1 | 8.59625 | 3.58 | 1574.017 | 0.0716 | 74.19986 | 6.294767
1126 | 22.5 | 3.583 | 993.1 | 1.98255 | 1126 | 22.5 | 3.581 | 2012.95 | 8.0529 | 1126 | 22.5 | 3.586 | 1719.65 | 6.8775 | 3.583333 | 1575.233 | 0.07166667 | 74.25721 | 5.24875
1127 | 22.52 | 3.586 | 995.6 | 2.98305 | 1127 | 22.52 | 3.583 | 2012.1 | 4.02505 | 1127 | 22.52 | 3.587 | 1719.65 | 1.71965 | 3.585333 | 1575.783 | 0.07170667 | 74.28314 | 3.151017
1128 | 22.54 | 3.591 | 998.95 | 4.986375 | 1128 | 22.54 | 3.586 | 2012.1 | 6.0363 | 1128 | 22.54 | 3.591 | 1718.85 | 6.877 | 3.589333 | 1576.633 | 0.07178667 | 74.32321 | 6.304833
1129 | 22.56 | 3.592 | 1002 | 1.000475 | 1129 | 22.56 | 3.591 | 2011.3 | 10.0585 | 1129 | 22.56 | 3.595 | 1718.85 | 6.8754 | 3.592667 | 1577.383 | 0.07185333 | 74.35856 | 5.256694
1130 | 22.58 | 3.595 | 1004.55 | 3.009825 | 1130 | 22.58 | 3.593 | 2010.7 | 4.022 | 1130 | 22.58 | 3.596 | 1718 | 1.718425 | 3.594667 | 1577.75 | 0.07189333 | 74.37585 | 3.155133
1131 | 22.6 | 3.598 | 1007.9 | 3.018675 | 1131 | 22.6 | 3.598 | 2011 | 10.05425 | 1131 | 22.6 | 3.6 | 1718.25 | 6.8725 | 3.598667 | 1579.05 | 0.07197333 | 74.43713 | 6.3136
1132 | 22.62 | 3.6 | 1009.85 | 2.01775 | 1132 | 22.62 | 3.602 | 2009.6 | 8.0412 | 1132 | 22.62 | 3.604 | 1718.25 | 6.873 | 3.602 | 1579.233 | 0.07204 | 74.44577 | 5.263806
1133 | 22.64 | 3.604 | 1012.9 | 4.0455 | 1133 | 22.64 | 3.604 | 2009.6 | 4.0192 | 1133 | 22.64 | 3.607 | 1717.45 | 5.15355 | 3.605 | 1579.983 | 0.0721 | 74.48113 | 4.738825
1134 | 22.66 | 3.609 | 1016.25 | 5.072875 | 1134 | 22.66 | 3.607 | 2008.5 | 6.02715 | 1134 | 22.66 | 3.61 | 1717.7 | 5.152725 | 3.608667 | 1580.817 | 0.07217333 | 74.52041 | 5.7948
1135 | 22.68 | 3.612 | 1019.9 | 3.054225 | 1135 | 22.68 | 3.61 | 2007.65 | 6.024225 | 1135 | 22.68 | 3.615 | 1716.05 | 8.584375 | 3.612333 | 1581.2 | 0.07224667 | 74.53848 | 5.797031
1136 | 22.7 | 3.613 | 1022.4 | 1.02115 | 1136 | 22.7 | 3.613 | 2005.4 | 6.019575 | 1136 | 22.7 | 3.618 | 1716.3 | 5.148525 | 3.614667 | 1581.367 | 0.07229333 | 74.54634 | 3.689661
1137 | 22.72 | 3.617 | 1024.9 | 4.0946 | 1137 | 22.72 | 3.616 | 2005.7 | 6.01665 | 1137 | 22.72 | 3.619 | 1715.5 | 1.7159 | 3.617333 | 1582.033 | 0.07234667 | 74.57777 | 4.217867
1138 | 22.74 | 3.62 | 1028 | 3.07935 | 1138 | 22.74 | 3.619 | 2006 | 6.01755 | 1138 | 22.74 | 3.623 | 1714.35 | 6.8597 | 3.620667 | 1582.783 | 0.07241333 | 74.61312 | 5.274694
1139 | 22.76 | 3.623 | 1029.95 | 3.086925 | 1139 | 22.76 | 3.625 | 2004.85 | 12.03255 | 1139 | 22.76 | 3.627 | 1713.25 | 6.8552 | 3.625 | 1582.683 | 0.0725 | 74.60841 | 6.858511
1140 | 22.78 | 3.623 | 1033.3 | 0 | 1140 | 22.78 | 3.628 | 2004 | 6.013275 | 1140 | 22.78 | 3.629 | 1712.95 | 3.4262 | 3.626667 | 1583.417 | 0.07253333 | 74.64298 | 2.638417
1141 | 22.8 | 3.627 | 1036.65 | 4.1399 | 1141 | 22.8 | 3.631 | 2003.45 | 6.011175 | 1141 | 22.8 | 3.633 | 1712.15 | 6.8502 | 3.630333 | 1584.083 | 0.07260667 | 74.6744 | 5.807083
1142 | 22.82 | 3.632 | 1039.75 | 5.191 | 1142 | 22.82 | 3.634 | 2002.35 | 6.0087 | 1142 | 22.82 | 3.638 | 1711.85 | 8.56 | 3.634667 | 1584.65 | 0.07269333 | 74.70112 | 6.865589
1143 | 22.84 | 3.635 | 1042.8 | 3.123825 | 1143 | 22.84 | 3.637 | 2001.5 | 6.005775 | 1143 | 22.84 | 3.641 | 1710.75 | 5.1339 | 3.637667 | 1585.017 | 0.07275333 | 74.7184 | 4.7545
1144 | 22.86 | 3.638 | 1045.6 | 3.1326 | 1144 | 22.86 | 3.64 | 2000.65 | 6.003225 | 1144 | 22.86 | 3.644 | 1709.9 | 5.130975 | 3.640667 | 1585.383 | 0.07281333 | 74.73569 | 4.7556
1145 | 22.88 | 3.643 | 1048.4 | 5.235 | 1145 | 22.88 | 3.643 | 1999.85 | 6.00075 | 1145 | 22.88 | 3.649 | 1709.6 | 8.54875 | 3.645 | 1585.95 | 0.0729 | 74.7624 | 6.871222
1146 | 22.9 | 3.645 | 1051.45 | 2.09985 | 1146 | 22.9 | 3.646 | 1998.45 | 5.99745 | 1146 | 22.9 | 3.652 | 1707.95 | 5.126325 | 3.647667 | 1585.95 | 0.07295333 | 74.7624 | 4.2292
1147 | 22.92 | 3.646 | 1054.25 | 1.05285 | 1147 | 22.92 | 3.65 | 1998.15 | 7.9932 | 1147 | 22.92 | 3.653 | 1707.4 | 1.707675 | 3.649667 | 1586.6 | 0.07299333 | 74.79304 | 3.17255
1148 | 22.94 | 3.65 | 1057.05 | 4.2226 | 1148 | 22.94 | 3.654 | 1996.5 | 7.9893 | 1148 | 22.94 | 3.657 | 1706.55 | 6.8279 | 3.653667 | 1586.7 | 0.07307333 | 74.79776 | 6.3466
1149 | 22.96 | 3.652 | 1060.7 | 2.11775 | 1149 | 22.96 | 3.659 | 1995.9 | 9.981 | 1149 | 22.96 | 3.66 | 1704.85 | 5.1171 | 3.657 | 1587.15 | 0.07314 | 74.81897 | 5.28975
1150 | 22.98 | 3.655 | 1062.9 | 3.1854 | 1150 | 22.98 | 3.661 | 1994.5 | 3.9904 | 1150 | 22.98 | 3.663 | 1704.85 | 5.11455 | 3.659667 | 1587.417 | 0.07319333 | 74.83154 | 4.232756
1151 | 23 | 3.66 | 1066 | 5.32225 | 1151 | 23 | 3.663 | 1993.95 | 3.98845 | 1151 | 23 | 3.668 | 1704.05 | 8.52225 | 3.663667 | 1588 | 0.07327333 | 74.85904 | 6.350833
1152 | 23.02 | 3.663 | 1069.05 | 3.202575 | 1152 | 23.02 | 3.667 | 1992.3 | 7.9725 | 1152 | 23.02 | 3.672 | 1702.65 | 6.8134 | 3.667333 | 1588 | 0.07334667 | 74.85904 | 5.822667
1153 | 23.04 | 3.666 | 1072.15 | 3.2118 | 1153 | 23.04 | 3.67 | 1991.75 | 5.976075 | 1153 | 23.04 | 3.675 | 1702.05 | 5.10705 | 3.670333 | 1588.65 | 0.07340667 | 74.88968 | 4.764975
1154 | 23.06 | 3.669 | 1075.2 | 3.221025 | 1154 | 23.06 | 3.672 | 1990.9 | 3.98265 | 1154 | 23.06 | 3.677 | 1701.5 | 3.40355 | 3.672667 | 1589.2 | 0.07345333 | 74.91561 | 3.707492
1155 | 23.08 | 3.672 | 1077.15 | 3.228525 | 1155 | 23.08 | 3.676 | 1989.75 | 7.9613 | 1155 | 23.08 | 3.68 | 1699.85 | 5.102025 | 3.676 | 1588.917 | 0.07352 | 74.90225 | 5.296861
1156 | 23.1 | 3.675 | 1080.25 | 3.2361 | 1156 | 23.1 | 3.681 | 1988.65 | 9.946 | 1156 | 23.1 | 3.683 | 1698.7 | 5.097825 | 3.679667 | 1589.2 | 0.07359333 | 74.91561 | 5.826547
1157 | 23.12 | 3.677 | 1083.3 | 2.16355 | 1157 | 23.12 | 3.684 | 1987.8 | 5.964675 | 1157 | 23.12 | 3.684 | 1697.9 | 1.6983 | 3.681667 | 1589.667 | 0.07363333 | 74.93761 | 3.178867
1158 | 23.14 | 3.68 | 1086.65 | 3.254925 | 1158 | 23.14 | 3.687 | 1986.4 | 5.9613 | 1158 | 23.14 | 3.689 | 1697.3 | 8.488 | 3.685333 | 1590.117 | 0.07370667 | 74.95882 | 5.829603
1159 | 23.16 | 3.683 | 1090 | 3.264975 | 1159 | 23.16 | 3.691 | 1985.6 | 7.944 | 1159 | 23.16 | 3.695 | 1697.05 | 10.18305 | 3.689667 | 1590.883 | 0.07379333 | 74.99496 | 6.892167
1160 | 23.18 | 3.686 | 1092.55 | 3.273825 | 1160 | 23.18 | 3.694 | 1983.35 | 5.953425 | 1160 | 23.18 | 3.697 | 1696.2 | 3.39325 | 3.692333 | 1590.7 | 0.07384667 | 74.98632 | 4.242111
1161 | 23.2 | 3.691 | 1096.15 | 5.47175 | 1161 | 23.2 | 3.696 | 1982.8 | 3.96615 | 1161 | 23.2 | 3.7 | 1695.65 | 5.087775 | 3.695667 | 1591.533 | 0.07391333 | 75.0256 | 5.303722
1162 | 23.22 | 3.694 | 1098.95 | 3.29265 | 1162 | 23.22 | 3.7 | 1980.55 | 7.9267 | 1162 | 23.22 | 3.704 | 1695.1 | 6.7815 | 3.699333 | 1591.533 | 0.07398667 | 75.0256 | 5.835622
1163 | 23.24 | 3.697 | 1102 | 3.301425 | 1163 | 23.24 | 3.703 | 1979.45 | 5.94 | 1163 | 23.24 | 3.708 | 1693.95 | 6.7781 | 3.702667 | 1591.8 | 0.07405333 | 75.03817 | 5.305556
1164 | 23.26 | 3.7 | 1105.1 | 3.31065 | 1164 | 23.26 | 3.706 | 1977.75 | 5.9358 | 1164 | 23.26 | 3.709 | 1693.15 | 1.69355 | 3.705 | 1592 | 0.0741 | 75.0476 | 3.714433
1165 | 23.28 | 3.702 | 1107.35 | 2.21245 | 1165 | 23.28 | 3.711 | 1976.9 | 9.886625 | 1165 | 23.28 | 3.713 | 1692.85 | 6.772 | 3.708667 | 1592.367 | 0.07417333 | 75.06488 | 5.838006
1166 | 23.3 | 3.704 | 1110.4 | 2.21775 | 1166 | 23.3 | 3.715 | 1974.7 | 7.9032 | 1166 | 23.3 | 3.716 | 1692 | 5.077275 | 3.711667 | 1592.367 | 0.07423333 | 75.06488 | 4.7771
1167 | 23.32 | 3.709 | 1113.5 | 5.55975 | 1167 | 23.32 | 3.718 | 1973.55 | 5.922375 | 1167 | 23.32 | 3.718 | 1692 | 3.384 | 3.715 | 1593.017 | 0.0743 | 75.09553 | 5.308972
1168 | 23.34 | 3.712 | 1116 | 3.34425 | 1168 | 23.34 | 3.721 | 1971.6 | 5.917725 | 1168 | 23.34 | 3.723 | 1691.2 | 8.458 | 3.718667 | 1592.933 | 0.07437333 | 75.0916 | 5.840908
1169 | 23.36 | 3.715 | 1118.5 | 3.35175 | 1169 | 23.36 | 3.725 | 1970.2 | 7.8836 | 1169 | 23.36 | 3.727 | 1690.35 | 6.7631 | 3.722333 | 1593.017 | 0.07444667 | 75.09553 | 5.840908
1170 | 23.38 | 3.718 | 1122.15 | 3.360975 | 1170 | 23.38 | 3.727 | 1969.4 | 3.9396 | 1170 | 23.38 | 3.73 | 1689.5 | 5.069775 | 3.725 | 1593.683 | 0.0745 | 75.12695 | 4.248933
1171 | 23.4 | 3.721 | 1124.95 | 3.37065 | 1171 | 23.4 | 3.729 | 1967.15 | 3.93655 | 1171 | 23.4 | 3.732 | 1689.8 | 3.3793 | 3.727333 | 1593.967 | 0.07454667 | 75.14031 | 3.718925
1172 | 23.42 | 3.724 | 1128 | 3.379425 | 1172 | 23.42 | 3.732 | 1965.75 | 5.89935 | 1172 | 23.42 | 3.736 | 1688.4 | 6.7564 | 3.730667 | 1594.05 | 0.07461333 | 75.14424 | 5.313361
1173 | 23.44 | 3.727 | 1130.25 | 3.387375 | 1173 | 23.44 | 3.737 | 1963.8 | 9.823875 | 1173 | 23.44 | 3.74 | 1688.1 | 6.753 | 3.734667 | 1594.05 | 0.07469333 | 75.14424 | 6.3762
1174 | 23.46 | 3.729 | 1133.85 | 2.2641 | 1174 | 23.46 | 3.741 | 1961.55 | 7.8507 | 1174 | 23.46 | 3.74 | 1687.8 | 0 | 3.736667 | 1594.4 | 0.07473333 | 75.16074 | 3.18845
1175 | 23.48 | 3.732 | 1136.4 | 3.405375 | 1175 | 23.48 | 3.745 | 1960.7 | 7.8445 | 1175 | 23.48 | 3.745 | 1687.25 | 8.437625 | 3.740667 | 1594.783 | 0.07481333 | 75.17881 | 6.378367
1176 | 23.5 | 3.736 | 1140 | 4.5528 | 1176 | 23.5 | 3.749 | 1959.05 | 7.8395 | 1176 | 23.5 | 3.75 | 1687 | 8.435625 | 3.745 | 1595.35 | 0.0749 | 75.20552 | 6.911956
1177 | 23.52 | 3.74 | 1142.8 | 4.5656 | 1177 | 23.52 | 3.751 | 1956.8 | 3.91585 | 1177 | 23.52 | 3.754 | 1686.15 | 6.7463 | 3.748333 | 1595.25 | 0.07496667 | 75.20081 | 5.317667
1178 | 23.54 | 3.744 | 1146.15 | 4.5779 | 1178 | 23.54 | 3.754 | 1955.4 | 5.8683 | 1178 | 23.54 | 3.756 | 1685.6 | 3.37175 | 3.751333 | 1595.717 | 0.07502667 | 75.22281 | 4.78645
1179 | 23.56 | 3.746 | 1148.65 | 2.2948 | 1179 | 23.56 | 3.758 | 1953.2 | 7.8172 | 1179 | 23.56 | 3.762 | 1685.3 | 10.1127 | 3.755333 | 1595.717 | 0.07510667 | 75.22281 | 6.382867
1180 | 23.58 | 3.749 | 1152.85 | 3.45225 | 1180 | 23.58 | 3.759 | 1950.65 | 1.951925 | 1180 | 23.58 | 3.763 | 1685.05 | 1.685175 | 3.757 | 1596.183 | 0.07514 | 75.2448 | 2.659917
1181 | 23.6 | 3.752 | 1154.8 | 3.461475 | 1181 | 23.6 | 3.762 | 1949.25 | 5.84985 | 1181 | 23.6 | 3.765 | 1684.45 | 3.3695 | 3.759667 | 1596.167 | 0.07519333 | 75.24402 | 4.256467
1182 | 23.62 | 3.754 | 1158.45 | 2.31325 | 1182 | 23.62 | 3.767 | 1946.2 | 9.738625 | 1182 | 23.62 | 3.769 | 1683.9 | 6.7367 | 3.763333 | 1596.183 | 0.07526667 | 75.2448 | 5.852642
1183 | 23.64 | 3.757 | 1161.25 | 3.47955 | 1183 | 23.64 | 3.772 | 1944.8 | 9.7275 | 1183 | 23.64 | 3.772 | 1683.35 | 5.050875 | 3.767 | 1596.467 | 0.07534 | 75.25816 | 5.853192
1184 | 23.66 | 3.761 | 1163.75 | 4.65 | 1184 | 23.66 | 3.774 | 1943.1 | 3.8879 | 1184 | 23.66 | 3.775 | 1682.25 | 5.0484 | 3.77 | 1596.367 | 0.0754 | 75.25345 | 4.78925
1185 | 23.68 | 3.764 | 1166.85 | 3.4959 | 1185 | 23.68 | 3.777 | 1940.6 | 5.82555 | 1185 | 23.68 | 3.779 | 1681.95 | 6.7284 | 3.773333 | 1596.467 | 0.07546667 | 75.25816 | 5.321389
1186 | 23.7 | 3.768 | 1169.65 | 4.673 | 1186 | 23.7 | 3.781 | 1938.1 | 7.7574 | 1186 | 23.7 | 3.784 | 1681.4 | 8.408375 | 3.777667 | 1596.383 | 0.07555333 | 75.25423 | 6.917842
1187 | 23.72 | 3.772 | 1173 | 4.6853 | 1187 | 23.72 | 3.783 | 1937.25 | 3.87535 | 1187 | 23.72 | 3.786 | 1680.55 | 3.36195 | 3.780333 | 1596.933 | 0.07560667 | 75.28016 | 4.257756
1188 | 23.74 | 3.774 | 1176.35 | 2.34935 | 1188 | 23.74 | 3.786 | 1934.45 | 5.80755 | 1188 | 23.74 | 3.789 | 1680.55 | 5.04165 | 3.783 | 1597.117 | 0.07566 | 75.2888 | 4.258733
1189 | 23.76 | 3.777 | 1179.1 | 3.533175 | 1189 | 23.76 | 3.79 | 1931.95 | 7.7328 | 1189 | 23.76 | 3.793 | 1680.3 | 6.7217 | 3.786667 | 1597.117 | 0.07573333 | 75.2888 | 5.856094
1190 | 23.78 | 3.779 | 1182.2 | 2.3613 | 1190 | 23.78 | 3.793 | 1929.15 | 5.79165 | 1190 | 23.78 | 3.798 | 1678.6 | 8.39725 | 3.79 | 1596.65 | 0.0758 | 75.2668 | 5.322944
1191 | 23.8 | 3.782 | 1185.85 | 3.552075 | 1191 | 23.8 | 3.796 | 1927.5 | 5.784975 | 1191 | 23.8 | 3.797 | 1678.05 | -1.678325 | 3.791667 | 1597.133 | 0.07583333 | 75.28959 | 2.661486
1192 | 23.82 | 3.786 | 1188.9 | 4.7495 | 1192 | 23.82 | 3.802 | 1924.7 | 11.5566 | 1192 | 23.82 | 3.802 | 1676.95 | 8.3875 | 3.796667 | 1596.85 | 0.07593333 | 75.27623 | 7.984958
1193 | 23.84 | 3.789 | 1191.15 | 3.570075 | 1193 | 23.84 | 3.805 | 1922.15 | 5.770275 | 1193 | 23.84 | 3.806 | 1675.8 | 6.7055 | 3.8 | 1596.367 | 0.076 | 75.25345 | 5.322028
1194 | 23.86 | 3.793 | 1194.5 | 4.7713 | 1194 | 23.86 | 3.807 | 1919.4 | 3.84155 | 1194 | 23.86 | 3.808 | 1675.8 | 3.3516 | 3.802667 | 1596.567 | 0.07605333 | 75.26287 | 4.257244
1195 | 23.88 | 3.798 | 1197.3 | 5.9795 | 1195 | 23.88 | 3.811 | 1917.15 | 7.6731 | 1195 | 23.88 | 3.813 | 1674.7 | 8.37625 | 3.807333 | 1596.383 | 0.07614667 | 75.25423 | 7.450217
1196 | 23.9 | 3.801 | 1200.65 | 3.596925 | 1196 | 23.9 | 3.815 | 1914.05 | 7.6624 | 1196 | 23.9 | 3.818 | 1673 | 8.36925 | 3.811333 | 1595.9 | 0.07622667 | 75.23145 | 6.384567
1197 | 23.92 | 3.804 | 1204.55 | 3.6078 | 1197 | 23.92 | 3.817 | 1910.45 | 3.8245 | 1197 | 23.92 | 3.821 | 1672.45 | 5.018175 | 3.814 | 1595.817 | 0.07628 | 75.22752 | 4.255622
1198 | 23.94 | 3.807 | 1205.95 | 3.61575 | 1198 | 23.94 | 3.819 | 1908.2 | 3.81865 | 1198 | 23.94 | 3.822 | 1671.35 | 1.6719 | 3.816 | 1595.167 | 0.07632 | 75.19688 | 3.190983
1199 | 23.96 | 3.809 | 1209.55 | 2.4155 | 1199 | 23.96 | 3.823 | 1904.85 | 7.6261 | 1199 | 23.96 | 3.826 | 1669.95 | 6.6826 | 3.819333 | 1594.783 | 0.07638667 | 75.17881 | 5.316583
1200 | 23.98 | 3.811 | 1211.25 | 2.4208 | 1200 | 23.98 | 3.826 | 1902.35 | 5.7108 | 1200 | 23.98 | 3.828 | 1668.55 | 3.3385 | 3.821667 | 1594.05 | 0.07643333 | 75.14424 | 3.720306
1201 | 24 | 3.813 | 1214.6 | 2.42585 | 1201 | 24 | 3.831 | 1899.8 | 9.505375 | 1201 | 24 | 3.831 | 1668 | 5.004825 | 3.825 | 1594.133 | 0.0765 | 75.14817 | 5.313639
1202 | 24.02 | 3.817 | 1217.4 | 4.864 | 1202 | 24.02 | 3.833 | 1897.6 | 3.7974 | 1202 | 24.02 | 3.835 | 1666.85 | 6.6697 | 3.828333 | 1593.95 | 0.07656667 | 75.13952 | 5.313472
1203 | 24.04 | 3.821 | 1220.2 | 4.8752 | 1203 | 24.04 | 3.837 | 1893.95 | 7.5831 | 1203 | 24.04 | 3.84 | 1665.5 | 8.330875 | 3.832667 | 1593.217 | 0.07665333 | 75.10495 | 6.905528
1204 | 24.06 | 3.825 | 1223.55 | 4.8875 | 1204 | 24.06 | 3.841 | 1891.15 | 7.5702 | 1204 | 24.06 | 3.842 | 1664.9 | 3.3304 | 3.836 | 1593.2 | 0.07672 | 75.10417 | 5.310694
1205 | 24.08 | 3.828 | 1226.6 | 3.675225 | 1205 | 24.08 | 3.843 | 1887.55 | 3.7787 | 1205 | 24.08 | 3.845 | 1663.8 | 4.99305 | 3.838667 | 1592.65 | 0.07677333 | 75.07824 | 4.2478
1206 | 24.1 | 3.832 | 1229.95 | 4.9131 | 1206 | 24.1 | 3.846 | 1883.05 | 5.6559 | 1206 | 24.1 | 3.849 | 1662.4 | 6.6524 | 3.842333 | 1591.8 | 0.07684667 | 75.03817 | 5.838158
1207 | 24.12 | 3.835 | 1233.05 | 3.6945 | 1207 | 24.12 | 3.849 | 1880 | 5.644575 | 1207 | 24.12 | 3.853 | 1660.75 | 6.6463 | 3.845667 | 1591.267 | 0.07691333 | 75.01303 | 5.305111
1208 | 24.14 | 3.837 | 1236.1 | 2.46915 | 1208 | 24.14 | 3.853 | 1877.5 | 7.515 | 1208 | 24.14 | 3.854 | 1659.6 | 1.660175 | 3.848 | 1591.067 | 0.07696 | 75.0036 | 3.712722
1209 | 24.16 | 3.84 | 1238.05 | 3.711225 | 1209 | 24.16 | 3.858 | 1873.55 | 9.377625 | 1209 | 24.16 | 3.858 | 1657.95 | 6.6351 | 3.852 | 1589.85 | 0.07704 | 74.94625 | 6.361833
1210 | 24.18 | 3.843 | 1241.4 | 3.719175 | 1210 | 24.18 | 3.862 | 1869.65 | 7.4864 | 1210 | 24.18 | 3.861 | 1655.7 | 4.970475 | 3.855333 | 1588.917 | 0.07710667 | 74.90225 | 5.297944
1211 | 24.2 | 3.847 | 1244.2 | 4.9712 | 1211 | 24.2 | 3.864 | 1866 | 3.73565 | 1211 | 24.2 | 3.864 | 1654.85 | 4.965825 | 3.858333 | 1588.35 | 0.07716667 | 74.87554 | 4.7659
1212 | 24.22 | 3.851 | 1246.7 | 4.9818 | 1212 | 24.22 | 3.868 | 1861.55 | 7.4551 | 1212 | 24.22 | 3.87 | 1653.45 | 9.9249 | 3.863 | 1587.233 | 0.07726 | 74.8229 | 7.409694
1213 | 24.24 | 3.854 | 1250.1 | 3.7452 | 1213 | 24.24 | 3.872 | 1857.9 | 7.4389 | 1213 | 24.24 | 3.874 | 1651.8 | 6.6105 | 3.866667 | 1586.6 | 0.07733333 | 74.79304 | 5.818694
1214 | 24.26 | 3.858 | 1252.85 | 5.0059 | 1214 | 24.26 | 3.874 | 1853.45 | 3.71135 | 1214 | 24.26 | 3.876 | 1650.1 | 3.3019 | 3.869333 | 1585.467 | 0.07738667 | 74.73962 | 4.229422
1215 | 24.28 | 3.862 | 1255.65 | 5.017 | 1215 | 24.28 | 3.876 | 1850.1 | 3.70355 | 1215 | 24.28 | 3.879 | 1648.7 | 4.9482 | 3.872333 | 1584.817 | 0.07744667 | 74.70897 | 4.755425
1216 | 24.3 | 3.864 | 1257.9 | 2.51355 | 1216 | 24.3 | 3.88 | 1845.05 | 7.3903 | 1216 | 24.3 | 3.883 | 1646.5 | 6.5904 | 3.875667 | 1583.15 | 0.07751333 | 74.63041 | 5.279944
1217 | 24.32 | 3.865 | 1260.4 | 1.25915 | 1217 | 24.32 | 3.883 | 1841.45 | 5.52975 | 1217 | 24.32 | 3.885 | 1644.55 | 3.29105 | 3.877667 | 1582.133 | 0.07755333 | 74.58248 | 3.165283
1218 | 24.34 | 3.867 | 1262.65 | 2.52305 | 1218 | 24.34 | 3.887 | 1837.55 | 7.358 | 1218 | 24.34 | 3.888 | 1643.95 | 4.93275 | 3.880667 | 1581.383 | 0.07761333 | 74.54713 | 4.745275
1219 | 24.36 | 3.872 | 1265.7 | 6.320875 | 1219 | 24.36 | 3.892 | 1833.05 | 9.1765 | 1219 | 24.36 | 3.893 | 1642 | 8.214875 | 3.885667 | 1580.25 | 0.07771333 | 74.4937 | 7.904083
1220 | 24.38 | 3.876 | 1269.05 | 5.0695 | 1220 | 24.38 | 3.895 | 1828.3 | 5.492025 | 1220 | 24.38 | 3.896 | 1640.05 | 4.923075 | 3.889 | 1579.133 | 0.07778 | 74.44106 | 5.265639
1221 | 24.4 | 3.878 | 1271.05 | 2.5401 | 1221 | 24.4 | 3.898 | 1823.55 | 5.477775 | 1221 | 24.4 | 3.899 | 1638.65 | 4.91805 | 3.891667 | 1577.75 | 0.07783333 | 74.37585 | 4.209178
1222 | 24.42 | 3.882 | 1274.65 | 5.0914 | 1222 | 24.42 | 3.901 | 1819.1 | 5.463975 | 1222 | 24.42 | 3.904 | 1637 | 8.189125 | 3.895667 | 1576.917 | 0.07791333 | 74.33656 | 6.309333
1223 | 24.44 | 3.885 | 1278 | 3.828975 | 1223 | 24.44 | 3.905 | 1814.05 | 7.2663 | 1223 | 24.44 | 3.908 | 1634.75 | 6.5435 | 3.899333 | 1575.6 | 0.07798667 | 74.2745 | 5.779614
1224 | 24.46 | 3.888 | 1280.25 | 3.837375 | 1224 | 24.46 | 3.906 | 1809.05 | 1.81155 | 1224 | 24.46 | 3.91 | 1631.7 | 3.26645 | 3.901333 | 1573.667 | 0.07802667 | 74.18336 | 3.149267
1225 | 24.48 | 3.891 | 1282.75 | 3.8445 | 1225 | 24.48 | 3.91 | 1804.55 | 7.2272 | 1225 | 24.48 | 3.912 | 1630.85 | 3.26255 | 3.904333 | 1572.717 | 0.07808667 | 74.13857 | 4.719575
1226 | 24.5 | 3.894 | 1285.55 | 3.85245 | 1226 | 24.5 | 3.914 | 1799.55 | 7.2082 | 1226 | 24.5 | 3.915 | 1627.75 | 4.8879 | 3.907667 | 1570.95 | 0.07815333 | 74.05529 | 5.239444
1227 | 24.52 | 3.896 | 1288.35 | 2.5739 | 1227 | 24.52 | 3.917 | 1793.95 | 5.39025 | 1227 | 24.52 | 3.918 | 1625.8 | 4.880325 | 3.910333 | 1569.367 | 0.07820667 | 73.98065 | 4.187089
1228 | 24.54 | 3.9 | 1291.4 | 5.1595 | 1228 | 24.54 | 3.921 | 1788.35 | 7.1646 | 1228 | 24.54 | 3.922 | 1622.75 | 6.4971 | 3.914333 | 1567.5 | 0.07828667 | 73.89266 | 6.273733
1229 | 24.56 | 3.904 | 1293.95 | 5.1707 | 1229 | 24.56 | 3.925 | 1783.35 | 7.1434 | 1229 | 24.56 | 3.926 | 1620.5 | 6.4865 | 3.918333 | 1565.933 | 0.07836667 | 73.81881 | 6.266867
1230 | 24.58 | 3.908 | 1296.45 | 5.1808 | 1230 | 24.58 | 3.928 | 1778.05 | 5.3421 | 1230 | 24.58 | 3.931 | 1618.85 | 8.098375 | 3.922333 | 1564.45 | 0.07844667 | 73.74888 | 6.260767
1231 | 24.6 | 3.911 | 1299.25 | 3.89355 | 1231 | 24.6 | 3.93 | 1773 | 3.55105 | 1231 | 24.6 | 3.933 | 1616.05 | 3.2349 | 3.924667 | 1562.767 | 0.07849333 | 73.66953 | 3.648419
1232 | 24.62 | 3.914 | 1302.05 | 3.90195 | 1232 | 24.62 | 3.933 | 1766.85 | 5.309775 | 1232 | 24.62 | 3.936 | 1613.5 | 4.844325 | 3.927667 | 1560.8 | 0.07855333 | 73.57682 | 4.68535
1233 | 24.64 | 3.917 | 1304.85 | 3.91035 | 1233 | 24.64 | 3.937 | 1761.25 | 7.0562 | 1233 | 24.64 | 3.94 | 1611 | 6.449 | 3.931333 | 1559.033 | 0.07862667 | 73.49354 | 5.719694
1234 | 24.66 | 3.919 | 1307.6 | 2.61245 | 1234 | 24.66 | 3.94 | 1755.4 | 5.274975 | 1234 | 24.66 | 3.943 | 1608.5 | 4.82925 | 3.934 | 1557.167 | 0.07868 | 73.40554 | 4.154933
1235 | 24.68 | 3.922 | 1310.15 | 3.926625 | 1235 | 24.68 | 3.944 | 1749.25 | 7.0093 | 1235 | 24.68 | 3.944 | 1605.7 | 1.6071 | 3.936667 | 1555.033 | 0.07873333 | 73.30497 | 4.1496
1236 | 24.7 | 3.926 | 1312.65 | 5.2456 | 1236 | 24.7 | 3.948 | 1742.55 | 6.9836 | 1236 | 24.7 | 3.949 | 1604.3 | 8.025 | 3.941 | 1553.167 | 0.07882 | 73.21698 | 6.734433
1237 | 24.72 | 3.929 | 1316 | 3.942975 | 1237 | 24.72 | 3.951 | 1736.15 | 5.21805 | 1237 | 24.72 | 3.953 | 1601.25 | 6.4111 | 3.944333 | 1551.133 | 0.07888667 | 73.12113 | 5.173833
1238 | 24.74 | 3.932 | 1318.5 | 3.95175 | 1238 | 24.74 | 3.954 | 1729.7 | 5.198775 | 1238 | 24.74 | 3.955 | 1598.45 | 3.1997 | 3.947 | 1548.883 | 0.07894 | 73.01506 | 4.133356
1239 | 24.76 | 3.936 | 1321.05 | 5.2791 | 1239 | 24.76 | 3.958 | 1722.45 | 6.9043 | 1239 | 24.76 | 3.96 | 1597.05 | 7.98875 | 3.951333 | 1546.85 | 0.07902667 | 72.91921 | 6.707422
1240 | 24.78 | 3.94 | 1324.65 | 5.2914 | 1240 | 24.78 | 3.962 | 1714.9 | 6.8747 | 1240 | 24.78 | 3.964 | 1593.95 | 6.382 | 3.955333 | 1544.5 | 0.07910667 | 72.80843 | 6.1827
1241 | 24.8 | 3.943 | 1326.6 | 3.976875 | 1241 | 24.8 | 3.962 | 1708.2 | 0 | 1241 | 24.8 | 3.966 | 1591.75 | 3.1857 | 3.957 | 1542.183 | 0.07914 | 72.69922 | 2.572236
1242 | 24.82 | 3.945 | 1329.95 | 2.65655 | 1242 | 24.82 | 3.967 | 1699.8 | 8.52 | 1242 | 24.82 | 3.969 | 1588.95 | 4.77105 | 3.960333 | 1539.567 | 0.07920667 | 72.57587 | 5.13625
1243 | 24.84 | 3.949 | 1331.65 | 5.3232 | 1243 | 24.84 | 3.971 | 1692.25 | 6.7841 | 1243 | 24.84 | 3.974 | 1585.85 | 7.937 | 3.964667 | 1536.583 | 0.07929333 | 72.43523 | 6.664992
1244 | 24.86 | 3.951 | 1334.7 | 2.66635 | 1244 | 24.86 | 3.974 | 1683.35 | 5.0634 | 1244 | 24.86 | 3.976 | 1583.9 | 3.16975 | 3.967 | 1533.983 | 0.07934 | 72.31267 | 3.582328
1245 | 24.88 | 3.955 | 1337.25 | 5.3439 | 1245 | 24.88 | 3.978 | 1675.5 | 6.7177 | 1245 | 24.88 | 3.978 | 1580.85 | 3.16475 | 3.970333 | 1531.2 | 0.07940667 | 72.18146 | 5.108639
1246 | 24.9 | 3.958 | 1340.05 | 4.01595 | 1246 | 24.9 | 3.982 | 1666.55 | 6.6841 | 1246 | 24.9 | 3.983 | 1577.75 | 7.8965 | 3.974333 | 1528.117 | 0.07948667 | 72.03611 | 6.118633
1247 | 24.92 | 3.962 | 1342.25 | 5.3646 | 1247 | 24.92 | 3.985 | 1657.65 | 4.9863 | 1247 | 24.92 | 3.988 | 1574.4 | 7.880375 | 3.978333 | 1524.767 | 0.07956667 | 71.87819 | 6.105767
1248 | 24.94 | 3.966 | 1345.05 | 5.3746 | 1248 | 24.94 | 3.988 | 1648.7 | 4.959525 | 1248 | 24.94 | 3.99 | 1572.15 | 3.14655 | 3.981333 | 1521.967 | 0.07962667 | 71.7462 | 4.5701
1249 | 24.96 | 3.969 | 1347.3 | 4.038525 | 1249 | 24.96 | 3.99 | 1638.1 | 3.2868 | 1249 | 24.96 | 3.994 | 1569.4 | 6.2831 | 3.984333 | 1518.267 | 0.07968667 | 71.57178 | 4.56035
1250 | 24.98 | 3.971 | 1350.1 | 2.6974 | 1250 | 24.98 | 3.994 | 1627.2 | 6.5306 | 1250 | 24.98 | 3.997 | 1565.45 | 4.702275 | 3.987333 | 1514.25 | 0.07974667 | 71.38243 | 4.548775
1251 | 25 | 3.974 | 1352.3 | 4.0536 | 1251 | 25 | 3.998 | 1616.55 | 6.4875 | 1251 | 25 | 3.999 | 1562.95 | 3.1284 | 3.990333 | 1510.6 | 0.07980667 | 71.21037 | 4.537275
1252 | 25.02 | 3.976 | 1354.55 | 2.70685 | 1252 | 25.02 | 4.002 | 1603.7 | 6.4405 | 1252 | 25.02 | 4.002 | 1560.15 | 4.68465 | 3.993333 | 1506.133 | 0.07986667 | 70.99981 | 4.5251
1253 | 25.04 | 3.979 | 1357.35 | 4.06785 | 1253 | 25.04 | 4.005 | 1590.85 | 4.791825 | 1253 | 25.04 | 4.006 | 1557.1 | 6.2345 | 3.996667 | 1501.767 | 0.07993333 | 70.79396 | 5.013167
1254 | 25.06 | 3.982 | 1360.7 | 4.077075 | 1254 | 25.06 | 4.009 | 1576.35 | 6.3344 | 1254 | 25.06 | 4.008 | 1553.75 | 3.11085 | 3.999667 | 1496.933 | 0.07999333 | 70.56611 | 4.49805
1255 | 25.08 | 3.988 | 1362.95 | 8.17095 | 1255 | 25.08 | 4.012 | 1560.7 | 4.705575 | 1255 | 25.08 | 4.012 | 1550.4 | 6.2083 | 4.004 | 1491.35 | 0.08008 | 70.30291 | 6.474614
1256 | 25.1 | 3.99 | 1365.75 | 2.7287 | 1256 | 25.1 | 4.016 | 1542.25 | 6.2059 | 1256 | 25.1 | 4.017 | 1547.6 | 7.745 | 4.007667 | 1485.2 | 0.08015333 | 70.013 | 5.457008
1257 | 25.12 | 3.994 | 1368.25 | 5.468 | 1257 | 25.12 | 4.021 | 1519.35 | 7.654 | 1257 | 25.12 | 4.021 | 1543.7 | 6.1826 | 4.012 | 1477.1 | 0.08024 | 69.63116 | 6.418317
1258 | 25.14 | 3.998 | 1371.3 | 5.4791 | 1258 | 25.14 | 4.022 | 1489.75 | 1.50455 | 1258 | 25.14 | 4.023 | 1540.6 | 3.0843 | 4.014333 | 1467.217 | 0.08028667 | 69.16526 | 3.435036
1259 | 25.16 | 4 | 1373.55 | 2.74485 | 1259 | 25.16 | 4.026 | 1448.4 | 5.8763 | 1259 | 25.16 | 4.026 | 1537 | 4.6164 | 4.017333 | 1452.983 | 0.08034667 | 68.49429 | 4.3803
1260 | 25.18 | 4.002 | 1376.35 | 2.7499 | 1260 | 25.18 | 4.03 | 1398.4 | 5.6936 | 1260 | 25.18 | 4.03 | 1533.05 | 6.1401 | 4.020667 | 1435.933 | 0.08041333 | 67.69055 | 4.814861
1261 | 25.2 | 4.006 | 1378.85 | 5.5104 | 1261 | 25.2 | 4.034 | 1342.55 | 5.4819 | 1261 | 25.2 | 4.032 | 1528.6 | 3.06165 | 4.024 | 1416.667 | 0.08048 | 66.78231 | 4.754333
1262 | 25.22 | 4.009 | 1380.8 | 4.139475 | 1262 | 25.22 | 4.039 | 1197.25 | 6.3495 | 1262 | 25.22 | 4.035 | 1524.95 | 4.580325 | 4.027667 | 1367.667 | 0.08055333 | 64.47242 | 5.104611
1263 | 25.24 | 4.012 | 1383.6 | 4.1466 | 1263 | 25.24 | 4.086 | 434.95 | 38.3567 | 1263 | 25.24 | 4.039 | 1521.35 | 6.0926 | 4.045667 | 1113.3 | 0.08091333 | 52.48147 | 22.3287
1264 | 25.26 | 4.016 | 1386.1 | 5.5394 | Počet údajů: 1263 |  |  |  |  | 1264 | 25.26 | 4.043 | 1516.6 | 6.0759
1265 | 25.28 | 4.019 | 1388.65 | 4.162125 | *** |  |  |  |  | 1265 | 25.28 | 4.047 | 1512.65 | 6.0585
1266 | 25.3 | 4.022 | 1392 | 4.170975 | [5 empty] | 1266 | 25.3 | 4.05 | 1508.5 | 4.531725
1267 | 25.32 | 4.026 | 1393.65 | 5.5713 | [5 empty] | 1267 | 25.32 | 4.055 | 1504.85 | 7.533375
1268 | 25.34 | 4.029 | 1397 | 4.185975 | [5 empty] | 1268 | 25.34 | 4.057 | 1500.95 | 3.0058
1269 | 25.36 | 4.03 | 1399.8 | 1.3984 | [5 empty] | 1269 | 25.36 | 4.059 | 1495.65 | 2.9966
1270 | 25.38 | 4.035 | 1401.2 | 7.0025 | [5 empty] | 1270 | 25.38 | 4.062 | 1491.45 | 4.48065
1271 | 25.4 | 4.038 | 1404.55 | 4.208625 | [5 empty] | 1271 | 25.4 | 4.066 | 1487.25 | 5.9574
1272 | 25.42 | 4.041 | 1406.8 | 4.217025 | [5 empty] | 1272 | 25.42 | 4.069 | 1483.6 | 4.456275
1273 | 25.44 | 4.045 | 1408.75 | 5.6311 | [5 empty] | 1273 | 25.44 | 4.075 | 1479.45 | 8.88915
1274 | 25.46 | 4.049 | 1412.1 | 5.6417 | [5 empty] | 1274 | 25.46 | 4.079 | 1474.1 | 5.9071
1275 | 25.48 | 4.052 | 1414.35 | 4.239675 | [5 empty] | 1275 | 25.48 | 4.08 | 1471.05 | 1.472575
1276 | 25.5 | 4.055 | 1416.85 | 4.2468 | [5 empty] | 1276 | 25.5 | 4.084 | 1466.3 | 5.8747
1277 | 25.52 | 4.057 | 1419.35 | 2.8362 | [5 empty] | 1277 | 25.52 | 4.088 | 1461.85 | 5.8563
1278 | 25.54 | 4.06 | 1421.3 | 4.260975 | [5 empty] | 1278 | 25.54 | 4.09 | 1457.1 | 2.91895
1279 | 25.56 | 4.064 | 1423.85 | 5.6903 | [5 empty] | 1279 | 25.56 | 4.093 | 1452.05 | 4.363725
1280 | 25.58 | 4.067 | 1426.05 | 4.27485 | [5 empty] | 1280 | 25.58 | 4.097 | 1447.05 | 5.7982
1281 | 25.6 | 4.071 | 1429.15 | 5.7104 | [5 empty] | 1281 | 25.6 | 4.1 | 1442.85 | 4.33485
1282 | 25.62 | 4.075 | 1431.95 | 5.7222 | [5 empty] | 1282 | 25.62 | 4.104 | 1438.1 | 5.7619
1283 | 25.64 | 4.077 | 1434.75 | 2.8667 | [5 empty] | 1283 | 25.64 | 4.108 | 1433.05 | 5.7423
1284 | 25.66 | 4.08 | 1436.95 | 4.30755 | [5 empty] | 1284 | 25.66 | 4.112 | 1428.3 | 5.7227
1285 | 25.68 | 4.084 | 1439.75 | 5.7534 | [5 empty] | 1285 | 25.68 | 4.114 | 1423.85 | 2.85215
1286 | 25.7 | 4.086 | 1442 | 2.88175 | [5 empty] | 1286 | 25.7 | 4.117 | 1418.25 | 4.26315
1287 | 25.72 | 4.089 | 1444.2 | 4.3293 | [5 empty] | 1287 | 25.72 | 4.121 | 1413.8 | 5.6641
1288 | 25.74 | 4.093 | 1447.3 | 5.783 | [5 empty] | 1288 | 25.74 | 4.123 | 1408.2 | 2.822
1289 | 25.76 | 4.097 | 1449.25 | 5.7931 | [5 empty] | 1289 | 25.76 | 4.127 | 1402.6 | 5.6216
1290 | 25.78 | 4.1 | 1452.3 | 4.352325 | [5 empty] | 1290 | 25.78 | 4.132 | 1397.85 | 7.001125
1291 | 25.8 | 4.104 | 1454.85 | 5.8143 | [5 empty] | 1291 | 25.8 | 4.136 | 1391.7 | 5.5791
1292 | 25.82 | 4.108 | 1456.8 | 5.8233 | [5 empty] | 1292 | 25.82 | 4.139 | 1386.15 | 4.166775
1293 | 25.84 | 4.109 | 1459.85 | 1.458325 | [5 empty] | 1293 | 25.84 | 4.143 | 1379.4 | 5.5311
1294 | 25.86 | 4.112 | 1461.55 | 4.3821 | [5 empty] | 1294 | 25.86 | 4.146 | 1374.1 | 4.13025
1295 | 25.88 | 4.115 | 1463.8 | 4.388025 | [5 empty] | 1295 | 25.88 | 4.148 | 1368.25 | 2.74235
1296 | 25.9 | 4.117 | 1465.75 | 2.92955 | [5 empty] | 1296 | 25.9 | 4.151 | 1362.65 | 4.09635
1297 | 25.92 | 4.121 | 1468.25 | 5.868 | [5 empty] | 1297 | 25.92 | 4.154 | 1356.25 | 4.07835
1298 | 25.94 | 4.125 | 1470.2 | 5.8769 | [5 empty] | 1298 | 25.94 | 4.157 | 1350.1 | 4.059525
1299 | 25.96 | 4.13 | 1473 | 7.358 | [5 empty] | 1299 | 25.96 | 4.162 | 1343.65 | 6.734375
1300 | 25.98 | 4.133 | 1475.5 | 4.42275 | [5 empty] | 1300 | 25.98 | 4.166 | 1337.5 | 5.3623
1301 | 26 | 4.136 | 1477.75 | 4.429875 | [5 empty] | 1301 | 26 | 4.17 | 1331.1 | 5.3372
1302 | 26.02 | 4.138 | 1481.1 | 2.95885 | [5 empty] | 1302 | 26.02 | 4.172 | 1323.3 | 2.6544
1303 | 26.04 | 4.14 | 1483.05 | 2.96415 | [5 empty] | 1303 | 26.04 | 4.176 | 1317.15 | 5.2809
1304 | 26.06 | 4.143 | 1484.75 | 4.4517 | [5 empty] | 1304 | 26.06 | 4.18 | 1309.05 | 5.2524
1305 | 26.08 | 4.147 | 1487.8 | 5.9451 | [5 empty] | 1305 | 26.08 | 4.181 | 1300.95 | 1.305
1306 | 26.1 | 4.152 | 1490.3 | 7.44525 | [5 empty] | 1306 | 26.1 | 4.184 | 1292.85 | 3.8907
1307 | 26.12 | 4.155 | 1492 | 4.47345 | [5 empty] | 1307 | 26.12 | 4.19 | 1284.45 | 7.7319
1308 | 26.14 | 4.157 | 1493.95 | 2.98595 | [5 empty] | 1308 | 26.14 | 4.193 | 1275.5 | 3.839925
1309 | 26.16 | 4.162 | 1497 | 7.477375 | [5 empty] | 1309 | 26.16 | 4.197 | 1267.4 | 5.0858
1310 | 26.18 | 4.166 | 1499 | 5.992 | [5 empty] | 1310 | 26.18 | 4.201 | 1257.05 | 5.0489
1311 | 26.2 | 4.168 | 1500.95 | 2.99995 | [5 empty] | 1311 | 26.2 | 4.204 | 1246.2 | 3.754875
1312 | 26.22 | 4.17 | 1502.9 | 3.00385 | [5 empty] | 1312 | 26.22 | 4.207 | 1236.1 | 3.72345
1313 | 26.24 | 4.172 | 1505.4 | 3.0083 | [5 empty] | 1313 | 26.24 | 4.211 | 1224.4 | 4.921
1314 | 26.26 | 4.176 | 1507.65 | 6.0261 | [5 empty] | 1314 | 26.26 | 4.213 | 1212.65 | 2.43705
1315 | 26.28 | 4.18 | 1510.15 | 6.0356 | [5 empty] | 1315 | 26.28 | 4.216 | 1200.1 | 3.619125
1316 | 26.3 | 4.184 | 1512.1 | 6.0445 | [5 empty] | 1316 | 26.3 | 4.221 | 1185.85 | 5.964875
1317 | 26.32 | 4.187 | 1514.05 | 4.539225 | [5 empty] | 1317 | 26.32 | 4.225 | 1170.45 | 4.7126
1318 | 26.34 | 4.191 | 1517.4 | 6.0629 | [5 empty] | 1318 | 26.34 | 4.229 | 1154.85 | 4.6506
1319 | 26.36 | 4.194 | 1519.1 | 4.55475 | [5 empty] | 1319 | 26.36 | 4.232 | 1138.05 | 3.43935
1320 | 26.38 | 4.196 | 1521.05 | 3.04015 | [5 empty] | 1320 | 26.38 | 4.237 | 1120.2 | 5.645625
1321 | 26.4 | 4.199 | 1523.3 | 4.566525 | [5 empty] | 1321 | 26.4 | 4.241 | 1100.1 | 4.4406
1322 | 26.42 | 4.202 | 1525.8 | 4.57365 | [5 empty] | 1322 | 26.42 | 4.243 | 1078.55 | 2.17865
1323 | 26.44 | 4.206 | 1528.05 | 6.1077 | [5 empty] | 1323 | 26.44 | 4.246 | 1051.2 | 3.194625
1324 | 26.46 | 4.209 | 1530.8 | 4.588275 | [5 empty] | 1324 | 26.46 | 4.251 | 1018.25 | 5.173625
1325 | 26.48 | 4.214 | 1532.5 | 7.65825 | [5 empty] | 1325 | 26.48 | 4.255 | 983.3 | 4.0031
1326 | 26.5 | 4.218 | 1534.75 | 6.1345 | [5 empty] | 1326 | 26.5 | 4.26 | 949.25 | 4.831375
1327 | 26.52 | 4.22 | 1536.7 | 3.07145 | [5 empty] | 1327 | 26.52 | 4.265 | 913.2 | 4.656125
1328 | 26.54 | 4.222 | 1538.35 | 3.07505 | [5 empty] | 1328 | 26.54 | 4.268 | 870.15 | 2.675025
1329 | 26.56 | 4.225 | 1541.15 | 4.61925 | [5 empty] | 1329 | 26.56 | 4.272 | 820.15 | 3.3806
1330 | 26.58 | 4.228 | 1542.55 | 4.62555 | [5 empty] | 1330 | 26.58 | 4.279 | 750.6 | 5.497625
1331 | 26.6 | 4.231 | 1545.05 | 4.6314 | [5 empty] | 1331 | 26.6 | 4.289 | 434.95 | 5.92775
1332 | 26.62 | 4.235 | 1547 | 6.1841 | [5 empty] | Počet údajů: 1331
1333 | 26.64 | 4.239 | 1549.8 | 6.1936 | [5 empty] | ***
1334 | 26.66 | 4.242 | 1552.05 | 4.652775
1335 | 26.68 | 4.246 | 1553.75 | 6.2116
1336 | 26.7 | 4.249 | 1556.25 | 4.665
1337 | 26.72 | 4.252 | 1557.65 | 4.67085
1338 | 26.74 | 4.254 | 1561.25 | 3.1189
1339 | 26.76 | 4.257 | 1562.95 | 4.6863
1340 | 26.78 | 4.261 | 1564.9 | 6.2557
1341 | 26.8 | 4.265 | 1567.15 | 6.2641
1342 | 26.82 | 4.269 | 1569.1 | 6.2725
1343 | 26.84 | 4.272 | 1570.75 | 4.709775
1344 | 26.86 | 4.275 | 1573 | 4.715625
1345 | 26.88 | 4.278 | 1575.5 | 4.72275
1346 | 26.9 | 4.281 | 1576.9 | 4.7286
1347 | 26.92 | 4.284 | 1578.85 | 4.733625
1348 | 26.94 | 4.286 | 1581.65 | 3.1605
1349 | 26.96 | 4.29 | 1583.35 | 6.33
1350 | 26.98 | 4.294 | 1585.85 | 6.3384
1351 | 27 | 4.298 | 1586.7 | 6.3451
1352 | 27.02 | 4.301 | 1589.75 | 4.764675
1353 | 27.04 | 4.306 | 1591.7 | 7.953625
1354 | 27.06 | 4.307 | 1595.05 | 1.593375
1355 | 27.08 | 4.31 | 1596.2 | 4.786875
1356 | 27.1 | 4.313 | 1597.85 | 4.791075
1357 | 27.12 | 4.316 | 1599 | 4.795275
1358 | 27.14 | 4.32 | 1601.8 | 6.4016
1359 | 27.16 | 4.325 | 1603.45 | 8.013125
1360 | 27.18 | 4.328 | 1605.7 | 4.813725
1361 | 27.2 | 4.329 | 1608.5 | 1.6071
1362 | 27.22 | 4.334 | 1609.6 | 8.04525
1363 | 27.24 | 4.337 | 1612.1 | 4.83255
1364 | 27.26 | 4.338 | 1613.5 | 1.6128
1365 | 27.28 | 4.341 | 1615.45 | 4.843425
1366 | 27.3 | 4.346 | 1617.4 | 8.082125
1367 | 27.32 | 4.349 | 1619.35 | 4.855125
1368 | 27.34 | 4.352 | 1621.9 | 4.861875
1369 | 27.36 | 4.358 | 1624.4 | 9.7389
1370 | 27.38 | 4.361 | 1626.1 | 4.87575
1371 | 27.4 | 4.363 | 1628.3 | 3.2544
1372 | 27.42 | 4.366 | 1629.7 | 4.887
1373 | 27.44 | 4.368 | 1630.25 | 3.25995
1374 | 27.46 | 4.371 | 1632.8 | 4.894575
1375 | 27.48 | 4.375 | 1634.75 | 6.5351
1376 | 27.5 | 4.379 | 1636.7 | 6.5429
1377 | 27.52 | 4.383 | 1638.1 | 6.5496
1378 | 27.54 | 4.385 | 1641.15 | 3.27925
1379 | 27.56 | 4.388 | 1642 | 4.924725
1380 | 27.58 | 4.393 | 1644.25 | 8.215625
1381 | 27.6 | 4.394 | 1645.65 | 1.64495
1382 | 27.62 | 4.397 | 1647.6 | 4.939875
1383 | 27.64 | 4.402 | 1649.55 | 8.242875
1384 | 27.66 | 4.404 | 1651.5 | 3.30105
1385 | 27.68 | 4.408 | 1653.45 | 6.6099
1386 | 27.7 | 4.413 | 1655.15 | 8.2715
1387 | 27.72 | 4.415 | 1657.65 | 3.3128
1388 | 27.74 | 4.418 | 1659.6 | 4.975875
1389 | 27.76 | 4.423 | 1660.7 | 8.30075
1390 | 27.78 | 4.425 | 1661.85 | 3.32255
1391 | 27.8 | 4.427 | 1663.5 | 3.32535
1392 | 27.82 | 4.431 | 1665.2 | 6.6574
1393 | 27.84 | 4.435 | 1667.15 | 6.6647
1394 | 27.86 | 4.438 | 1668.8 | 5.003925
1395 | 27.88 | 4.442 | 1671.35 | 6.6803
1396 | 27.9 | 4.446 | 1673 | 6.6887
1397 | 27.92 | 4.448 | 1674.7 | 3.3477
1398 | 27.94 | 4.45 | 1676.1 | 3.3508
1399 | 27.96 | 4.453 | 1678.3 | 5.0316
1400 | 27.98 | 4.456 | 1679.15 | 5.036175
1401 | 28 | 4.46 | 1681.65 | 6.7216
1402 | 28.02 | 4.465 | 1683.9 | 8.413875
1403 | 28.04 | 4.469 | 1685.85 | 6.7395
1404 | 28.06 | 4.471 | 1687.25 | 3.3731
1405 | 28.08 | 4.474 | 1689.2 | 5.064675
1406 | 28.1 | 4.477 | 1690.05 | 5.068875
1407 | 28.12 | 4.48 | 1692.55 | 5.0739
1408 | 28.14 | 4.483 | 1693.7 | 5.079375
1409 | 28.16 | 4.486 | 1695.35 | 5.083575
1410 | 28.18 | 4.491 | 1697.05 | 8.481
1411 | 28.2 | 4.493 | 1698.45 | 3.3955
1412 | 28.22 | 4.497 | 1700.4 | 6.7977
1413 | 28.24 | 4.501 | 1701.8 | 6.8044
1414 | 28.26 | 4.504 | 1704 | 5.1087
1415 | 28.28 | 4.505 | 1705.7 | 1.70485
1416 | 28.3 | 4.509 | 1706.8 | 6.825
1417 | 28.32 | 4.512 | 1708.2 | 5.1225
1418 | 28.34 | 4.515 | 1710.7 | 5.12835
1419 | 28.36 | 4.52 | 1711.55 | 8.555625
1420 | 28.38 | 4.524 | 1712.7 | 6.8485
1421 | 28.4 | 4.526 | 1714.65 | 3.42735
1422 | 28.42 | 4.529 | 1716.05 | 5.14605
1423 | 28.44 | 4.533 | 1718 | 6.8681
1424 | 28.46 | 4.537 | 1718.8 | 6.8736
1425 | 28.48 | 4.538 | 1720.5 | 1.71965
1426 | 28.5 | 4.542 | 1721.35 | 6.8837
1427 | 28.52 | 4.546 | 1723.3 | 6.8893
1428 | 28.54 | 4.548 | 1724.4 | 3.4477
1429 | 28.56 | 4.552 | 1726.1 | 6.901
1430 | 28.58 | 4.556 | 1727.5 | 6.9072
1431 | 28.6 | 4.56 | 1729.45 | 6.9139
1432 | 28.62 | 4.562 | 1730.55 | 3.46
1433 | 28.64 | 4.565 | 1731.65 | 5.1933
1434 | 28.66 | 4.567 | 1733.05 | 3.4647
1435 | 28.68 | 4.571 | 1734.45 | 6.935
1436 | 28.7 | 4.575 | 1735 | 6.9389
1437 | 28.72 | 4.58 | 1737.25 | 8.680625
1438 | 28.74 | 4.583 | 1738.65 | 5.21385
1439 | 28.76 | 4.585 | 1740.05 | 3.4787
1440 | 28.78 | 4.589 | 1741.15 | 6.9624
1441 | 28.8 | 4.592 | 1742.55 | 5.22555
1442 | 28.82 | 4.593 | 1743.7 | 1.743125
1443 | 28.84 | 4.597 | 1743.95 | 6.9753
1444 | 28.86 | 4.601 | 1745.9 | 6.9797
1445 | 28.88 | 4.604 | 1747.05 | 5.239425
1446 | 28.9 | 4.609 | 1749.25 | 8.74075
1447 | 28.92 | 4.613 | 1749.55 | 6.9976
1448 | 28.94 | 4.615 | 1751.8 | 3.50135
1449 | 28.96 | 4.618 | 1752.9 | 5.25705
1450 | 28.98 | 4.622 | 1753.75 | 7.0133
1451 | 29 | 4.624 | 1754.3 | 3.50805
1452 | 29.02 | 4.626 | 1755.95 | 3.51025
1453 | 29.04 | 4.631 | 1757.35 | 8.78325
1454 | 29.06 | 4.635 | 1758.2 | 7.0311
1455 | 29.08 | 4.638 | 1759.05 | 5.275875
1456 | 29.1 | 4.641 | 1760.7 | 5.279625
1457 | 29.12 | 4.645 | 1762.7 | 7.0468
1458 | 29.14 | 4.647 | 1762.4 | 3.5251
1459 | 29.16 | 4.65 | 1763.5 | 5.28885
1460 | 29.18 | 4.654 | 1764.65 | 7.0563
1461 | 29.2 | 4.656 | 1765.75 | 3.5304
1462 | 29.22 | 4.66 | 1767.15 | 7.0658
1463 | 29.24 | 4.665 | 1768.55 | 8.83925
1464 | 29.26 | 4.668 | 1769.65 | 5.3073
1465 | 29.28 | 4.67 | 1770.5 | 3.54015
1466 | 29.3 | 4.674 | 1772.2 | 7.0854
1467 | 29.32 | 4.678 | 1772.2 | 7.0888
1468 | 29.34 | 4.679 | 1773.3 | 1.77275
1469 | 29.36 | 4.683 | 1774.4 | 7.0954
1470 | 29.38 | 4.687 | 1775.8 | 7.1004
1471 | 29.4 | 4.691 | 1776.35 | 7.1043
1472 | 29.42 | 4.694 | 1778.05 | 5.3316
1473 | 29.44 | 4.697 | 1778.9 | 5.335425
1474 | 29.46 | 4.702 | 1780.55 | 8.898625
1475 | 29.48 | 4.704 | 1780.85 | 3.5614
1476 | 29.5 | 4.705 | 1781.1 | 1.780975
1477 | 29.52 | 4.709 | 1782.25 | 7.1267
1478 | 29.54 | 4.712 | 1783.65 | 5.34885
1479 | 29.56 | 4.716 | 1785.05 | 7.1374
1480 | 29.58 | 4.721 | 1785.6 | 8.926625
1481 | 29.6 | 4.724 | 1786.7 | 5.35845
1482 | 29.62 | 4.727 | 1788.1 | 5.3622
1483 | 29.64 | 4.73 | 1789.5 | 5.3664
1484 | 29.66 | 4.734 | 1789.5 | 7.158
1485 | 29.68 | 4.736 | 1790.6 | 3.5801
1486 | 29.7 | 4.738 | 1790.6 | 3.5812
1487 | 29.72 | 4.743 | 1792.55 | 8.957875
1488 | 29.74 | 4.746 | 1793.15 | 5.37855
1489 | 29.76 | 4.749 | 1793.7 | 5.380275
1490 | 29.78 | 4.754 | 1795.1 | 8.972
1491 | 29.8 | 4.758 | 1795.1 | 7.1804
1492 | 29.82 | 4.759 | 1796.5 | 1.7958
1493 | 29.84 | 4.762 | 1797.05 | 5.390325
1494 | 29.86 | 4.764 | 1798.15 | 3.5952
1495 | 29.88 | 4.768 | 1799 | 7.1943
1496 | 29.9 | 4.772 | 1799.85 | 7.1977
1497 | 29.92 | 4.777 | 1800.1 | 8.999875
1498 | 29.94 | 4.779 | 1802.05 | 3.60215
1499 | 29.96 | 4.782 | 1802.05 | 5.40615
1500 | 29.98 | 4.786 | 1802.35 | 7.2088
1501 | 30 | 4.789 | 1804.3 | 5.409975
1502 | 30.02 | 4.792 | 1803.75 | 5.412075
1503 | 30.04 | 4.794 | 1805.4 | 3.60915
1504 | 30.06 | 4.798 | 1806 | 7.2228
1505 | 30.08 | 4.802 | 1806.25 | 7.2245
1506 | 30.1 | 4.805 | 1806.8 | 5.419575
1507 | 30.12 | 4.809 | 1807.95 | 7.2295
1508 | 30.14 | 4.812 | 1808.2 | 5.424225
1509 | 30.16 | 4.814 | 1809.9 | 3.6181
1510 | 30.18 | 4.818 | 1810.45 | 7.2407
1511 | 30.2 | 4.821 | 1810.75 | 5.4318
1512 | 30.22 | 4.824 | 1811.3 | 5.433075
1513 | 30.24 | 4.828 | 1812.7 | 7.248
1514 | 30.26 | 4.832 | 1812.95 | 7.2513
1515 | 30.28 | 4.835 | 1812.7 | 5.438475
1516 | 30.3 | 4.837 | 1814.35 | 3.62705
1517 | 30.32 | 4.841 | 1815.2 | 7.2591
1518 | 30.34 | 4.845 | 1815.5 | 7.2614
1519 | 30.36 | 4.846 | 1816.3 | 1.8159
1520 | 30.38 | 4.851 | 1816.6 | 9.08225
1521 | 30.4 | 4.855 | 1816.85 | 7.2669
1522 | 30.42 | 4.857 | 1817.7 | 3.63455
1523 | 30.44 | 4.861 | 1817.7 | 7.2708
1524 | 30.46 | 4.865 | 1818.85 | 7.2731
1525 | 30.48 | 4.868 | 1819.65 | 5.45775
1526 | 30.5 | 4.872 | 1820.2 | 7.2797
1527 | 30.52 | 4.874 | 1820.8 | 3.641
1528 | 30.54 | 4.878 | 1821.35 | 7.2843
1529 | 30.56 | 4.879 | 1821.05 | 1.8212
1530 | 30.58 | 4.883 | 1821.6 | 7.2853
1531 | 30.6 | 4.887 | 1822.45 | 7.2881
1532 | 30.62 | 4.891 | 1822.75 | 7.2904
1533 | 30.64 | 4.895 | 1824.15 | 7.2938
1534 | 30.66 | 4.897 | 1823.85 | 3.648
1535 | 30.68 | 4.901 | 1825.25 | 7.2982
1536 | 30.7 | 4.902 | 1824.95 | 1.8251
1537 | 30.72 | 4.905 | 1824.95 | 5.47485
1538 | 30.74 | 4.909 | 1825.8 | 7.3015
1539 | 30.76 | 4.913 | 1825.55 | 7.3027
1540 | 30.78 | 4.917 | 1826.35 | 7.3038
1541 | 30.8 | 4.922 | 1826.95 | 9.13325
1542 | 30.82 | 4.923 | 1827.5 | 1.827225
1543 | 30.84 | 4.927 | 1828.6 | 7.3122
1544 | 30.86 | 4.931 | 1828.6 | 7.3144
1545 | 30.88 | 4.933 | 1828.6 | 3.6572
1546 | 30.9 | 4.935 | 1828.35 | 3.65695
1547 | 30.92 | 4.939 | 1829.45 | 7.3156
1548 | 30.94 | 4.943 | 1829.45 | 7.3178
1549 | 30.96 | 4.947 | 1830.3 | 7.3195
1550 | 30.98 | 4.95 | 1830 | 5.49045
1551 | 31 | 4.955 | 1831.1 | 9.15275
1552 | 31.02 | 4.958 | 1831.1 | 5.4933
1553 | 31.04 | 4.959 | 1830.55 | 1.830825
1554 | 31.06 | 4.963 | 1831.1 | 7.3233
1555 | 31.08 | 4.965 | 1830.55 | 3.66165
1556 | 31.1 | 4.968 | 1831.95 | 5.49375
1557 | 31.12 | 4.973 | 1831.7 | 9.159125
1558 | 31.14 | 4.977 | 1832.8 | 7.329
1559 | 31.16 | 4.98 | 1832.5 | 5.49795
1560 | 31.18 | 4.984 | 1832.25 | 7.3295
1561 | 31.2 | 4.987 | 1833.05 | 5.49795
1562 | 31.22 | 4.99 | 1832.5 | 5.498325
1563 | 31.24 | 4.991 | 1833.05 | 1.832775
1564 | 31.26 | 4.995 | 1833.05 | 7.3322
1565 | 31.28 | 5 | 1834.2 | 9.168125
1566 | 31.3 | 5.003 | 1833.9 | 5.50215
1567 | 31.32 | 5.006 | 1833.9 | 5.5017
1568 | 31.34 | 5.011 | 1834.2 | 9.17025
1569 | 31.36 | 5.014 | 1833.65 | 5.501775
1570 | 31.38 | 5.015 | 1833.9 | 1.833775
1571 | 31.4 | 5.019 | 1833.65 | 7.3351
1572 | 31.42 | 5.022 | 1833.35 | 5.5005
1573 | 31.44 | 5.025 | 1834.45 | 5.5017
1574 | 31.46 | 5.029 | 1834.45 | 7.3378
1575 | 31.48 | 5.033 | 1834.45 | 7.3378
1576 | 31.5 | 5.036 | 1834.75 | 5.5038
1577 | 31.52 | 5.04 | 1835.05 | 7.3396
1578 | 31.54 | 5.043 | 1834.2 | 5.503875
1579 | 31.56 | 5.046 | 1835.05 | 5.503875
1580 | 31.58 | 5.048 | 1834.2 | 3.66925
1581 | 31.6 | 5.051 | 1834.75 | 5.503425
1582 | 31.62 | 5.055 | 1834.2 | 7.3379
1583 | 31.64 | 5.059 | 1833.9 | 7.3362
1584 | 31.66 | 5.063 | 1834.2 | 7.3362
1585 | 31.68 | 5.065 | 1833.9 | 3.6681
1586 | 31.7 | 5.068 | 1833.9 | 5.5017
1587 | 31.72 | 5.072 | 1834.45 | 7.3367
1588 | 31.74 | 5.073 | 1833.05 | 1.83375
1589 | 31.76 | 5.077 | 1833.35 | 7.3328
1590 | 31.78 | 5.08 | 1833.9 | 5.500875
1591 | 31.8 | 5.086 | 1833.65 | 11.00265
1592 | 31.82 | 5.088 | 1833.35 | 3.667
1593 | 31.84 | 5.091 | 1833.05 | 5.4996
1594 | 31.86 | 5.095 | 1833.65 | 7.3334
1595 | 31.88 | 5.099 | 1833.35 | 7.334
1596 | 31.9 | 5.101 | 1832.8 | 3.66615
1597 | 31.92 | 5.104 | 1832.5 | 5.49795
1598 | 31.94 | 5.108 | 1831.95 | 7.3289
1599 | 31.96 | 5.111 | 1832.25 | 5.4963
1600 | 31.98 | 5.115 | 1831.95 | 7.3284
1601 | 32 | 5.119 | 1831.1 | 7.3261
1602 | 32.02 | 5.122 | 1830.85 | 5.492925
1603 | 32.04 | 5.125 | 1831.1 | 5.492925
1604 | 32.06 | 5.128 | 1831.1 | 5.4933
1605 | 32.08 | 5.131 | 1830 | 5.49165
1606 | 32.1 | 5.133 | 1829.15 | 3.65915
1607 | 32.12 | 5.136 | 1830 | 5.488725
1608 | 32.14 | 5.141 | 1828.9 | 9.14725
1609 | 32.16 | 5.145 | 1828.9 | 7.3156
1610 | 32.18 | 5.148 | 1828.6 | 5.48625
1611 | 32.2 | 5.151 | 1828.05 | 5.484975
1612 | 32.22 | 5.155 | 1827.5 | 7.3111
1613 | 32.24 | 5.157 | 1828.05 | 3.65555
1614 | 32.26 | 5.16 | 1826.35 | 5.4816
1615 | 32.28 | 5.164 | 1825.8 | 7.3043
1616 | 32.3 | 5.168 | 1824.95 | 7.3015
1617 | 32.32 | 5.171 | 1825.25 | 5.4753
1618 | 32.34 | 5.176 | 1824.15 | 9.1235
1619 | 32.36 | 5.179 | 1823.85 | 5.472
1620 | 32.38 | 5.181 | 1823 | 3.64685
1621 | 32.4 | 5.185 | 1823.6 | 7.2932
1622 | 32.42 | 5.188 | 1822.45 | 5.469075
1623 | 32.44 | 5.19 | 1821.6 | 3.64405
1624 | 32.46 | 5.194 | 1820.8 | 7.2848
1625 | 32.48 | 5.197 | 1820.5 | 5.46195
1626 | 32.5 | 5.201 | 1819.1 | 7.2792
1627 | 32.52 | 5.205 | 1818.85 | 7.2759
1628 | 32.54 | 5.208 | 1818.85 | 5.45655
1629 | 32.56 | 5.212 | 1818.55 | 7.2748
1630 | 32.58 | 5.215 | 1817.45 | 5.454
1631 | 32.6 | 5.217 | 1816.6 | 3.63405
1632 | 32.62 | 5.22 | 1814.65 | 5.446875
1633 | 32.64 | 5.223 | 1813.8 | 5.442675
1634 | 32.66 | 5.226 | 1813.8 | 5.4414
1635 | 32.68 | 5.231 | 1812.4 | 9.0655
1636 | 32.7 | 5.235 | 1810.75 | 7.2463
1637 | 32.72 | 5.237 | 1810.75 | 3.6215
1638 | 32.74 | 5.242 | 1809.6 | 9.050875
1639 | 32.76 | 5.244 | 1808.2 | 3.6178
1640 | 32.78 | 5.246 | 1807.1 | 3.6153
1641 | 32.8 | 5.249 | 1806.8 | 5.42085
1642 | 32.82 | 5.254 | 1805.15 | 9.029875
1643 | 32.84 | 5.257 | 1804.6 | 5.414625
1644 | 32.86 | 5.261 | 1803.75 | 7.2167
1645 | 32.88 | 5.265 | 1801.5 | 7.2105
1646 | 32.9 | 5.268 | 1801.25 | 5.404125
1647 | 32.92 | 5.271 | 1799.25 | 5.40075
1648 | 32.94 | 5.273 | 1796.75 | 3.596
1649 | 32.96 | 5.276 | 1796.2 | 5.389425
1650 | 32.98 | 5.28 | 1795.35 | 7.1831
1651 | 33 | 5.284 | 1794.25 | 7.1792
1652 | 33.02 | 5.288 | 1791.75 | 7.172
1653 | 33.04 | 5.29 | 1790.6 | 3.58235
1654 | 33.06 | 5.294 | 1789.2 | 7.1596
1655 | 33.08 | 5.298 | 1788.1 | 7.1546
1656 | 33.1 | 5.3 | 1786.4 | 3.5745
1657 | 33.12 | 5.303 | 1785.3 | 5.35755
1658 | 33.14 | 5.306 | 1782.8 | 5.35215
1659 | 33.16 | 5.31 | 1781.4 | 7.1284
1660 | 33.18 | 5.314 | 1780.3 | 7.1234
1661 | 33.2 | 5.317 | 1778.05 | 5.337525
1662 | 33.22 | 5.321 | 1776.1 | 7.1083
1663 | 33.24 | 5.324 | 1774.7 | 5.3262
1664 | 33.26 | 5.328 | 1772.45 | 7.0943
1665 | 33.28 | 5.33 | 1770.5 | 3.54295
1666 | 33.3 | 5.332 | 1768 | 3.5385
1667 | 33.32 | 5.336 | 1765.75 | 7.0675
1668 | 33.34 | 5.34 | 1764.35 | 7.0602
1669 | 33.36 | 5.344 | 1761.55 | 7.0518
1670 | 33.38 | 5.348 | 1760.15 | 7.0434
1671 | 33.4 | 5.352 | 1757.65 | 7.0356
1672 | 33.42 | 5.354 | 1755.4 | 3.51305
1673 | 33.44 | 5.358 | 1752.6 | 7.016
1674 | 33.46 | 5.36 | 1750.4 | 3.503
1675 | 33.48 | 5.362 | 1746.5 | 3.4969
1676 | 33.5 | 5.367 | 1744.5 | 8.7275
1677 | 33.52 | 5.371 | 1742 | 6.973
1678 | 33.54 | 5.375 | 1738.95 | 6.9619
1679 | 33.56 | 5.378 | 1735.3 | 5.211375
1680 | 33.58 | 5.381 | 1731.95 | 5.200875
1681 | 33.6 | 5.385 | 1729.15 | 6.9222
1682 | 33.62 | 5.387 | 1725.8 | 3.45495
1683 | 33.64 | 5.389 | 1721.05 | 3.44685
1684 | 33.66 | 5.394 | 1717.45 | 8.59625
1685 | 33.68 | 5.397 | 1714.05 | 5.14725
1686 | 33.7 | 5.4 | 1709.3 | 5.135025
1687 | 33.72 | 5.404 | 1705.15 | 6.8289
1688 | 33.74 | 5.408 | 1700.65 | 6.8116
1689 | 33.76 | 5.412 | 1695.35 | 6.792
1690 | 33.78 | 5.415 | 1690.05 | 5.0781
1691 | 33.8 | 5.417 | 1683.05 | 3.3731
1692 | 33.82 | 5.42 | 1676.35 | 5.0391
1693 | 33.84 | 5.424 | 1668.8 | 6.6903
1694 | 33.86 | 5.428 | 1660.15 | 6.6579
1695 | 33.88 | 5.433 | 1651.2 | 8.278375
1696 | 33.9 | 5.436 | 1639.75 | 4.936425
1697 | 33.92 | 5.439 | 1622.45 | 4.8933
1698 | 33.94 | 5.444 | 1585.3 | 8.019375
1699 | 33.96 | 5.448 | 1550.65 | 6.2719
1700 | 33.98 | 5.449 | 1520.5 | 1.535575
1701 | 34 | 5.453 | 1489.75 | 6.0205
1702 | 34.02 | 5.457 | 1459.05 | 5.8976
1703 | 34.04 | 5.462 | 1428.6 | 7.219125
1704 | 34.06 | 5.467 | 1397.85 | 7.066125
1705 | 34.08 | 5.471 | 1365.45 | 5.5266
1706 | 34.1 | 5.475 | 1318.8 | 5.3685
1707 | 34.12 | 5.48 | 1260.4 | 6.448
1708 | 34.14 | 5.484 | 1235.55 | 4.9919
1709 | 34.16 | 5.488 | 1222.15 | 4.9154
1710 | 34.18 | 5.491 | 1210.95 | 3.64965
1711 | 34.2 | 5.495 | 1203.45 | 4.8288
1712 | 34.22 | 5.5 | 1196.45 | 5.99975
1713 | 34.24 | 5.504 | 1190 | 4.7729
1714 | 34.26 | 5.508 | 1183.6 | 4.7472
1715 | 34.28 | 5.512 | 1174.65 | 4.7165
1716 | 34.3 | 5.515 | 1166.55 | 3.5118
1717 | 34.32 | 5.516 | 1160.95 | 1.16375
1718 | 34.34 | 5.521 | 1154.25 | 5.788
1719 | 34.36 | 5.524 | 1150.35 | 3.4569
1720 | 34.38 | 5.528 | 1147 | 4.5947
1721 | 34.4 | 5.533 | 1142.8 | 5.7245
1722 | 34.42 | 5.537 | 1138.6 | 4.5628
1723 | 34.44 | 5.541 | 1135.25 | 4.5477
1724 | 34.46 | 5.545 | 1131.1 | 4.5327
1725 | 34.48 | 5.547 | 1127.7 | 2.2588
1726 | 34.5 | 5.548 | 1124.1 | 1.1259
1727 | 34.52 | 5.551 | 1120.75 | 3.367275
1728 | 34.54 | 5.555 | 1117.95 | 4.4774
1729 | 34.56 | 5.56 | 1115.45 | 5.5835
1730 | 34.58 | 5.563 | 1111.8 | 3.340875
1731 | 34.6 | 5.567 | 1108.15 | 4.4399
1732 | 34.62 | 5.571 | 1104.8 | 4.4259
1733 | 34.64 | 5.574 | 1100.05 | 3.307275
1734 | 34.66 | 5.576 | 1093.35 | 2.1934
1735 | 34.68 | 5.579 | 1085.25 | 3.2679
1736 | 34.7 | 5.582 | 1076.9 | 3.243225
1737 | 34.72 | 5.587 | 1070.2 | 5.36775
1738 | 34.74 | 5.591 | 1064.3 | 4.269
1739 | 34.76 | 5.595 | 1059.85 | 4.2483
1740 | 34.78 | 5.6 | 1056.5 | 5.290875
1741 | 34.8 | 5.603 | 1053.4 | 3.16485
1742 | 34.82 | 5.606 | 1051.45 | 3.157275
1743 | 34.84 | 5.61 | 1048.4 | 4.1997
1744 | 34.86 | 5.611 | 1045.6 | 1.047
1745 | 34.88 | 5.615 | 1042.8 | 4.1768
1746 | 34.9 | 5.619 | 1041.4 | 4.1684
1747 | 34.92 | 5.622 | 1038.35 | 3.119625
1748 | 34.94 | 5.626 | 1036.4 | 4.1495
1749 | 34.96 | 5.631 | 1034.15 | 5.176375
1750 | 34.98 | 5.633 | 1031.65 | 2.0658
1751 | 35 | 5.636 | 1029.1 | 3.091125
1752 | 35.02 | 5.641 | 1026.9 | 5.14
1753 | 35.04 | 5.642 | 1023.8 | 1.02535
1754 | 35.06 | 5.645 | 1020.45 | 3.066375
1755 | 35.08 | 5.651 | 1016.55 | 6.111
1756 | 35.1 | 5.654 | 1013.45 | 3.045
1757 | 35.12 | 5.657 | 1009.55 | 3.0345
1758 | 35.14 | 5.662 | 1007.9 | 5.043625
1759 | 35.16 | 5.665 | 1004.55 | 3.018675
1760 | 35.18 | 5.666 | 1001.75 | 1.00315
1761 | 35.2 | 5.67 | 999.5 | 4.0025
1762 | 35.22 | 5.674 | 997 | 3.993
1763 | 35.24 | 5.677 | 995.3 | 2.98845
1764 | 35.26 | 5.68 | 991.4 | 2.98005
1765 | 35.28 | 5.685 | 989.45 | 4.952125
1766 | 35.3 | 5.69 | 987.5 | 4.942375
1767 | 35.32 | 5.692 | 984.15 | 1.97165
1768 | 35.34 | 5.694 | 981.9 | 1.96605
1769 | 35.36 | 5.698 | 978.25 | 3.9203
1770 | 35.38 | 5.701 | 974.1 | 2.928525
1771 | 35.4 | 5.705 | 970.45 | 3.8891
1772 | 35.42 | 5.709 | 967.95 | 3.8768
1773 | 35.44 | 5.712 | 964.3 | 2.898375
1774 | 35.46 | 5.716 | 961.8 | 3.8522
1775 | 35.48 | 5.72 | 959.85 | 3.8433
1776 | 35.5 | 5.725 | 956.75 | 4.7915
1777 | 35.52 | 5.726 | 954.55 | 0.95565
1778 | 35.54 | 5.728 | 952.3 | 1.90685
1779 | 35.56 | 5.732 | 949.2 | 3.803
1780 | 35.58 | 5.735 | 947.55 | 2.845125
1781 | 35.6 | 5.738 | 946.45 | 2.841
1782 | 35.62 | 5.743 | 944.45 | 4.72725
1783 | 35.64 | 5.748 | 941.1 | 4.713875
1784 | 35.66 | 5.749 | 939.45 | 0.940275
1785 | 35.68 | 5.753 | 937.5 | 3.7539
1786 | 35.7 | 5.757 | 934.95 | 3.7449
1787 | 35.72 | 5.759 | 932.75 | 1.8677
1788 | 35.74 | 5.761 | 931.05 | 1.8638
1789 | 35.76 | 5.767 | 929.65 | 5.5821
1790 | 35.78 | 5.77 | 927.7 | 2.786025
1791 | 35.8 | 5.774 | 925.2 | 3.7058
1792 | 35.82 | 5.779 | 923.8 | 4.6225
1793 | 35.84 | 5.782 | 921.85 | 2.768475
1794 | 35.86 | 5.784 | 919.35 | 1.8412
1795 | 35.88 | 5.787 | 917.65 | 2.7555
1796 | 35.9 | 5.79 | 915.7 | 2.750025
1797 | 35.92 | 5.793 | 913.75 | 2.744175
1798 | 35.94 | 5.796 | 913.2 | 2.740425
1799 | 35.96 | 5.801 | 910.95 | 4.560375
1800 | 35.98 | 5.805 | 908.7 | 3.6393
1801 | 36 | 5.809 | 907.05 | 3.6315
1802 | 36.02 | 5.812 | 904.25 | 2.71695
1803 | 36.04 | 5.816 | 900.35 | 3.6092
1804 | 36.06 | 5.818 | 896.15 | 1.7965
1805 | 36.08 | 5.82 | 893.05 | 1.7892
1806 | 36.1 | 5.825 | 891.95 | 4.4625
1807 | 36.12 | 5.828 | 890.3 | 2.673375
1808 | 36.14 | 5.833 | 888.3 | 4.4465
1809 | 36.16 | 5.837 | 886.1 | 3.5488
1810 | 36.18 | 5.84 | 883 | 2.65365
1811 | 36.2 | 5.842 | 878.8 | 1.7618
1812 | 36.22 | 5.845 | 875.2 | 2.631
1813 | 36.24 | 5.849 | 871.3 | 3.493
1814 | 36.26 | 5.851 | 866.8 | 1.7381
1815 | 36.28 | 5.855 | 862.9 | 3.4594
1816 | 36.3 | 5.86 | 857.05 | 4.299875
1817 | 36.32 | 5.864 | 850.6 | 3.4153
1818 | 36.34 | 5.868 | 844.75 | 3.3907
1819 | 36.36 | 5.872 | 838.6 | 3.3667
1820 | 36.38 | 5.874 | 834.95 | 1.67355
1821 | 36.4 | 5.877 | 829.95 | 2.49735
1822 | 36.42 | 5.88 | 824.05 | 2.481
1823 | 36.44 | 5.883 | 818.75 | 2.4642
1824 | 36.46 | 5.888 | 814 | 4.081875
1825 | 36.48 | 5.892 | 808.7 | 3.2454
1826 | 36.5 | 5.897 | 802.85 | 4.028875
1827 | 36.52 | 5.901 | 798.1 | 3.2019
1828 | 36.54 | 5.902 | 794.45 | 0.796275
1829 | 36.56 | 5.906 | 788.05 | 3.165
1830 | 36.58 | 5.91 | 782.75 | 3.1416
1831 | 36.6 | 5.911 | 777.4 | 0.780075
1832 | 36.62 | 5.915 | 772.65 | 3.1001
1833 | 36.64 | 5.92 | 767.35 | 3.85
1834 | 36.66 | 5.923 | 762.35 | 2.29455
1835 | 36.68 | 5.928 | 756.45 | 3.797
1836 | 36.7 | 5.933 | 750.9 | 3.768375
1837 | 36.72 | 5.937 | 745.6 | 2.993
1838 | 36.74 | 5.937 | 739.45 | 0
1839 | 36.76 | 5.942 | 732.15 | 3.679
Počet údajů: 1839
***

## Vzorek_1B,2B,3B_svar
Natřený SVAR po 30 dnech v komoře
Vzorek č. 1B |  |  |  |  | Vzorek č. 2B |  |  |  |  | Vzorek č. 3B |  |  |  |  | Průměr
č. | t[s] | s[mm] | F[N] | Plocha pod křivkou - Přetvárná práce | č. | t[s] | s[mm] | F[N] | Plocha pod křivkou - Přetvárná práce | č. | t[s] | s[mm] | F[N] | Plocha pod křivkou - Přetvárná práce | Prodloužení ∆L [mm] | Síla F [N] | Poměrné Prodloužení ∆L/L0 [-] | Napětí R [MPa] | Plocha pod křivkou - Přetvárná práce
0 | 0 | 0 | 0 |  | 0 | 0 | 0 | 0 |  | 0 | 0 | 0 | 0 |  | 0 | 0 | 0 | 0 |  | Výsledné hodnoty
1 | 0 | 0.031 | 19.25 | 0.298375 | 1 | 0 | 0.017 | 67.6 | 0.5746 | 1 | 0 | 0.04 | 15.9 | 0.318 | 0.02933333 | 34.25 | 0.0005866667 | 1.61456 | 0.5023333 | Průřez zkušební tyče před trhací zkouškou: |  |  |  | B [mm] | t [mm] | S0 [mm2] | S0 = B*a
2 | 0.02 | 0.029 | 20.4 | -0.03965 | 2 | 0.02 | 0.025 | 69.8 | 0.5496 | 2 | 0.02 | 0.052 | 15.65 | 0.1893 | 0.03533333 | 35.28333 | 0.0007066667 | 1.663272 | 0.2086 | Pozor: Jedná se nosný průřez svaru. |  |  |  | 20 | 1.5 | 21.21320343
3 | 0.04 | 0.038 | 22.6 | 0.1935 | 3 | 0.04 | 0.02 | 72.6 | -0.356 | 3 | 0.04 | 0.053 | 15.9 | 0.015775 | 0.037 | 37.03333 | 0.00074 | 1.745768 | 0.06026389
4 | 0.06 | 0.039 | 22.6 | 0.0226 | 4 | 0.06 | 0.019 | 76.25 | -0.074425 | 4 | 0.06 | 0.052 | 16.5 | -0.0162 | 0.03666667 | 38.45 | 0.0007333333 | 1.81255 | -0.01258056 | Průřez zkušební tyče po trhací zkoušce: |  |  |  |  | Vzorek č.1B | Vzorek č.2B | Vzorek č.3B
5 | 0.08 | 0.035 | 24.85 | -0.0949 | 5 | 0.08 | 0.029 | 78.5 | 0.77375 | 5 | 0.08 | 0.061 | 16.5 | 0.1485 | 0.04166667 | 39.95 | 0.0008333333 | 1.883261 | 0.196 | Tento parametr do výpočtu nezahrnujeme.
6 | 0.1 | 0.045 | 25.95 | 0.254 | 6 | 0.1 | 0.03 | 81.3 | 0.0799 | 6 | 0.1 | 0.067 | 15.9 | 0.0972 | 0.04733333 | 41.05 | 0.0009466667 | 1.935116 | 0.2295
7 | 0.12 | 0.052 | 27.65 | 0.1876 | 7 | 0.12 | 0.03 | 82.95 | 0 | 7 | 0.12 | 0.066 | 15.9 | -0.0159 | 0.04933333 | 42.16667 | 0.0009866667 | 1.987756 | 0.08321667
8 | 0.14 | 0.045 | 27.65 | -0.19355 | 8 | 0.14 | 0.039 | 84.65 | 0.7542 | 8 | 0.14 | 0.072 | 16.2 | 0.0963 | 0.052 | 42.83333 | 0.00104 | 2.019183 | 0.1133333 | Původní délka zkušební tyče: |  | L0 [mm] | 50
9 | 0.16 | 0.048 | 30.15 | 0.0867 | 9 | 0.16 | 0.043 | 86.3 | 0.3419 | 9 | 0.16 | 0.081 | 16.5 | 0.14715 | 0.05733333 | 44.31667 | 0.001146667 | 2.089108 | 0.2324
10 | 0.18 | 0.06 | 30.7 | 0.3651 | 10 | 0.18 | 0.043 | 87.4 | 0 | 10 | 0.18 | 0.083 | 16.2 | 0.0327 | 0.062 | 44.76667 | 0.00124 | 2.110321 | 0.2078611 | Délka zkušební tyče po přetržení: |  | Lu [mm] | 56.008 | 6.008 | 7.604 | 5.85 | 4.57
11 | 0.2 | 0.061 | 32.1 | 0.0314 | 11 | 0.2 | 0.048 | 88.55 | 0.439875 | 11 | 0.2 | 0.08 | 16.5 | -0.04905 | 0.063 | 45.71667 | 0.00126 | 2.155104 | 0.04524167
12 | 0.22 | 0.061 | 32.95 | 0 | 12 | 0.22 | 0.052 | 89.65 | 0.3564 | 12 | 0.22 | 0.084 | 16.2 | 0.0654 | 0.06566667 | 46.26667 | 0.001313333 | 2.181032 | 0.1226444 | Pevnost v tahu: | Max. Síla Fm [N] | 2109.433 |  |  | 2311.85 | 2068.55 | 1947.9
13 | 0.24 | 0.067 | 33.8 | 0.20025 | 13 | 0.24 | 0.054 | 91.05 | 0.1807 | 13 | 0.24 | 0.089 | 15.9 | 0.08025 | 0.07 | 46.91667 | 0.0014 | 2.211673 | 0.2018972 |  | Napětí Rm [MPa] | 99.43964 |  |  | 108.9817 | 97.51238 | 91.82489
14 | 0.26 | 0.071 | 35.75 | 0.1391 | 14 | 0.26 | 0.053 | 91.6 | -0.091325 | 14 | 0.26 | 0.092 | 15.9 | 0.0477 | 0.072 | 47.75 | 0.00144 | 2.250957 | 0.09466667
15 | 0.28 | 0.07 | 36.3 | -0.036025 | 15 | 0.28 | 0.059 | 92.45 | 0.55215 | 15 | 0.28 | 0.093 | 16.2 | 0.01605 | 0.074 | 48.31667 | 0.00148 | 2.27767 | 0.09606667 |  |  |  |  | 2283.2
16 | 0.3 | 0.07 | 37.4 | 0 | 16 | 0.3 | 0.064 | 93 | 0.463625 | 16 | 0.3 | 0.098 | 16.5 | 0.08175 | 0.07733333 | 48.96667 | 0.001546667 | 2.308311 | 0.1621389 |  |  |  |  | 107.6311
17 | 0.32 | 0.074 | 38 | 0.1508 | 17 | 0.32 | 0.065 | 94.4 | 0.0937 | 17 | 0.32 | 0.102 | 15.9 | 0.0648 | 0.08033333 | 49.43333 | 0.001606667 | 2.33031 | 0.1476
18 | 0.34 | 0.075 | 38.55 | 0.038275 | 18 | 0.34 | 0.067 | 94.4 | 0.1888 | 18 | 0.34 | 0.102 | 16.5 | 0 | 0.08133333 | 49.81667 | 0.001626667 | 2.34838 | 0.049625
19 | 0.36 | 0.075 | 40.5 | 0 | 19 | 0.36 | 0.072 | 94.95 | 0.473375 | 19 | 0.36 | 0.108 | 16.5 | 0.099 | 0.085 | 50.65 | 0.0017 | 2.387664 | 0.1841889
20 | 0.38 | 0.08 | 40.75 | 0.203125 | 20 | 0.38 | 0.075 | 94.7 | 0.284475 | 20 | 0.38 | 0.112 | 15.9 | 0.0648 | 0.089 | 50.45 | 0.00178 | 2.378236 | 0.2022
21 | 0.4 | 0.083 | 41.35 | 0.12315 | 21 | 0.4 | 0.075 | 95.5 | 0 | 21 | 0.4 | 0.111 | 16.5 | -0.0162 | 0.08966667 | 51.11667 | 0.001793333 | 2.409663 | 0.03385556 | Plocha pod křivkou - Přetvárná práce: |  | 5553.062 |  |  | 7492.917275 | 4144.317225 | 5021.952725
22 | 0.42 | 0.084 | 42.45 | 0.0419 | 22 | 0.42 | 0.08 | 96.35 | 0.479625 | 22 | 0.42 | 0.115 | 13.4 | 0.0598 | 0.093 | 50.73333 | 0.00186 | 2.391592 | 0.16975 | Tato hodnota bude upravena z důvodu záporných hodnot v celkovém součtu |  |  |  | 2888.871
23 | 0.44 | 0.085 | 39.1 | 0.040775 | 23 | 0.44 | 0.084 | 94.4 | 0.3815 | 23 | 0.44 | 0.123 | 10.35 | 0.095 | 0.09733333 | 47.95 | 0.001946667 | 2.260385 | 0.2138139
24 | 0.46 | 0.093 | 36.6 | 0.3028 | 24 | 0.46 | 0.086 | 87.15 | 0.18155 | 24 | 0.46 | 0.126 | 12.55 | 0.03435 | 0.1016667 | 45.43333 | 0.002033333 | 2.141748 | 0.2023306 | Jednotky práce [N.mm], na [J] nutno převést!
25 | 0.48 | 0.094 | 39.65 | 0.038125 | 25 | 0.48 | 0.09 | 92.45 | 0.3592 | 25 | 0.48 | 0.128 | 15.1 | 0.02765 | 0.104 | 49.06667 | 0.00208 | 2.313025 | 0.11025
26 | 0.5 | 0.099 | 42.45 | 0.20525 | 26 | 0.5 | 0.096 | 93.3 | 0.55725 | 26 | 0.5 | 0.13 | 15.1 | 0.0302 | 0.1083333 | 50.28333 | 0.002166667 | 2.370379 | 0.2152583
27 | 0.52 | 0.102 | 43.85 | 0.12945 | 27 | 0.52 | 0.095 | 95.25 | -0.094275 | 27 | 0.52 | 0.131 | 16.5 | 0.0158 | 0.1093333 | 51.86667 | 0.002186667 | 2.445018 | 0.051075
28 | 0.54 | 0.102 | 45.8 | 0 | 28 | 0.54 | 0.097 | 96.65 | 0.1919 | 28 | 0.54 | 0.138 | 15.65 | 0.112525 | 0.1123333 | 52.7 | 0.002246667 | 2.484302 | 0.15685
29 | 0.56 | 0.106 | 46.9 | 0.1854 | 29 | 0.56 | 0.106 | 96.65 | 0.86985 | 29 | 0.56 | 0.143 | 15.65 | 0.07825 | 0.1183333 | 53.06667 | 0.002366667 | 2.501587 | 0.3173
30 | 0.58 | 0.115 | 46.9 | 0.4221 | 30 | 0.58 | 0.106 | 95.25 | 0 | 30 | 0.58 | 0.139 | 15.9 | -0.0631 | 0.12 | 52.68333 | 0.0024 | 2.483516 | 0.088125
31 | 0.6 | 0.111 | 48.05 | -0.1899 | 31 | 0.6 | 0.103 | 96.35 | -0.2874 | 31 | 0.6 | 0.144 | 15.9 | 0.0795 | 0.1193333 | 53.43333 | 0.002386667 | 2.518871 | -0.03537222
32 | 0.62 | 0.112 | 46.9 | 0.047475 | 32 | 0.62 | 0.111 | 96.9 | 0.773 | 32 | 0.62 | 0.151 | 15.65 | 0.110425 | 0.1246667 | 53.15 | 0.002493333 | 2.505515 | 0.2842222
33 | 0.64 | 0.119 | 48.3 | 0.3332 | 33 | 0.64 | 0.118 | 96.35 | 0.676375 | 33 | 0.64 | 0.153 | 16.2 | 0.03185 | 0.13 | 53.61667 | 0.0026 | 2.527514 | 0.2847111
34 | 0.66 | 0.123 | 48.3 | 0.1932 | 34 | 0.66 | 0.116 | 96.9 | -0.19325 | 34 | 0.66 | 0.156 | 15.65 | 0.047775 | 0.1316667 | 53.61667 | 0.002633333 | 2.527514 | 0.08936111
35 | 0.68 | 0.123 | 48.3 | 0 | 35 | 0.68 | 0.121 | 97.5 | 0.486 | 35 | 0.68 | 0.161 | 15.9 | 0.078875 | 0.135 | 53.9 | 0.0027 | 2.54087 | 0.1791944
36 | 0.7 | 0.129 | 46.9 | 0.2856 | 36 | 0.7 | 0.133 | 98.05 | 1.1733 | 36 | 0.7 | 0.166 | 15.35 | 0.078125 | 0.1426667 | 53.43333 | 0.002853333 | 2.518871 | 0.4114444
37 | 0.72 | 0.134 | 47.75 | 0.236625 | 37 | 0.72 | 0.135 | 97.5 | 0.19555 | 37 | 0.72 | 0.169 | 15.9 | 0.046875 | 0.146 | 53.71667 | 0.00292 | 2.532228 | 0.1785833
38 | 0.74 | 0.137 | 47.2 | 0.142425 | 38 | 0.74 | 0.131 | 97.5 | -0.39 | 38 | 0.74 | 0.173 | 16.5 | 0.0648 | 0.147 | 53.73333 | 0.00294 | 2.533014 | 0.053725
39 | 0.76 | 0.14 | 47.75 | 0.142425 | 39 | 0.76 | 0.137 | 96.65 | 0.58245 | 39 | 0.76 | 0.177 | 15.9 | 0.0648 | 0.1513333 | 53.43333 | 0.003026667 | 2.518871 | 0.2321944
40 | 0.78 | 0.147 | 47.5 | 0.333375 | 40 | 0.78 | 0.143 | 98.05 | 0.5841 | 40 | 0.78 | 0.179 | 15.9 | 0.0318 | 0.1563333 | 53.81667 | 0.003126667 | 2.536942 | 0.268125
41 | 0.8 | 0.148 | 47.5 | 0.0475 | 41 | 0.8 | 0.143 | 98.05 | 0 | 41 | 0.8 | 0.181 | 15.9 | 0.0318 | 0.1573333 | 53.81667 | 0.003146667 | 2.536942 | 0.05381667
42 | 0.82 | 0.149 | 47.75 | 0.047625 | 42 | 0.82 | 0.146 | 98.3 | 0.294525 | 42 | 0.82 | 0.184 | 15.9 | 0.0477 | 0.1596667 | 53.98333 | 0.003193333 | 2.544799 | 0.1257667
43 | 0.84 | 0.153 | 47.5 | 0.1905 | 43 | 0.84 | 0.152 | 98.3 | 0.5898 | 43 | 0.84 | 0.188 | 15.9 | 0.0636 | 0.1643333 | 53.9 | 0.003286667 | 2.54087 | 0.2517278
44 | 0.86 | 0.156 | 47.2 | 0.14205 | 44 | 0.86 | 0.154 | 98.6 | 0.1969 | 44 | 0.86 | 0.188 | 15.65 | 0 | 0.166 | 53.81667 | 0.00332 | 2.536942 | 0.08976389
45 | 0.88 | 0.156 | 46.9 | 0 | 45 | 0.88 | 0.156 | 98.05 | 0.19665 | 45 | 0.88 | 0.189 | 15.65 | 0.01565 | 0.167 | 53.53333 | 0.00334 | 2.523586 | 0.053675
46 | 0.9 | 0.161 | 47.75 | 0.236625 | 46 | 0.9 | 0.163 | 99.15 | 0.6902 | 46 | 0.9 | 0.194 | 16.2 | 0.079625 | 0.1726667 | 54.36667 | 0.003453333 | 2.562869 | 0.3057167
47 | 0.92 | 0.167 | 48.05 | 0.2874 | 47 | 0.92 | 0.167 | 98.05 | 0.3944 | 47 | 0.92 | 0.195 | 15.1 | 0.01565 | 0.1763333 | 53.73333 | 0.003526667 | 2.533014 | 0.1981833
48 | 0.94 | 0.17 | 47.2 | 0.142875 | 48 | 0.94 | 0.169 | 98.6 | 0.19665 | 48 | 0.94 | 0.197 | 15.35 | 0.03045 | 0.1786667 | 53.71667 | 0.003573333 | 2.532228 | 0.1253583
49 | 0.96 | 0.174 | 48.3 | 0.191 | 49 | 0.96 | 0.172 | 98.6 | 0.2958 | 49 | 0.96 | 0.2 | 15.65 | 0.0465 | 0.182 | 54.18333 | 0.00364 | 2.554227 | 0.1798333
50 | 0.98 | 0.179 | 46.9 | 0.238 | 50 | 0.98 | 0.178 | 99.45 | 0.59415 | 50 | 0.98 | 0.204 | 15.9 | 0.0631 | 0.187 | 54.08333 | 0.00374 | 2.549513 | 0.2706667
51 | 1 | 0.184 | 47.5 | 0.236 | 51 | 1 | 0.179 | 98.6 | 0.099025 | 51 | 1 | 0.206 | 15.65 | 0.03155 | 0.1896667 | 53.91667 | 0.003793333 | 2.541656 | 0.144
52 | 1.02 | 0.184 | 47.5 | 0 | 52 | 1.02 | 0.179 | 100 | 0 | 52 | 1.02 | 0.209 | 15.9 | 0.047325 | 0.1906667 | 54.46667 | 0.003813333 | 2.567583 | 0.05419167
53 | 1.04 | 0.188 | 47.5 | 0.19 | 53 | 1.04 | 0.185 | 104.75 | 0.61425 | 53 | 1.04 | 0.211 | 15.1 | 0.031 | 0.1946667 | 55.78333 | 0.003893333 | 2.629652 | 0.2205
54 | 1.06 | 0.192 | 46.65 | 0.1883 | 54 | 1.06 | 0.189 | 107.8 | 0.4251 | 54 | 1.06 | 0.213 | 16.2 | 0.0313 | 0.198 | 56.88333 | 0.00396 | 2.681506 | 0.1877778
55 | 1.08 | 0.192 | 47.75 | 0 | 55 | 1.08 | 0.192 | 110.9 | 0.32805 | 55 | 1.08 | 0.216 | 16.2 | 0.0486 | 0.2 | 58.28333 | 0.004 | 2.747503 | 0.1151667
56 | 1.1 | 0.197 | 46.9 | 0.236625 | 56 | 1.1 | 0.195 | 113.7 | 0.3369 | 56 | 1.1 | 0.22 | 15.35 | 0.0631 | 0.204 | 58.65 | 0.00408 | 2.764788 | 0.2338667
57 | 1.12 | 0.201 | 47.2 | 0.1882 | 57 | 1.12 | 0.202 | 117.3 | 0.8085 | 57 | 1.12 | 0.225 | 15.65 | 0.0775 | 0.2093333 | 60.05 | 0.004186667 | 2.830784 | 0.3165333
58 | 1.14 | 0.204 | 47.2 | 0.1416 | 58 | 1.14 | 0.206 | 119.55 | 0.4737 | 58 | 1.14 | 0.228 | 15.35 | 0.0465 | 0.2126667 | 60.7 | 0.004253333 | 2.861425 | 0.20125
59 | 1.16 | 0.208 | 46.9 | 0.1882 | 59 | 1.16 | 0.206 | 121.5 | 0 | 59 | 1.16 | 0.231 | 15.65 | 0.0465 | 0.215 | 61.35 | 0.0043 | 2.892067 | 0.1423917
60 | 1.18 | 0.213 | 47.2 | 0.23525 | 60 | 1.18 | 0.211 | 124.6 | 0.61525 | 60 | 1.18 | 0.237 | 15.35 | 0.093 | 0.2203333 | 62.38333 | 0.004406667 | 2.940779 | 0.3299556
61 | 1.2 | 0.216 | 47.2 | 0.1416 | 61 | 1.2 | 0.215 | 127.1 | 0.5034 | 61 | 1.2 | 0.242 | 15.35 | 0.07675 | 0.2243333 | 63.21667 | 0.004486667 | 2.980062 | 0.2512
62 | 1.22 | 0.219 | 47.2 | 0.1416 | 62 | 1.22 | 0.215 | 130.15 | 0 | 62 | 1.22 | 0.243 | 15.1 | 0.015225 | 0.2256667 | 64.15 | 0.004513333 | 3.02406 | 0.08491111
63 | 1.24 | 0.224 | 46.65 | 0.234625 | 63 | 1.24 | 0.219 | 132.7 | 0.5257 | 63 | 1.24 | 0.247 | 15.9 | 0.062 | 0.23 | 65.08333 | 0.0046 | 3.068058 | 0.2800056
64 | 1.26 | 0.227 | 46.9 | 0.140325 | 64 | 1.26 | 0.223 | 135.45 | 0.5363 | 64 | 1.26 | 0.251 | 15.1 | 0.062 | 0.2336667 | 65.81667 | 0.004673333 | 3.102627 | 0.2399833
65 | 1.28 | 0.229 | 46.9 | 0.0938 | 65 | 1.28 | 0.225 | 138 | 0.27345 | 65 | 1.28 | 0.251 | 15.1 | 0 | 0.235 | 66.66667 | 0.0047 | 3.142697 | 0.08832222
66 | 1.3 | 0.231 | 47.2 | 0.0941 | 66 | 1.3 | 0.229 | 139.95 | 0.5559 | 66 | 1.3 | 0.255 | 15.9 | 0.062 | 0.2383333 | 67.68333 | 0.004766667 | 3.190623 | 0.2239167
67 | 1.32 | 0.235 | 46.9 | 0.1882 | 67 | 1.32 | 0.233 | 142.45 | 0.5648 | 67 | 1.32 | 0.259 | 15.65 | 0.0631 | 0.2423333 | 68.33333 | 0.004846667 | 3.221264 | 0.2720333 | Smluvní tahový diagram je ve všech případech (svar před zkouškou a po 10, 20, 30 dnech) pouze orientační z důvodu rozdílného počtu naměřených hodnot a jejich průměru. Z tohoto diagramu není možné odečítat hodnoty!!!
68 | 1.34 | 0.238 | 47.2 | 0.14115 | 68 | 1.34 | 0.238 | 143.55 | 0.715 | 68 | 1.34 | 0.261 | 15.35 | 0.031 | 0.2456667 | 68.7 | 0.004913333 | 3.238549 | 0.2283889
69 | 1.36 | 0.242 | 47.2 | 0.1888 | 69 | 1.36 | 0.241 | 146.1 | 0.434475 | 69 | 1.36 | 0.265 | 15.35 | 0.0614 | 0.2493333 | 69.55 | 0.004986667 | 3.278618 | 0.2534583
70 | 1.38 | 0.246 | 46.65 | 0.1877 | 70 | 1.38 | 0.245 | 149.15 | 0.5905 | 70 | 1.38 | 0.27 | 15.35 | 0.07675 | 0.2536667 | 70.38333 | 0.005073333 | 3.317902 | 0.3031889
71 | 1.4 | 0.25 | 46.9 | 0.1871 | 71 | 1.4 | 0.249 | 150.85 | 0.6 | 71 | 1.4 | 0.274 | 15.35 | 0.0614 | 0.2576667 | 71.03333 | 0.005153333 | 3.348543 | 0.2828333
72 | 1.42 | 0.254 | 46.65 | 0.1871 | 72 | 1.42 | 0.25 | 152.8 | 0.151825 | 72 | 1.42 | 0.277 | 15.35 | 0.04605 | 0.2603333 | 71.6 | 0.005206667 | 3.375256 | 0.1901778
73 | 1.44 | 0.258 | 47.5 | 0.1883 | 73 | 1.44 | 0.253 | 155.3 | 0.46215 | 73 | 1.44 | 0.281 | 15.35 | 0.0614 | 0.264 | 72.71667 | 0.00528 | 3.427897 | 0.2645806
74 | 1.46 | 0.261 | 46.9 | 0.1416 | 74 | 1.46 | 0.256 | 158.1 | 0.4701 | 74 | 1.46 | 0.285 | 15.65 | 0.062 | 0.2673333 | 73.55 | 0.005346667 | 3.46718 | 0.2437778
75 | 1.48 | 0.261 | 47.2 | 0 | 75 | 1.48 | 0.259 | 159.5 | 0.4764 | 75 | 1.48 | 0.288 | 14.8 | 0.045675 | 0.2693333 | 73.83333 | 0.005386667 | 3.480537 | 0.1473833
76 | 1.5 | 0.265 | 47.2 | 0.1888 | 76 | 1.5 | 0.262 | 161.75 | 0.481875 | 76 | 1.5 | 0.289 | 15.65 | 0.015225 | 0.272 | 74.86667 | 0.00544 | 3.529249 | 0.1982667
77 | 1.52 | 0.269 | 46.65 | 0.1877 | 77 | 1.52 | 0.266 | 164.25 | 0.652 | 77 | 1.52 | 0.292 | 15.35 | 0.0465 | 0.2756667 | 75.41667 | 0.005513333 | 3.555176 | 0.2755194
78 | 1.54 | 0.272 | 46.9 | 0.140325 | 78 | 1.54 | 0.271 | 165.1 | 0.823375 | 78 | 1.54 | 0.296 | 15.1 | 0.0609 | 0.2796667 | 75.7 | 0.005593333 | 3.568532 | 0.3022333
79 | 1.56 | 0.275 | 46.9 | 0.1407 | 79 | 1.56 | 0.274 | 167.6 | 0.49905 | 79 | 1.56 | 0.299 | 15.1 | 0.0453 | 0.2826667 | 76.53333 | 0.005653333 | 3.607816 | 0.22835
80 | 1.58 | 0.279 | 46.9 | 0.1876 | 80 | 1.58 | 0.278 | 169.55 | 0.6743 | 80 | 1.58 | 0.304 | 15.65 | 0.076875 | 0.287 | 77.36667 | 0.00574 | 3.6471 | 0.33345
81 | 1.6 | 0.283 | 46.9 | 0.1876 | 81 | 1.6 | 0.282 | 170.95 | 0.681 | 81 | 1.6 | 0.308 | 15.1 | 0.0615 | 0.291 | 77.65 | 0.00582 | 3.660456 | 0.3100333
82 | 1.62 | 0.288 | 47.2 | 0.23525 | 82 | 1.62 | 0.285 | 172.9 | 0.515775 | 82 | 1.62 | 0.311 | 15.1 | 0.0453 | 0.2946667 | 78.4 | 0.005893333 | 3.695811 | 0.2860917
83 | 1.64 | 0.292 | 47.5 | 0.1894 | 83 | 1.64 | 0.288 | 175.4 | 0.52245 | 83 | 1.64 | 0.315 | 14.8 | 0.0598 | 0.2983333 | 79.23333 | 0.005966667 | 3.735095 | 0.2889944
84 | 1.66 | 0.295 | 46.9 | 0.1416 | 84 | 1.66 | 0.292 | 176.25 | 0.7033 | 84 | 1.66 | 0.319 | 15.65 | 0.0609 | 0.302 | 79.6 | 0.00604 | 3.75238 | 0.2911944
85 | 1.68 | 0.298 | 46.65 | 0.140325 | 85 | 1.68 | 0.294 | 177.65 | 0.3539 | 85 | 1.68 | 0.323 | 14.8 | 0.0609 | 0.305 | 79.7 | 0.0061 | 3.757094 | 0.23895
86 | 1.7 | 0.3 | 46.9 | 0.09355 | 86 | 1.7 | 0.297 | 178.5 | 0.534225 | 86 | 1.7 | 0.326 | 15.35 | 0.045225 | 0.3076667 | 80.25 | 0.006153333 | 3.783021 | 0.2132667
87 | 1.72 | 0.305 | 46.9 | 0.2345 | 87 | 1.72 | 0.3 | 179.05 | 0.536325 | 87 | 1.72 | 0.329 | 15.35 | 0.04605 | 0.3113333 | 80.43333 | 0.006226667 | 3.791664 | 0.2945861
88 | 1.74 | 0.306 | 47.5 | 0.0472 | 88 | 1.74 | 0.304 | 179.35 | 0.7168 | 88 | 1.74 | 0.332 | 15.65 | 0.0465 | 0.314 | 80.83333 | 0.00628 | 3.81052 | 0.2150222
89 | 1.76 | 0.309 | 47.5 | 0.1425 | 89 | 1.76 | 0.307 | 179.35 | 0.53805 | 89 | 1.76 | 0.333 | 15.1 | 0.015375 | 0.3163333 | 80.65 | 0.006326667 | 3.801877 | 0.1883972
90 | 1.78 | 0.314 | 46.65 | 0.235375 | 90 | 1.78 | 0.311 | 179.35 | 0.7174 | 90 | 1.78 | 0.338 | 15.65 | 0.076875 | 0.321 | 80.55 | 0.00642 | 3.797163 | 0.3761333
91 | 1.8 | 0.316 | 46.9 | 0.09355 | 91 | 1.8 | 0.316 | 179.9 | 0.898125 | 91 | 1.8 | 0.341 | 15.65 | 0.04695 | 0.3243333 | 80.81667 | 0.006486667 | 3.809734 | 0.2689444
92 | 1.82 | 0.32 | 46.9 | 0.1876 | 92 | 1.82 | 0.319 | 179.6 | 0.53925 | 92 | 1.82 | 0.345 | 15.65 | 0.0626 | 0.328 | 80.71667 | 0.00656 | 3.80502 | 0.2961444
93 | 1.84 | 0.325 | 46.65 | 0.233875 | 93 | 1.84 | 0.323 | 180.15 | 0.7195 | 93 | 1.84 | 0.349 | 15.65 | 0.0626 | 0.3323333 | 80.81667 | 0.006646667 | 3.809734 | 0.3499889
94 | 1.86 | 0.329 | 47.2 | 0.1877 | 94 | 1.86 | 0.327 | 180.45 | 0.7212 | 94 | 1.86 | 0.353 | 16.75 | 0.0648 | 0.3363333 | 81.46667 | 0.006726667 | 3.840375 | 0.3245667
95 | 1.88 | 0.333 | 46.65 | 0.1877 | 95 | 1.88 | 0.328 | 181 | 0.180725 | 95 | 1.88 | 0.357 | 17.6 | 0.0687 | 0.3393333 | 81.75 | 0.006786667 | 3.853732 | 0.244825
96 | 1.9 | 0.337 | 47.2 | 0.1877 | 96 | 1.9 | 0.33 | 181.55 | 0.36255 | 96 | 1.9 | 0.36 | 18.7 | 0.05445 | 0.3423333 | 82.48333 | 0.006846667 | 3.888302 | 0.24635
97 | 1.92 | 0.339 | 46.9 | 0.0941 | 97 | 1.92 | 0.334 | 181.85 | 0.7268 | 97 | 1.92 | 0.365 | 19.55 | 0.095625 | 0.346 | 82.76667 | 0.00692 | 3.901658 | 0.3029583
98 | 1.94 | 0.34 | 46.65 | 0.046775 | 98 | 1.94 | 0.338 | 182.4 | 0.7285 | 98 | 1.94 | 0.368 | 20.65 | 0.0603 | 0.3486667 | 83.23333 | 0.006973333 | 3.923657 | 0.2213333
99 | 1.96 | 0.344 | 46.35 | 0.186 | 99 | 1.96 | 0.342 | 182.4 | 0.7296 | 99 | 1.96 | 0.369 | 21.2 | 0.020925 | 0.3516667 | 83.31667 | 0.007033333 | 3.927585 | 0.249825
100 | 1.98 | 0.347 | 47.2 | 0.140325 | 100 | 1.98 | 0.346 | 183.25 | 0.7313 | 100 | 1.98 | 0.372 | 22.05 | 0.064875 | 0.355 | 84.16667 | 0.0071 | 3.967655 | 0.2791389
101 | 2 | 0.351 | 46.65 | 0.1877 | 101 | 2 | 0.35 | 184.1 | 0.7347 | 101 | 2 | 0.376 | 22.9 | 0.0899 | 0.359 | 84.55 | 0.00718 | 3.985725 | 0.3374333
102 | 2.02 | 0.355 | 46.35 | 0.186 | 102 | 2.02 | 0.354 | 183.25 | 0.7347 | 102 | 2.02 | 0.378 | 23.45 | 0.04635 | 0.3623333 | 84.35 | 0.007246667 | 3.976297 | 0.2815
103 | 2.04 | 0.359 | 46.35 | 0.1854 | 103 | 2.04 | 0.357 | 184.1 | 0.551025 | 103 | 2.04 | 0.383 | 24 | 0.118625 | 0.3663333 | 84.81667 | 0.007326667 | 3.998296 | 0.3383333
104 | 2.06 | 0.364 | 46.9 | 0.233125 | 104 | 2.06 | 0.361 | 184.65 | 0.7375 | 104 | 2.06 | 0.387 | 24.3 | 0.0966 | 0.3706667 | 85.28333 | 0.007413333 | 4.020295 | 0.36855
105 | 2.08 | 0.366 | 46.65 | 0.09355 | 105 | 2.08 | 0.365 | 184.9 | 0.7391 | 105 | 2.08 | 0.391 | 25.95 | 0.1005 | 0.374 | 85.83333 | 0.00748 | 4.046222 | 0.2851944
106 | 2.1 | 0.37 | 46.1 | 0.1855 | 106 | 2.1 | 0.365 | 186.05 | 0 | 106 | 2.1 | 0.394 | 28.5 | 0.081675 | 0.3763333 | 86.88333 | 0.007526667 | 4.09572 | 0.2015028
107 | 2.12 | 0.374 | 47.2 | 0.1866 | 107 | 2.12 | 0.369 | 186.3 | 0.7447 | 107 | 2.12 | 0.398 | 30.7 | 0.1184 | 0.3803333 | 88.06667 | 0.007606667 | 4.151502 | 0.3499
108 | 2.14 | 0.377 | 46.65 | 0.140775 | 108 | 2.14 | 0.372 | 186.85 | 0.559725 | 108 | 2.14 | 0.403 | 33.8 | 0.16125 | 0.384 | 89.1 | 0.00768 | 4.200214 | 0.3248056
109 | 2.16 | 0.378 | 46.35 | 0.0465 | 109 | 2.16 | 0.375 | 188 | 0.562275 | 109 | 2.16 | 0.406 | 36.85 | 0.105975 | 0.3863333 | 90.4 | 0.007726667 | 4.261497 | 0.2094167
110 | 2.18 | 0.382 | 46.65 | 0.186 | 110 | 2.18 | 0.378 | 188.55 | 0.564825 | 110 | 2.18 | 0.408 | 38.55 | 0.0754 | 0.3893333 | 91.25 | 0.007786667 | 4.301566 | 0.272475
111 | 2.2 | 0.385 | 46.1 | 0.139125 | 111 | 2.2 | 0.383 | 188.25 | 0.942 | 111 | 2.2 | 0.412 | 41.35 | 0.1598 | 0.3933333 | 91.9 | 0.007866667 | 4.332208 | 0.3663
112 | 2.22 | 0.388 | 46.65 | 0.139125 | 112 | 2.22 | 0.387 | 189.4 | 0.7553 | 112 | 2.22 | 0.414 | 42.2 | 0.08355 | 0.3963333 | 92.75 | 0.007926667 | 4.372277 | 0.276975
113 | 2.24 | 0.392 | 46.35 | 0.186 | 113 | 2.24 | 0.392 | 190.5 | 0.94975 | 113 | 2.24 | 0.416 | 44.7 | 0.0869 | 0.4 | 93.85 | 0.008 | 4.424131 | 0.3421
114 | 2.26 | 0.397 | 46.65 | 0.2325 | 114 | 2.26 | 0.396 | 190.8 | 0.7626 | 114 | 2.26 | 0.421 | 46.1 | 0.227 | 0.4046667 | 94.51667 | 0.008093333 | 4.455558 | 0.4395222
115 | 2.28 | 0.401 | 46.9 | 0.1871 | 115 | 2.28 | 0.399 | 191.35 | 0.573225 | 115 | 2.28 | 0.424 | 47.75 | 0.140775 | 0.408 | 95.33333 | 0.00816 | 4.494056 | 0.3164167
116 | 2.3 | 0.405 | 46.65 | 0.1871 | 116 | 2.3 | 0.402 | 192.45 | 0.5757 | 116 | 2.3 | 0.428 | 49.7 | 0.1949 | 0.4116667 | 96.26667 | 0.008233333 | 4.538054 | 0.3512667
117 | 2.32 | 0.41 | 47.2 | 0.234625 | 117 | 2.32 | 0.405 | 192.75 | 0.5778 | 117 | 2.32 | 0.431 | 51.4 | 0.15165 | 0.4153333 | 97.11667 | 0.008306667 | 4.578124 | 0.3545361
118 | 2.34 | 0.41 | 46.9 | 0 | 118 | 2.34 | 0.407 | 193.3 | 0.38605 | 118 | 2.34 | 0.435 | 53.35 | 0.2095 | 0.4173333 | 97.85 | 0.008346667 | 4.612693 | 0.1949667
119 | 2.36 | 0.412 | 47.2 | 0.0941 | 119 | 2.36 | 0.409 | 193.85 | 0.38715 | 119 | 2.36 | 0.439 | 55.05 | 0.2168 | 0.42 | 98.7 | 0.0084 | 4.652763 | 0.2620667
120 | 2.38 | 0.416 | 46.9 | 0.1882 | 120 | 2.38 | 0.413 | 193.85 | 0.7754 | 120 | 2.38 | 0.443 | 56.15 | 0.2224 | 0.424 | 98.96667 | 0.00848 | 4.665333 | 0.3953333
121 | 2.4 | 0.419 | 47.2 | 0.14115 | 121 | 2.4 | 0.417 | 194.95 | 0.7776 | 121 | 2.4 | 0.447 | 58.4 | 0.2291 | 0.4276667 | 100.1833 | 0.008553333 | 4.722688 | 0.3651083
122 | 2.42 | 0.421 | 47.2 | 0.0944 | 122 | 2.42 | 0.421 | 195.55 | 0.781 | 122 | 2.42 | 0.448 | 58.4 | 0.0584 | 0.43 | 100.3833 | 0.0086 | 4.732116 | 0.2339944
123 | 2.44 | 0.426 | 46.9 | 0.23525 | 123 | 2.44 | 0.424 | 196.1 | 0.587475 | 123 | 2.44 | 0.451 | 60.05 | 0.177675 | 0.4336667 | 101.0167 | 0.008673333 | 4.761971 | 0.3692333
124 | 2.46 | 0.432 | 46.35 | 0.27975 | 124 | 2.46 | 0.429 | 196.95 | 0.982625 | 124 | 2.46 | 0.455 | 60.6 | 0.2413 | 0.4386667 | 101.3 | 0.008773333 | 4.775328 | 0.5057917
125 | 2.48 | 0.435 | 47.2 | 0.140325 | 125 | 2.48 | 0.433 | 196.95 | 0.7878 | 125 | 2.48 | 0.459 | 62 | 0.2452 | 0.4423333 | 102.05 | 0.008846667 | 4.810683 | 0.3728083
126 | 2.5 | 0.437 | 46.9 | 0.0941 | 126 | 2.5 | 0.437 | 198.05 | 0.79 | 126 | 2.5 | 0.462 | 62.55 | 0.186825 | 0.4453333 | 102.5 | 0.008906667 | 4.831896 | 0.306825
127 | 2.52 | 0.442 | 46.35 | 0.233125 | 127 | 2.52 | 0.438 | 198.05 | 0.19805 | 127 | 2.52 | 0.465 | 63.95 | 0.18975 | 0.4483333 | 102.7833 | 0.008966667 | 4.845253 | 0.307925
128 | 2.54 | 0.446 | 46.65 | 0.186 | 128 | 2.54 | 0.442 | 198.6 | 0.7933 | 128 | 2.54 | 0.47 | 64.5 | 0.321125 | 0.4526667 | 103.25 | 0.009053333 | 4.867252 | 0.4464056
129 | 2.56 | 0.447 | 46.1 | 0.046375 | 129 | 2.56 | 0.443 | 199.15 | 0.198875 | 129 | 2.56 | 0.473 | 66.2 | 0.19605 | 0.4543333 | 103.8167 | 0.009086667 | 4.893965 | 0.1725556
130 | 2.58 | 0.45 | 46.9 | 0.1395 | 130 | 2.58 | 0.447 | 199.15 | 0.7966 | 130 | 2.58 | 0.477 | 67.3 | 0.267 | 0.458 | 104.45 | 0.00916 | 4.92382 | 0.3818222
131 | 2.6 | 0.453 | 46.35 | 0.139875 | 131 | 2.6 | 0.451 | 200.3 | 0.7989 | 131 | 2.6 | 0.482 | 68.15 | 0.338625 | 0.462 | 104.9333 | 0.00924 | 4.946605 | 0.4187667
132 | 2.62 | 0.456 | 46.65 | 0.1395 | 132 | 2.62 | 0.455 | 201.4 | 0.8034 | 132 | 2.62 | 0.484 | 69 | 0.13715 | 0.465 | 105.6833 | 0.0093 | 4.98196 | 0.315925
133 | 2.64 | 0.46 | 47.75 | 0.1888 | 133 | 2.64 | 0.458 | 201.95 | 0.605025 | 133 | 2.64 | 0.487 | 69.85 | 0.208275 | 0.4683333 | 106.5167 | 0.009366667 | 5.021244 | 0.3536667
134 | 2.66 | 0.465 | 48.05 | 0.2395 | 134 | 2.66 | 0.464 | 202.8 | 1.21425 | 134 | 2.66 | 0.488 | 70.95 | 0.0704 | 0.4723333 | 107.2667 | 0.009446667 | 5.056599 | 0.4275667
135 | 2.68 | 0.468 | 48.6 | 0.144975 | 135 | 2.68 | 0.469 | 204.2 | 1.0175 | 135 | 2.68 | 0.492 | 70.95 | 0.2838 | 0.4763333 | 107.9167 | 0.009526667 | 5.08724 | 0.4303667
136 | 2.7 | 0.472 | 49.7 | 0.1966 | 136 | 2.7 | 0.47 | 205.05 | 0.204625 | 136 | 2.7 | 0.496 | 71.8 | 0.2855 | 0.4793333 | 108.85 | 0.009586667 | 5.131238 | 0.32515
137 | 2.72 | 0.477 | 51.1 | 0.252 | 137 | 2.72 | 0.473 | 206.4 | 0.617175 | 137 | 2.72 | 0.5 | 73.45 | 0.2905 | 0.4833333 | 110.3167 | 0.009666667 | 5.200378 | 0.4383333
138 | 2.74 | 0.481 | 51.4 | 0.205 | 138 | 2.74 | 0.476 | 206.4 | 0.6192 | 138 | 2.74 | 0.504 | 72.9 | 0.2927 | 0.487 | 110.2333 | 0.00974 | 5.196449 | 0.4043417
139 | 2.76 | 0.482 | 52.2 | 0.0518 | 139 | 2.76 | 0.478 | 208.1 | 0.4145 | 139 | 2.76 | 0.507 | 74.3 | 0.2208 | 0.489 | 111.5333 | 0.00978 | 5.257732 | 0.2217667
140 | 2.78 | 0.484 | 53.05 | 0.10525 | 140 | 2.78 | 0.48 | 208.65 | 0.41675 | 140 | 2.78 | 0.511 | 75.15 | 0.2989 | 0.4916667 | 112.2833 | 0.009833333 | 5.293087 | 0.2984222
141 | 2.8 | 0.487 | 53.05 | 0.15915 | 141 | 2.8 | 0.485 | 208.95 | 1.044 | 141 | 2.8 | 0.515 | 74.85 | 0.3 | 0.4956667 | 112.2833 | 0.009913333 | 5.293087 | 0.4491333
142 | 2.82 | 0.492 | 54.45 | 0.26875 | 142 | 2.82 | 0.488 | 210.05 | 0.6285 | 142 | 2.82 | 0.519 | 76 | 0.3017 | 0.4996667 | 113.5 | 0.009993333 | 5.350441 | 0.4515667
143 | 2.84 | 0.494 | 54.75 | 0.1092 | 143 | 2.84 | 0.492 | 210.6 | 0.8413 | 143 | 2.84 | 0.523 | 76.25 | 0.3045 | 0.503 | 113.8667 | 0.01006 | 5.367726 | 0.3789444
144 | 2.86 | 0.498 | 55 | 0.2195 | 144 | 2.86 | 0.496 | 211.15 | 0.8435 | 144 | 2.86 | 0.523 | 76.25 | 0 | 0.5056667 | 114.1333 | 0.01011333 | 5.380297 | 0.304
145 | 2.88 | 0.503 | 55 | 0.275 | 145 | 2.88 | 0.501 | 211.75 | 1.05725 | 145 | 2.88 | 0.527 | 77.65 | 0.3078 | 0.5103333 | 114.8 | 0.01020667 | 5.411724 | 0.5341778
146 | 2.9 | 0.506 | 56.4 | 0.1671 | 146 | 2.9 | 0.505 | 212.85 | 0.8492 | 146 | 2.9 | 0.53 | 77.95 | 0.2334 | 0.5136667 | 115.7333 | 0.01027333 | 5.455722 | 0.3842222
147 | 2.92 | 0.511 | 56.4 | 0.282 | 147 | 2.92 | 0.507 | 213.15 | 0.426 | 147 | 2.92 | 0.533 | 78.2 | 0.234225 | 0.517 | 115.9167 | 0.01034 | 5.464364 | 0.3860833
148 | 2.94 | 0.514 | 56.7 | 0.16965 | 148 | 2.94 | 0.51 | 214.55 | 0.64155 | 148 | 2.94 | 0.537 | 79.05 | 0.3145 | 0.5203333 | 116.7667 | 0.01040667 | 5.504433 | 0.3878056
149 | 2.96 | 0.517 | 57.25 | 0.170925 | 149 | 2.96 | 0.513 | 215.1 | 0.644475 | 149 | 2.96 | 0.541 | 79.35 | 0.3168 | 0.5236667 | 117.2333 | 0.01047333 | 5.526432 | 0.39
150 | 2.98 | 0.518 | 58.1 | 0.057675 | 150 | 2.98 | 0.515 | 215.65 | 0.43075 | 150 | 2.98 | 0.545 | 79.9 | 0.3185 | 0.526 | 117.8833 | 0.01052 | 5.557074 | 0.2743028
151 | 3 | 0.521 | 58.65 | 0.175125 | 151 | 3 | 0.519 | 216.2 | 0.8637 | 151 | 3 | 0.549 | 80.45 | 0.3207 | 0.5296667 | 118.4333 | 0.01059333 | 5.583001 | 0.4332472
152 | 3.02 | 0.524 | 58.95 | 0.1764 | 152 | 3.02 | 0.522 | 217.05 | 0.649875 | 152 | 3.02 | 0.552 | 80.75 | 0.2418 | 0.5326667 | 118.9167 | 0.01065333 | 5.605785 | 0.356025
153 | 3.04 | 0.528 | 60.35 | 0.2386 | 153 | 3.04 | 0.525 | 217.9 | 0.652425 | 153 | 3.04 | 0.556 | 81.55 | 0.3246 | 0.5363333 | 119.9333 | 0.01072667 | 5.653712 | 0.4378917
154 | 3.06 | 0.532 | 60.05 | 0.2408 | 154 | 3.06 | 0.53 | 217.9 | 1.0895 | 154 | 3.06 | 0.56 | 81.85 | 0.3268 | 0.5406667 | 119.9333 | 0.01081333 | 5.653712 | 0.5197111
155 | 3.08 | 0.536 | 60.6 | 0.2413 | 155 | 3.08 | 0.534 | 218.45 | 0.8727 | 155 | 3.08 | 0.562 | 81.55 | 0.1634 | 0.544 | 120.2 | 0.01088 | 5.666282 | 0.4002222
156 | 3.1 | 0.541 | 61.15 | 0.304375 | 156 | 3.1 | 0.537 | 219 | 0.656175 | 156 | 3.1 | 0.564 | 81.85 | 0.1634 | 0.5473333 | 120.6667 | 0.01094667 | 5.688281 | 0.4014444
157 | 3.12 | 0.545 | 61.45 | 0.2452 | 157 | 3.12 | 0.541 | 219.55 | 0.8771 | 157 | 3.12 | 0.568 | 82.4 | 0.3285 | 0.5513333 | 121.1333 | 0.01102667 | 5.71028 | 0.4836
158 | 3.14 | 0.548 | 62.85 | 0.18645 | 158 | 3.14 | 0.546 | 219.85 | 1.0985 | 158 | 3.14 | 0.572 | 83.25 | 0.3313 | 0.5553333 | 121.9833 | 0.01110667 | 5.750349 | 0.4862333
159 | 3.16 | 0.552 | 62.3 | 0.2503 | 159 | 3.16 | 0.549 | 220.65 | 0.66075 | 159 | 3.16 | 0.575 | 83.25 | 0.24975 | 0.5586667 | 122.0667 | 0.01117333 | 5.754278 | 0.40675
160 | 3.18 | 0.555 | 63.4 | 0.18855 | 160 | 3.18 | 0.551 | 219.85 | 0.4405 | 160 | 3.18 | 0.579 | 83.8 | 0.3341 | 0.5616667 | 122.35 | 0.01123333 | 5.767634 | 0.366625
161 | 3.2 | 0.555 | 63.1 | 0 | 161 | 3.2 | 0.553 | 220.65 | 0.4405 | 161 | 3.2 | 0.583 | 83.25 | 0.3341 | 0.5636667 | 122.3333 | 0.01127333 | 5.766849 | 0.2446833
162 | 3.22 | 0.56 | 64.25 | 0.318375 | 162 | 3.22 | 0.556 | 220.65 | 0.66195 | 162 | 3.22 | 0.587 | 84.1 | 0.3347 | 0.5676667 | 123 | 0.01135333 | 5.798276 | 0.4906667
163 | 3.24 | 0.563 | 64.25 | 0.19275 | 163 | 3.24 | 0.56 | 220.95 | 0.8832 | 163 | 3.24 | 0.591 | 84.35 | 0.3369 | 0.5713333 | 123.1833 | 0.01142667 | 5.806918 | 0.4513361
164 | 3.26 | 0.566 | 64.25 | 0.19275 | 164 | 3.26 | 0.564 | 220.65 | 0.8832 | 164 | 3.26 | 0.595 | 84.9 | 0.3385 | 0.575 | 123.2667 | 0.0115 | 5.810846 | 0.451825
165 | 3.28 | 0.57 | 64.25 | 0.257 | 165 | 3.28 | 0.568 | 220.1 | 0.8815 | 165 | 3.28 | 0.597 | 85.45 | 0.17035 | 0.5783333 | 123.2667 | 0.01156667 | 5.810846 | 0.4108889
166 | 3.3 | 0.573 | 63.95 | 0.1923 | 166 | 3.3 | 0.571 | 221.25 | 0.662025 | 166 | 3.3 | 0.6 | 86.05 | 0.25725 | 0.5813333 | 123.75 | 0.01162667 | 5.833631 | 0.370525
167 | 3.32 | 0.578 | 64.8 | 0.321875 | 167 | 3.32 | 0.575 | 220.95 | 0.8844 | 167 | 3.32 | 0.603 | 85.45 | 0.25725 | 0.5853333 | 123.7333 | 0.01170667 | 5.832845 | 0.4949667
168 | 3.34 | 0.582 | 65.05 | 0.2597 | 168 | 3.34 | 0.579 | 220.95 | 0.8838 | 168 | 3.34 | 0.606 | 86.05 | 0.25725 | 0.589 | 124.0167 | 0.01178 | 5.846202 | 0.4542083
169 | 3.36 | 0.585 | 65.05 | 0.19515 | 169 | 3.36 | 0.582 | 220.4 | 0.662025 | 169 | 3.36 | 0.609 | 85.75 | 0.2577 | 0.592 | 123.7333 | 0.01184 | 5.832845 | 0.371625
170 | 3.38 | 0.588 | 64.8 | 0.194775 | 170 | 3.38 | 0.585 | 220.4 | 0.6612 | 170 | 3.38 | 0.613 | 86.85 | 0.3452 | 0.5953333 | 124.0167 | 0.01190667 | 5.846202 | 0.4129167
171 | 3.4 | 0.591 | 65.05 | 0.194775 | 171 | 3.4 | 0.587 | 221.25 | 0.44165 | 171 | 3.4 | 0.617 | 86.85 | 0.3474 | 0.5983333 | 124.3833 | 0.01196667 | 5.863487 | 0.3726
172 | 3.42 | 0.593 | 63.7 | 0.12875 | 172 | 3.42 | 0.59 | 219.55 | 0.6612 | 172 | 3.42 | 0.62 | 86.85 | 0.26055 | 0.601 | 123.3667 | 0.01202 | 5.81556 | 0.3303333
173 | 3.44 | 0.596 | 64.25 | 0.191925 | 173 | 3.44 | 0.593 | 220.1 | 0.659475 | 173 | 3.44 | 0.624 | 88 | 0.3497 | 0.6043333 | 124.1167 | 0.01208667 | 5.850916 | 0.4124722
174 | 3.46 | 0.6 | 63.4 | 0.2553 | 174 | 3.46 | 0.597 | 220.1 | 0.8804 | 174 | 3.46 | 0.628 | 88 | 0.352 | 0.6083333 | 123.8333 | 0.01216667 | 5.837559 | 0.4959
175 | 3.48 | 0.605 | 62.3 | 0.31425 | 175 | 3.48 | 0.601 | 219.55 | 0.8793 | 175 | 3.48 | 0.632 | 88.55 | 0.3531 | 0.6126667 | 123.4667 | 0.01225333 | 5.820274 | 0.5358167
176 | 3.5 | 0.609 | 61.7 | 0.248 | 176 | 3.5 | 0.605 | 220.1 | 0.8793 | 176 | 3.5 | 0.635 | 88.25 | 0.2652 | 0.6163333 | 123.35 | 0.01232667 | 5.814775 | 0.4524972
177 | 3.52 | 0.613 | 61.45 | 0.2463 | 177 | 3.52 | 0.609 | 219.55 | 0.8793 | 177 | 3.52 | 0.637 | 88.25 | 0.1765 | 0.6196667 | 123.0833 | 0.01239333 | 5.802204 | 0.4107222
178 | 3.54 | 0.616 | 61.7 | 0.184725 | 178 | 3.54 | 0.614 | 219.85 | 1.0985 | 178 | 3.54 | 0.641 | 89.1 | 0.3547 | 0.6236667 | 123.55 | 0.01247333 | 5.824203 | 0.4932667
179 | 3.56 | 0.62 | 60.9 | 0.2452 | 179 | 3.56 | 0.618 | 219.85 | 0.8794 | 179 | 3.56 | 0.643 | 88.55 | 0.17765 | 0.627 | 123.1 | 0.01254 | 5.80299 | 0.4110833
180 | 3.58 | 0.623 | 60.05 | 0.181425 | 180 | 3.58 | 0.62 | 219.55 | 0.4394 | 180 | 3.58 | 0.647 | 89.65 | 0.3564 | 0.63 | 123.0833 | 0.0126 | 5.802204 | 0.369275
181 | 3.6 | 0.626 | 58.95 | 0.1785 | 181 | 3.6 | 0.623 | 219.25 | 0.6582 | 181 | 3.6 | 0.65 | 89.65 | 0.26895 | 0.633 | 122.6167 | 0.01266 | 5.780205 | 0.36855
182 | 3.62 | 0.627 | 58.65 | 0.0588 | 182 | 3.62 | 0.626 | 220.1 | 0.659025 | 182 | 3.62 | 0.655 | 90.5 | 0.450375 | 0.636 | 123.0833 | 0.01272 | 5.802204 | 0.36855
183 | 3.64 | 0.631 | 55.85 | 0.229 | 183 | 3.64 | 0.628 | 219.55 | 0.43965 | 183 | 3.64 | 0.659 | 89.4 | 0.3598 | 0.6393333 | 121.6 | 0.01278667 | 5.732279 | 0.4078056
184 | 3.66 | 0.635 | 55.3 | 0.2223 | 184 | 3.66 | 0.632 | 219.85 | 0.8788 | 184 | 3.66 | 0.663 | 90.5 | 0.3598 | 0.6433333 | 121.8833 | 0.01286667 | 5.745635 | 0.4869667
185 | 3.68 | 0.638 | 53.9 | 0.1638 | 185 | 3.68 | 0.636 | 219.25 | 0.8782 | 185 | 3.68 | 0.667 | 90.2 | 0.3614 | 0.647 | 121.1167 | 0.01294 | 5.709494 | 0.4455
186 | 3.7 | 0.642 | 54.75 | 0.2173 | 186 | 3.7 | 0.639 | 219 | 0.657375 | 186 | 3.7 | 0.671 | 90.8 | 0.362 | 0.6506667 | 121.5167 | 0.01301333 | 5.728351 | 0.4448278
187 | 3.72 | 0.646 | 57.25 | 0.224 | 187 | 3.72 | 0.643 | 219.85 | 0.8777 | 187 | 3.72 | 0.673 | 90.8 | 0.1816 | 0.654 | 122.6333 | 0.01308 | 5.780991 | 0.4069167
188 | 3.74 | 0.65 | 60.05 | 0.2346 | 188 | 3.74 | 0.649 | 218.45 | 1.3149 | 188 | 3.74 | 0.675 | 91.05 | 0.18185 | 0.658 | 123.1833 | 0.01316 | 5.806918 | 0.4916333
189 | 3.76 | 0.655 | 62.3 | 0.305875 | 189 | 3.76 | 0.652 | 219.25 | 0.65655 | 189 | 3.76 | 0.677 | 91.35 | 0.1824 | 0.6613333 | 124.3 | 0.01322667 | 5.859558 | 0.4124722
190 | 3.78 | 0.658 | 65.05 | 0.191025 | 190 | 3.78 | 0.655 | 219.55 | 0.6582 | 190 | 3.78 | 0.681 | 91.35 | 0.3654 | 0.6646667 | 125.3167 | 0.01329333 | 5.907484 | 0.4160278
191 | 3.8 | 0.659 | 67.3 | 0.066175 | 191 | 3.8 | 0.657 | 219 | 0.43855 | 191 | 3.8 | 0.685 | 92.2 | 0.3671 | 0.667 | 126.1667 | 0.01334 | 5.947554 | 0.2933972
192 | 3.82 | 0.661 | 68.45 | 0.13575 | 192 | 3.82 | 0.659 | 219 | 0.438 | 192 | 3.82 | 0.688 | 91.6 | 0.2757 | 0.6693333 | 126.35 | 0.01338667 | 5.956196 | 0.2946028
193 | 3.84 | 0.664 | 70.1 | 0.207825 | 193 | 3.84 | 0.663 | 219.25 | 0.8765 | 193 | 3.84 | 0.691 | 92.2 | 0.2757 | 0.6726667 | 127.1833 | 0.01345333 | 5.99548 | 0.4225556
194 | 3.86 | 0.669 | 71.2 | 0.35325 | 194 | 3.86 | 0.666 | 219 | 0.657375 | 194 | 3.86 | 0.696 | 92.2 | 0.461 | 0.677 | 127.4667 | 0.01354 | 6.008836 | 0.5517417
195 | 3.88 | 0.673 | 71.8 | 0.286 | 195 | 3.88 | 0.669 | 219.25 | 0.657375 | 195 | 3.88 | 0.7 | 92.75 | 0.3699 | 0.6806667 | 127.9333 | 0.01361333 | 6.030835 | 0.4682333
196 | 3.9 | 0.676 | 73.45 | 0.217875 | 196 | 3.9 | 0.673 | 219.25 | 0.877 | 196 | 3.9 | 0.704 | 93 | 0.3715 | 0.6843333 | 128.5667 | 0.01368667 | 6.060691 | 0.47025
197 | 3.92 | 0.68 | 74.3 | 0.2955 | 197 | 3.92 | 0.677 | 219 | 0.8765 | 197 | 3.92 | 0.707 | 93.3 | 0.27945 | 0.688 | 128.8667 | 0.01376 | 6.074833 | 0.4719611
198 | 3.94 | 0.685 | 74.85 | 0.372875 | 198 | 3.94 | 0.681 | 219 | 0.876 | 198 | 3.94 | 0.709 | 93.85 | 0.18715 | 0.6916667 | 129.2333 | 0.01383333 | 6.092118 | 0.4731833
199 | 3.96 | 0.688 | 75.7 | 0.225825 | 199 | 3.96 | 0.686 | 219 | 1.095 | 199 | 3.96 | 0.713 | 94.15 | 0.376 | 0.6956667 | 129.6167 | 0.01391333 | 6.110188 | 0.5177
200 | 3.98 | 0.69 | 76.8 | 0.1525 | 200 | 3.98 | 0.689 | 218.7 | 0.65655 | 200 | 3.98 | 0.715 | 93.6 | 0.18775 | 0.698 | 129.7 | 0.01396 | 6.114117 | 0.3025361
201 | 4 | 0.693 | 77.35 | 0.231225 | 201 | 4 | 0.691 | 219 | 0.4377 | 201 | 4 | 0.719 | 94.15 | 0.3755 | 0.701 | 130.1667 | 0.01402 | 6.136116 | 0.3898
202 | 4.02 | 0.695 | 78.5 | 0.15585 | 202 | 4.02 | 0.695 | 218.7 | 0.8754 | 202 | 4.02 | 0.723 | 94.7 | 0.3777 | 0.7043333 | 130.6333 | 0.01408667 | 6.158114 | 0.4346667
203 | 4.04 | 0.698 | 79.05 | 0.236325 | 203 | 4.04 | 0.696 | 218.45 | 0.218575 | 203 | 4.04 | 0.727 | 95.55 | 0.3805 | 0.707 | 131.0167 | 0.01414 | 6.176185 | 0.3488667
204 | 4.06 | 0.702 | 79.9 | 0.3179 | 204 | 4.06 | 0.699 | 218.15 | 0.6549 | 204 | 4.06 | 0.73 | 95.8 | 0.287025 | 0.7103333 | 131.2833 | 0.01420667 | 6.188756 | 0.4371667
205 | 4.08 | 0.707 | 79.9 | 0.3995 | 205 | 4.08 | 0.704 | 219 | 1.092875 | 205 | 4.08 | 0.735 | 95.55 | 0.478375 | 0.7153333 | 131.4833 | 0.01430667 | 6.198184 | 0.6569167
206 | 4.1 | 0.709 | 81.55 | 0.16145 | 206 | 4.1 | 0.708 | 218.15 | 0.8743 | 206 | 4.1 | 0.738 | 95.8 | 0.287025 | 0.7183333 | 131.8333 | 0.01436667 | 6.214683 | 0.394975
207 | 4.12 | 0.714 | 81.55 | 0.40775 | 207 | 4.12 | 0.711 | 218.45 | 0.6549 | 207 | 4.12 | 0.742 | 96.65 | 0.3849 | 0.7223333 | 132.2167 | 0.01444667 | 6.232753 | 0.5281
208 | 4.14 | 0.718 | 82.65 | 0.3284 | 208 | 4.14 | 0.716 | 218.7 | 1.092875 | 208 | 4.14 | 0.745 | 96.95 | 0.2904 | 0.7263333 | 132.7667 | 0.01452667 | 6.258681 | 0.5299667
209 | 4.16 | 0.723 | 82.95 | 0.414 | 209 | 4.16 | 0.72 | 217.9 | 0.8732 | 209 | 4.16 | 0.748 | 96.95 | 0.29085 | 0.7303333 | 132.6 | 0.01460667 | 6.250824 | 0.5307333
210 | 4.18 | 0.725 | 83.8 | 0.16675 | 210 | 4.18 | 0.723 | 218.7 | 0.6549 | 210 | 4.18 | 0.751 | 97.75 | 0.29205 | 0.733 | 133.4167 | 0.01466 | 6.289322 | 0.3546889
211 | 4.2 | 0.727 | 84.65 | 0.16845 | 211 | 4.2 | 0.727 | 218.7 | 0.8748 | 211 | 4.2 | 0.753 | 97.75 | 0.1955 | 0.7356667 | 133.7 | 0.01471333 | 6.302678 | 0.3561556
212 | 4.22 | 0.729 | 84.9 | 0.16955 | 212 | 4.22 | 0.73 | 218.45 | 0.655725 | 212 | 4.22 | 0.757 | 97.75 | 0.391 | 0.7386667 | 133.7 | 0.01477333 | 6.302678 | 0.4011
213 | 4.24 | 0.732 | 86.05 | 0.256425 | 213 | 4.24 | 0.731 | 218.45 | 0.21845 | 213 | 4.24 | 0.761 | 98.05 | 0.3916 | 0.7413333 | 134.1833 | 0.01482667 | 6.325463 | 0.3571778
214 | 4.26 | 0.736 | 87.15 | 0.3464 | 214 | 4.26 | 0.734 | 217.9 | 0.654525 | 214 | 4.26 | 0.764 | 98.05 | 0.29415 | 0.7446667 | 134.3667 | 0.01489333 | 6.334105 | 0.4475833
215 | 4.28 | 0.74 | 87.15 | 0.3486 | 215 | 4.28 | 0.737 | 218.7 | 0.6549 | 215 | 4.28 | 0.768 | 98.6 | 0.3933 | 0.7483333 | 134.8167 | 0.01496667 | 6.355319 | 0.4935028
216 | 4.3 | 0.744 | 88 | 0.3503 | 216 | 4.3 | 0.741 | 218.7 | 0.8748 | 216 | 4.3 | 0.773 | 99.15 | 0.494375 | 0.7526667 | 135.2833 | 0.01505333 | 6.377317 | 0.5852167
217 | 4.32 | 0.748 | 88.25 | 0.3525 | 217 | 4.32 | 0.745 | 218.15 | 0.8737 | 217 | 4.32 | 0.776 | 99.7 | 0.298275 | 0.7563333 | 135.3667 | 0.01512667 | 6.381246 | 0.4961917
218 | 4.34 | 0.752 | 89.1 | 0.3547 | 218 | 4.34 | 0.75 | 218.45 | 1.0915 | 218 | 4.34 | 0.781 | 100.3 | 0.5 | 0.761 | 135.95 | 0.01522 | 6.408744 | 0.6330722
219 | 4.36 | 0.756 | 90.2 | 0.3586 | 219 | 4.36 | 0.754 | 218.7 | 0.8743 | 219 | 4.36 | 0.784 | 101.4 | 0.30255 | 0.7646667 | 136.7667 | 0.01529333 | 6.447242 | 0.4999806
220 | 4.38 | 0.76 | 90.5 | 0.3614 | 220 | 4.38 | 0.758 | 218.7 | 0.8748 | 220 | 4.38 | 0.786 | 101.4 | 0.2028 | 0.768 | 136.8667 | 0.01536 | 6.451957 | 0.4560556
221 | 4.4 | 0.76 | 91.05 | 0 | 221 | 4.4 | 0.761 | 218.7 | 0.6561 | 221 | 4.4 | 0.788 | 102.5 | 0.2039 | 0.7696667 | 137.4167 | 0.01539333 | 6.477884 | 0.2285694
222 | 4.42 | 0.763 | 91.6 | 0.273975 | 222 | 4.42 | 0.763 | 218.45 | 0.43715 | 222 | 4.42 | 0.791 | 102.5 | 0.3075 | 0.7723333 | 137.5167 | 0.01544667 | 6.482598 | 0.3665778
223 | 4.44 | 0.767 | 92.15 | 0.3675 | 223 | 4.44 | 0.766 | 217.9 | 0.654525 | 223 | 4.44 | 0.795 | 102.5 | 0.41 | 0.776 | 137.5167 | 0.01552 | 6.482598 | 0.5042278
224 | 4.46 | 0.77 | 92.45 | 0.2769 | 224 | 4.46 | 0.768 | 218.45 | 0.43635 | 224 | 4.46 | 0.799 | 103.65 | 0.4123 | 0.779 | 138.1833 | 0.01558 | 6.514025 | 0.41355
225 | 4.48 | 0.773 | 93.3 | 0.278625 | 225 | 4.48 | 0.772 | 218.45 | 0.8738 | 225 | 4.48 | 0.802 | 107.25 | 0.31635 | 0.7823333 | 139.6667 | 0.01564667 | 6.58395 | 0.4630833
226 | 4.5 | 0.777 | 93.55 | 0.3737 | 226 | 4.5 | 0.776 | 218.15 | 0.8732 | 226 | 4.5 | 0.806 | 111.45 | 0.4374 | 0.7863333 | 141.05 | 0.01572667 | 6.649161 | 0.5614333
227 | 4.52 | 0.781 | 94.4 | 0.3759 | 227 | 4.52 | 0.779 | 218.45 | 0.6549 | 227 | 4.52 | 0.81 | 115.65 | 0.4542 | 0.79 | 142.8333 | 0.0158 | 6.733228 | 0.5204528
228 | 4.54 | 0.786 | 95.25 | 0.474125 | 228 | 4.54 | 0.783 | 217.9 | 0.8727 | 228 | 4.54 | 0.813 | 118.15 | 0.3507 | 0.794 | 143.7667 | 0.01588 | 6.777226 | 0.5732
229 | 4.56 | 0.789 | 95.5 | 0.286125 | 229 | 4.56 | 0.787 | 218.15 | 0.8721 | 229 | 4.56 | 0.817 | 121.25 | 0.4788 | 0.7976667 | 144.9667 | 0.01595333 | 6.833794 | 0.5293444
230 | 4.58 | 0.792 | 96.1 | 0.2874 | 230 | 4.58 | 0.791 | 218.45 | 0.8732 | 230 | 4.58 | 0.821 | 123.2 | 0.4889 | 0.8013333 | 145.9167 | 0.01602667 | 6.878578 | 0.5332861
231 | 4.6 | 0.794 | 96.35 | 0.19245 | 231 | 4.6 | 0.795 | 218.45 | 0.8738 | 231 | 4.6 | 0.824 | 126 | 0.3738 | 0.8043333 | 146.9333 | 0.01608667 | 6.926504 | 0.439275
232 | 4.62 | 0.796 | 97.2 | 0.19355 | 232 | 4.62 | 0.799 | 218.15 | 0.8732 | 232 | 4.62 | 0.825 | 127.4 | 0.1267 | 0.8066667 | 147.5833 | 0.01613333 | 6.957145 | 0.3436028
233 | 4.64 | 0.8 | 97.75 | 0.3899 | 233 | 4.64 | 0.8 | 218.45 | 0.2183 | 233 | 4.64 | 0.829 | 129.35 | 0.5135 | 0.8096667 | 148.5167 | 0.01619333 | 7.001143 | 0.44415
234 | 4.66 | 0.804 | 98.6 | 0.3927 | 234 | 4.66 | 0.802 | 218.15 | 0.4366 | 234 | 4.66 | 0.832 | 130.75 | 0.39015 | 0.8126667 | 149.1667 | 0.01625333 | 7.031784 | 0.446525
235 | 4.68 | 0.807 | 99.15 | 0.296625 | 235 | 4.68 | 0.805 | 217.9 | 0.654075 | 235 | 4.68 | 0.836 | 129.35 | 0.5202 | 0.816 | 148.8 | 0.01632 | 7.014499 | 0.4966111
236 | 4.7 | 0.811 | 98.9 | 0.3961 | 236 | 4.7 | 0.809 | 218.15 | 0.8721 | 236 | 4.7 | 0.84 | 129.05 | 0.5168 | 0.82 | 148.7 | 0.0164 | 7.009785 | 0.595
237 | 4.72 | 0.816 | 99.7 | 0.4965 | 237 | 4.72 | 0.813 | 218.45 | 0.8732 | 237 | 4.72 | 0.845 | 130.15 | 0.648 | 0.8246667 | 149.4333 | 0.01649333 | 7.044355 | 0.6956444
238 | 4.74 | 0.82 | 100.55 | 0.4005 | 238 | 4.74 | 0.817 | 218.45 | 0.8738 | 238 | 4.74 | 0.849 | 132.95 | 0.5262 | 0.8286667 | 150.65 | 0.01657333 | 7.101709 | 0.6001667
239 | 4.76 | 0.823 | 101.4 | 0.302925 | 239 | 4.76 | 0.821 | 217.9 | 0.8727 | 239 | 4.76 | 0.851 | 135.2 | 0.26815 | 0.8316667 | 151.5 | 0.01663333 | 7.141778 | 0.453225
240 | 4.78 | 0.827 | 101.1 | 0.405 | 240 | 4.78 | 0.825 | 218.45 | 0.8727 | 240 | 4.78 | 0.855 | 137.15 | 0.5447 | 0.8356667 | 152.2333 | 0.01671333 | 7.176348 | 0.6074667
241 | 4.8 | 0.828 | 101.4 | 0.10125 | 241 | 4.8 | 0.829 | 218.15 | 0.8732 | 241 | 4.8 | 0.859 | 138.25 | 0.5508 | 0.8386667 | 152.6 | 0.01677333 | 7.193633 | 0.45725
242 | 4.82 | 0.83 | 102.25 | 0.20365 | 242 | 4.82 | 0.833 | 217.9 | 0.8721 | 242 | 4.82 | 0.862 | 139.65 | 0.41685 | 0.8416667 | 153.2667 | 0.01683333 | 7.22506 | 0.4588
243 | 4.84 | 0.834 | 102.8 | 0.4101 | 243 | 4.84 | 0.833 | 218.45 | 0 | 243 | 4.84 | 0.863 | 140.25 | 0.13995 | 0.8433333 | 153.8333 | 0.01686667 | 7.251773 | 0.2559167
244 | 4.86 | 0.838 | 103.6 | 0.4128 | 244 | 4.86 | 0.836 | 217.6 | 0.654075 | 244 | 4.86 | 0.866 | 140.8 | 0.421575 | 0.8466667 | 154 | 0.01693333 | 7.25963 | 0.5130556
245 | 4.88 | 0.841 | 103.05 | 0.309975 | 245 | 4.88 | 0.84 | 218.45 | 0.8721 | 245 | 4.88 | 0.87 | 141.9 | 0.5654 | 0.8503333 | 154.4667 | 0.01700667 | 7.281628 | 0.5655222
246 | 4.9 | 0.845 | 104.2 | 0.4145 | 246 | 4.9 | 0.843 | 218.7 | 0.655725 | 246 | 4.9 | 0.873 | 142.75 | 0.426975 | 0.8536667 | 155.2167 | 0.01707333 | 7.316984 | 0.5161389
247 | 4.92 | 0.849 | 104.75 | 0.4179 | 247 | 4.92 | 0.847 | 218.15 | 0.8737 | 247 | 4.92 | 0.877 | 143.6 | 0.5727 | 0.8576667 | 155.5 | 0.01715333 | 7.33034 | 0.6214333
248 | 4.94 | 0.853 | 105.6 | 0.4207 | 248 | 4.94 | 0.851 | 217.6 | 0.8715 | 248 | 4.94 | 0.882 | 143.6 | 0.718 | 0.862 | 155.6 | 0.01724 | 7.335054 | 0.67405
249 | 4.96 | 0.857 | 105.6 | 0.4224 | 249 | 4.96 | 0.854 | 218.45 | 0.654075 | 249 | 4.96 | 0.885 | 144.4 | 0.432 | 0.8653333 | 156.15 | 0.01730667 | 7.360982 | 0.5195833
250 | 4.98 | 0.861 | 106.7 | 0.4246 | 250 | 4.98 | 0.859 | 218.15 | 1.0915 | 250 | 4.98 | 0.888 | 145.55 | 0.434925 | 0.8693333 | 156.8 | 0.01738667 | 7.391623 | 0.6259
251 | 5 | 0.862 | 106.4 | 0.10655 | 251 | 5 | 0.863 | 217.9 | 0.8721 | 251 | 5 | 0.894 | 146.1 | 0.87495 | 0.873 | 156.8 | 0.01746 | 7.391623 | 0.5749333
252 | 5.02 | 0.863 | 107.25 | 0.106825 | 252 | 5.02 | 0.867 | 218.15 | 0.8721 | 252 | 5.02 | 0.896 | 146.35 | 0.29245 | 0.8753333 | 157.25 | 0.01750667 | 7.412836 | 0.3663917
253 | 5.04 | 0.868 | 108.35 | 0.539 | 253 | 5.04 | 0.868 | 217.9 | 0.218025 | 253 | 5.04 | 0.897 | 146.95 | 0.14665 | 0.8776667 | 157.7333 | 0.01755333 | 7.435621 | 0.3674806
254 | 5.06 | 0.872 | 108.35 | 0.4334 | 254 | 5.06 | 0.871 | 218.15 | 0.654075 | 254 | 5.06 | 0.9 | 146.95 | 0.44085 | 0.881 | 157.8167 | 0.01762 | 7.439549 | 0.5259167
255 | 5.08 | 0.876 | 108.95 | 0.4346 | 255 | 5.08 | 0.873 | 217.9 | 0.43605 | 255 | 5.08 | 0.904 | 148.05 | 0.59 | 0.8843333 | 158.3 | 0.01768667 | 7.462334 | 0.5268611
256 | 5.1 | 0.879 | 109.75 | 0.32805 | 256 | 5.1 | 0.877 | 217.9 | 0.8716 | 256 | 5.1 | 0.908 | 148.6 | 0.5933 | 0.888 | 158.75 | 0.01776 | 7.483547 | 0.5812583
257 | 5.12 | 0.883 | 110.35 | 0.4402 | 257 | 5.12 | 0.881 | 218.15 | 0.8721 | 257 | 5.12 | 0.912 | 148.9 | 0.595 | 0.892 | 159.1333 | 0.01784 | 7.501617 | 0.6357667
258 | 5.14 | 0.887 | 111.15 | 0.443 | 258 | 5.14 | 0.885 | 218.15 | 0.8726 | 258 | 5.14 | 0.915 | 148.35 | 0.445875 | 0.8956667 | 159.2167 | 0.01791333 | 7.505546 | 0.5836417
259 | 5.16 | 0.89 | 111.15 | 0.33345 | 259 | 5.16 | 0.889 | 217.9 | 0.8721 | 259 | 5.16 | 0.919 | 149.15 | 0.595 | 0.8993333 | 159.4 | 0.01798667 | 7.514188 | 0.5841306
260 | 5.18 | 0.894 | 112 | 0.4463 | 260 | 5.18 | 0.892 | 218.45 | 0.654525 | 260 | 5.18 | 0.923 | 150.3 | 0.5989 | 0.903 | 160.25 | 0.01806 | 7.554257 | 0.586025
261 | 5.2 | 0.895 | 112.85 | 0.112425 | 261 | 5.2 | 0.896 | 218.7 | 0.8743 | 261 | 5.2 | 0.927 | 150.85 | 0.6023 | 0.906 | 160.8 | 0.01812 | 7.580185 | 0.481575
262 | 5.22 | 0.898 | 112.85 | 0.33855 | 262 | 5.22 | 0.9 | 217.9 | 0.8732 | 262 | 5.22 | 0.932 | 150.85 | 0.75425 | 0.91 | 160.5333 | 0.0182 | 7.567614 | 0.6426667
263 | 5.24 | 0.901 | 114.25 | 0.34065 | 263 | 5.24 | 0.902 | 218.45 | 0.43635 | 263 | 5.24 | 0.935 | 151.7 | 0.453825 | 0.9126667 | 161.4667 | 0.01825333 | 7.611612 | 0.4293333
264 | 5.26 | 0.905 | 115.1 | 0.4587 | 264 | 5.26 | 0.904 | 218.7 | 0.43715 | 264 | 5.26 | 0.936 | 151.4 | 0.15155 | 0.915 | 161.7333 | 0.0183 | 7.624182 | 0.3770667
265 | 5.28 | 0.908 | 115.1 | 0.3453 | 265 | 5.28 | 0.908 | 218.15 | 0.8737 | 265 | 5.28 | 0.939 | 152.25 | 0.455475 | 0.9183333 | 161.8333 | 0.01836667 | 7.628896 | 0.5392778
266 | 5.3 | 0.912 | 115.9 | 0.462 | 266 | 5.3 | 0.911 | 218.45 | 0.6549 | 266 | 5.3 | 0.942 | 152.5 | 0.457125 | 0.9216667 | 162.2833 | 0.01843333 | 7.65011 | 0.5401944
267 | 5.32 | 0.917 | 116.2 | 0.58025 | 267 | 5.32 | 0.914 | 218.7 | 0.655725 | 267 | 5.32 | 0.946 | 153.65 | 0.6123 | 0.9256667 | 162.85 | 0.01851333 | 7.676823 | 0.6502667
268 | 5.34 | 0.921 | 116.2 | 0.4648 | 268 | 5.34 | 0.918 | 217.9 | 0.8732 | 268 | 5.34 | 0.949 | 154.45 | 0.46215 | 0.9293333 | 162.85 | 0.01858667 | 7.676823 | 0.5971167
269 | 5.36 | 0.924 | 117.85 | 0.351075 | 269 | 5.36 | 0.922 | 218.45 | 0.8727 | 269 | 5.36 | 0.953 | 155.6 | 0.6201 | 0.933 | 163.9667 | 0.01866 | 7.729463 | 0.5991639
270 | 5.38 | 0.927 | 118.45 | 0.35445 | 270 | 5.38 | 0.927 | 218.45 | 1.09225 | 270 | 5.38 | 0.957 | 157 | 0.6252 | 0.937 | 164.6333 | 0.01874 | 7.76089 | 0.6572
271 | 5.4 | 0.929 | 118.15 | 0.2366 | 271 | 5.4 | 0.931 | 218.15 | 0.8732 | 271 | 5.4 | 0.962 | 158.95 | 0.789875 | 0.9406667 | 165.0833 | 0.01881333 | 7.782103 | 0.6044806
272 | 5.42 | 0.931 | 119 | 0.23715 | 272 | 5.42 | 0.934 | 219.25 | 0.6561 | 272 | 5.42 | 0.965 | 160.9 | 0.479775 | 0.9433333 | 166.3833 | 0.01886667 | 7.843386 | 0.4419556
273 | 5.44 | 0.935 | 119.25 | 0.4765 | 273 | 5.44 | 0.936 | 218.7 | 0.43795 | 273 | 5.44 | 0.968 | 163.15 | 0.486075 | 0.9463333 | 167.0333 | 0.01892667 | 7.874027 | 0.500125
274 | 5.46 | 0.94 | 119.55 | 0.597 | 274 | 5.46 | 0.937 | 218.7 | 0.2187 | 274 | 5.46 | 0.971 | 164.25 | 0.4911 | 0.9493333 | 167.5 | 0.01898667 | 7.896026 | 0.5018
275 | 5.48 | 0.943 | 120.1 | 0.359475 | 275 | 5.48 | 0.941 | 219 | 0.8754 | 275 | 5.48 | 0.974 | 166.75 | 0.4965 | 0.9526667 | 168.6167 | 0.01905333 | 7.948666 | 0.5601944
276 | 5.5 | 0.945 | 120.4 | 0.2405 | 276 | 5.5 | 0.945 | 218.15 | 0.8743 | 276 | 5.5 | 0.976 | 168.7 | 0.33545 | 0.9553333 | 169.0833 | 0.01910667 | 7.970665 | 0.4502667
277 | 5.52 | 0.949 | 121.2 | 0.4832 | 277 | 5.52 | 0.949 | 219.25 | 0.8748 | 277 | 5.52 | 0.98 | 170.65 | 0.6787 | 0.9593333 | 170.3667 | 0.01918667 | 8.031162 | 0.6789
278 | 5.54 | 0.954 | 121.2 | 0.606 | 278 | 5.54 | 0.952 | 218.45 | 0.65655 | 278 | 5.54 | 0.984 | 172.9 | 0.6871 | 0.9633333 | 170.85 | 0.01926667 | 8.053946 | 0.6824333
279 | 5.56 | 0.958 | 121.8 | 0.486 | 279 | 5.56 | 0.957 | 218.7 | 1.092875 | 279 | 5.56 | 0.987 | 174.3 | 0.5208 | 0.9673333 | 171.6 | 0.01934667 | 8.089302 | 0.6849
280 | 5.58 | 0.961 | 122.35 | 0.366225 | 280 | 5.58 | 0.961 | 218.45 | 0.8743 | 280 | 5.58 | 0.99 | 175.7 | 0.525 | 0.9706667 | 172.1667 | 0.01941333 | 8.116015 | 0.5729444
281 | 5.6 | 0.962 | 122.35 | 0.12235 | 281 | 5.6 | 0.964 | 218.7 | 0.655725 | 281 | 5.6 | 0.995 | 178.5 | 0.8855 | 0.9736667 | 173.1833 | 0.01947333 | 8.163941 | 0.518025
282 | 5.62 | 0.965 | 122.9 | 0.367875 | 282 | 5.62 | 0.968 | 219.25 | 0.8759 | 282 | 5.62 | 0.999 | 179.6 | 0.7162 | 0.9773333 | 173.9167 | 0.01954667 | 8.19851 | 0.63635
283 | 5.64 | 0.969 | 123.2 | 0.4922 | 283 | 5.64 | 0.972 | 218.7 | 0.8759 | 283 | 5.64 | 1.003 | 182.4 | 0.724 | 0.9813333 | 174.7667 | 0.01962667 | 8.23858 | 0.6973667
284 | 5.66 | 0.972 | 124.3 | 0.37125 | 284 | 5.66 | 0.973 | 218.45 | 0.218575 | 284 | 5.66 | 1.006 | 183.8 | 0.5493 | 0.9836667 | 175.5167 | 0.01967333 | 8.273935 | 0.4086639
285 | 5.68 | 0.976 | 124.6 | 0.4978 | 285 | 5.68 | 0.976 | 218.7 | 0.655725 | 285 | 5.68 | 1.009 | 184.9 | 0.55305 | 0.987 | 176.0667 | 0.01974 | 8.299862 | 0.5859722
286 | 5.7 | 0.98 | 125.15 | 0.4995 | 286 | 5.7 | 0.979 | 217.9 | 0.6549 | 286 | 5.7 | 1.012 | 187.15 | 0.558075 | 0.9903333 | 176.7333 | 0.01980667 | 8.331289 | 0.588
287 | 5.72 | 0.984 | 126.25 | 0.5028 | 287 | 5.72 | 0.983 | 218.15 | 0.8721 | 287 | 5.72 | 1.014 | 189.1 | 0.37625 | 0.9936667 | 177.8333 | 0.01987333 | 8.383144 | 0.5909444
288 | 5.74 | 0.989 | 126.25 | 0.63125 | 288 | 5.74 | 0.986 | 218.7 | 0.655275 | 288 | 5.74 | 1.017 | 189.95 | 0.568575 | 0.9973333 | 178.3 | 0.01994667 | 8.405143 | 0.6529111
289 | 5.76 | 0.992 | 126.25 | 0.37875 | 289 | 5.76 | 0.99 | 217.9 | 0.8732 | 289 | 5.76 | 1.021 | 192.75 | 0.7654 | 1.001 | 178.9667 | 0.02002 | 8.43657 | 0.6549889
290 | 5.78 | 0.994 | 126.8 | 0.25305 | 290 | 5.78 | 0.994 | 218.7 | 0.8732 | 290 | 5.78 | 1.025 | 194.4 | 0.7743 | 1.004333 | 179.9667 | 0.02008667 | 8.48371 | 0.5982222
291 | 5.8 | 0.995 | 127.1 | 0.12695 | 291 | 5.8 | 0.997 | 218.7 | 0.6561 | 291 | 5.8 | 1.029 | 195.8 | 0.7804 | 1.007 | 180.5333 | 0.02014 | 8.510423 | 0.4806667
292 | 5.82 | 0.999 | 127.35 | 0.5089 | 292 | 5.82 | 1.001 | 218.15 | 0.8737 | 292 | 5.82 | 1.033 | 198.35 | 0.7883 | 1.011 | 181.2833 | 0.02022 | 8.545778 | 0.7236333
293 | 5.84 | 1.003 | 128.5 | 0.5117 | 293 | 5.84 | 1.005 | 218.15 | 0.8726 | 293 | 5.84 | 1.036 | 200.55 | 0.59835 | 1.014667 | 182.4 | 0.02029333 | 8.598418 | 0.6667528
294 | 5.86 | 1.007 | 128.75 | 0.5145 | 294 | 5.86 | 1.007 | 218.45 | 0.4366 | 294 | 5.86 | 1.04 | 202.5 | 0.8061 | 1.018 | 183.2333 | 0.02036 | 8.637702 | 0.6093889
295 | 5.88 | 1.01 | 128.75 | 0.38625 | 295 | 5.88 | 1.009 | 218.7 | 0.43715 | 295 | 5.88 | 1.044 | 204.75 | 0.8145 | 1.021 | 184.0667 | 0.02042 | 8.676986 | 0.55095
296 | 5.9 | 1.013 | 129.3 | 0.387075 | 296 | 5.9 | 1.013 | 217.9 | 0.8732 | 296 | 5.9 | 1.046 | 207 | 0.41175 | 1.024 | 184.7333 | 0.02048 | 8.708413 | 0.5532
297 | 5.92 | 1.018 | 130.15 | 0.648625 | 297 | 5.92 | 1.017 | 217.9 | 0.8716 | 297 | 5.92 | 1.048 | 208.65 | 0.41565 | 1.027667 | 185.5667 | 0.02055333 | 8.747697 | 0.6788833
298 | 5.94 | 1.022 | 129.9 | 0.5201 | 298 | 5.94 | 1.021 | 217.9 | 0.8716 | 298 | 5.94 | 1.052 | 210.9 | 0.8391 | 1.031667 | 186.2333 | 0.02063333 | 8.779124 | 0.7436
299 | 5.96 | 1.026 | 130.45 | 0.5207 | 299 | 5.96 | 1.024 | 217.3 | 0.6528 | 299 | 5.96 | 1.055 | 213.95 | 0.637275 | 1.035 | 187.2333 | 0.0207 | 8.826264 | 0.6224444
300 | 5.98 | 1.028 | 130.45 | 0.2609 | 300 | 5.98 | 1.027 | 218.15 | 0.653175 | 300 | 5.98 | 1.058 | 215.95 | 0.64485 | 1.037667 | 188.1833 | 0.02075333 | 8.871047 | 0.5005556
301 | 6 | 1.029 | 131 | 0.130725 | 301 | 6 | 1.032 | 217.3 | 1.088625 | 301 | 6 | 1.063 | 218.15 | 1.08525 | 1.041333 | 188.8167 | 0.02082667 | 8.900903 | 0.6911667
302 | 6.02 | 1.033 | 131.55 | 0.5251 | 302 | 6.02 | 1.035 | 217.3 | 0.6519 | 302 | 6.02 | 1.067 | 221.25 | 0.8788 | 1.045 | 190.0333 | 0.0209 | 8.958257 | 0.6945583
303 | 6.04 | 1.036 | 131.55 | 0.39465 | 303 | 6.04 | 1.04 | 218.15 | 1.088625 | 303 | 6.04 | 1.07 | 223.75 | 0.6675 | 1.048667 | 191.15 | 0.02097333 | 9.010897 | 0.6988361
304 | 6.06 | 1.041 | 132.4 | 0.659875 | 304 | 6.06 | 1.042 | 218.15 | 0.4363 | 304 | 6.06 | 1.074 | 225.7 | 0.8989 | 1.052333 | 192.0833 | 0.02104667 | 9.054895 | 0.7025944
305 | 6.08 | 1.044 | 132.7 | 0.39765 | 305 | 6.08 | 1.044 | 217.6 | 0.43575 | 305 | 6.08 | 1.078 | 228.8 | 0.909 | 1.055333 | 193.0333 | 0.02110667 | 9.099679 | 0.577675
306 | 6.1 | 1.047 | 133.8 | 0.39975 | 306 | 6.1 | 1.047 | 217.6 | 0.6528 | 306 | 6.1 | 1.081 | 230.45 | 0.688875 | 1.058333 | 193.95 | 0.02116667 | 9.142891 | 0.580475
307 | 6.12 | 1.051 | 133.8 | 0.5352 | 307 | 6.12 | 1.051 | 217.6 | 0.8704 | 307 | 6.12 | 1.083 | 234.1 | 0.46455 | 1.061667 | 195.1667 | 0.02123333 | 9.200245 | 0.6485278
308 | 6.14 | 1.055 | 134.35 | 0.5363 | 308 | 6.14 | 1.054 | 217.6 | 0.6528 | 308 | 6.14 | 1.086 | 235.75 | 0.704775 | 1.065 | 195.9 | 0.0213 | 9.234815 | 0.6517778
309 | 6.16 | 1.059 | 134.65 | 0.538 | 309 | 6.16 | 1.058 | 217.9 | 0.871 | 309 | 6.16 | 1.09 | 237.7 | 0.9469 | 1.069 | 196.75 | 0.02138 | 9.274884 | 0.7853
310 | 6.18 | 1.06 | 134.9 | 0.134775 | 310 | 6.18 | 1.062 | 217.3 | 0.8704 | 310 | 6.18 | 1.093 | 240.5 | 0.7173 | 1.071667 | 197.5667 | 0.02143333 | 9.313382 | 0.5257556
311 | 6.2 | 1.063 | 135.45 | 0.405525 | 311 | 6.2 | 1.067 | 217.9 | 1.088 | 311 | 6.2 | 1.097 | 243.6 | 0.9682 | 1.075667 | 198.9833 | 0.02151333 | 9.380164 | 0.7931
312 | 6.22 | 1.066 | 136.05 | 0.40725 | 312 | 6.22 | 1.072 | 218.15 | 1.090125 | 312 | 6.22 | 1.1 | 246.1 | 0.73455 | 1.079333 | 200.1 | 0.02158667 | 9.432804 | 0.7316528
313 | 6.24 | 1.071 | 136.3 | 0.680875 | 313 | 6.24 | 1.074 | 218.7 | 0.43685 | 313 | 6.24 | 1.103 | 248.6 | 0.74205 | 1.082667 | 201.2 | 0.02165333 | 9.484659 | 0.6688333
314 | 6.26 | 1.075 | 136.05 | 0.5447 | 314 | 6.26 | 1.076 | 220.4 | 0.4391 | 314 | 6.26 | 1.108 | 251.95 | 1.251375 | 1.086333 | 202.8 | 0.02172667 | 9.560084 | 0.7406667
315 | 6.28 | 1.078 | 136.05 | 0.40815 | 315 | 6.28 | 1.078 | 222.35 | 0.44275 | 315 | 6.28 | 1.113 | 254.5 | 1.266125 | 1.089667 | 204.3 | 0.02179333 | 9.630794 | 0.6785
316 | 6.3 | 1.081 | 136.85 | 0.40935 | 316 | 6.3 | 1.081 | 224 | 0.669525 | 316 | 6.3 | 1.116 | 256.45 | 0.766425 | 1.092667 | 205.7667 | 0.02185333 | 9.699934 | 0.6151
317 | 6.32 | 1.086 | 137.15 | 0.685 | 317 | 6.32 | 1.085 | 226.25 | 0.9005 | 317 | 6.32 | 1.117 | 259.25 | 0.25785 | 1.096 | 207.55 | 0.02192 | 9.784001 | 0.6888611
318 | 6.34 | 1.09 | 137.7 | 0.5497 | 318 | 6.34 | 1.089 | 226 | 0.9045 | 318 | 6.34 | 1.121 | 261.45 | 1.0414 | 1.1 | 208.3833 | 0.022 | 9.823285 | 0.8318667
319 | 6.36 | 1.092 | 137.7 | 0.2754 | 319 | 6.36 | 1.092 | 227.1 | 0.67965 | 319 | 6.36 | 1.123 | 264 | 0.52545 | 1.102333 | 209.6 | 0.02204667 | 9.880639 | 0.4876472
320 | 6.38 | 1.094 | 138 | 0.2757 | 320 | 6.38 | 1.094 | 227.1 | 0.4542 | 320 | 6.38 | 1.126 | 266.5 | 0.79575 | 1.104667 | 210.5333 | 0.02209333 | 9.924637 | 0.4901556
321 | 6.4 | 1.097 | 139.1 | 0.41565 | 321 | 6.4 | 1.099 | 228.75 | 1.139625 | 321 | 6.4 | 1.13 | 269.55 | 1.0721 | 1.108667 | 212.4667 | 0.02217333 | 10.01577 | 0.846
322 | 6.42 | 1.1 | 138.55 | 0.416475 | 322 | 6.42 | 1.103 | 228.75 | 0.915 | 322 | 6.42 | 1.134 | 271.8 | 1.0827 | 1.112333 | 213.0333 | 0.02224667 | 10.04249 | 0.7800833
323 | 6.44 | 1.103 | 139.65 | 0.4173 | 323 | 6.44 | 1.107 | 230.15 | 0.9178 | 323 | 6.44 | 1.137 | 274.05 | 0.818775 | 1.115667 | 214.6167 | 0.02231333 | 10.11713 | 0.71275
324 | 6.46 | 1.108 | 139.65 | 0.69825 | 324 | 6.46 | 1.108 | 231 | 0.230575 | 324 | 6.46 | 1.141 | 277.4 | 1.1029 | 1.119 | 216.0167 | 0.02238 | 10.18312 | 0.7177222
325 | 6.48 | 1.111 | 139.65 | 0.41895 | 325 | 6.48 | 1.112 | 231 | 0.924 | 325 | 6.48 | 1.146 | 279.6 | 1.3925 | 1.123 | 216.75 | 0.02246 | 10.21769 | 0.8655333
326 | 6.5 | 1.114 | 140.5 | 0.420225 | 326 | 6.5 | 1.114 | 232.4 | 0.4634 | 326 | 6.5 | 1.149 | 282.4 | 0.843 | 1.125667 | 218.4333 | 0.02251333 | 10.29705 | 0.5802444
327 | 6.52 | 1.119 | 141.35 | 0.704625 | 327 | 6.52 | 1.118 | 232.95 | 0.9307 | 327 | 6.52 | 1.15 | 284.35 | 0.283375 | 1.129 | 219.55 | 0.02258 | 10.34969 | 0.7299722
328 | 6.54 | 1.124 | 141.05 | 0.706 | 328 | 6.54 | 1.122 | 233.5 | 0.9329 | 328 | 6.54 | 1.153 | 287.45 | 0.8577 | 1.133 | 220.6667 | 0.02266 | 10.40233 | 0.8804333
329 | 6.56 | 1.127 | 141.05 | 0.42315 | 329 | 6.56 | 1.126 | 233.5 | 0.934 | 329 | 6.56 | 1.158 | 290.25 | 1.44425 | 1.137 | 221.6 | 0.02274 | 10.44632 | 0.8845333
330 | 6.58 | 1.126 | 142.75 | -0.1419 | 330 | 6.58 | 1.129 | 234.9 | 0.7026 | 330 | 6.58 | 1.159 | 292.45 | 0.29135 | 1.138 | 223.3667 | 0.02276 | 10.52961 | 0.2224833
331 | 6.6 | 1.13 | 141.9 | 0.5693 | 331 | 6.6 | 1.134 | 235.5 | 1.176 | 331 | 6.6 | 1.164 | 295.8 | 1.470625 | 1.142667 | 224.4 | 0.02285333 | 10.57832 | 1.044789
332 | 6.62 | 1.135 | 142.15 | 0.710125 | 332 | 6.62 | 1.138 | 235.5 | 0.942 | 332 | 6.62 | 1.168 | 297.8 | 1.1872 | 1.147 | 225.15 | 0.02294 | 10.61367 | 0.974025
333 | 6.64 | 1.138 | 143.3 | 0.428175 | 333 | 6.64 | 1.141 | 237.45 | 0.709425 | 333 | 6.64 | 1.171 | 300.3 | 0.89715 | 1.15 | 227.0167 | 0.023 | 10.70167 | 0.67825
334 | 6.66 | 1.142 | 143.3 | 0.5732 | 334 | 6.66 | 1.144 | 237.15 | 0.7119 | 334 | 6.66 | 1.174 | 303.1 | 0.9051 | 1.153333 | 227.85 | 0.02306667 | 10.74095 | 0.7581111
335 | 6.68 | 1.145 | 144.15 | 0.431175 | 335 | 6.68 | 1.145 | 238 | 0.237575 | 335 | 6.68 | 1.179 | 305.6 | 1.52175 | 1.156333 | 229.25 | 0.02312667 | 10.80695 | 0.68565
336 | 6.7 | 1.149 | 144.15 | 0.5766 | 336 | 6.7 | 1.149 | 238.55 | 0.9531 | 336 | 6.7 | 1.183 | 308.4 | 1.228 | 1.160333 | 230.3667 | 0.02320667 | 10.85959 | 0.9192333
337 | 6.72 | 1.153 | 144.95 | 0.5782 | 337 | 6.72 | 1.152 | 238.25 | 0.7152 | 337 | 6.72 | 1.185 | 310.05 | 0.61845 | 1.163333 | 231.0833 | 0.02326667 | 10.89337 | 0.692175
338 | 6.74 | 1.157 | 145.55 | 0.581 | 338 | 6.74 | 1.156 | 239.95 | 0.9564 | 338 | 6.74 | 1.189 | 313.7 | 1.2475 | 1.167333 | 233.0667 | 0.02334667 | 10.98687 | 0.9283
339 | 6.76 | 1.16 | 145.25 | 0.4362 | 339 | 6.76 | 1.16 | 239.65 | 0.9592 | 339 | 6.76 | 1.192 | 315.1 | 0.9432 | 1.170667 | 233.3333 | 0.02341333 | 10.99944 | 0.7773333
340 | 6.78 | 1.16 | 146.35 | 0 | 340 | 6.78 | 1.162 | 241.35 | 0.481 | 340 | 6.78 | 1.194 | 317.6 | 0.6327 | 1.172 | 235.1 | 0.02344 | 11.08272 | 0.3122889
341 | 6.8 | 1.164 | 146.1 | 0.5849 | 341 | 6.8 | 1.167 | 241.05 | 1.206 | 341 | 6.8 | 1.198 | 320.15 | 1.2755 | 1.176333 | 235.7667 | 0.02352667 | 11.11415 | 1.020211
342 | 6.82 | 1.168 | 145.8 | 0.5838 | 342 | 6.82 | 1.171 | 242.45 | 0.967 | 342 | 6.82 | 1.202 | 322.65 | 1.2856 | 1.180333 | 236.9667 | 0.02360667 | 11.17072 | 0.9454667
343 | 6.84 | 1.171 | 146.35 | 0.438225 | 343 | 6.84 | 1.176 | 243.3 | 1.214375 | 343 | 6.84 | 1.205 | 324.05 | 0.97005 | 1.184 | 237.9 | 0.02368 | 11.21471 | 0.8705889
344 | 6.86 | 1.176 | 146.35 | 0.73175 | 344 | 6.86 | 1.178 | 243 | 0.4863 | 344 | 6.86 | 1.208 | 326.85 | 0.97635 | 1.187333 | 238.7333 | 0.02374667 | 11.254 | 0.7943889
345 | 6.88 | 1.18 | 146.1 | 0.5849 | 345 | 6.88 | 1.179 | 244.15 | 0.243575 | 345 | 6.88 | 1.213 | 328.8 | 1.639125 | 1.190667 | 239.6833 | 0.02381333 | 11.29878 | 0.7973611
346 | 6.9 | 1.183 | 146.65 | 0.439125 | 346 | 6.9 | 1.182 | 244.7 | 0.733275 | 346 | 6.9 | 1.217 | 331.3 | 1.3202 | 1.194 | 240.8833 | 0.02388 | 11.35535 | 0.8009444
347 | 6.92 | 1.187 | 145.8 | 0.5849 | 347 | 6.92 | 1.185 | 245.55 | 0.735375 | 347 | 6.92 | 1.22 | 333.8 | 0.99765 | 1.197333 | 241.7167 | 0.02394667 | 11.39463 | 0.8043333
348 | 6.94 | 1.19 | 146.65 | 0.438675 | 348 | 6.94 | 1.189 | 246.1 | 0.9833 | 348 | 6.94 | 1.224 | 336.35 | 1.3403 | 1.201 | 243.0333 | 0.02402 | 11.4567 | 0.8887083
349 | 6.96 | 1.192 | 146.9 | 0.29355 | 349 | 6.96 | 1.194 | 246.65 | 1.231875 | 349 | 6.96 | 1.227 | 337.7 | 1.011075 | 1.204333 | 243.75 | 0.02408667 | 11.49049 | 0.8113056
350 | 6.98 | 1.193 | 148.6 | 0.14775 | 350 | 6.98 | 1.197 | 247.2 | 0.740775 | 350 | 6.98 | 1.229 | 340.5 | 0.6782 | 1.206333 | 245.4333 | 0.02412667 | 11.56984 | 0.4891833
351 | 7 | 1.197 | 148.9 | 0.595 | 351 | 7 | 1.201 | 248.05 | 0.9905 | 351 | 7 | 1.231 | 342.75 | 0.68325 | 1.209667 | 246.5667 | 0.02419333 | 11.62326 | 0.82
352 | 7.02 | 1.203 | 148.6 | 0.8925 | 352 | 7.02 | 1.206 | 248.35 | 1.241 | 352 | 7.02 | 1.235 | 345.25 | 1.376 | 1.214667 | 247.4 | 0.02429333 | 11.66255 | 1.234917
353 | 7.04 | 1.205 | 148.9 | 0.2975 | 353 | 7.04 | 1.209 | 249.15 | 0.74625 | 353 | 7.04 | 1.239 | 347.5 | 1.3855 | 1.217667 | 248.5167 | 0.02435333 | 11.71519 | 0.743875
354 | 7.06 | 1.209 | 149.7 | 0.5972 | 354 | 7.06 | 1.211 | 249.45 | 0.4986 | 354 | 7.06 | 1.242 | 350 | 1.04625 | 1.220667 | 249.7167 | 0.02441333 | 11.77176 | 0.74735
355 | 7.08 | 1.213 | 150.55 | 0.6005 | 355 | 7.08 | 1.212 | 250.3 | 0.249875 | 355 | 7.08 | 1.246 | 351.95 | 1.4039 | 1.223667 | 250.9333 | 0.02447333 | 11.82911 | 0.750975
356 | 7.1 | 1.216 | 150.85 | 0.4521 | 356 | 7.1 | 1.216 | 250.55 | 1.0017 | 356 | 7.1 | 1.25 | 353.95 | 1.4118 | 1.227333 | 251.7833 | 0.02454667 | 11.86918 | 0.9216472
357 | 7.12 | 1.22 | 150.85 | 0.6034 | 357 | 7.12 | 1.22 | 251.4 | 1.0039 | 357 | 7.12 | 1.254 | 356.45 | 1.4208 | 1.231333 | 252.9 | 0.02462667 | 11.92182 | 1.009367
358 | 7.14 | 1.224 | 151.95 | 0.6056 | 358 | 7.14 | 1.224 | 251.1 | 1.005 | 358 | 7.14 | 1.257 | 358.4 | 1.072275 | 1.235 | 253.8167 | 0.0247 | 11.96503 | 0.9289806
359 | 7.16 | 1.224 | 151.65 | 0 | 359 | 7.16 | 1.227 | 252.5 | 0.7554 | 359 | 7.16 | 1.261 | 360.9 | 1.4386 | 1.237333 | 255.0167 | 0.02474667 | 12.0216 | 0.5936389
360 | 7.18 | 1.226 | 152.25 | 0.3039 | 360 | 7.18 | 1.23 | 251.95 | 0.756675 | 360 | 7.18 | 1.263 | 362.3 | 0.7232 | 1.239667 | 255.5 | 0.02479333 | 12.04439 | 0.5956028
361 | 7.2 | 1.231 | 152.8 | 0.762625 | 361 | 7.2 | 1.235 | 253.35 | 1.26325 | 361 | 7.2 | 1.265 | 365.4 | 0.7277 | 1.243667 | 257.1833 | 0.02487333 | 12.12374 | 1.025367
362 | 7.22 | 1.236 | 152.8 | 0.764 | 362 | 7.22 | 1.239 | 253.35 | 1.0134 | 362 | 7.22 | 1.269 | 367.6 | 1.466 | 1.248 | 257.9167 | 0.02496 | 12.15831 | 1.11605
363 | 7.24 | 1.239 | 153.35 | 0.459225 | 363 | 7.24 | 1.244 | 253.35 | 1.26675 | 363 | 7.24 | 1.272 | 370.4 | 1.107 | 1.251667 | 259.0333 | 0.02503333 | 12.21095 | 0.9477417
364 | 7.26 | 1.243 | 153.65 | 0.614 | 364 | 7.26 | 1.244 | 254.45 | 0 | 364 | 7.26 | 1.275 | 372.35 | 1.114125 | 1.254 | 260.15 | 0.02508 | 12.26359 | 0.6057139
365 | 7.28 | 1.248 | 153.9 | 0.768875 | 365 | 7.28 | 1.247 | 254.75 | 0.7638 | 365 | 7.28 | 1.28 | 374.9 | 1.868125 | 1.258333 | 261.1833 | 0.02516667 | 12.3123 | 1.129556
366 | 7.3 | 1.251 | 154.45 | 0.462525 | 366 | 7.3 | 1.249 | 254.75 | 0.5095 | 366 | 7.3 | 1.284 | 377.95 | 1.5057 | 1.261333 | 262.3833 | 0.02522667 | 12.36887 | 0.78535
367 | 7.32 | 1.254 | 155.6 | 0.465075 | 367 | 7.32 | 1.253 | 255.6 | 1.0207 | 367 | 7.32 | 1.288 | 380.75 | 1.5174 | 1.265 | 263.9833 | 0.0253 | 12.44429 | 0.9650056
368 | 7.34 | 1.257 | 155 | 0.4659 | 368 | 7.34 | 1.257 | 256.15 | 1.0235 | 368 | 7.34 | 1.292 | 384.1 | 1.5297 | 1.268667 | 265.0833 | 0.02537333 | 12.49615 | 0.9699556
369 | 7.36 | 1.257 | 155.3 | 0 | 369 | 7.36 | 1.261 | 256.45 | 1.0252 | 369 | 7.36 | 1.295 | 386.6 | 1.15605 | 1.271 | 266.1167 | 0.02542 | 12.54486 | 0.6197333
370 | 7.38 | 1.261 | 155.85 | 0.6223 | 370 | 7.38 | 1.263 | 257.55 | 0.514 | 370 | 7.38 | 1.298 | 389.1 | 1.16355 | 1.274 | 267.5 | 0.02548 | 12.61007 | 0.800425
371 | 7.4 | 1.266 | 156.7 | 0.781375 | 371 | 7.4 | 1.267 | 257.8 | 1.0307 | 371 | 7.4 | 1.3 | 391.35 | 0.78045 | 1.277667 | 268.6167 | 0.02555333 | 12.66271 | 0.9828806
372 | 7.42 | 1.271 | 156.15 | 0.782125 | 372 | 7.42 | 1.274 | 258.65 | 1.807575 | 372 | 7.42 | 1.303 | 393.6 | 1.177425 | 1.282667 | 269.4667 | 0.02565333 | 12.70278 | 1.345208
373 | 7.44 | 1.272 | 157.25 | 0.1567 | 373 | 7.44 | 1.277 | 260.05 | 0.77805 | 373 | 7.44 | 1.306 | 396.65 | 1.185375 | 1.285 | 271.3167 | 0.0257 | 12.78999 | 0.6309139
374 | 7.46 | 1.276 | 157.25 | 0.629 | 374 | 7.46 | 1.278 | 260.6 | 0.260325 | 374 | 7.46 | 1.309 | 398.9 | 1.193325 | 1.287667 | 272.25 | 0.02575333 | 12.83399 | 0.7247556
375 | 7.48 | 1.281 | 157.55 | 0.787 | 375 | 7.48 | 1.28 | 261.75 | 0.52235 | 375 | 7.48 | 1.313 | 401.95 | 1.6017 | 1.291333 | 273.75 | 0.02582667 | 12.9047 | 1.001
376 | 7.5 | 1.285 | 158.1 | 0.6313 | 376 | 7.5 | 1.284 | 261.75 | 1.047 | 376 | 7.5 | 1.317 | 404.5 | 1.6129 | 1.295333 | 274.7833 | 0.02590667 | 12.95341 | 1.097067
377 | 7.52 | 1.286 | 158.65 | 0.158375 | 377 | 7.52 | 1.287 | 262.3 | 0.786075 | 377 | 7.52 | 1.321 | 407.55 | 1.6241 | 1.298 | 276.1667 | 0.02596 | 13.01862 | 0.7346
378 | 7.54 | 1.289 | 158.4 | 0.475575 | 378 | 7.54 | 1.292 | 264.25 | 1.316375 | 378 | 7.54 | 1.325 | 410.65 | 1.6364 | 1.302 | 277.7667 | 0.02604 | 13.09405 | 1.107867
379 | 7.56 | 1.292 | 158.65 | 0.475575 | 379 | 7.56 | 1.294 | 264.25 | 0.5285 | 379 | 7.56 | 1.33 | 413.45 | 2.06025 | 1.305333 | 278.7833 | 0.02610667 | 13.14197 | 0.9275833
380 | 7.58 | 1.295 | 159.2 | 0.476775 | 380 | 7.58 | 1.298 | 265.65 | 1.0598 | 380 | 7.58 | 1.333 | 416.5 | 1.244925 | 1.308667 | 280.45 | 0.02617333 | 13.22054 | 0.9320556
381 | 7.6 | 1.3 | 159.2 | 0.796 | 381 | 7.6 | 1.303 | 266.75 | 1.331 | 381 | 7.6 | 1.334 | 419.55 | 0.418025 | 1.312333 | 281.8333 | 0.02624667 | 13.28575 | 1.030853
382 | 7.62 | 1.303 | 160.05 | 0.478875 | 382 | 7.62 | 1.307 | 267.6 | 1.0687 | 382 | 7.62 | 1.337 | 422.35 | 1.26285 | 1.315667 | 283.3333 | 0.02631333 | 13.35646 | 0.9419444
383 | 7.64 | 1.307 | 160.05 | 0.6402 | 383 | 7.64 | 1.311 | 268.7 | 1.0726 | 383 | 7.64 | 1.34 | 425.45 | 1.2717 | 1.319333 | 284.7333 | 0.02638667 | 13.42246 | 1.041456
384 | 7.66 | 1.311 | 160.35 | 0.6408 | 384 | 7.66 | 1.312 | 268.7 | 0.2687 | 384 | 7.66 | 1.343 | 428.25 | 1.28055 | 1.322 | 285.7667 | 0.02644 | 13.47117 | 0.7606667
385 | 7.68 | 1.314 | 161.45 | 0.4827 | 385 | 7.68 | 1.315 | 270.4 | 0.80865 | 385 | 7.68 | 1.347 | 431.05 | 1.7186 | 1.325333 | 287.6333 | 0.02650667 | 13.55917 | 0.9556667
386 | 7.7 | 1.318 | 160.9 | 0.6447 | 386 | 7.7 | 1.318 | 270.65 | 0.811575 | 386 | 7.7 | 1.351 | 433.55 | 1.7292 | 1.329 | 288.3667 | 0.02658 | 13.59374 | 1.056
387 | 7.72 | 1.321 | 162 | 0.48435 | 387 | 7.72 | 1.321 | 271.8 | 0.813675 | 387 | 7.72 | 1.354 | 436.05 | 1.3044 | 1.332 | 289.95 | 0.02664 | 13.66837 | 0.867475
388 | 7.74 | 1.322 | 162.3 | 0.16215 | 388 | 7.74 | 1.325 | 272.9 | 1.0894 | 388 | 7.74 | 1.358 | 438.85 | 1.7498 | 1.335 | 291.35 | 0.0267 | 13.73437 | 0.87195
389 | 7.76 | 1.325 | 162.85 | 0.487725 | 389 | 7.76 | 1.329 | 272.9 | 1.0916 | 389 | 7.76 | 1.364 | 441.65 | 2.6415 | 1.339333 | 292.4667 | 0.02678667 | 13.78701 | 1.264936
390 | 7.78 | 1.33 | 163.15 | 0.815 | 390 | 7.78 | 1.331 | 274.05 | 0.54695 | 390 | 7.78 | 1.366 | 444.15 | 0.8858 | 1.342333 | 293.7833 | 0.02684667 | 13.84908 | 0.879375
391 | 7.8 | 1.334 | 164.8 | 0.6559 | 391 | 7.8 | 1.336 | 274.85 | 1.37225 | 391 | 7.8 | 1.367 | 447.25 | 0.4457 | 1.345667 | 295.6333 | 0.02691333 | 13.93629 | 0.9823611
392 | 7.82 | 1.338 | 165.1 | 0.6598 | 392 | 7.82 | 1.342 | 276 | 1.65255 | 392 | 7.82 | 1.371 | 449.2 | 1.7929 | 1.350333 | 296.7667 | 0.02700667 | 13.98971 | 1.382267
393 | 7.84 | 1.34 | 165.9 | 0.331 | 393 | 7.84 | 1.344 | 277.95 | 0.55395 | 393 | 7.84 | 1.374 | 452.55 | 1.352625 | 1.352667 | 298.8 | 0.02705333 | 14.08557 | 0.6948278
394 | 7.86 | 1.344 | 166.75 | 0.6653 | 394 | 7.86 | 1.344 | 279.05 | 0 | 394 | 7.86 | 1.376 | 455.05 | 0.9076 | 1.354667 | 300.2833 | 0.02709333 | 14.15549 | 0.5990833
395 | 7.88 | 1.349 | 167.3 | 0.835125 | 395 | 7.88 | 1.348 | 279.9 | 1.1179 | 395 | 7.88 | 1.38 | 458.7 | 1.8275 | 1.359 | 301.9667 | 0.02718 | 14.23485 | 1.304875
396 | 7.9 | 1.352 | 167.6 | 0.50235 | 396 | 7.9 | 1.352 | 281 | 1.1218 | 396 | 7.9 | 1.384 | 460.65 | 1.8387 | 1.362667 | 303.0833 | 0.02725333 | 14.28749 | 1.109258
397 | 7.92 | 1.352 | 167.85 | 0 | 397 | 7.92 | 1.355 | 281.85 | 0.844275 | 397 | 7.92 | 1.387 | 462.85 | 1.38525 | 1.364667 | 304.1833 | 0.02729333 | 14.33934 | 0.6072667
398 | 7.94 | 1.355 | 168.45 | 0.50445 | 398 | 7.94 | 1.358 | 282.95 | 0.8472 | 398 | 7.94 | 1.391 | 466.2 | 1.8581 | 1.368 | 305.8667 | 0.02736 | 14.41869 | 1.01675
399 | 7.96 | 1.359 | 168.7 | 0.6743 | 399 | 7.96 | 1.362 | 284.9 | 1.1357 | 399 | 7.96 | 1.396 | 468.45 | 2.336625 | 1.372333 | 307.35 | 0.02744667 | 14.48862 | 1.328636
400 | 7.98 | 1.362 | 169.25 | 0.506925 | 400 | 7.98 | 1.365 | 285.75 | 0.855975 | 400 | 7.98 | 1.4 | 472.35 | 1.8816 | 1.375667 | 309.1167 | 0.02751333 | 14.5719 | 1.027444
401 | 8 | 1.367 | 169.25 | 0.84625 | 401 | 8 | 1.37 | 287.45 | 1.433 | 401 | 8 | 1.402 | 475.45 | 0.9478 | 1.379667 | 310.7167 | 0.02759333 | 14.64732 | 1.239667
402 | 8.02 | 1.371 | 170.65 | 0.6798 | 402 | 8.02 | 1.375 | 288 | 1.438625 | 402 | 8.02 | 1.405 | 478.5 | 1.430925 | 1.383667 | 312.3833 | 0.02767333 | 14.72589 | 1.2462
403 | 8.04 | 1.373 | 170.95 | 0.3416 | 403 | 8.04 | 1.377 | 289.65 | 0.57765 | 403 | 8.04 | 1.408 | 482.15 | 1.440975 | 1.386 | 314.25 | 0.02772 | 14.81389 | 0.7310722
404 | 8.06 | 1.377 | 171.5 | 0.6849 | 404 | 8.06 | 1.377 | 290.8 | 0 | 404 | 8.06 | 1.409 | 485.2 | 0.483675 | 1.387667 | 315.8333 | 0.02775333 | 14.88853 | 0.5250694
405 | 8.08 | 1.382 | 172.35 | 0.859625 | 405 | 8.08 | 1.382 | 291.9 | 1.45675 | 405 | 8.08 | 1.413 | 488.85 | 1.9481 | 1.392333 | 317.7 | 0.02784667 | 14.97652 | 1.478244
406 | 8.1 | 1.384 | 172.35 | 0.3447 | 406 | 8.1 | 1.386 | 293 | 1.1698 | 406 | 8.1 | 1.417 | 492.2 | 1.9621 | 1.395667 | 319.1833 | 0.02791333 | 15.04645 | 1.061472
407 | 8.12 | 1.384 | 173.75 | 0 | 407 | 8.12 | 1.389 | 293.85 | 0.880275 | 407 | 8.12 | 1.42 | 496.1 | 1.48245 | 1.397667 | 321.2333 | 0.02795333 | 15.14308 | 0.6404167
408 | 8.14 | 1.389 | 175.15 | 0.87225 | 408 | 8.14 | 1.392 | 295 | 0.883275 | 408 | 8.14 | 1.425 | 499.2 | 2.48825 | 1.402 | 323.1167 | 0.02804 | 15.23187 | 1.396092
409 | 8.16 | 1.393 | 178.2 | 0.7067 | 409 | 8.16 | 1.396 | 296.65 | 1.1833 | 409 | 8.16 | 1.43 | 503.4 | 2.5065 | 1.406333 | 326.0833 | 0.02812667 | 15.37172 | 1.4066
410 | 8.18 | 1.397 | 180.45 | 0.7173 | 410 | 8.18 | 1.4 | 297.5 | 1.1883 | 410 | 8.18 | 1.433 | 506.15 | 1.514325 | 1.41 | 328.0333 | 0.0282 | 15.46364 | 1.199214
411 | 8.2 | 1.402 | 182.95 | 0.9085 | 411 | 8.2 | 1.403 | 298.05 | 0.893325 | 411 | 8.2 | 1.436 | 509.8 | 1.523925 | 1.413667 | 330.2667 | 0.02827333 | 15.56892 | 1.206883
412 | 8.22 | 1.405 | 184.9 | 0.551775 | 412 | 8.22 | 1.408 | 300 | 1.495125 | 412 | 8.22 | 1.439 | 513.45 | 1.534875 | 1.417333 | 332.7833 | 0.02834667 | 15.68756 | 1.215592
413 | 8.24 | 1.407 | 186.3 | 0.3712 | 413 | 8.24 | 1.411 | 300.55 | 0.900825 | 413 | 8.24 | 1.443 | 514.85 | 2.0566 | 1.420333 | 333.9 | 0.02840667 | 15.7402 | 1.000025
414 | 8.26 | 1.411 | 188.25 | 0.7491 | 414 | 8.26 | 1.411 | 301.4 | 0 | 414 | 8.26 | 1.444 | 518.75 | 0.5168 | 1.422 | 336.1333 | 0.02844 | 15.84548 | 0.5583611
415 | 8.28 | 1.416 | 189.1 | 0.943375 | 415 | 8.28 | 1.414 | 303.1 | 0.90675 | 415 | 8.28 | 1.447 | 522.1 | 1.561275 | 1.425667 | 338.1 | 0.02851333 | 15.93819 | 1.236094
416 | 8.3 | 1.418 | 191.6 | 0.3807 | 416 | 8.3 | 1.42 | 303.35 | 1.81935 | 416 | 8.3 | 1.45 | 525.15 | 1.570875 | 1.429333 | 340.0333 | 0.02858667 | 16.02933 | 1.243244
417 | 8.32 | 1.417 | 191.6 | -0.1916 | 417 | 8.32 | 1.423 | 303.35 | 0.91005 | 417 | 8.32 | 1.454 | 527.95 | 2.1062 | 1.431333 | 340.9667 | 0.02862667 | 16.07332 | 0.681
418 | 8.34 | 1.422 | 194.4 | 0.965 | 418 | 8.34 | 1.425 | 304.75 | 0.6081 | 418 | 8.34 | 1.457 | 530.75 | 1.58805 | 1.434667 | 343.3 | 0.02869333 | 16.18332 | 1.140444
419 | 8.36 | 1.428 | 196.35 | 1.17225 | 419 | 8.36 | 1.43 | 305.6 | 1.525875 | 419 | 8.36 | 1.461 | 533.55 | 2.1286 | 1.439667 | 345.1667 | 0.02879333 | 16.27131 | 1.721167
420 | 8.38 | 1.43 | 198.05 | 0.3944 | 420 | 8.38 | 1.434 | 305.6 | 1.2224 | 420 | 8.38 | 1.466 | 536.6 | 2.675375 | 1.443333 | 346.75 | 0.02886667 | 16.34595 | 1.268514
421 | 8.4 | 1.434 | 199.7 | 0.7955 | 421 | 8.4 | 1.437 | 307 | 0.9189 | 421 | 8.4 | 1.469 | 539.4 | 1.614 | 1.446667 | 348.7 | 0.02893333 | 16.43788 | 1.159083
422 | 8.42 | 1.439 | 201.1 | 1.002 | 422 | 8.42 | 1.443 | 306.45 | 1.84035 | 422 | 8.42 | 1.471 | 542.75 | 1.08215 | 1.451 | 350.1 | 0.02902 | 16.50387 | 1.514067
423 | 8.44 | 1.442 | 202.8 | 0.60585 | 423 | 8.44 | 1.444 | 306.45 | 0.30645 | 423 | 8.44 | 1.475 | 546.1 | 2.1777 | 1.453667 | 351.7833 | 0.02907333 | 16.58323 | 0.9358444
424 | 8.46 | 1.445 | 204.2 | 0.6105 | 424 | 8.46 | 1.444 | 306.7 | 0 | 424 | 8.46 | 1.477 | 548.9 | 1.095 | 1.455333 | 353.2667 | 0.02910667 | 16.65315 | 0.5875417
425 | 8.48 | 1.448 | 203.9 | 0.61215 | 425 | 8.48 | 1.449 | 307.55 | 1.535625 | 425 | 8.48 | 1.479 | 552.8 | 1.1017 | 1.458667 | 354.75 | 0.02917333 | 16.72308 | 1.180028
426 | 8.5 | 1.449 | 206.7 | 0.2053 | 426 | 8.5 | 1.453 | 307.25 | 1.2296 | 426 | 8.5 | 1.484 | 554.8 | 2.769 | 1.462 | 356.25 | 0.02924 | 16.79379 | 1.185
427 | 8.52 | 1.452 | 207 | 0.62055 | 427 | 8.52 | 1.456 | 307.55 | 0.9222 | 427 | 8.52 | 1.486 | 557.85 | 1.11265 | 1.464667 | 357.4667 | 0.02929333 | 16.85114 | 0.9516222
428 | 8.54 | 1.455 | 207.25 | 0.621375 | 428 | 8.54 | 1.46 | 307.85 | 1.2308 | 428 | 8.54 | 1.489 | 560.35 | 1.6773 | 1.468 | 358.4833 | 0.02936 | 16.89907 | 1.19325
429 | 8.56 | 1.461 | 209.8 | 1.25115 | 429 | 8.56 | 1.463 | 308.4 | 0.924375 | 429 | 8.56 | 1.493 | 564 | 2.2487 | 1.472333 | 360.7333 | 0.02944667 | 17.00513 | 1.558303
430 | 8.58 | 1.465 | 210.35 | 0.8403 | 430 | 8.58 | 1.468 | 308.4 | 1.542 | 430 | 8.58 | 1.497 | 565.95 | 2.2599 | 1.476667 | 361.5667 | 0.02953333 | 17.04442 | 1.564983
431 | 8.6 | 1.467 | 211.15 | 0.4215 | 431 | 8.6 | 1.471 | 308.95 | 0.926025 | 431 | 8.6 | 1.501 | 569.85 | 2.2716 | 1.479667 | 363.3167 | 0.02959333 | 17.12691 | 1.087325
432 | 8.62 | 1.471 | 212.3 | 0.8469 | 432 | 8.62 | 1.475 | 309.5 | 1.2369 | 432 | 8.62 | 1.505 | 572.65 | 2.285 | 1.483667 | 364.8167 | 0.02967333 | 17.19762 | 1.456267
433 | 8.64 | 1.476 | 212.55 | 1.062125 | 433 | 8.64 | 1.477 | 308.95 | 0.61845 | 433 | 8.64 | 1.507 | 574.6 | 1.14725 | 1.486667 | 365.3667 | 0.02973333 | 17.22355 | 1.095275
434 | 8.66 | 1.478 | 214.5 | 0.42705 | 434 | 8.66 | 1.478 | 309.5 | 0.309225 | 434 | 8.66 | 1.511 | 577.15 | 2.3035 | 1.489 | 367.05 | 0.02978 | 17.3029 | 0.8544861
435 | 8.68 | 1.48 | 215.9 | 0.4304 | 435 | 8.68 | 1.481 | 310.05 | 0.929325 | 435 | 8.68 | 1.512 | 580.2 | 0.578675 | 1.491 | 368.7167 | 0.02982 | 17.38147 | 0.7357667
436 | 8.7 | 1.483 | 216.75 | 0.648975 | 436 | 8.7 | 1.487 | 309.8 | 1.85955 | 436 | 8.7 | 1.516 | 583.25 | 2.3269 | 1.495333 | 369.9333 | 0.02990667 | 17.43882 | 1.600408
437 | 8.72 | 1.484 | 218.15 | 0.21745 | 437 | 8.72 | 1.489 | 310.05 | 0.61985 | 437 | 8.72 | 1.52 | 584.95 | 2.3364 | 1.497667 | 371.05 | 0.02995333 | 17.49146 | 0.8644806
438 | 8.74 | 1.49 | 220.4 | 1.31565 | 438 | 8.74 | 1.493 | 310.6 | 1.2413 | 438 | 8.74 | 1.522 | 588.3 | 1.17325 | 1.501667 | 373.1 | 0.03003333 | 17.5881 | 1.4883
439 | 8.76 | 1.496 | 220.95 | 1.32405 | 439 | 8.76 | 1.497 | 310.6 | 1.2424 | 439 | 8.76 | 1.526 | 591.35 | 2.3593 | 1.506333 | 374.3 | 0.03012667 | 17.64467 | 1.743933
440 | 8.78 | 1.498 | 222.35 | 0.4433 | 440 | 8.78 | 1.502 | 312 | 1.5565 | 440 | 8.78 | 1.531 | 594.15 | 2.96375 | 1.510333 | 376.1667 | 0.03020667 | 17.73267 | 1.500933
441 | 8.8 | 1.502 | 224.3 | 0.8933 | 441 | 8.8 | 1.506 | 312 | 1.248 | 441 | 8.8 | 1.534 | 596.1 | 1.785375 | 1.514 | 377.4667 | 0.03028 | 17.79395 | 1.381661
442 | 8.82 | 1.506 | 226 | 0.9006 | 442 | 8.82 | 1.509 | 312.3 | 0.93645 | 442 | 8.82 | 1.538 | 600.05 | 2.3923 | 1.517667 | 379.45 | 0.03035333 | 17.88744 | 1.387681
443 | 8.84 | 1.51 | 227.1 | 0.9062 | 443 | 8.84 | 1.511 | 312.3 | 0.6246 | 443 | 8.84 | 1.542 | 602.25 | 2.4046 | 1.521 | 380.55 | 0.03042 | 17.9393 | 1.266667
444 | 8.86 | 1.511 | 228.2 | 0.22765 | 444 | 8.86 | 1.513 | 312.85 | 0.62515 | 444 | 8.86 | 1.545 | 604.8 | 1.810575 | 1.523 | 381.95 | 0.03046 | 18.0053 | 0.7625
445 | 8.88 | 1.512 | 230.45 | 0.229325 | 445 | 8.88 | 1.516 | 313.15 | 0.939 | 445 | 8.88 | 1.547 | 608.15 | 1.21295 | 1.525 | 383.9167 | 0.0305 | 18.09801 | 0.7658667
446 | 8.9 | 1.516 | 231.85 | 0.9246 | 446 | 8.9 | 1.52 | 312.6 | 1.2515 | 446 | 8.9 | 1.548 | 609.55 | 0.60885 | 1.528 | 384.6667 | 0.03056 | 18.13336 | 1.152875
447 | 8.92 | 1.52 | 232.4 | 0.9285 | 447 | 8.92 | 1.524 | 312.85 | 1.2509 | 447 | 8.92 | 1.552 | 612.3 | 2.4437 | 1.532 | 385.85 | 0.03064 | 18.18914 | 1.541033
448 | 8.94 | 1.524 | 234.9 | 0.9346 | 448 | 8.94 | 1.526 | 313.7 | 0.62655 | 448 | 8.94 | 1.556 | 615.7 | 2.456 | 1.535333 | 388.1 | 0.03070667 | 18.29521 | 1.289917
449 | 8.96 | 1.528 | 236.85 | 0.9435 | 449 | 8.96 | 1.531 | 314.55 | 1.570625 | 449 | 8.96 | 1.559 | 617.9 | 1.8504 | 1.539333 | 389.7667 | 0.03078667 | 18.37378 | 1.555733
450 | 8.98 | 1.53 | 238.55 | 0.4754 | 450 | 8.98 | 1.536 | 313.95 | 1.57125 | 450 | 8.98 | 1.563 | 620.4 | 2.4766 | 1.543 | 390.9667 | 0.03086 | 18.43035 | 1.431344
451 | 9 | 1.534 | 240.2 | 0.9575 | 451 | 9 | 1.54 | 314.8 | 1.2575 | 451 | 9 | 1.566 | 623.2 | 1.8654 | 1.546667 | 392.7333 | 0.03093333 | 18.51363 | 1.436783
452 | 9.02 | 1.538 | 241.9 | 0.9642 | 452 | 9.02 | 1.543 | 315.35 | 0.945225 | 452 | 9.02 | 1.57 | 626.55 | 2.4995 | 1.550333 | 394.6 | 0.03100667 | 18.60162 | 1.443444
453 | 9.04 | 1.543 | 243.85 | 1.214375 | 453 | 9.04 | 1.544 | 314.8 | 0.315075 | 453 | 9.04 | 1.574 | 628.8 | 2.5107 | 1.553667 | 395.8167 | 0.03107333 | 18.65898 | 1.317361
454 | 9.06 | 1.543 | 245.25 | 0 | 454 | 9.06 | 1.546 | 315.1 | 0.6299 | 454 | 9.06 | 1.577 | 631.3 | 1.89015 | 1.555333 | 397.2167 | 0.03110667 | 18.72497 | 0.6608611
455 | 9.08 | 1.546 | 246.95 | 0.7383 | 455 | 9.08 | 1.55 | 315.1 | 1.2604 | 455 | 9.08 | 1.579 | 634.4 | 1.2657 | 1.558333 | 398.8167 | 0.03116667 | 18.8004 | 1.19405
456 | 9.1 | 1.549 | 248.05 | 0.7425 | 456 | 9.1 | 1.555 | 315.35 | 1.576125 | 456 | 9.1 | 1.582 | 637.2 | 1.9074 | 1.562 | 400.2 | 0.03124 | 18.86561 | 1.464864
457 | 9.12 | 1.554 | 250 | 1.245125 | 457 | 9.12 | 1.558 | 315.1 | 0.945675 | 457 | 9.12 | 1.584 | 640.55 | 1.27775 | 1.565333 | 401.8833 | 0.03130667 | 18.94496 | 1.336806
458 | 9.14 | 1.558 | 251.4 | 1.0028 | 458 | 9.14 | 1.561 | 315.35 | 0.945675 | 458 | 9.14 | 1.588 | 643.05 | 2.5672 | 1.569 | 403.2667 | 0.03138 | 19.01017 | 1.476108
459 | 9.16 | 1.561 | 253.35 | 0.757125 | 459 | 9.16 | 1.565 | 316.5 | 1.2637 | 459 | 9.16 | 1.592 | 645.55 | 2.5772 | 1.572667 | 405.1333 | 0.03145333 | 19.09817 | 1.482067
460 | 9.18 | 1.565 | 254.2 | 1.0151 | 460 | 9.18 | 1.57 | 315.95 | 1.581125 | 460 | 9.18 | 1.597 | 648.35 | 3.23475 | 1.577333 | 406.1667 | 0.03154667 | 19.14688 | 1.893033
461 | 9.2 | 1.568 | 255.85 | 0.765075 | 461 | 9.2 | 1.574 | 315.65 | 1.2632 | 461 | 9.2 | 1.599 | 651.15 | 1.2995 | 1.580333 | 407.55 | 0.03160667 | 19.21209 | 1.220575
462 | 9.22 | 1.573 | 258.1 | 1.284875 | 462 | 9.22 | 1.576 | 316.2 | 0.63185 | 462 | 9.22 | 1.603 | 654.5 | 2.6113 | 1.584 | 409.6 | 0.03168 | 19.30873 | 1.498108
463 | 9.24 | 1.575 | 259.2 | 0.5173 | 463 | 9.24 | 1.578 | 316.2 | 0.6324 | 463 | 9.24 | 1.607 | 657.6 | 2.6242 | 1.586667 | 411 | 0.03173333 | 19.37473 | 1.094133
464 | 9.26 | 1.575 | 260.9 | 0 | 464 | 9.26 | 1.579 | 315.95 | 0.316075 | 464 | 9.26 | 1.611 | 660.35 | 2.6359 | 1.588333 | 412.4 | 0.03176667 | 19.44072 | 0.6861667
465 | 9.28 | 1.579 | 262.85 | 1.0475 | 465 | 9.28 | 1.584 | 317.05 | 1.5825 | 465 | 9.28 | 1.613 | 663.45 | 1.3238 | 1.592 | 414.45 | 0.03184 | 19.53736 | 1.515892
466 | 9.3 | 1.584 | 264.55 | 1.3185 | 466 | 9.3 | 1.588 | 317.35 | 1.2688 | 466 | 9.3 | 1.615 | 665.4 | 1.32885 | 1.595667 | 415.7667 | 0.03191333 | 19.59943 | 1.522064
467 | 9.32 | 1.588 | 265.9 | 1.0609 | 467 | 9.32 | 1.591 | 316.75 | 0.95115 | 467 | 9.32 | 1.618 | 667.9 | 1.99995 | 1.599 | 416.85 | 0.03198 | 19.6505 | 1.387694
468 | 9.34 | 1.591 | 268.45 | 0.801525 | 468 | 9.34 | 1.594 | 317.6 | 0.951525 | 468 | 9.34 | 1.62 | 671 | 1.3389 | 1.601667 | 419.0167 | 0.03203333 | 19.75264 | 1.114489
469 | 9.36 | 1.596 | 270.4 | 1.347125 | 469 | 9.36 | 1.599 | 317.9 | 1.58875 | 469 | 9.36 | 1.624 | 673.8 | 2.6896 | 1.606333 | 420.7 | 0.03212667 | 19.83199 | 1.959339
470 | 9.38 | 1.598 | 271.8 | 0.5422 | 470 | 9.38 | 1.606 | 317.9 | 2.2253 | 470 | 9.38 | 1.628 | 676.85 | 2.7013 | 1.610667 | 422.1833 | 0.03221333 | 19.90191 | 1.826247
471 | 9.4 | 1.602 | 273.75 | 1.0911 | 471 | 9.4 | 1.608 | 317.6 | 0.6355 | 471 | 9.4 | 1.631 | 680.2 | 2.035575 | 1.613667 | 423.85 | 0.03227333 | 19.98048 | 1.26905
472 | 9.42 | 1.606 | 275.4 | 1.0983 | 472 | 9.42 | 1.609 | 319 | 0.3183 | 472 | 9.42 | 1.634 | 683.3 | 2.04525 | 1.616333 | 425.9 | 0.03232667 | 20.07712 | 1.133
473 | 9.44 | 1.606 | 277.4 | 0 | 473 | 9.44 | 1.611 | 319 | 0.638 | 473 | 9.44 | 1.64 | 686.05 | 4.10805 | 1.619 | 427.4833 | 0.03238 | 20.15176 | 1.137844
474 | 9.46 | 1.609 | 278.75 | 0.834225 | 474 | 9.46 | 1.615 | 319 | 1.276 | 474 | 9.46 | 1.644 | 688.85 | 2.7498 | 1.622667 | 428.8667 | 0.03245333 | 20.21697 | 1.569975
475 | 9.48 | 1.612 | 280.45 | 0.8388 | 475 | 9.48 | 1.619 | 318.45 | 1.2749 | 475 | 9.48 | 1.645 | 691.4 | 0.690125 | 1.625333 | 430.1 | 0.03250667 | 20.27511 | 1.145289
476 | 9.5 | 1.618 | 281.85 | 1.6869 | 476 | 9.5 | 1.623 | 319 | 1.2749 | 476 | 9.5 | 1.647 | 694.15 | 1.38555 | 1.629333 | 431.6667 | 0.03258667 | 20.34896 | 1.723533
477 | 9.52 | 1.621 | 282.95 | 0.8472 | 477 | 9.52 | 1.625 | 319 | 0.638 | 477 | 9.52 | 1.651 | 696.7 | 2.7817 | 1.632333 | 432.8833 | 0.03264667 | 20.40632 | 1.296825
478 | 9.54 | 1.624 | 285.2 | 0.852225 | 478 | 9.54 | 1.628 | 319 | 0.957 | 478 | 9.54 | 1.653 | 700.05 | 1.39675 | 1.635 | 434.75 | 0.0327 | 20.49431 | 1.156844
479 | 9.56 | 1.629 | 286.9 | 1.43025 | 479 | 9.56 | 1.633 | 319.55 | 1.596375 | 479 | 9.56 | 1.656 | 702.85 | 2.10435 | 1.639333 | 436.4333 | 0.03278667 | 20.57366 | 1.887564
480 | 9.58 | 1.632 | 287.7 | 0.8619 | 480 | 9.58 | 1.639 | 320.1 | 1.91895 | 480 | 9.58 | 1.661 | 705.6 | 3.521125 | 1.644 | 437.8 | 0.03288 | 20.63809 | 2.039878
481 | 9.6 | 1.634 | 289.95 | 0.57765 | 481 | 9.6 | 1.641 | 320.1 | 0.6402 | 481 | 9.6 | 1.663 | 708.4 | 1.414 | 1.646 | 439.4833 | 0.03292 | 20.71744 | 0.8772833
482 | 9.62 | 1.637 | 291.35 | 0.87195 | 482 | 9.62 | 1.643 | 320.4 | 0.6405 | 482 | 9.62 | 1.665 | 710.35 | 1.41875 | 1.648333 | 440.7 | 0.03296667 | 20.7748 | 1.026881
483 | 9.64 | 1.64 | 292.45 | 0.8757 | 483 | 9.64 | 1.646 | 319.55 | 0.959925 | 483 | 9.64 | 1.672 | 714.3 | 4.986275 | 1.652667 | 442.1 | 0.03305333 | 20.84079 | 1.912733
484 | 9.66 | 1.642 | 294.15 | 0.5866 | 484 | 9.66 | 1.648 | 319.85 | 0.6394 | 484 | 9.66 | 1.675 | 716.8 | 2.14665 | 1.655 | 443.6 | 0.0331 | 20.9115 | 1.033317
485 | 9.68 | 1.647 | 294.7 | 1.472125 | 485 | 9.68 | 1.652 | 320.1 | 1.2799 | 485 | 9.68 | 1.676 | 719.6 | 0.7182 | 1.658333 | 444.8 | 0.03316667 | 20.96807 | 1.480667
486 | 9.7 | 1.652 | 294.7 | 1.4735 | 486 | 9.7 | 1.656 | 320.1 | 1.2804 | 486 | 9.7 | 1.68 | 722.65 | 2.8845 | 1.662667 | 445.8167 | 0.03325333 | 21.016 | 1.929669
487 | 9.72 | 1.655 | 296.65 | 0.887025 | 487 | 9.72 | 1.659 | 320.4 | 0.96075 | 487 | 9.72 | 1.683 | 725.2 | 2.171775 | 1.665667 | 447.4167 | 0.03331333 | 21.09142 | 1.33985
488 | 9.74 | 1.658 | 297.2 | 0.890775 | 488 | 9.74 | 1.663 | 320.95 | 1.2827 | 488 | 9.74 | 1.685 | 727.7 | 1.4529 | 1.668667 | 448.6167 | 0.03337333 | 21.14799 | 1.34405
489 | 9.76 | 1.662 | 298.6 | 1.1916 | 489 | 9.76 | 1.668 | 320.1 | 1.602625 | 489 | 9.76 | 1.688 | 730.5 | 2.1873 | 1.672667 | 449.7333 | 0.03345333 | 21.20063 | 1.7967
490 | 9.78 | 1.666 | 299.15 | 1.1955 | 490 | 9.78 | 1.674 | 321.25 | 1.92405 | 490 | 9.78 | 1.692 | 733 | 2.927 | 1.677333 | 451.1333 | 0.03354667 | 21.26663 | 2.102022
491 | 9.8 | 1.668 | 300.3 | 0.59945 | 491 | 9.8 | 1.677 | 320.7 | 0.962925 | 491 | 9.8 | 1.695 | 735.25 | 2.202375 | 1.68 | 452.0833 | 0.0336 | 21.31141 | 1.204289
492 | 9.82 | 1.67 | 301.95 | 0.60225 | 492 | 9.82 | 1.677 | 321.25 | 0 | 492 | 9.82 | 1.698 | 737.75 | 2.2095 | 1.681667 | 453.65 | 0.03363333 | 21.38527 | 0.7547778
493 | 9.84 | 1.674 | 302.8 | 1.2095 | 493 | 9.84 | 1.68 | 320.95 | 0.9633 | 493 | 9.84 | 1.701 | 741.4 | 2.218725 | 1.685 | 455.05 | 0.0337 | 21.45126 | 1.5145
494 | 9.86 | 1.677 | 303.9 | 0.91005 | 494 | 9.86 | 1.683 | 320.95 | 0.96285 | 494 | 9.86 | 1.706 | 744.45 | 3.714625 | 1.688667 | 456.4333 | 0.03377333 | 21.51647 | 1.671053
495 | 9.88 | 1.68 | 304.75 | 0.912975 | 495 | 9.88 | 1.685 | 321.5 | 0.64245 | 495 | 9.88 | 1.709 | 746.95 | 2.2371 | 1.691333 | 457.7333 | 0.03382667 | 21.57776 | 1.218889
496 | 9.9 | 1.685 | 305.3 | 1.525125 | 496 | 9.9 | 1.691 | 321.8 | 1.9299 | 496 | 9.9 | 1.71 | 748.65 | 0.7478 | 1.695333 | 458.5833 | 0.03390667 | 21.61783 | 1.832633
497 | 9.92 | 1.688 | 306.45 | 0.917625 | 497 | 9.92 | 1.694 | 321.8 | 0.9654 | 497 | 9.92 | 1.715 | 752 | 3.751625 | 1.699 | 460.0833 | 0.03398 | 21.68854 | 1.684222
498 | 9.94 | 1.69 | 307.85 | 0.6143 | 498 | 9.94 | 1.696 | 322.35 | 0.64415 | 498 | 9.94 | 1.716 | 753.65 | 0.752825 | 1.700667 | 461.2833 | 0.03401333 | 21.7451 | 0.7678056
499 | 9.96 | 1.696 | 309.5 | 1.85205 | 499 | 9.96 | 1.701 | 322.35 | 1.61175 | 499 | 9.96 | 1.718 | 756.45 | 1.5101 | 1.705 | 462.7667 | 0.0341 | 21.81503 | 2.002108
500 | 9.98 | 1.7 | 310.35 | 1.2397 | 500 | 9.98 | 1.708 | 322.65 | 2.2575 | 500 | 9.98 | 1.722 | 759 | 3.0309 | 1.71 | 464 | 0.0342 | 21.87317 | 2.316917
501 | 10 | 1.7 | 311.45 | 0 | 501 | 10 | 1.71 | 323.2 | 0.64585 | 501 | 10 | 1.725 | 760.95 | 2.279925 | 1.711667 | 465.2 | 0.03423333 | 21.92974 | 0.7743333
502 | 10.02 | 1.702 | 312.6 | 0.62405 | 502 | 10.02 | 1.71 | 322.35 | 0 | 502 | 10.02 | 1.729 | 764.3 | 3.0505 | 1.713667 | 466.4167 | 0.03427333 | 21.98709 | 0.9316167
503 | 10.04 | 1.707 | 313.7 | 1.56575 | 503 | 10.04 | 1.715 | 323.2 | 1.613875 | 503 | 10.04 | 1.732 | 767.1 | 2.2971 | 1.718 | 468 | 0.03436 | 22.06173 | 2.024569
504 | 10.06 | 1.71 | 314.8 | 0.94275 | 504 | 10.06 | 1.717 | 323.45 | 0.64665 | 504 | 10.06 | 1.736 | 769.3 | 3.0728 | 1.721 | 469.1833 | 0.03442 | 22.11751 | 1.405775
505 | 10.08 | 1.715 | 316.5 | 1.57825 | 505 | 10.08 | 1.72 | 323.45 | 0.97035 | 505 | 10.08 | 1.739 | 772.1 | 2.3121 | 1.724667 | 470.6833 | 0.03449333 | 22.18823 | 1.723089
506 | 10.1 | 1.719 | 317.3 | 1.2676 | 506 | 10.1 | 1.724 | 323.75 | 1.2944 | 506 | 10.1 | 1.742 | 774.35 | 2.319675 | 1.728333 | 471.8 | 0.03456667 | 22.24087 | 1.727886
507 | 10.12 | 1.722 | 318.45 | 0.953625 | 507 | 10.12 | 1.729 | 324.85 | 1.6215 | 507 | 10.12 | 1.745 | 776 | 2.325525 | 1.732 | 473.1 | 0.03464 | 22.30215 | 1.732317
508 | 10.14 | 1.725 | 320.1 | 0.957825 | 508 | 10.14 | 1.73 | 324.3 | 0.324575 | 508 | 10.14 | 1.746 | 778 | 0.777 | 1.733667 | 474.1333 | 0.03467333 | 22.35086 | 0.7893611
509 | 10.16 | 1.729 | 320.1 | 1.2804 | 509 | 10.16 | 1.735 | 325.7 | 1.625 | 509 | 10.16 | 1.747 | 779.95 | 0.778975 | 1.737 | 475.25 | 0.03474 | 22.4035 | 1.582306
510 | 10.18 | 1.733 | 321.25 | 1.2827 | 510 | 10.18 | 1.742 | 326.25 | 2.281825 | 510 | 10.18 | 1.751 | 782.45 | 3.1248 | 1.742 | 476.65 | 0.03484 | 22.4695 | 2.37975
511 | 10.2 | 1.733 | 322.05 | 0 | 511 | 10.2 | 1.743 | 325.45 | 0.32585 | 511 | 10.2 | 1.755 | 784.4 | 3.1337 | 1.743667 | 477.3 | 0.03487333 | 22.50014 | 0.7949583
512 | 10.22 | 1.737 | 323.45 | 1.291 | 512 | 10.22 | 1.742 | 326.25 | -0.32585 | 512 | 10.22 | 1.756 | 786.65 | 0.785525 | 1.745 | 478.7833 | 0.0349 | 22.57006 | 0.6373889
513 | 10.24 | 1.742 | 325.45 | 1.62225 | 513 | 10.24 | 1.747 | 326.55 | 1.632 | 513 | 10.24 | 1.76 | 787.75 | 3.1488 | 1.749667 | 479.9167 | 0.03499333 | 22.62349 | 2.236967
514 | 10.26 | 1.745 | 326 | 0.977175 | 514 | 10.26 | 1.751 | 326.8 | 1.3067 | 514 | 10.26 | 1.764 | 790.55 | 3.1566 | 1.753333 | 481.1167 | 0.03506667 | 22.68006 | 1.761894
515 | 10.28 | 1.747 | 328.2 | 0.6542 | 515 | 10.28 | 1.753 | 327.1 | 0.6539 | 515 | 10.28 | 1.765 | 791.65 | 0.7911 | 1.755 | 482.3167 | 0.0351 | 22.73663 | 0.8028611
516 | 10.3 | 1.752 | 329.05 | 1.643125 | 516 | 10.3 | 1.758 | 326.8 | 1.63475 | 516 | 10.3 | 1.769 | 794.45 | 3.1722 | 1.759667 | 483.4333 | 0.03519333 | 22.78927 | 2.253417
517 | 10.32 | 1.756 | 330.45 | 1.319 | 517 | 10.32 | 1.762 | 327.4 | 1.3084 | 517 | 10.32 | 1.77 | 796.4 | 0.795425 | 1.762667 | 484.75 | 0.03525333 | 22.85133 | 1.452275
518 | 10.34 | 1.759 | 331.85 | 0.99345 | 518 | 10.34 | 1.765 | 327.95 | 0.983025 | 518 | 10.34 | 1.772 | 797.25 | 1.59365 | 1.765333 | 485.6833 | 0.03530667 | 22.89533 | 1.293911
519 | 10.36 | 1.761 | 332.4 | 0.66425 | 519 | 10.36 | 1.769 | 328.5 | 1.3129 | 519 | 10.36 | 1.774 | 799.2 | 1.59645 | 1.768 | 486.7 | 0.03536 | 22.94326 | 1.296511
520 | 10.38 | 1.765 | 333.55 | 1.3319 | 520 | 10.38 | 1.774 | 329.05 | 1.643875 | 520 | 10.38 | 1.775 | 800.05 | 0.799625 | 1.771333 | 487.55 | 0.03542667 | 22.98333 | 1.62375
521 | 10.4 | 1.766 | 334.35 | 0.33395 | 521 | 10.4 | 1.778 | 329.35 | 1.3168 | 521 | 10.4 | 1.778 | 801.45 | 2.40225 | 1.774 | 488.3833 | 0.03548 | 23.02261 | 1.301244
522 | 10.42 | 1.769 | 334.9 | 1.003875 | 522 | 10.42 | 1.777 | 329.35 | -0.32935 | 522 | 10.42 | 1.78 | 803.95 | 1.6054 | 1.775333 | 489.4 | 0.03550667 | 23.07054 | 0.6518556
523 | 10.44 | 1.774 | 336.05 | 1.677375 | 523 | 10.44 | 1.78 | 329.35 | 0.98805 | 523 | 10.44 | 1.783 | 805.35 | 2.41395 | 1.779 | 490.25 | 0.03558 | 23.11061 | 1.796025
524 | 10.46 | 1.778 | 336.3 | 1.3447 | 524 | 10.46 | 1.784 | 329.35 | 1.3174 | 524 | 10.46 | 1.787 | 807.3 | 3.2253 | 1.783 | 490.9833 | 0.03566 | 23.14518 | 1.962467
525 | 10.48 | 1.78 | 337.15 | 0.67345 | 525 | 10.48 | 1.787 | 329.35 | 0.98805 | 525 | 10.48 | 1.789 | 810.65 | 1.61795 | 1.785333 | 492.3833 | 0.03570667 | 23.21117 | 1.147261
526 | 10.5 | 1.784 | 338.3 | 1.3509 | 526 | 10.5 | 1.792 | 330.45 | 1.6495 | 526 | 10.5 | 1.791 | 811.8 | 1.62245 | 1.789 | 493.5167 | 0.03578 | 23.2646 | 1.807483
527 | 10.52 | 1.789 | 338.55 | 1.692125 | 527 | 10.52 | 1.796 | 330.75 | 1.3224 | 527 | 10.52 | 1.794 | 814 | 2.4387 | 1.793 | 494.4333 | 0.03586 | 23.30781 | 1.9759
528 | 10.54 | 1.792 | 339.65 | 1.0173 | 528 | 10.54 | 1.798 | 330.75 | 0.6615 | 528 | 10.54 | 1.796 | 814.85 | 1.62885 | 1.795333 | 495.0833 | 0.03590667 | 23.33845 | 1.154436
529 | 10.56 | 1.793 | 339.95 | 0.3398 | 529 | 10.56 | 1.804 | 331.3 | 1.98615 | 529 | 10.56 | 1.797 | 813.75 | 0.8143 | 1.798 | 495 | 0.03596 | 23.33452 | 1.320111
530 | 10.58 | 1.797 | 342.2 | 1.3643 | 530 | 10.58 | 1.809 | 331.3 | 1.6565 | 530 | 10.58 | 1.798 | 814 | 0.813875 | 1.801333 | 495.8333 | 0.03602667 | 23.37381 | 1.651389
531 | 10.6 | 1.799 | 342.45 | 0.68465 | 531 | 10.6 | 1.811 | 333.25 | 0.66455 | 531 | 10.6 | 1.8 | 812.35 | 1.62635 | 1.803333 | 496.0167 | 0.03606667 | 23.38245 | 0.99185
532 | 10.62 | 1.804 | 343.6 | 1.715125 | 532 | 10.62 | 1.811 | 337.7 | 0 | 532 | 10.62 | 1.801 | 814.3 | 0.813325 | 1.805333 | 498.5333 | 0.03610667 | 23.50109 | 0.99455
533 | 10.64 | 1.809 | 344.15 | 1.719375 | 533 | 10.64 | 1.815 | 340.25 | 1.3559 | 533 | 10.64 | 1.802 | 812.9 | 0.8136 | 1.808667 | 499.1 | 0.03617333 | 23.5278 | 1.662722
534 | 10.66 | 1.811 | 345.55 | 0.6897 | 534 | 10.66 | 1.818 | 343.05 | 1.02495 | 534 | 10.66 | 1.803 | 810.65 | 0.811775 | 1.810667 | 499.75 | 0.03621333 | 23.55844 | 0.99885
535 | 10.68 | 1.815 | 346.95 | 1.385 | 535 | 10.68 | 1.822 | 345.55 | 1.3772 | 535 | 10.68 | 1.804 | 810.95 | 0.8108 | 1.813667 | 501.15 | 0.03627333 | 23.62444 | 1.50135
536 | 10.7 | 1.819 | 347.75 | 1.3894 | 536 | 10.7 | 1.824 | 347.2 | 0.69275 | 536 | 10.7 | 1.805 | 809.55 | 0.81025 | 1.816 | 501.5 | 0.03632 | 23.64094 | 1.169758
537 | 10.72 | 1.824 | 349.15 | 1.74225 | 537 | 10.72 | 1.829 | 350.85 | 1.745125 | 537 | 10.72 | 1.806 | 808.15 | 0.80885 | 1.819667 | 502.7167 | 0.03639333 | 23.69829 | 1.841064
538 | 10.74 | 1.826 | 349.45 | 0.6986 | 538 | 10.74 | 1.833 | 352.25 | 1.4062 | 538 | 10.74 | 1.806 | 807.85 | 0 | 1.821667 | 503.1833 | 0.03643333 | 23.72029 | 1.0059
539 | 10.76 | 1.828 | 350.55 | 0.7 | 539 | 10.76 | 1.837 | 353.9 | 1.4123 | 539 | 10.76 | 1.806 | 807.6 | 0 | 1.823667 | 504.0167 | 0.03647333 | 23.75957 | 1.0072
540 | 10.78 | 1.83 | 350.55 | 0.7011 | 540 | 10.78 | 1.842 | 355.6 | 1.77375 | 540 | 10.78 | 1.806 | 807.05 | 0 | 1.826 | 504.4 | 0.03652 | 23.77764 | 1.176486
541 | 10.8 | 1.833 | 351.7 | 1.053375 | 541 | 10.8 | 1.844 | 356.7 | 0.7123 | 541 | 10.8 | 1.807 | 807.85 | 0.80745 | 1.828 | 505.4167 | 0.03656 | 23.82557 | 1.009817
542 | 10.82 | 1.837 | 352.5 | 1.4084 | 542 | 10.82 | 1.844 | 357.55 | 0 | 542 | 10.82 | 1.808 | 807.6 | 0.807725 | 1.829667 | 505.8833 | 0.03659333 | 23.84757 | 0.84275
543 | 10.84 | 1.842 | 354.2 | 1.76675 | 543 | 10.84 | 1.847 | 359.8 | 1.076025 | 543 | 10.84 | 1.808 | 808.4 | 0 | 1.832333 | 507.4667 | 0.03664667 | 23.92221 | 1.351133
544 | 10.86 | 1.845 | 354.5 | 1.06305 | 544 | 10.86 | 1.851 | 360.9 | 1.4414 | 544 | 10.86 | 1.81 | 808.15 | 1.61655 | 1.835333 | 507.85 | 0.03670667 | 23.94028 | 1.522975
545 | 10.88 | 1.846 | 355.85 | 0.355175 | 545 | 10.88 | 1.855 | 362.3 | 1.4464 | 545 | 10.88 | 1.81 | 808.4 | 0 | 1.837 | 508.85 | 0.03674 | 23.98742 | 0.84725
546 | 10.9 | 1.852 | 357.55 | 2.1402 | 546 | 10.9 | 1.859 | 362.85 | 1.4503 | 546 | 10.9 | 1.811 | 811.2 | 0.8098 | 1.840667 | 510.5333 | 0.03681333 | 24.06677 | 1.868869
547 | 10.92 | 1.856 | 356.7 | 1.4285 | 547 | 10.92 | 1.863 | 364 | 1.4537 | 547 | 10.92 | 1.811 | 811.8 | 0 | 1.843333 | 510.8333 | 0.03686667 | 24.08091 | 1.361822
548 | 10.94 | 1.857 | 357.55 | 0.357125 | 548 | 10.94 | 1.866 | 365.35 | 1.094025 | 548 | 10.94 | 1.815 | 816.55 | 3.2567 | 1.846 | 513.15 | 0.03692 | 24.19012 | 1.365311
549 | 10.96 | 1.859 | 358.95 | 0.7165 | 549 | 10.96 | 1.871 | 365.95 | 1.82825 | 549 | 10.96 | 1.815 | 819.6 | 0 | 1.848333 | 514.8333 | 0.03696667 | 24.26948 | 1.199314
550 | 10.98 | 1.863 | 357.55 | 1.433 | 550 | 10.98 | 1.875 | 366.75 | 1.4654 | 550 | 10.98 | 1.815 | 820.15 | 0 | 1.851 | 514.8167 | 0.03702 | 24.26869 | 1.372867
551 | 11 | 1.868 | 359.25 | 1.792 | 551 | 11 | 1.877 | 368.15 | 0.7349 | 551 | 11 | 1.816 | 823.5 | 0.821825 | 1.853667 | 516.9667 | 0.03707333 | 24.37004 | 1.375711
552 | 11.02 | 1.872 | 358.95 | 1.4364 | 552 | 11.02 | 1.878 | 369.3 | 0.368725 | 552 | 11.02 | 1.817 | 824.9 | 0.8242 | 1.855667 | 517.7167 | 0.03711333 | 24.4054 | 1.034683
553 | 11.04 | 1.874 | 359.8 | 0.71875 | 553 | 11.04 | 1.882 | 370.1 | 1.4788 | 553 | 11.04 | 1.819 | 826.3 | 1.6512 | 1.858333 | 518.7333 | 0.03716667 | 24.45332 | 1.381933
554 | 11.06 | 1.878 | 360.9 | 1.4414 | 554 | 11.06 | 1.886 | 371.25 | 1.4827 | 554 | 11.06 | 1.822 | 828.8 | 2.48265 | 1.862 | 520.3167 | 0.03724 | 24.52796 | 1.904925
555 | 11.08 | 1.881 | 360.6 | 1.08225 | 555 | 11.08 | 1.888 | 371.5 | 0.74275 | 555 | 11.08 | 1.824 | 830.75 | 1.65955 | 1.864333 | 520.95 | 0.03728667 | 24.55782 | 1.214811
556 | 11.1 | 1.884 | 361.45 | 1.083075 | 556 | 11.1 | 1.892 | 372.9 | 1.4888 | 556 | 11.1 | 1.825 | 833.55 | 0.83215 | 1.867 | 522.6333 | 0.03734 | 24.63717 | 1.391444
557 | 11.12 | 1.887 | 362 | 1.085175 | 557 | 11.12 | 1.897 | 374.3 | 1.868 | 557 | 11.12 | 1.828 | 836.9 | 2.505675 | 1.870667 | 524.4 | 0.03741333 | 24.72045 | 1.919561
558 | 11.14 | 1.888 | 362.3 | 0.36215 | 558 | 11.14 | 1.899 | 375.15 | 0.74945 | 558 | 11.14 | 1.831 | 838.6 | 2.51325 | 1.872667 | 525.35 | 0.03745333 | 24.76524 | 1.04975
559 | 11.16 | 1.892 | 363.15 | 1.4509 | 559 | 11.16 | 1.904 | 376.85 | 1.88 | 559 | 11.16 | 1.833 | 840.85 | 1.67945 | 1.876333 | 526.95 | 0.03752667 | 24.84066 | 1.929217
560 | 11.18 | 1.897 | 363.4 | 1.816375 | 560 | 11.18 | 1.91 | 377.4 | 2.26275 | 560 | 11.18 | 1.833 | 843.35 | 0 | 1.88 | 528.05 | 0.0376 | 24.89252 | 1.934167
561 | 11.2 | 1.901 | 363.4 | 1.4536 | 561 | 11.2 | 1.91 | 377.95 | 0 | 561 | 11.2 | 1.833 | 845 | 0 | 1.881333 | 528.7833 | 0.03762667 | 24.92709 | 0.7045556
562 | 11.22 | 1.904 | 364 | 1.0911 | 562 | 11.22 | 1.91 | 379.35 | 0 | 562 | 11.22 | 1.836 | 847.55 | 2.538825 | 1.883333 | 530.3 | 0.03766667 | 24.99858 | 1.059083
563 | 11.24 | 1.908 | 364.25 | 1.4565 | 563 | 11.24 | 1.915 | 380.2 | 1.898875 | 563 | 11.24 | 1.838 | 848.95 | 1.6965 | 1.887 | 531.1333 | 0.03774 | 25.03787 | 1.945961
564 | 11.26 | 1.912 | 364.55 | 1.4576 | 564 | 11.26 | 1.92 | 380.75 | 1.902375 | 564 | 11.26 | 1.841 | 853.4 | 2.553525 | 1.891 | 532.9 | 0.03782 | 25.12115 | 2.128067
565 | 11.28 | 1.914 | 365.1 | 0.72965 | 565 | 11.28 | 1.921 | 381.85 | 0.3813 | 565 | 11.28 | 1.842 | 855.35 | 0.854375 | 1.892333 | 534.1 | 0.03784667 | 25.17772 | 0.7113333
566 | 11.3 | 1.918 | 364.8 | 1.4598 | 566 | 11.3 | 1.924 | 382.4 | 1.146375 | 566 | 11.3 | 1.846 | 858.15 | 3.427 | 1.896 | 535.1167 | 0.03792 | 25.22564 | 1.960231
567 | 11.32 | 1.919 | 366.2 | 0.3655 | 567 | 11.32 | 1.929 | 383.8 | 1.9155 | 567 | 11.32 | 1.85 | 860.95 | 3.4382 | 1.899333 | 536.9833 | 0.03798667 | 25.31364 | 1.786833
568 | 11.34 | 1.923 | 367.05 | 1.4665 | 568 | 11.34 | 1.934 | 384.95 | 1.921875 | 568 | 11.34 | 1.854 | 863.45 | 3.4488 | 1.903667 | 538.4833 | 0.03807333 | 25.38435 | 2.330178
569 | 11.36 | 1.927 | 366.75 | 1.4676 | 569 | 11.36 | 1.937 | 385.2 | 1.155225 | 569 | 11.36 | 1.855 | 865.7 | 0.864575 | 1.906333 | 539.2167 | 0.03812667 | 25.41892 | 1.436933
570 | 11.38 | 1.932 | 367.05 | 1.8345 | 570 | 11.38 | 1.942 | 386.6 | 1.9295 | 570 | 11.38 | 1.856 | 868.75 | 0.867225 | 1.91 | 540.8 | 0.0382 | 25.49356 | 1.980031
571 | 11.4 | 1.934 | 368.15 | 0.7352 | 571 | 11.4 | 1.943 | 387.45 | 0.387025 | 571 | 11.4 | 1.857 | 871.3 | 0.870025 | 1.911333 | 542.3 | 0.03822667 | 25.56427 | 0.7220667
572 | 11.42 | 1.937 | 367.9 | 1.104075 | 572 | 11.42 | 1.944 | 387.45 | 0.38745 | 572 | 11.42 | 1.86 | 873.8 | 2.61765 | 1.913667 | 543.05 | 0.03827333 | 25.59962 | 1.266242
573 | 11.44 | 1.941 | 369 | 1.4738 | 573 | 11.44 | 1.947 | 388.55 | 1.164 | 573 | 11.44 | 1.862 | 876.6 | 1.7504 | 1.916667 | 544.7167 | 0.03833333 | 25.67819 | 1.63165
574 | 11.46 | 1.945 | 369.3 | 1.4766 | 574 | 11.46 | 1.954 | 389.7 | 2.723875 | 574 | 11.46 | 1.865 | 879.1 | 2.63355 | 1.921333 | 546.0333 | 0.03842667 | 25.74026 | 2.545083
575 | 11.48 | 1.946 | 368.45 | 0.368875 | 575 | 11.48 | 1.955 | 390.25 | 0.389975 | 575 | 11.48 | 1.869 | 881.6 | 3.5214 | 1.923333 | 546.7667 | 0.03846667 | 25.77483 | 1.0928
576 | 11.5 | 1.949 | 369.3 | 1.106625 | 576 | 11.5 | 1.959 | 391.35 | 1.5632 | 576 | 11.5 | 1.87 | 883.55 | 0.882575 | 1.926 | 548.0667 | 0.03852 | 25.83611 | 1.459778
577 | 11.52 | 1.953 | 369.3 | 1.4772 | 577 | 11.52 | 1.964 | 391.35 | 1.95675 | 577 | 11.52 | 1.875 | 887.5 | 4.427625 | 1.930667 | 549.3833 | 0.03861333 | 25.89818 | 2.560717
578 | 11.54 | 1.955 | 369 | 0.7383 | 578 | 11.54 | 1.969 | 392.2 | 1.958875 | 578 | 11.54 | 1.88 | 890.25 | 4.444375 | 1.934667 | 550.4833 | 0.03869333 | 25.95003 | 2.199733
579 | 11.56 | 1.96 | 369 | 1.845 | 579 | 11.56 | 1.972 | 393.6 | 1.1787 | 579 | 11.56 | 1.882 | 894.2 | 1.78445 | 1.938 | 552.2667 | 0.03876 | 26.0341 | 1.837917
580 | 11.58 | 1.965 | 368.7 | 1.84425 | 580 | 11.58 | 1.975 | 393.05 | 1.179975 | 580 | 11.58 | 1.884 | 897 | 1.7912 | 1.941333 | 552.9167 | 0.03882667 | 26.06474 | 1.841972
581 | 11.6 | 1.969 | 368.45 | 1.4743 | 581 | 11.6 | 1.978 | 394.4 | 1.181175 | 581 | 11.6 | 1.885 | 900.05 | 0.898525 | 1.944 | 554.3 | 0.03888 | 26.12995 | 1.476289
582 | 11.62 | 1.971 | 369.85 | 0.7383 | 582 | 11.62 | 1.979 | 395.55 | 0.394975 | 582 | 11.62 | 1.887 | 903.1 | 1.80315 | 1.945667 | 556.1667 | 0.03891333 | 26.21795 | 0.9253889
583 | 11.64 | 1.975 | 369.55 | 1.4788 | 583 | 11.64 | 1.982 | 396.1 | 1.187475 | 583 | 11.64 | 1.89 | 905.9 | 2.7135 | 1.949 | 557.1833 | 0.03898 | 26.26587 | 1.855583
584 | 11.66 | 1.978 | 368.7 | 1.107375 | 584 | 11.66 | 1.987 | 396.65 | 1.981875 | 584 | 11.66 | 1.893 | 907.85 | 2.720625 | 1.952667 | 557.7333 | 0.03905333 | 26.2918 | 2.044014
585 | 11.68 | 1.98 | 368.45 | 0.73715 | 585 | 11.68 | 1.99 | 397.5 | 1.191225 | 585 | 11.68 | 1.897 | 911.2 | 3.6381 | 1.955667 | 559.05 | 0.03911333 | 26.35387 | 1.675175
586 | 11.7 | 1.982 | 369.3 | 0.73775 | 586 | 11.7 | 1.992 | 398.05 | 0.79555 | 586 | 11.7 | 1.9 | 914 | 2.7378 | 1.958 | 560.45 | 0.03916 | 26.41987 | 1.306083
587 | 11.72 | 1.987 | 370.1 | 1.8485 | 587 | 11.72 | 1.997 | 399.45 | 1.99375 | 587 | 11.72 | 1.903 | 916.55 | 2.745825 | 1.962333 | 562.0333 | 0.03924667 | 26.49451 | 2.432047
588 | 11.74 | 1.991 | 369.55 | 1.4793 | 588 | 11.74 | 2.002 | 399.75 | 1.998 | 588 | 11.74 | 1.907 | 920.45 | 3.674 | 1.966667 | 563.25 | 0.03933333 | 26.55186 | 2.438114
589 | 11.76 | 1.994 | 370.1 | 1.109475 | 589 | 11.76 | 2.005 | 400.3 | 1.200075 | 589 | 11.76 | 1.91 | 922.95 | 2.7651 | 1.969667 | 564.45 | 0.03939333 | 26.60843 | 1.69155
590 | 11.78 | 1.999 | 370.7 | 1.852 | 590 | 11.78 | 2.007 | 401.4 | 0.8017 | 590 | 11.78 | 1.913 | 926.05 | 2.7735 | 1.973 | 566.05 | 0.03946 | 26.68385 | 1.884167
591 | 11.8 | 2.002 | 370.1 | 1.1112 | 591 | 11.8 | 2.009 | 402.25 | 0.80365 | 591 | 11.8 | 1.914 | 928.55 | 0.9273 | 1.975 | 566.9667 | 0.0395 | 26.72706 | 1.133017
592 | 11.82 | 2.004 | 371.25 | 0.74135 | 592 | 11.82 | 2.012 | 403.1 | 1.208025 | 592 | 11.82 | 1.915 | 929.95 | 0.92925 | 1.977 | 568.1 | 0.03954 | 26.78049 | 1.135067
593 | 11.84 | 2.008 | 370.1 | 1.4827 | 593 | 11.84 | 2.015 | 403.65 | 1.210125 | 593 | 11.84 | 1.918 | 933.85 | 2.7957 | 1.980333 | 569.2 | 0.03960667 | 26.83235 | 1.8955
594 | 11.86 | 2.01 | 369 | 0.7391 | 594 | 11.86 | 2.02 | 404.75 | 2.021 | 594 | 11.86 | 1.922 | 936.35 | 3.7404 | 1.984 | 570.0333 | 0.03968 | 26.87163 | 2.088594
595 | 11.88 | 2.012 | 369.3 | 0.7383 | 595 | 11.88 | 2.023 | 405.3 | 1.215075 | 595 | 11.88 | 1.926 | 939.45 | 3.7516 | 1.987 | 571.35 | 0.03974 | 26.9337 | 1.712075
596 | 11.9 | 2.015 | 367.6 | 1.10535 | 596 | 11.9 | 2.027 | 406.15 | 1.6229 | 596 | 11.9 | 1.929 | 943.65 | 2.82465 | 1.990333 | 572.4667 | 0.03980667 | 26.98634 | 1.906361
597 | 11.92 | 2.02 | 367.35 | 1.837375 | 597 | 11.92 | 2.031 | 406.7 | 1.6257 | 597 | 11.92 | 1.932 | 945.6 | 2.833875 | 1.994333 | 573.2167 | 0.03988667 | 27.02169 | 2.291367
598 | 11.94 | 2.024 | 367.9 | 1.4705 | 598 | 11.94 | 2.036 | 407 | 2.03425 | 598 | 11.94 | 1.937 | 949.2 | 4.737 | 1.999 | 574.7 | 0.03998 | 27.09162 | 2.678472
599 | 11.96 | 2.028 | 367.9 | 1.4716 | 599 | 11.96 | 2.039 | 407.85 | 1.222275 | 599 | 11.96 | 1.94 | 951.45 | 2.850975 | 2.002333 | 575.7333 | 0.04004667 | 27.14033 | 1.917389
600 | 11.98 | 2.031 | 366.2 | 1.10115 | 600 | 11.98 | 2.041 | 408.1 | 0.81595 | 600 | 11.98 | 1.942 | 953.4 | 1.90485 | 2.004667 | 575.9 | 0.04009333 | 27.14819 | 1.343572
601 | 12 | 2.034 | 366.75 | 1.099425 | 601 | 12 | 2.043 | 409.8 | 0.8179 | 601 | 12 | 1.943 | 956.75 | 0.955075 | 2.006667 | 577.7667 | 0.04013333 | 27.23618 | 1.153667
602 | 12.02 | 2.038 | 364.55 | 1.4626 | 602 | 12.02 | 2.046 | 409.5 | 1.22895 | 602 | 12.02 | 1.946 | 959.85 | 2.8749 | 2.01 | 577.9667 | 0.0402 | 27.24561 | 1.926222
603 | 12.04 | 2.039 | 364.25 | 0.3644 | 603 | 12.04 | 2.05 | 410.35 | 1.6397 | 603 | 12.04 | 1.948 | 962.6 | 1.92245 | 2.012333 | 579.0667 | 0.04024667 | 27.29746 | 1.349872
604 | 12.06 | 2.042 | 364 | 1.092375 | 604 | 12.06 | 2.054 | 411.2 | 1.6431 | 604 | 12.06 | 1.951 | 965.7 | 2.89245 | 2.015667 | 580.3 | 0.04031333 | 27.3556 | 1.932278
605 | 12.08 | 2.046 | 363.15 | 1.4543 | 605 | 12.08 | 2.056 | 411.75 | 0.82295 | 605 | 12.08 | 1.955 | 968.75 | 3.8689 | 2.019 | 581.2167 | 0.04038 | 27.39882 | 1.935861
606 | 12.1 | 2.05 | 361.75 | 1.4498 | 606 | 12.1 | 2.06 | 413.15 | 1.6498 | 606 | 12.1 | 1.959 | 971 | 3.8795 | 2.023 | 581.9667 | 0.04046 | 27.43417 | 2.326367
607 | 12.12 | 2.055 | 361.45 | 1.808 | 607 | 12.12 | 2.065 | 413.4 | 2.066375 | 607 | 12.12 | 1.962 | 974.9 | 2.91885 | 2.027333 | 583.25 | 0.04054667 | 27.49467 | 2.524636
608 | 12.14 | 2.058 | 361.75 | 1.0848 | 608 | 12.14 | 2.069 | 413.7 | 1.6542 | 608 | 12.14 | 1.965 | 977.15 | 2.928075 | 2.030667 | 584.2 | 0.04061333 | 27.53945 | 1.94575
609 | 12.16 | 2.06 | 361.45 | 0.7232 | 609 | 12.16 | 2.074 | 414.55 | 2.070625 | 609 | 12.16 | 1.969 | 981.05 | 3.9164 | 2.034333 | 585.6833 | 0.04068667 | 27.60938 | 2.144786
610 | 12.18 | 2.065 | 361.45 | 1.80725 | 610 | 12.18 | 2.076 | 415.65 | 0.8302 | 610 | 12.18 | 1.972 | 983.85 | 2.94735 | 2.037667 | 586.9833 | 0.04075333 | 27.67066 | 1.954444
611 | 12.2 | 2.069 | 360.9 | 1.4447 | 611 | 12.2 | 2.077 | 415.4 | 0.415525 | 611 | 12.2 | 1.973 | 987.75 | 0.9858 | 2.039667 | 588.0167 | 0.04079333 | 27.71937 | 1.175
612 | 12.22 | 2.071 | 359.8 | 0.7207 | 612 | 12.22 | 2.08 | 416.75 | 1.248225 | 612 | 12.22 | 1.975 | 991.4 | 1.97915 | 2.042 | 589.3167 | 0.04084 | 27.78065 | 1.373556
613 | 12.24 | 2.073 | 359.25 | 0.71905 | 613 | 12.24 | 2.083 | 416.75 | 1.25025 | 613 | 12.24 | 1.979 | 993.65 | 3.9701 | 2.045 | 589.8833 | 0.0409 | 27.80737 | 1.7688
614 | 12.26 | 2.076 | 358.95 | 1.0773 | 614 | 12.26 | 2.087 | 418.15 | 1.6698 | 614 | 12.26 | 1.982 | 997.55 | 2.9868 | 2.048333 | 591.55 | 0.04096667 | 27.88593 | 1.969056
615 | 12.28 | 2.08 | 358.65 | 1.4352 | 615 | 12.28 | 2.091 | 418.45 | 1.6732 | 615 | 12.28 | 1.986 | 1000.35 | 3.9958 | 2.052333 | 592.4833 | 0.04104667 | 27.92993 | 2.368067
616 | 12.3 | 2.084 | 358.95 | 1.4352 | 616 | 12.3 | 2.095 | 419.3 | 1.6755 | 616 | 12.3 | 1.989 | 1003.7 | 3.006075 | 2.056 | 593.9833 | 0.04112 | 28.00064 | 2.175189
617 | 12.32 | 2.088 | 358.1 | 1.4341 | 617 | 12.32 | 2.099 | 420.4 | 1.6794 | 617 | 12.32 | 1.992 | 1005.9 | 3.0144 | 2.059667 | 594.8 | 0.04119333 | 28.03914 | 2.179436
618 | 12.34 | 2.091 | 357.85 | 1.073925 | 618 | 12.34 | 2.103 | 420.7 | 1.6822 | 618 | 12.34 | 1.996 | 1009.85 | 4.0315 | 2.063333 | 596.1333 | 0.04126667 | 28.10199 | 2.183378
619 | 12.36 | 2.096 | 356.45 | 1.78575 | 619 | 12.36 | 2.106 | 420.4 | 1.26165 | 619 | 12.36 | 2 | 1014 | 4.0477 | 2.067333 | 596.95 | 0.04134667 | 28.14049 | 2.386167
620 | 12.38 | 2.098 | 357.25 | 0.7137 | 620 | 12.38 | 2.108 | 421.5 | 0.8419 | 620 | 12.38 | 2.003 | 1016.55 | 3.045825 | 2.069667 | 598.4333 | 0.04139333 | 28.21042 | 1.394614
621 | 12.4 | 2.101 | 357 | 1.071375 | 621 | 12.4 | 2.11 | 422.1 | 0.8436 | 621 | 12.4 | 2.005 | 1019.9 | 2.03645 | 2.072 | 599.6667 | 0.04144 | 28.26856 | 1.397783
622 | 12.42 | 2.104 | 354.5 | 1.06725 | 622 | 12.42 | 2.113 | 422.9 | 1.2675 | 622 | 12.42 | 2.007 | 1022.4 | 2.0423 | 2.074667 | 599.9333 | 0.04149333 | 28.28113 | 1.599467
623 | 12.44 | 2.106 | 355.6 | 0.7101 | 623 | 12.44 | 2.117 | 424.05 | 1.6939 | 623 | 12.44 | 2.009 | 1025.75 | 2.04815 | 2.077333 | 601.8 | 0.04154667 | 28.36912 | 1.602311
624 | 12.46 | 2.109 | 354.5 | 1.06515 | 624 | 12.46 | 2.123 | 424.85 | 2.5467 | 624 | 12.46 | 2.012 | 1029.1 | 3.082275 | 2.081333 | 602.8167 | 0.04162667 | 28.41705 | 2.409233
625 | 12.48 | 2.114 | 352.5 | 1.7675 | 625 | 12.48 | 2.124 | 425.45 | 0.42515 | 625 | 12.48 | 2.016 | 1033.3 | 4.1248 | 2.084667 | 603.75 | 0.04169333 | 28.46105 | 2.010944
626 | 12.5 | 2.118 | 353.35 | 1.4117 | 626 | 12.5 | 2.127 | 425.7 | 1.276725 | 626 | 12.5 | 2.02 | 1036.65 | 4.1399 | 2.088333 | 605.2333 | 0.04176667 | 28.53097 | 2.216469
627 | 12.52 | 2.122 | 351.7 | 1.4101 | 627 | 12.52 | 2.133 | 427.1 | 2.5584 | 627 | 12.52 | 2.023 | 1040 | 3.114975 | 2.092667 | 606.2667 | 0.04185333 | 28.57968 | 2.624917
628 | 12.54 | 2.126 | 351.15 | 1.4057 | 628 | 12.54 | 2.138 | 427.4 | 2.13625 | 628 | 12.54 | 2.027 | 1043.9 | 4.1678 | 2.097 | 607.4833 | 0.04194 | 28.63704 | 2.629792
629 | 12.56 | 2.129 | 350.3 | 1.052175 | 629 | 12.56 | 2.141 | 428.25 | 1.283475 | 629 | 12.56 | 2.03 | 1047 | 3.13635 | 2.1 | 608.5167 | 0.042 | 28.68575 | 1.824
630 | 12.58 | 2.132 | 349.75 | 1.050075 | 630 | 12.58 | 2.142 | 428.5 | 0.428375 | 630 | 12.58 | 2.034 | 1050.6 | 4.1952 | 2.102667 | 609.6167 | 0.04205333 | 28.73761 | 1.624178
631 | 12.6 | 2.133 | 350 | 0.349875 | 631 | 12.6 | 2.145 | 430.45 | 1.288425 | 631 | 12.6 | 2.037 | 1053.7 | 3.15645 | 2.105 | 611.3833 | 0.0421 | 28.82089 | 1.4245
632 | 12.62 | 2.136 | 350.55 | 1.050825 | 632 | 12.62 | 2.148 | 430.45 | 1.29135 | 632 | 12.62 | 2.039 | 1056.2 | 2.1099 | 2.107667 | 612.4 | 0.04215333 | 28.86881 | 1.631711
633 | 12.64 | 2.141 | 351.4 | 1.754875 | 633 | 12.64 | 2.15 | 431.85 | 0.8623 | 633 | 12.64 | 2.041 | 1060.1 | 2.1163 | 2.110667 | 614.45 | 0.04221333 | 28.96545 | 1.840275
634 | 12.66 | 2.144 | 350.3 | 1.05255 | 634 | 12.66 | 2.154 | 431.6 | 1.7269 | 634 | 12.66 | 2.044 | 1063.2 | 3.18495 | 2.114 | 615.0333 | 0.04228 | 28.99295 | 2.049139
635 | 12.68 | 2.148 | 350.55 | 1.4017 | 635 | 12.68 | 2.158 | 432.7 | 1.7286 | 635 | 12.68 | 2.048 | 1066 | 4.2584 | 2.118 | 616.4167 | 0.04236 | 29.05816 | 2.4629
636 | 12.7 | 2.152 | 350.3 | 1.4017 | 636 | 12.7 | 2.162 | 434.35 | 1.7341 | 636 | 12.7 | 2.051 | 1069.9 | 3.20385 | 2.121667 | 618.1833 | 0.04243333 | 29.14144 | 2.263433
637 | 12.72 | 2.155 | 349.75 | 1.050075 | 637 | 12.72 | 2.166 | 434.95 | 1.7386 | 637 | 12.72 | 2.055 | 1072.95 | 4.2857 | 2.125333 | 619.2167 | 0.04250667 | 29.19015 | 2.268567
638 | 12.74 | 2.159 | 349.45 | 1.3984 | 638 | 12.74 | 2.172 | 436.35 | 2.6139 | 638 | 12.74 | 2.057 | 1075.2 | 2.14815 | 2.129333 | 620.3333 | 0.04258667 | 29.24279 | 2.4791
639 | 12.76 | 2.162 | 349.15 | 1.0479 | 639 | 12.76 | 2.175 | 436.35 | 1.30905 | 639 | 12.76 | 2.062 | 1079.1 | 5.38575 | 2.133 | 621.5333 | 0.04266 | 29.29936 | 2.276756
640 | 12.78 | 2.164 | 347.75 | 0.6969 | 640 | 12.78 | 2.175 | 438 | 0 | 640 | 12.78 | 2.065 | 1082.45 | 3.242325 | 2.134667 | 622.7333 | 0.04269333 | 29.35593 | 1.036889
641 | 12.8 | 2.167 | 347.5 | 1.042875 | 641 | 12.8 | 2.177 | 438 | 0.876 | 641 | 12.8 | 2.068 | 1085.55 | 3.252 | 2.137333 | 623.6833 | 0.04274667 | 29.40071 | 1.661889
642 | 12.82 | 2.17 | 348.05 | 1.043325 | 642 | 12.82 | 2.181 | 438.55 | 1.7531 | 642 | 12.82 | 2.071 | 1089.45 | 3.2625 | 2.140667 | 625.35 | 0.04281333 | 29.47928 | 2.081722
643 | 12.84 | 2.173 | 347.75 | 1.0437 | 643 | 12.84 | 2.184 | 439.4 | 1.316925 | 643 | 12.84 | 2.073 | 1093.35 | 2.1828 | 2.143333 | 626.8333 | 0.04286667 | 29.54921 | 1.669578
644 | 12.86 | 2.178 | 348.35 | 1.74025 | 644 | 12.86 | 2.188 | 439.7 | 1.7582 | 644 | 12.86 | 2.075 | 1096.15 | 2.1895 | 2.147 | 628.0667 | 0.04294 | 29.60735 | 2.30065
645 | 12.88 | 2.182 | 348.6 | 1.3939 | 645 | 12.88 | 2.192 | 440.8 | 1.761 | 645 | 12.88 | 2.078 | 1099.25 | 3.2931 | 2.150667 | 629.55 | 0.04301333 | 29.67727 | 2.305631
646 | 12.9 | 2.185 | 348.35 | 1.045425 | 646 | 12.9 | 2.195 | 441.65 | 1.323675 | 646 | 12.9 | 2.082 | 1102.85 | 4.4042 | 2.154 | 630.95 | 0.04308 | 29.74327 | 2.100833
647 | 12.92 | 2.188 | 347.5 | 1.043775 | 647 | 12.92 | 2.2 | 442.45 | 2.21025 | 647 | 12.92 | 2.086 | 1105.1 | 4.4159 | 2.158 | 631.6833 | 0.04316 | 29.77784 | 2.525267
648 | 12.94 | 2.191 | 348.05 | 1.043325 | 648 | 12.94 | 2.205 | 444.45 | 2.21725 | 648 | 12.94 | 2.089 | 1108.15 | 3.319875 | 2.161667 | 633.55 | 0.04323333 | 29.86583 | 2.319594
649 | 12.96 | 2.193 | 347.2 | 0.69525 | 649 | 12.96 | 2.209 | 443.85 | 1.7766 | 649 | 12.96 | 2.093 | 1111.5 | 4.4393 | 2.165 | 634.1833 | 0.0433 | 29.89569 | 2.112889
650 | 12.98 | 2.197 | 344.7 | 1.3838 | 650 | 12.98 | 2.208 | 444.7 | -0.444275 | 650 | 12.98 | 2.097 | 1115.45 | 4.4539 | 2.167333 | 634.95 | 0.04334667 | 29.93183 | 1.480656
651 | 13 | 2.2 | 345.25 | 1.034925 | 651 | 13 | 2.211 | 445.8 | 1.33575 | 651 | 13 | 2.1 | 1118.2 | 3.350475 | 2.170333 | 636.4167 | 0.04340667 | 30.00097 | 1.90705
652 | 13.02 | 2.204 | 344.7 | 1.3799 | 652 | 13.02 | 2.215 | 445.8 | 1.7832 | 652 | 13.02 | 2.103 | 1121.85 | 3.360075 | 2.174 | 637.45 | 0.04348 | 30.04968 | 2.335422
653 | 13.04 | 2.208 | 343.3 | 1.376 | 653 | 13.04 | 2.219 | 446.65 | 1.7849 | 653 | 13.04 | 2.105 | 1123.8 | 2.24565 | 2.177333 | 637.9167 | 0.04354667 | 30.07168 | 2.125611
654 | 13.06 | 2.212 | 343.85 | 1.3743 | 654 | 13.06 | 2.222 | 446.95 | 1.3404 | 654 | 13.06 | 2.106 | 1126.9 | 1.12535 | 2.18 | 639.2333 | 0.0436 | 30.13375 | 1.702867
655 | 13.08 | 2.214 | 342.75 | 0.6866 | 655 | 13.08 | 2.226 | 447.8 | 1.7895 | 655 | 13.08 | 2.11 | 1131.05 | 4.5159 | 2.183333 | 640.5333 | 0.04366667 | 30.19503 | 2.132944
656 | 13.1 | 2.218 | 341.35 | 1.3682 | 656 | 13.1 | 2.229 | 448.9 | 1.34505 | 656 | 13.1 | 2.114 | 1133.6 | 4.5293 | 2.187 | 641.2833 | 0.04374 | 30.23039 | 2.349997
657 | 13.12 | 2.222 | 340.8 | 1.3643 | 657 | 13.12 | 2.235 | 449.45 | 2.69505 | 657 | 13.12 | 2.118 | 1137.8 | 4.5428 | 2.191667 | 642.6833 | 0.04383333 | 30.29638 | 2.995922
658 | 13.14 | 2.225 | 338.55 | 1.019025 | 658 | 13.14 | 2.239 | 449.75 | 1.7984 | 658 | 13.14 | 2.121 | 1141.15 | 3.418425 | 2.195 | 643.15 | 0.0439 | 30.31838 | 2.143056
659 | 13.16 | 2.227 | 337.45 | 0.676 | 659 | 13.16 | 2.242 | 450.3 | 1.350075 | 659 | 13.16 | 2.125 | 1144.2 | 4.5707 | 2.198 | 643.9833 | 0.04396 | 30.35767 | 1.9307
660 | 13.18 | 2.231 | 335.5 | 1.3459 | 660 | 13.18 | 2.241 | 450.85 | -0.450575 | 660 | 13.18 | 2.129 | 1147.25 | 4.5829 | 2.200333 | 644.5333 | 0.04400667 | 30.38359 | 1.503269
661 | 13.2 | 2.235 | 334.9 | 1.3408 | 661 | 13.2 | 2.245 | 451.15 | 1.804 | 661 | 13.2 | 2.133 | 1150.65 | 4.5958 | 2.204333 | 645.5667 | 0.04408667 | 30.4323 | 2.5802
662 | 13.22 | 2.238 | 334.65 | 1.004325 | 662 | 13.22 | 2.25 | 452.8 | 2.259875 | 662 | 13.22 | 2.135 | 1153.4 | 2.30405 | 2.207667 | 646.95 | 0.04415333 | 30.49752 | 2.154194
663 | 13.24 | 2.242 | 333.55 | 1.3364 | 663 | 13.24 | 2.253 | 452.8 | 1.3584 | 663 | 13.24 | 2.137 | 1156.5 | 2.3099 | 2.210667 | 647.6167 | 0.04421333 | 30.52894 | 1.94185
664 | 13.26 | 2.245 | 332.15 | 0.99855 | 664 | 13.26 | 2.255 | 453.95 | 0.90675 | 664 | 13.26 | 2.139 | 1159 | 2.3155 | 2.213 | 648.3667 | 0.04426 | 30.5643 | 1.511981
665 | 13.28 | 2.249 | 331.55 | 1.3274 | 665 | 13.28 | 2.259 | 454.5 | 1.8169 | 665 | 13.28 | 2.142 | 1162.65 | 3.482475 | 2.216667 | 649.5667 | 0.04433333 | 30.62087 | 2.379544
666 | 13.3 | 2.252 | 329.6 | 0.991725 | 666 | 13.3 | 2.263 | 455.05 | 1.8191 | 666 | 13.3 | 2.146 | 1166.25 | 4.6578 | 2.220333 | 650.3 | 0.04440667 | 30.65544 | 2.383089
667 | 13.32 | 2.254 | 329.9 | 0.6595 | 667 | 13.32 | 2.268 | 455.9 | 2.277375 | 667 | 13.32 | 2.15 | 1169.35 | 4.6712 | 2.224 | 651.7167 | 0.04448 | 30.72222 | 2.387031
668 | 13.34 | 2.258 | 326.8 | 1.3134 | 668 | 13.34 | 2.272 | 457 | 1.8258 | 668 | 13.34 | 2.153 | 1172.95 | 3.51345 | 2.227667 | 652.25 | 0.04455333 | 30.74736 | 2.390606
669 | 13.36 | 2.261 | 326.25 | 0.979575 | 669 | 13.36 | 2.275 | 457.55 | 1.371825 | 669 | 13.36 | 2.157 | 1176.05 | 4.698 | 2.231 | 653.2833 | 0.04462 | 30.79607 | 2.175889
670 | 13.38 | 2.264 | 325.7 | 0.977925 | 670 | 13.38 | 2.275 | 458.4 | 0 | 670 | 13.38 | 2.16 | 1178.85 | 3.53235 | 2.233 | 654.3167 | 0.04466 | 30.84478 | 1.3076
671 | 13.4 | 2.268 | 322.9 | 1.2972 | 671 | 13.4 | 2.278 | 458.65 | 1.375575 | 671 | 13.4 | 2.164 | 1182.45 | 4.7226 | 2.236667 | 654.6667 | 0.04473333 | 30.86128 | 2.399803
672 | 13.42 | 2.272 | 322.05 | 1.2899 | 672 | 13.42 | 2.282 | 459.25 | 1.8358 | 672 | 13.42 | 2.166 | 1185.55 | 2.368 | 2.24 | 655.6167 | 0.0448 | 30.90607 | 2.183806
673 | 13.44 | 2.276 | 320.95 | 1.286 | 673 | 13.44 | 2.286 | 459.5 | 1.8375 | 673 | 13.44 | 2.168 | 1188.9 | 2.37445 | 2.243333 | 656.45 | 0.04486667 | 30.94535 | 2.186778
674 | 13.46 | 2.279 | 318.45 | 0.9591 | 674 | 13.46 | 2.289 | 460.05 | 1.379325 | 674 | 13.46 | 2.171 | 1192.55 | 3.572175 | 2.246333 | 657.0167 | 0.04492667 | 30.97206 | 1.9702
675 | 13.48 | 2.283 | 318.45 | 1.2738 | 675 | 13.48 | 2.293 | 461.2 | 1.8425 | 675 | 13.48 | 2.174 | 1195.05 | 3.5814 | 2.25 | 658.2333 | 0.045 | 31.02942 | 2.411292
676 | 13.5 | 2.286 | 317.05 | 0.95325 | 676 | 13.5 | 2.298 | 462.05 | 2.308125 | 676 | 13.5 | 2.177 | 1199.25 | 3.59145 | 2.253667 | 659.45 | 0.04507333 | 31.08677 | 2.415753
677 | 13.52 | 2.287 | 315.65 | 0.31635 | 677 | 13.52 | 2.302 | 462.85 | 1.8498 | 677 | 13.52 | 2.182 | 1202.05 | 6.00325 | 2.257 | 660.1833 | 0.04514 | 31.12134 | 2.199389
678 | 13.54 | 2.291 | 313.7 | 1.2587 | 678 | 13.54 | 2.305 | 463.4 | 1.389375 | 678 | 13.54 | 2.186 | 1205.1 | 4.8143 | 2.260667 | 660.7333 | 0.04521333 | 31.14727 | 2.421681
679 | 13.56 | 2.296 | 312.6 | 1.56575 | 679 | 13.56 | 2.308 | 463.7 | 1.39065 | 679 | 13.56 | 2.189 | 1208.75 | 3.620775 | 2.264333 | 661.6833 | 0.04528667 | 31.19205 | 2.424431
680 | 13.58 | 2.299 | 310.9 | 0.93525 | 680 | 13.58 | 2.308 | 464.25 | 0 | 680 | 13.58 | 2.194 | 1211.25 | 6.05 | 2.267 | 662.1333 | 0.04534 | 31.21326 | 1.765089
681 | 13.6 | 2.303 | 309.5 | 1.2408 | 681 | 13.6 | 2.312 | 464.8 | 1.8581 | 681 | 13.6 | 2.196 | 1214.6 | 2.42585 | 2.270333 | 662.9667 | 0.04540667 | 31.25255 | 2.2085
682 | 13.62 | 2.306 | 309.5 | 0.9285 | 682 | 13.62 | 2.316 | 465.1 | 1.8598 | 682 | 13.62 | 2.199 | 1218.25 | 3.649275 | 2.273667 | 664.2833 | 0.04547333 | 31.31462 | 2.212083
683 | 13.64 | 2.31 | 308.1 | 1.2352 | 683 | 13.64 | 2.32 | 466.2 | 1.8626 | 683 | 13.64 | 2.201 | 1220.75 | 2.439 | 2.277 | 665.0167 | 0.04554 | 31.34919 | 2.2155
684 | 13.66 | 2.313 | 306.15 | 0.921375 | 684 | 13.66 | 2.322 | 466.2 | 0.9324 | 684 | 13.66 | 2.204 | 1223.8 | 3.666825 | 2.279667 | 665.3833 | 0.04559333 | 31.36647 | 1.773867
685 | 13.68 | 2.315 | 307.25 | 0.6134 | 685 | 13.68 | 2.327 | 466.2 | 2.331 | 685 | 13.68 | 2.206 | 1226.35 | 2.45015 | 2.282667 | 666.6 | 0.04565333 | 31.42383 | 1.997975
686 | 13.7 | 2.318 | 306.7 | 0.920925 | 686 | 13.7 | 2.332 | 467.35 | 2.333875 | 686 | 13.7 | 2.21 | 1229.7 | 4.9121 | 2.286667 | 667.9167 | 0.04573333 | 31.48589 | 2.669033
687 | 13.72 | 2.322 | 305.05 | 1.2235 | 687 | 13.72 | 2.336 | 466.8 | 1.8683 | 687 | 13.72 | 2.214 | 1233.3 | 4.926 | 2.290667 | 668.3833 | 0.04581333 | 31.50789 | 2.6726
688 | 13.74 | 2.326 | 305.85 | 1.2218 | 688 | 13.74 | 2.34 | 467.6 | 1.8688 | 688 | 13.74 | 2.218 | 1236.4 | 4.9394 | 2.294667 | 669.95 | 0.04589333 | 31.58175 | 2.676667
689 | 13.76 | 2.329 | 303.65 | 0.91425 | 689 | 13.76 | 2.342 | 467.9 | 0.9355 | 689 | 13.76 | 2.222 | 1240.3 | 4.9534 | 2.297667 | 670.6167 | 0.04595333 | 31.61317 | 2.01085
690 | 13.78 | 2.332 | 304.45 | 0.91215 | 690 | 13.78 | 2.342 | 468.45 | 0 | 690 | 13.78 | 2.227 | 1243.35 | 6.209125 | 2.300333 | 672.0833 | 0.04600667 | 31.68231 | 1.790267
691 | 13.8 | 2.336 | 303.35 | 1.2156 | 691 | 13.8 | 2.345 | 469.85 | 1.40745 | 691 | 13.8 | 2.231 | 1246.7 | 4.9801 | 2.304 | 673.3 | 0.04608 | 31.73967 | 2.466536
692 | 13.82 | 2.34 | 303.1 | 1.2129 | 692 | 13.82 | 2.349 | 470.7 | 1.8811 | 692 | 13.82 | 2.233 | 1249.8 | 2.4965 | 2.307333 | 674.5333 | 0.04614667 | 31.79781 | 2.246389
693 | 13.84 | 2.343 | 303.65 | 0.910125 | 693 | 13.84 | 2.354 | 471.25 | 2.354875 | 693 | 13.84 | 2.235 | 1252.3 | 2.5021 | 2.310667 | 675.7333 | 0.04621333 | 31.85437 | 2.250444
694 | 13.86 | 2.346 | 302.25 | 0.90885 | 694 | 13.86 | 2.357 | 470.7 | 1.412925 | 694 | 13.86 | 2.237 | 1255.65 | 2.50795 | 2.313333 | 676.2 | 0.04626667 | 31.87637 | 1.802578
695 | 13.88 | 2.348 | 302.5 | 0.60475 | 695 | 13.88 | 2.36 | 472.65 | 1.415025 | 695 | 13.88 | 2.239 | 1257.6 | 2.51325 | 2.315667 | 677.5833 | 0.04631333 | 31.94158 | 1.579414
696 | 13.9 | 2.352 | 302.25 | 1.2095 | 696 | 13.9 | 2.366 | 473.75 | 2.8392 | 696 | 13.9 | 2.243 | 1262.65 | 5.0405 | 2.320333 | 679.55 | 0.04640667 | 32.03429 | 3.166644
697 | 13.92 | 2.356 | 301.4 | 1.2073 | 697 | 13.92 | 2.369 | 473.5 | 1.420875 | 697 | 13.92 | 2.247 | 1265.7 | 5.0567 | 2.324 | 680.2 | 0.04648 | 32.06494 | 2.492875
698 | 13.94 | 2.359 | 301.95 | 0.905025 | 698 | 13.94 | 2.372 | 474.9 | 1.4226 | 698 | 13.94 | 2.25 | 1268.8 | 3.80175 | 2.327 | 681.8833 | 0.04654 | 32.14429 | 2.043125
699 | 13.96 | 2.363 | 301.95 | 1.2078 | 699 | 13.96 | 2.374 | 475.45 | 0.95035 | 699 | 13.96 | 2.254 | 1272.15 | 5.0819 | 2.330333 | 683.1833 | 0.04660667 | 32.20557 | 2.275111
700 | 13.98 | 2.367 | 301.95 | 1.2078 | 700 | 13.98 | 2.376 | 476 | 0.95145 | 700 | 13.98 | 2.259 | 1276.05 | 6.3705 | 2.334 | 684.6667 | 0.04668 | 32.2755 | 2.507725
701 | 14 | 2.37 | 302.25 | 0.9063 | 701 | 14 | 2.379 | 477.65 | 1.430475 | 701 | 14 | 2.262 | 1278.3 | 3.831525 | 2.337 | 686.0667 | 0.04674 | 32.34149 | 2.0561
702 | 14.02 | 2.372 | 301.95 | 0.6042 | 702 | 14.02 | 2.384 | 477.65 | 2.38825 | 702 | 14.02 | 2.264 | 1282.2 | 2.5605 | 2.34 | 687.2667 | 0.0468 | 32.39806 | 2.06
703 | 14.04 | 2.376 | 303.1 | 1.2101 | 703 | 14.04 | 2.387 | 478.25 | 1.43385 | 703 | 14.04 | 2.267 | 1285 | 3.8508 | 2.343333 | 688.7833 | 0.04686667 | 32.46956 | 2.293417
704 | 14.06 | 2.379 | 303.35 | 0.909675 | 704 | 14.06 | 2.39 | 479.05 | 1.43595 | 704 | 14.06 | 2.268 | 1288.9 | 1.28695 | 2.345667 | 690.4333 | 0.04691333 | 32.54734 | 1.609086
705 | 14.08 | 2.381 | 304.2 | 0.60755 | 705 | 14.08 | 2.394 | 478.8 | 1.9157 | 705 | 14.08 | 2.272 | 1292.25 | 5.1623 | 2.349 | 691.75 | 0.04698 | 32.60941 | 2.303639
706 | 14.1 | 2.386 | 305.3 | 1.52375 | 706 | 14.1 | 2.399 | 480.2 | 2.3975 | 706 | 14.1 | 2.275 | 1296.15 | 3.8826 | 2.353333 | 693.8833 | 0.04706667 | 32.70997 | 3.002206
707 | 14.12 | 2.39 | 306.45 | 1.2235 | 707 | 14.12 | 2.404 | 481 | 2.403 | 707 | 14.12 | 2.28 | 1299.25 | 6.4885 | 2.358 | 695.5667 | 0.04716 | 32.78933 | 3.24205
708 | 14.14 | 2.394 | 307.85 | 1.2286 | 708 | 14.14 | 2.407 | 481.6 | 1.4439 | 708 | 14.14 | 2.284 | 1301.2 | 5.2009 | 2.361667 | 696.8833 | 0.04723333 | 32.8514 | 2.552825
709 | 14.16 | 2.397 | 309.2 | 0.925575 | 709 | 14.16 | 2.408 | 483 | 0.4823 | 709 | 14.16 | 2.287 | 1303.7 | 3.90735 | 2.364 | 698.6333 | 0.04728 | 32.93389 | 1.628103
710 | 14.18 | 2.401 | 310.6 | 1.2396 | 710 | 14.18 | 2.409 | 483 | 0.483 | 710 | 14.18 | 2.291 | 1307.9 | 5.2232 | 2.367 | 700.5 | 0.04734 | 33.02189 | 2.0987
711 | 14.2 | 2.404 | 310.9 | 0.93225 | 711 | 14.2 | 2.413 | 483.55 | 1.9331 | 711 | 14.2 | 2.295 | 1310.95 | 5.2377 | 2.370667 | 701.8 | 0.04741333 | 33.08317 | 2.570883
712 | 14.22 | 2.405 | 311.45 | 0.311175 | 712 | 14.22 | 2.417 | 484.1 | 1.9353 | 712 | 14.22 | 2.299 | 1314.3 | 5.2505 | 2.373667 | 703.2833 | 0.04747333 | 33.15309 | 2.107625
713 | 14.24 | 2.408 | 313.4 | 0.937275 | 713 | 14.24 | 2.421 | 485.2 | 1.9386 | 713 | 14.24 | 2.3 | 1317.65 | 1.315975 | 2.376333 | 705.4167 | 0.04752667 | 33.25366 | 1.878267
714 | 14.26 | 2.412 | 315.1 | 1.257 | 714 | 14.26 | 2.425 | 485.75 | 1.9419 | 714 | 14.26 | 2.303 | 1320.2 | 3.956775 | 2.38 | 707.0167 | 0.0476 | 33.32909 | 2.589461
715 | 14.28 | 2.415 | 316.2 | 0.94695 | 715 | 14.28 | 2.428 | 485.75 | 1.45725 | 715 | 14.28 | 2.304 | 1324.4 | 1.3223 | 2.382333 | 708.7833 | 0.04764667 | 33.41237 | 1.651767
716 | 14.3 | 2.421 | 317.6 | 1.9014 | 716 | 14.3 | 2.432 | 487.45 | 1.9464 | 716 | 14.3 | 2.308 | 1326.9 | 5.3026 | 2.387 | 710.65 | 0.04774 | 33.50036 | 3.312011
717 | 14.32 | 2.423 | 318.7 | 0.6363 | 717 | 14.32 | 2.438 | 488 | 2.92635 | 717 | 14.32 | 2.313 | 1330.8 | 6.64425 | 2.391333 | 712.5 | 0.04782667 | 33.58757 | 3.083492
718 | 14.34 | 2.426 | 320.4 | 0.95865 | 718 | 14.34 | 2.441 | 488 | 1.464 | 718 | 14.34 | 2.316 | 1334.45 | 3.997875 | 2.394333 | 714.2833 | 0.04788667 | 33.67164 | 2.140175
719 | 14.36 | 2.431 | 321.25 | 1.604125 | 719 | 14.36 | 2.441 | 487.75 | 0 | 719 | 14.36 | 2.319 | 1337.25 | 4.00755 | 2.397 | 715.4167 | 0.04794 | 33.72507 | 1.906267
720 | 14.38 | 2.434 | 321.8 | 0.964575 | 720 | 14.38 | 2.444 | 488.85 | 1.4649 | 720 | 14.38 | 2.323 | 1342 | 5.3585 | 2.400333 | 717.55 | 0.04800667 | 33.82563 | 2.388278
721 | 14.4 | 2.437 | 322.65 | 0.966675 | 721 | 14.4 | 2.448 | 488.85 | 1.9554 | 721 | 14.4 | 2.329 | 1346.15 | 8.06445 | 2.404667 | 719.2167 | 0.04809333 | 33.9042 | 3.112994
722 | 14.42 | 2.44 | 322.65 | 0.96795 | 722 | 14.42 | 2.452 | 489.7 | 1.9571 | 722 | 14.42 | 2.331 | 1349.25 | 2.6954 | 2.407667 | 720.5333 | 0.04815333 | 33.96627 | 2.159625
723 | 14.44 | 2.441 | 324.6 | 0.323625 | 723 | 14.44 | 2.455 | 489.95 | 1.469475 | 723 | 14.44 | 2.334 | 1352.05 | 4.05195 | 2.41 | 722.2 | 0.0482 | 34.04483 | 1.683189
724 | 14.46 | 2.445 | 324.6 | 1.2984 | 724 | 14.46 | 2.458 | 490.25 | 1.4703 | 724 | 14.46 | 2.336 | 1355.1 | 2.70715 | 2.413 | 723.3167 | 0.04826 | 34.09747 | 2.168275
725 | 14.48 | 2.45 | 324.3 | 1.62225 | 725 | 14.48 | 2.463 | 491.9 | 2.455375 | 725 | 14.48 | 2.338 | 1357.9 | 2.713 | 2.417 | 724.7 | 0.04834 | 34.16269 | 2.896033
726 | 14.5 | 2.454 | 324.85 | 1.2983 | 726 | 14.5 | 2.467 | 491.9 | 1.9676 | 726 | 14.5 | 2.341 | 1361.8 | 4.07955 | 2.420667 | 726.1833 | 0.04841333 | 34.23261 | 2.659953
727 | 14.52 | 2.458 | 324.85 | 1.2994 | 727 | 14.52 | 2.471 | 492.5 | 1.9688 | 727 | 14.52 | 2.345 | 1365.7 | 5.455 | 2.424667 | 727.6833 | 0.04849333 | 34.30332 | 2.907733
728 | 14.54 | 2.461 | 325.7 | 0.975825 | 728 | 14.54 | 2.475 | 493.3 | 1.9716 | 728 | 14.54 | 2.349 | 1368.8 | 5.469 | 2.428333 | 729.2667 | 0.04856667 | 34.37796 | 2.671075
729 | 14.56 | 2.463 | 325.45 | 0.65115 | 729 | 14.56 | 2.474 | 493.3 | -0.4933 | 729 | 14.56 | 2.352 | 1371.6 | 4.1106 | 2.429667 | 730.1167 | 0.04859333 | 34.41803 | 0.9729222
730 | 14.58 | 2.467 | 325.45 | 1.3018 | 730 | 14.58 | 2.477 | 494.15 | 1.481175 | 730 | 14.58 | 2.356 | 1375.5 | 5.4942 | 2.433333 | 731.7 | 0.04866667 | 34.49267 | 2.679997
731 | 14.6 | 2.469 | 326.25 | 0.6517 | 731 | 14.6 | 2.481 | 495.25 | 1.9788 | 731 | 14.6 | 2.361 | 1378.85 | 6.885875 | 2.437 | 733.45 | 0.04874 | 34.57516 | 2.686108
732 | 14.62 | 2.471 | 326 | 0.65225 | 732 | 14.62 | 2.485 | 495.85 | 1.9822 | 732 | 14.62 | 2.364 | 1381.65 | 4.14075 | 2.44 | 734.5 | 0.0488 | 34.62466 | 2.201925
733 | 14.64 | 2.475 | 326.25 | 1.3045 | 733 | 14.64 | 2.49 | 496.65 | 2.48125 | 733 | 14.64 | 2.367 | 1385.85 | 4.15125 | 2.444 | 736.25 | 0.04888 | 34.70716 | 2.9415
734 | 14.66 | 2.48 | 327.1 | 1.633375 | 734 | 14.66 | 2.494 | 497.5 | 1.9883 | 734 | 14.66 | 2.368 | 1389.45 | 1.38765 | 2.447333 | 738.0167 | 0.04894667 | 34.79044 | 2.457111
735 | 14.68 | 2.483 | 327.1 | 0.9813 | 735 | 14.68 | 2.498 | 498.6 | 1.9922 | 735 | 14.68 | 2.372 | 1392 | 5.5629 | 2.451 | 739.2333 | 0.04902 | 34.84779 | 2.708292
736 | 14.7 | 2.487 | 326.25 | 1.3067 | 736 | 14.7 | 2.502 | 498.6 | 1.9944 | 736 | 14.7 | 2.374 | 1396.75 | 2.78875 | 2.454333 | 740.5333 | 0.04908667 | 34.90908 | 2.466278
737 | 14.72 | 2.49 | 326.8 | 0.979575 | 737 | 14.72 | 2.506 | 499.2 | 1.9956 | 737 | 14.72 | 2.378 | 1399.8 | 5.5931 | 2.458 | 741.9333 | 0.04916 | 34.97507 | 2.717856
738 | 14.74 | 2.494 | 326.55 | 1.3067 | 738 | 14.74 | 2.508 | 499.75 | 0.99895 | 738 | 14.74 | 2.382 | 1403.15 | 5.6059 | 2.461333 | 743.15 | 0.04922667 | 35.03243 | 2.475139
739 | 14.76 | 2.497 | 327.65 | 0.9813 | 739 | 14.76 | 2.508 | 500.3 | 0 | 739 | 14.76 | 2.386 | 1405.95 | 5.6182 | 2.463667 | 744.6333 | 0.04927333 | 35.10235 | 1.735747
740 | 14.78 | 2.5 | 328.5 | 0.984225 | 740 | 14.78 | 2.512 | 501.4 | 2.0034 | 740 | 14.78 | 2.389 | 1409.6 | 4.223325 | 2.467 | 746.5 | 0.04934 | 35.19035 | 2.485222
741 | 14.8 | 2.502 | 327.95 | 0.65645 | 741 | 14.8 | 2.515 | 501.95 | 1.505025 | 741 | 14.8 | 2.394 | 1412.35 | 7.054875 | 2.470333 | 747.4167 | 0.04940667 | 35.23356 | 2.489861
742 | 14.82 | 2.505 | 327.65 | 0.9834 | 742 | 14.82 | 2.519 | 502.55 | 2.009 | 742 | 14.82 | 2.397 | 1415.75 | 4.24215 | 2.473667 | 748.65 | 0.04947333 | 35.2917 | 2.493444
743 | 14.84 | 2.509 | 327.4 | 1.3101 | 743 | 14.84 | 2.522 | 503.1 | 1.508475 | 743 | 14.84 | 2.4 | 1419.35 | 4.25265 | 2.477 | 749.95 | 0.04954 | 35.35298 | 2.497667
744 | 14.86 | 2.514 | 327.4 | 1.637 | 744 | 14.86 | 2.526 | 504.2 | 2.0146 | 744 | 14.86 | 2.403 | 1422.45 | 4.2627 | 2.481 | 751.35 | 0.04962 | 35.41898 | 3.0026
745 | 14.88 | 2.517 | 327.4 | 0.9822 | 745 | 14.88 | 2.53 | 504.75 | 2.0179 | 745 | 14.88 | 2.404 | 1425.5 | 1.423975 | 2.483667 | 752.55 | 0.04967333 | 35.47555 | 2.0052
746 | 14.9 | 2.521 | 327.65 | 1.3101 | 746 | 14.9 | 2.535 | 505.9 | 2.526625 | 746 | 14.9 | 2.408 | 1428.85 | 5.7087 | 2.488 | 754.1333 | 0.04976 | 35.55019 | 3.264481
747 | 14.92 | 2.525 | 329.05 | 1.3134 | 747 | 14.92 | 2.538 | 507 | 1.51935 | 747 | 14.92 | 2.411 | 1431.95 | 4.2912 | 2.491333 | 756 | 0.04982667 | 35.63818 | 2.516889
748 | 14.94 | 2.527 | 328.5 | 0.65755 | 748 | 14.94 | 2.54 | 507.85 | 1.01485 | 748 | 14.94 | 2.413 | 1435.55 | 2.8675 | 2.493333 | 757.3 | 0.04986667 | 35.69946 | 1.5133
749 | 14.96 | 2.53 | 328.2 | 0.98505 | 749 | 14.96 | 2.541 | 508.95 | 0.5084 | 749 | 14.96 | 2.417 | 1438.9 | 5.7489 | 2.496 | 758.6833 | 0.04992 | 35.76468 | 2.021311
750 | 14.98 | 2.531 | 329.9 | 0.32905 | 750 | 14.98 | 2.544 | 509.5 | 1.527675 | 750 | 14.98 | 2.422 | 1442.25 | 7.202875 | 2.499 | 760.55 | 0.04998 | 35.85267 | 2.27885
751 | 15 | 2.535 | 328.8 | 1.3174 | 751 | 15 | 2.549 | 510.35 | 2.549625 | 751 | 15 | 2.426 | 1445.9 | 5.7763 | 2.503333 | 761.6833 | 0.05006667 | 35.9061 | 3.298172
752 | 15.02 | 2.539 | 328.5 | 1.3146 | 752 | 15.02 | 2.553 | 510.35 | 2.0414 | 752 | 15.02 | 2.43 | 1449.55 | 5.7909 | 2.507333 | 762.8 | 0.05014667 | 35.95874 | 3.048967
753 | 15.04 | 2.544 | 328.2 | 1.64175 | 753 | 15.04 | 2.557 | 511.45 | 2.0436 | 753 | 15.04 | 2.433 | 1453.45 | 4.3545 | 2.511333 | 764.3667 | 0.05022667 | 36.03259 | 3.054333
754 | 15.06 | 2.547 | 328.5 | 0.98505 | 754 | 15.06 | 2.56 | 512.3 | 1.535625 | 754 | 15.06 | 2.436 | 1457.05 | 4.36575 | 2.514333 | 765.95 | 0.05028667 | 36.10723 | 2.295475
755 | 15.08 | 2.551 | 329.05 | 1.3151 | 755 | 15.08 | 2.564 | 512.3 | 2.0492 | 755 | 15.08 | 2.437 | 1460.15 | 1.4586 | 2.517333 | 767.1667 | 0.05034667 | 36.16458 | 2.299675
756 | 15.1 | 2.553 | 329.9 | 0.65895 | 756 | 15.1 | 2.57 | 514 | 3.0789 | 756 | 15.1 | 2.44 | 1462.4 | 4.383825 | 2.521 | 768.7667 | 0.05042 | 36.24001 | 2.815878
757 | 15.12 | 2.558 | 329.9 | 1.6495 | 757 | 15.12 | 2.573 | 513.15 | 1.540725 | 757 | 15.12 | 2.444 | 1466.55 | 5.8579 | 2.525 | 769.8667 | 0.0505 | 36.29186 | 3.077267
758 | 15.14 | 2.561 | 329.05 | 0.988425 | 758 | 15.14 | 2.574 | 514.25 | 0.5137 | 758 | 15.14 | 2.449 | 1469.65 | 7.3405 | 2.528 | 770.9833 | 0.05056 | 36.3445 | 2.311275
759 | 15.16 | 2.562 | 331 | 0.330025 | 759 | 15.16 | 2.576 | 514.25 | 1.0285 | 759 | 15.16 | 2.451 | 1472.7 | 2.94235 | 2.529667 | 772.65 | 0.05059333 | 36.42307 | 1.286361
760 | 15.18 | 2.565 | 331.55 | 0.993825 | 760 | 15.18 | 2.58 | 514.8 | 2.0581 | 760 | 15.18 | 2.454 | 1476.6 | 4.42395 | 2.533 | 774.3167 | 0.05066 | 36.50164 | 2.578278
761 | 15.2 | 2.569 | 329.9 | 1.3229 | 761 | 15.2 | 2.583 | 516.2 | 1.5465 | 761 | 15.2 | 2.46 | 1480.8 | 8.8722 | 2.537333 | 775.6333 | 0.05074667 | 36.56371 | 3.358225
762 | 15.22 | 2.573 | 330.45 | 1.3207 | 762 | 15.22 | 2.587 | 516.2 | 2.0648 | 762 | 15.22 | 2.463 | 1483.05 | 4.445775 | 2.541 | 776.5667 | 0.05082 | 36.6077 | 2.8457
763 | 15.24 | 2.578 | 331.55 | 1.655 | 763 | 15.24 | 2.59 | 517.05 | 1.549875 | 763 | 15.24 | 2.466 | 1486.95 | 4.455 | 2.544667 | 778.5167 | 0.05089333 | 36.69963 | 2.850986
764 | 15.26 | 2.581 | 330.75 | 0.99345 | 764 | 15.26 | 2.594 | 518.75 | 2.0716 | 764 | 15.26 | 2.47 | 1490.6 | 5.9551 | 2.548333 | 780.0333 | 0.05096667 | 36.77112 | 2.857342
765 | 15.28 | 2.584 | 331.3 | 0.993075 | 765 | 15.28 | 2.599 | 519 | 2.594375 | 765 | 15.28 | 2.472 | 1493.1 | 2.9837 | 2.551667 | 781.1333 | 0.05103333 | 36.82298 | 2.601944
766 | 15.3 | 2.587 | 332.7 | 0.996 | 766 | 15.3 | 2.603 | 519.55 | 2.0771 | 766 | 15.3 | 2.473 | 1496.75 | 1.494925 | 2.554333 | 783 | 0.05108667 | 36.91097 | 2.085511
767 | 15.32 | 2.59 | 331.85 | 0.996825 | 767 | 15.32 | 2.607 | 519.55 | 2.0782 | 767 | 15.32 | 2.477 | 1500.65 | 5.9948 | 2.558 | 784.0167 | 0.05116 | 36.9589 | 2.872864
768 | 15.34 | 2.593 | 331.55 | 0.9951 | 768 | 15.34 | 2.608 | 519.85 | 0.5197 | 768 | 15.34 | 2.481 | 1504.55 | 6.0104 | 2.560667 | 785.3167 | 0.05121333 | 37.02018 | 2.092444
769 | 15.36 | 2.595 | 330.75 | 0.6623 | 769 | 15.36 | 2.609 | 520.4 | 0.520125 | 769 | 15.36 | 2.485 | 1508.45 | 6.026 | 2.563 | 786.5333 | 0.05126 | 37.07754 | 1.833825
770 | 15.38 | 2.599 | 330.45 | 1.3224 | 770 | 15.38 | 2.613 | 521.25 | 2.0833 | 770 | 15.38 | 2.488 | 1511.55 | 4.53 | 2.566667 | 787.75 | 0.05133333 | 37.13489 | 2.886186
771 | 15.4 | 2.603 | 331 | 1.3229 | 771 | 15.4 | 2.617 | 520.95 | 2.0844 | 771 | 15.4 | 2.493 | 1514.35 | 7.56475 | 2.571 | 788.7667 | 0.05142 | 37.18282 | 3.415786
772 | 15.42 | 2.608 | 330.15 | 1.652875 | 772 | 15.42 | 2.62 | 521.55 | 1.56375 | 772 | 15.42 | 2.497 | 1517.4 | 6.0635 | 2.575 | 789.7 | 0.0515 | 37.22682 | 3.156933
773 | 15.44 | 2.611 | 330.45 | 0.9909 | 773 | 15.44 | 2.624 | 521.55 | 2.0862 | 773 | 15.44 | 2.499 | 1520.75 | 3.03815 | 2.578 | 790.9167 | 0.05156 | 37.28417 | 2.370925
774 | 15.46 | 2.615 | 329.6 | 1.3201 | 774 | 15.46 | 2.628 | 522.9 | 2.0889 | 774 | 15.46 | 2.503 | 1524.4 | 6.0903 | 2.582 | 792.3 | 0.05164 | 37.34938 | 3.166433
775 | 15.48 | 2.618 | 329.9 | 0.98925 | 775 | 15.48 | 2.632 | 522.65 | 2.0911 | 775 | 15.48 | 2.504 | 1527.75 | 1.526075 | 2.584667 | 793.4333 | 0.05169333 | 37.40281 | 2.114311
776 | 15.5 | 2.62 | 328.5 | 0.6584 | 776 | 15.5 | 2.636 | 524.05 | 2.0934 | 776 | 15.5 | 2.506 | 1530.25 | 3.058 | 2.587333 | 794.2667 | 0.05174667 | 37.44209 | 2.116933
777 | 15.52 | 2.623 | 328.2 | 0.98505 | 777 | 15.52 | 2.64 | 524.6 | 2.0973 | 777 | 15.52 | 2.511 | 1534.15 | 7.661 | 2.591333 | 795.65 | 0.05182667 | 37.5073 | 3.179833
778 | 15.54 | 2.626 | 328.5 | 0.98505 | 778 | 15.54 | 2.64 | 524.3 | 0 | 778 | 15.54 | 2.514 | 1537.25 | 4.6071 | 2.593333 | 796.6833 | 0.05186667 | 37.55601 | 1.592333
779 | 15.56 | 2.628 | 327.65 | 0.65615 | 779 | 15.56 | 2.643 | 525.15 | 1.574175 | 779 | 15.56 | 2.517 | 1539.2 | 4.614675 | 2.596 | 797.3333 | 0.05192 | 37.58665 | 2.125356
780 | 15.58 | 2.632 | 327.4 | 1.3101 | 780 | 15.58 | 2.647 | 526.3 | 2.1029 | 780 | 15.58 | 2.52 | 1543.4 | 4.6239 | 2.599667 | 799.0333 | 0.05199333 | 37.66679 | 2.926672
781 | 15.6 | 2.638 | 327.1 | 1.9635 | 781 | 15.6 | 2.652 | 526.3 | 2.6315 | 781 | 15.6 | 2.526 | 1546.45 | 9.26955 | 2.605333 | 799.95 | 0.05210667 | 37.71 | 4.530453
782 | 15.62 | 2.641 | 327.65 | 0.982125 | 782 | 15.62 | 2.654 | 526 | 1.0523 | 782 | 15.62 | 2.53 | 1550.1 | 6.1931 | 2.608333 | 801.25 | 0.05216667 | 37.77129 | 2.4018
783 | 15.64 | 2.643 | 327.1 | 0.65475 | 783 | 15.64 | 2.657 | 526 | 1.578 | 783 | 15.64 | 2.533 | 1553.45 | 4.655325 | 2.611 | 802.1833 | 0.05222 | 37.81528 | 2.137911
784 | 15.66 | 2.647 | 326.25 | 1.3067 | 784 | 15.66 | 2.662 | 526 | 2.63 | 784 | 15.66 | 2.536 | 1556.8 | 4.665375 | 2.615 | 803.0167 | 0.0523 | 37.85457 | 3.2104
785 | 15.68 | 2.65 | 325.7 | 0.977925 | 785 | 15.68 | 2.666 | 526.55 | 2.1051 | 785 | 15.68 | 2.538 | 1559.85 | 3.11665 | 2.618 | 804.0333 | 0.05236 | 37.90249 | 2.410575
786 | 15.7 | 2.653 | 324.3 | 0.975 | 786 | 15.7 | 2.67 | 526.55 | 2.1062 | 786 | 15.7 | 2.54 | 1561.8 | 3.12165 | 2.621 | 804.2167 | 0.05242 | 37.91114 | 2.412375
787 | 15.72 | 2.657 | 325.15 | 1.2989 | 787 | 15.72 | 2.675 | 527.95 | 2.63625 | 787 | 15.72 | 2.544 | 1565.2 | 6.254 | 2.625333 | 806.1 | 0.05250667 | 37.99992 | 3.489019
788 | 15.74 | 2.659 | 323.75 | 0.6489 | 788 | 15.74 | 2.675 | 528.25 | 0 | 788 | 15.74 | 2.548 | 1567.95 | 6.2663 | 2.627333 | 806.65 | 0.05254667 | 38.02585 | 1.61275
789 | 15.76 | 2.663 | 321.8 | 1.2911 | 789 | 15.76 | 2.676 | 528.5 | 0.528375 | 789 | 15.76 | 2.551 | 1570.5 | 4.707675 | 2.63 | 806.9333 | 0.0526 | 38.0392 | 2.151444
790 | 15.78 | 2.667 | 321.25 | 1.2861 | 790 | 15.78 | 2.681 | 528.5 | 2.6425 | 790 | 15.78 | 2.553 | 1573.3 | 3.1438 | 2.633667 | 807.6833 | 0.05267333 | 38.07456 | 2.960131
791 | 15.8 | 2.672 | 322.05 | 1.60825 | 791 | 15.8 | 2.685 | 528.5 | 2.114 | 791 | 15.8 | 2.559 | 1577.45 | 9.45225 | 2.638667 | 809.3333 | 0.05277333 | 38.15234 | 4.042542
792 | 15.82 | 2.675 | 320.1 | 0.963225 | 792 | 15.82 | 2.687 | 529.35 | 1.05785 | 792 | 15.82 | 2.563 | 1578.85 | 6.3126 | 2.641667 | 809.4333 | 0.05283333 | 38.15705 | 2.42815
793 | 15.84 | 2.677 | 320.95 | 0.64105 | 793 | 15.84 | 2.691 | 529.9 | 2.1185 | 793 | 15.84 | 2.566 | 1582.5 | 4.742025 | 2.644667 | 811.1167 | 0.05289333 | 38.23641 | 2.430825
794 | 15.86 | 2.681 | 319.3 | 1.2805 | 794 | 15.86 | 2.695 | 530.45 | 2.1207 | 794 | 15.86 | 2.57 | 1585.85 | 6.3367 | 2.648667 | 811.8667 | 0.05297333 | 38.27176 | 3.245967
795 | 15.88 | 2.684 | 318.15 | 0.956175 | 795 | 15.88 | 2.7 | 531.6 | 2.655125 | 795 | 15.88 | 2.571 | 1588.35 | 1.5871 | 2.651667 | 812.7 | 0.05303333 | 38.31105 | 2.43685
796 | 15.9 | 2.686 | 317.05 | 0.6352 | 796 | 15.9 | 2.704 | 531.3 | 2.1258 | 796 | 15.9 | 2.572 | 1590.9 | 1.589625 | 2.654 | 813.0833 | 0.05308 | 38.32912 | 1.896747
797 | 15.92 | 2.689 | 316.75 | 0.9507 | 797 | 15.92 | 2.707 | 531.85 | 1.594725 | 797 | 15.92 | 2.576 | 1594.5 | 6.3708 | 2.657333 | 814.3667 | 0.05314667 | 38.38961 | 2.712417
798 | 15.94 | 2.694 | 316.2 | 1.582375 | 798 | 15.94 | 2.707 | 532.7 | 0 | 798 | 15.94 | 2.581 | 1597.3 | 7.9795 | 2.660667 | 815.4 | 0.05321333 | 38.43832 | 2.716278
799 | 15.96 | 2.697 | 316.5 | 0.94905 | 799 | 15.96 | 2.711 | 532.15 | 2.1297 | 799 | 15.96 | 2.585 | 1600.65 | 6.3959 | 2.664333 | 816.4333 | 0.05328667 | 38.48704 | 2.991694
800 | 15.98 | 2.7 | 315.1 | 0.9474 | 800 | 15.98 | 2.715 | 533.25 | 2.1308 | 800 | 15.98 | 2.588 | 1604 | 4.806975 | 2.667667 | 817.45 | 0.05335333 | 38.53496 | 2.723139
801 | 16 | 2.704 | 315.35 | 1.2609 | 801 | 16 | 2.72 | 534.1 | 2.668375 | 801 | 16 | 2.592 | 1605.95 | 6.4199 | 2.672 | 818.4667 | 0.05344 | 38.58289 | 3.544486
802 | 16.02 | 2.708 | 314.8 | 1.2603 | 802 | 16.02 | 2.721 | 534.1 | 0.5341 | 802 | 16.02 | 2.597 | 1609.6 | 8.038875 | 2.675333 | 819.5 | 0.05350667 | 38.6316 | 2.729944
803 | 16.04 | 2.71 | 314.25 | 0.62905 | 803 | 16.04 | 2.725 | 535.2 | 2.1386 | 803 | 16.04 | 2.601 | 1611.55 | 6.4423 | 2.678667 | 820.3333 | 0.05357333 | 38.67088 | 2.733056
804 | 16.06 | 2.713 | 313.15 | 0.9411 | 804 | 16.06 | 2.73 | 535.5 | 2.67675 | 804 | 16.06 | 2.603 | 1614.05 | 3.2256 | 2.682 | 820.9 | 0.05364 | 38.6976 | 2.735389
805 | 16.08 | 2.716 | 313.4 | 0.939825 | 805 | 16.08 | 2.734 | 536.05 | 2.1431 | 805 | 16.08 | 2.605 | 1617.4 | 3.23145 | 2.685 | 822.2833 | 0.0537 | 38.76281 | 2.464775
806 | 16.1 | 2.72 | 312.6 | 1.252 | 806 | 16.1 | 2.738 | 535.75 | 2.1436 | 806 | 16.1 | 2.607 | 1619.35 | 3.23675 | 2.688333 | 822.5667 | 0.05376667 | 38.77616 | 2.741417
807 | 16.12 | 2.724 | 312.3 | 1.2498 | 807 | 16.12 | 2.74 | 536.05 | 1.0718 | 807 | 16.12 | 2.611 | 1622.7 | 6.4841 | 2.691667 | 823.6833 | 0.05383333 | 38.8288 | 2.74375
808 | 16.14 | 2.728 | 312.6 | 1.2498 | 808 | 16.14 | 2.741 | 537.15 | 0.5366 | 808 | 16.14 | 2.614 | 1625.8 | 4.87275 | 2.694333 | 825.1833 | 0.05388667 | 38.89952 | 2.198489
809 | 16.16 | 2.731 | 313.15 | 0.938625 | 809 | 16.16 | 2.744 | 536.9 | 1.611075 | 809 | 16.16 | 2.617 | 1628.3 | 4.88115 | 2.697333 | 826.1167 | 0.05394667 | 38.94351 | 2.47695
810 | 16.18 | 2.734 | 313.4 | 0.939825 | 810 | 16.18 | 2.748 | 537.45 | 2.1487 | 810 | 16.18 | 2.621 | 1630.8 | 6.5182 | 2.701 | 827.2167 | 0.05402 | 38.99537 | 3.031111
811 | 16.2 | 2.739 | 313.95 | 1.568375 | 811 | 16.2 | 2.753 | 538 | 2.688625 | 811 | 16.2 | 2.625 | 1634.2 | 6.53 | 2.705667 | 828.7167 | 0.05411333 | 39.06608 | 3.863844
812 | 16.22 | 2.741 | 313.7 | 0.62765 | 812 | 16.22 | 2.757 | 537.75 | 2.1515 | 812 | 16.22 | 2.63 | 1636.4 | 8.1765 | 2.709333 | 829.2833 | 0.05418667 | 39.09279 | 3.039667
813 | 16.24 | 2.744 | 315.1 | 0.9432 | 813 | 16.24 | 2.76 | 538.55 | 1.61445 | 813 | 16.24 | 2.634 | 1639.5 | 6.5518 | 2.712667 | 831.05 | 0.05425333 | 39.17607 | 2.767222
814 | 16.26 | 2.747 | 316.2 | 0.94695 | 814 | 16.26 | 2.764 | 538.3 | 2.1537 | 814 | 16.26 | 2.636 | 1643.1 | 3.2826 | 2.715667 | 832.5333 | 0.05431333 | 39.246 | 2.495375
815 | 16.28 | 2.75 | 316.5 | 0.94905 | 815 | 16.28 | 2.768 | 538.3 | 2.1532 | 815 | 16.28 | 2.639 | 1645.9 | 4.9335 | 2.719 | 833.5667 | 0.05438 | 39.29471 | 2.776833
816 | 16.3 | 2.754 | 317.05 | 1.2671 | 816 | 16.3 | 2.771 | 538.3 | 1.6149 | 816 | 16.3 | 2.64 | 1647.85 | 1.646875 | 2.721667 | 834.4 | 0.05443333 | 39.33399 | 2.223956
817 | 16.32 | 2.758 | 318.15 | 1.2704 | 817 | 16.32 | 2.775 | 538.3 | 2.1532 | 817 | 16.32 | 2.644 | 1650.4 | 6.5965 | 2.725667 | 835.6167 | 0.05451333 | 39.39135 | 3.340033
818 | 16.34 | 2.762 | 318.7 | 1.2737 | 818 | 16.34 | 2.775 | 539.15 | 0 | 818 | 16.34 | 2.648 | 1652.9 | 6.6066 | 2.728333 | 836.9167 | 0.05456667 | 39.45263 | 2.230044
819 | 16.36 | 2.765 | 319.55 | 0.957375 | 819 | 16.36 | 2.778 | 539.15 | 1.61745 | 819 | 16.36 | 2.652 | 1655.15 | 6.6161 | 2.731667 | 837.95 | 0.05463333 | 39.50134 | 2.791444
820 | 16.38 | 2.768 | 320.1 | 0.959475 | 820 | 16.38 | 2.783 | 539.4 | 2.696375 | 820 | 16.38 | 2.653 | 1657.35 | 1.65625 | 2.734667 | 838.95 | 0.05469333 | 39.54848 | 2.51535
821 | 16.4 | 2.771 | 320.4 | 0.96075 | 821 | 16.4 | 2.787 | 539.15 | 2.1571 | 821 | 16.4 | 2.657 | 1660.7 | 6.6361 | 2.738333 | 840.0833 | 0.05476667 | 39.60191 | 3.078228
822 | 16.42 | 2.775 | 320.7 | 1.2822 | 822 | 16.42 | 2.789 | 539.4 | 1.07855 | 822 | 16.42 | 2.663 | 1662.65 | 9.97005 | 2.742333 | 840.9167 | 0.05484667 | 39.64119 | 3.362
823 | 16.44 | 2.775 | 321.8 | 0 | 823 | 16.44 | 2.793 | 539.95 | 2.1587 | 823 | 16.44 | 2.666 | 1665.75 | 4.9926 | 2.744667 | 842.5 | 0.05489333 | 39.71583 | 1.963986
824 | 16.46 | 2.78 | 322.05 | 1.609625 | 824 | 16.46 | 2.798 | 539.4 | 2.698375 | 824 | 16.46 | 2.67 | 1668 | 6.6675 | 2.749333 | 843.15 | 0.05498667 | 39.74647 | 3.933183
825 | 16.48 | 2.784 | 323.2 | 1.2905 | 825 | 16.48 | 2.802 | 539.95 | 2.1587 | 825 | 16.48 | 2.673 | 1670.75 | 5.008125 | 2.753 | 844.6333 | 0.05506 | 39.8164 | 3.094269
826 | 16.5 | 2.787 | 324.3 | 0.97125 | 826 | 16.5 | 2.806 | 540.8 | 2.1615 | 826 | 16.5 | 2.673 | 1672.75 | 0 | 2.755333 | 845.95 | 0.05510667 | 39.87847 | 1.972347
827 | 16.52 | 2.79 | 324.3 | 0.9729 | 827 | 16.52 | 2.807 | 540.8 | 0.5408 | 827 | 16.52 | 2.676 | 1675.5 | 5.022375 | 2.757667 | 846.8667 | 0.05515333 | 39.92168 | 1.974953
828 | 16.54 | 2.795 | 325.45 | 1.624375 | 828 | 16.54 | 2.81 | 540.8 | 1.6224 | 828 | 16.54 | 2.681 | 1678.05 | 8.383875 | 2.762 | 848.1 | 0.05524 | 39.97982 | 3.672428
829 | 16.56 | 2.798 | 326.25 | 0.97755 | 829 | 16.56 | 2.813 | 541.1 | 1.62285 | 829 | 16.56 | 2.685 | 1681.1 | 6.7183 | 2.765333 | 849.4833 | 0.05530667 | 40.04503 | 2.829306
830 | 16.58 | 2.8 | 327.4 | 0.65365 | 830 | 16.58 | 2.816 | 541.65 | 1.624125 | 830 | 16.58 | 2.687 | 1683.05 | 3.36415 | 2.767667 | 850.7 | 0.05535333 | 40.10238 | 1.983547
831 | 16.6 | 2.803 | 327.95 | 0.983025 | 831 | 16.6 | 2.821 | 541.1 | 2.706875 | 831 | 16.6 | 2.691 | 1685.3 | 6.7367 | 2.771667 | 851.45 | 0.05543333 | 40.13774 | 3.4043
832 | 16.62 | 2.806 | 329.05 | 0.9855 | 832 | 16.62 | 2.824 | 541.35 | 1.623675 | 832 | 16.62 | 2.697 | 1688.1 | 10.1202 | 2.775667 | 852.8333 | 0.05551333 | 40.20295 | 3.408567
833 | 16.64 | 2.81 | 330.15 | 1.3184 | 833 | 16.64 | 2.826 | 542.2 | 1.08355 | 833 | 16.64 | 2.701 | 1690.9 | 6.758 | 2.779 | 854.4167 | 0.05558 | 40.27759 | 2.845417
834 | 16.66 | 2.815 | 331.3 | 1.653625 | 834 | 16.66 | 2.832 | 543.6 | 3.2574 | 834 | 16.66 | 2.704 | 1692 | 5.07435 | 2.783667 | 855.6333 | 0.05567333 | 40.33494 | 3.990117
835 | 16.68 | 2.818 | 333.25 | 0.996825 | 835 | 16.68 | 2.837 | 541.65 | 2.713125 | 835 | 16.68 | 2.707 | 1694.25 | 5.079375 | 2.787333 | 856.3833 | 0.05574667 | 40.3703 | 3.138697
836 | 16.7 | 2.821 | 333.8 | 1.000575 | 836 | 16.7 | 2.84 | 542.75 | 1.6266 | 836 | 16.7 | 2.708 | 1696.75 | 1.6955 | 2.789667 | 857.7667 | 0.05579333 | 40.43551 | 1.999842
837 | 16.72 | 2.825 | 335.5 | 1.3386 | 837 | 16.72 | 2.843 | 541.1 | 1.625775 | 837 | 16.72 | 2.71 | 1699.55 | 3.3963 | 2.792667 | 858.7167 | 0.05585333 | 40.48029 | 2.574725
838 | 16.74 | 2.829 | 336.6 | 1.3442 | 838 | 16.74 | 2.844 | 541.65 | 0.541375 | 838 | 16.74 | 2.715 | 1702.6 | 8.505375 | 2.796 | 860.2833 | 0.05592 | 40.55415 | 2.865
839 | 16.76 | 2.831 | 337.15 | 0.67375 | 839 | 16.76 | 2.845 | 541.35 | 0.5415 | 839 | 16.76 | 2.719 | 1704 | 6.8132 | 2.798333 | 860.8333 | 0.05596667 | 40.58007 | 2.007969
840 | 16.78 | 2.833 | 338.85 | 0.676 | 840 | 16.78 | 2.85 | 541.65 | 2.7075 | 840 | 16.78 | 2.721 | 1706.25 | 3.41025 | 2.801333 | 862.25 | 0.05602667 | 40.64685 | 2.584625
841 | 16.8 | 2.836 | 339.65 | 1.01775 | 841 | 16.8 | 2.856 | 541.65 | 3.2499 | 841 | 16.8 | 2.724 | 1709.3 | 5.123325 | 2.805333 | 863.5333 | 0.05610667 | 40.70735 | 3.451567
842 | 16.82 | 2.839 | 341.35 | 1.0215 | 842 | 16.82 | 2.857 | 542.2 | 0.541925 | 842 | 16.82 | 2.73 | 1711 | 10.2609 | 2.808667 | 864.85 | 0.05617333 | 40.76942 | 2.880639
843 | 16.84 | 2.843 | 341.9 | 1.3665 | 843 | 16.84 | 2.861 | 541.9 | 2.1682 | 843 | 16.84 | 2.733 | 1713.5 | 5.13675 | 2.812333 | 865.7667 | 0.05624667 | 40.81263 | 3.172797
844 | 16.86 | 2.848 | 343.3 | 1.713 | 844 | 16.86 | 2.866 | 542.5 | 2.711 | 844 | 16.86 | 2.736 | 1716.3 | 5.1447 | 2.816667 | 867.3667 | 0.05633333 | 40.88806 | 3.755122
845 | 16.88 | 2.851 | 345 | 1.03245 | 845 | 16.88 | 2.87 | 541.9 | 2.1688 | 845 | 16.88 | 2.739 | 1719.1 | 5.1531 | 2.82 | 868.6667 | 0.0564 | 40.94934 | 2.893389
846 | 16.9 | 2.855 | 346.4 | 1.3828 | 846 | 16.9 | 2.874 | 542.75 | 2.1693 | 846 | 16.9 | 2.742 | 1721.35 | 5.160675 | 2.823667 | 870.1667 | 0.05647333 | 41.02005 | 3.187861
847 | 16.92 | 2.857 | 347.75 | 0.69415 | 847 | 16.92 | 2.875 | 542.2 | 0.542475 | 847 | 16.92 | 2.744 | 1723.85 | 3.4452 | 2.825333 | 871.2667 | 0.05650667 | 41.0719 | 1.451194
848 | 16.94 | 2.861 | 347.75 | 1.391 | 848 | 16.94 | 2.878 | 542.5 | 1.62705 | 848 | 16.94 | 2.748 | 1725.8 | 6.8993 | 2.829 | 872.0167 | 0.05658 | 41.10726 | 3.196019
849 | 16.96 | 2.865 | 350 | 1.3955 | 849 | 16.96 | 2.88 | 543.05 | 1.08555 | 849 | 16.96 | 2.753 | 1727.5 | 8.63325 | 2.832667 | 873.5167 | 0.05665333 | 41.17797 | 3.200144
850 | 16.98 | 2.866 | 350.85 | 0.350425 | 850 | 16.98 | 2.884 | 544.15 | 2.1744 | 850 | 16.98 | 2.753 | 1729.15 | 0 | 2.834333 | 874.7167 | 0.05668667 | 41.23454 | 1.456861
851 | 17 | 2.87 | 352.25 | 1.4062 | 851 | 17 | 2.888 | 543.9 | 2.1761 | 851 | 17 | 2.758 | 1731.95 | 8.65275 | 2.838667 | 876.0333 | 0.05677333 | 41.29661 | 3.793292
852 | 17.02 | 2.875 | 352.5 | 1.761875 | 852 | 17.02 | 2.891 | 544.45 | 1.632525 | 852 | 17.02 | 2.763 | 1733.6 | 8.663875 | 2.843 | 876.85 | 0.05686 | 41.33511 | 3.797914
853 | 17.04 | 2.876 | 354.5 | 0.3535 | 853 | 17.04 | 2.893 | 544.15 | 1.0886 | 853 | 17.04 | 2.766 | 1736.15 | 5.204625 | 2.845 | 878.2667 | 0.0569 | 41.40189 | 1.755117
854 | 17.06 | 2.881 | 356.15 | 1.776625 | 854 | 17.06 | 2.9 | 545 | 3.812025 | 854 | 17.06 | 2.77 | 1738.1 | 6.9485 | 2.850333 | 879.75 | 0.05700667 | 41.47181 | 4.688044
855 | 17.08 | 2.885 | 357 | 1.4263 | 855 | 17.08 | 2.905 | 545 | 2.725 | 855 | 17.08 | 2.774 | 1740.05 | 6.9563 | 2.854667 | 880.6833 | 0.05709333 | 41.51581 | 3.814272
856 | 17.1 | 2.888 | 357.85 | 1.072275 | 856 | 17.1 | 2.908 | 546.1 | 1.63665 | 856 | 17.1 | 2.774 | 1742.55 | 0 | 2.856667 | 882.1667 | 0.05713333 | 41.58574 | 1.76285
857 | 17.12 | 2.89 | 360.05 | 0.7179 | 857 | 17.12 | 2.908 | 546.95 | 0 | 857 | 17.12 | 2.777 | 1743.95 | 5.22975 | 2.858333 | 883.65 | 0.05716667 | 41.65566 | 1.471514
858 | 17.14 | 2.893 | 360.9 | 1.081425 | 858 | 17.14 | 2.911 | 547.8 | 1.642125 | 858 | 17.14 | 2.781 | 1746.75 | 6.9814 | 2.861667 | 885.15 | 0.05723333 | 41.72637 | 2.948
859 | 17.16 | 2.896 | 361.75 | 1.083975 | 859 | 17.16 | 2.915 | 548.05 | 2.1917 | 859 | 17.16 | 2.785 | 1748.7 | 6.9909 | 2.865333 | 886.1667 | 0.05730667 | 41.7743 | 3.247414
860 | 17.18 | 2.898 | 363.4 | 0.72515 | 860 | 17.18 | 2.918 | 548.35 | 1.6446 | 860 | 17.18 | 2.788 | 1750.95 | 5.249475 | 2.868 | 887.5667 | 0.05736 | 41.84029 | 2.364978
861 | 17.2 | 2.903 | 364.25 | 1.819125 | 861 | 17.2 | 2.922 | 549.2 | 2.1951 | 861 | 17.2 | 2.792 | 1753.2 | 7.0083 | 2.872333 | 888.8833 | 0.05744667 | 41.90236 | 3.848975
862 | 17.22 | 2.907 | 365.35 | 1.4592 | 862 | 17.22 | 2.925 | 549.75 | 1.648425 | 862 | 17.22 | 2.797 | 1755.15 | 8.770875 | 2.876333 | 890.0833 | 0.05752667 | 41.95893 | 3.557933
863 | 17.24 | 2.911 | 367.35 | 1.4654 | 863 | 17.24 | 2.929 | 550.3 | 2.2001 | 863 | 17.24 | 2.801 | 1757.35 | 7.025 | 2.880333 | 891.6667 | 0.05760667 | 42.03357 | 3.5635
864 | 17.26 | 2.915 | 368.7 | 1.4721 | 864 | 17.26 | 2.933 | 551.7 | 2.204 | 864 | 17.26 | 2.804 | 1758.5 | 5.273775 | 2.884 | 892.9667 | 0.05768 | 42.09485 | 3.271828
865 | 17.28 | 2.919 | 370.1 | 1.4776 | 865 | 17.28 | 2.938 | 552 | 2.75925 | 865 | 17.28 | 2.807 | 1760.45 | 5.278425 | 2.888 | 894.1833 | 0.05776 | 42.15221 | 3.5743
866 | 17.3 | 2.921 | 370.95 | 0.74105 | 866 | 17.3 | 2.942 | 552.8 | 2.2096 | 866 | 17.3 | 2.809 | 1762.4 | 3.52285 | 2.890667 | 895.3833 | 0.05781333 | 42.20878 | 2.386089
867 | 17.32 | 2.923 | 372.1 | 0.74305 | 867 | 17.32 | 2.942 | 553.95 | 0 | 867 | 17.32 | 2.811 | 1763.5 | 3.5259 | 2.892 | 896.5167 | 0.05784 | 42.2622 | 1.1946
868 | 17.34 | 2.926 | 373.45 | 1.118325 | 868 | 17.34 | 2.945 | 553.65 | 1.6614 | 868 | 17.34 | 2.815 | 1766.6 | 7.0602 | 2.895333 | 897.9 | 0.05790667 | 42.32741 | 2.990694
869 | 17.36 | 2.929 | 374.6 | 1.122075 | 869 | 17.36 | 2.947 | 553.95 | 1.1076 | 869 | 17.36 | 2.819 | 1768.25 | 7.0697 | 2.898333 | 898.9333 | 0.05796667 | 42.37612 | 2.69525
870 | 17.38 | 2.932 | 376 | 1.1259 | 870 | 17.38 | 2.951 | 555.05 | 2.218 | 870 | 17.38 | 2.821 | 1769.4 | 3.53765 | 2.901333 | 900.15 | 0.05802667 | 42.43348 | 2.698625
871 | 17.4 | 2.937 | 376.55 | 1.881375 | 871 | 17.4 | 2.956 | 555.6 | 2.776625 | 871 | 17.4 | 2.825 | 1771.9 | 7.0826 | 2.906 | 901.35 | 0.05812 | 42.49005 | 4.2035
872 | 17.42 | 2.941 | 377.95 | 1.509 | 872 | 17.42 | 2.96 | 555.9 | 2.223 | 872 | 17.42 | 2.83 | 1773.55 | 8.863625 | 2.910333 | 902.4667 | 0.05820667 | 42.54269 | 3.908269
873 | 17.44 | 2.943 | 379.05 | 0.757 | 873 | 17.44 | 2.962 | 557.55 | 1.11345 | 873 | 17.44 | 2.833 | 1775.5 | 5.323575 | 2.912667 | 904.0333 | 0.05825333 | 42.61654 | 2.107583
874 | 17.46 | 2.947 | 381 | 1.5201 | 874 | 17.46 | 2.967 | 558.1 | 2.789125 | 874 | 17.46 | 2.837 | 1777.2 | 7.1054 | 2.917 | 905.4333 | 0.05834 | 42.68254 | 3.920511
875 | 17.48 | 2.952 | 382.15 | 1.907875 | 875 | 17.48 | 2.971 | 558.1 | 2.2324 | 875 | 17.48 | 2.841 | 1780 | 7.1144 | 2.921333 | 906.75 | 0.05842667 | 42.7446 | 3.926397
876 | 17.5 | 2.955 | 382.95 | 1.14765 | 876 | 17.5 | 2.975 | 558.95 | 2.2341 | 876 | 17.5 | 2.843 | 1780.85 | 3.56085 | 2.924333 | 907.5833 | 0.05848667 | 42.78389 | 2.7215
877 | 17.52 | 2.955 | 385.5 | 0 | 877 | 17.52 | 2.976 | 560.1 | 0.559525 | 877 | 17.52 | 2.844 | 1783.35 | 1.7821 | 2.925 | 909.65 | 0.0585 | 42.88131 | 0.6057444
878 | 17.54 | 2.958 | 385.2 | 1.15605 | 878 | 17.54 | 2.979 | 559.8 | 1.67985 | 878 | 17.54 | 2.848 | 1785.3 | 7.1373 | 2.928333 | 910.1 | 0.05856667 | 42.90253 | 3.032917
879 | 17.56 | 2.963 | 387.45 | 1.931625 | 879 | 17.56 | 2.983 | 559.8 | 2.2392 | 879 | 17.56 | 2.852 | 1786.4 | 7.1434 | 2.932667 | 911.2167 | 0.05865333 | 42.95517 | 3.946186
880 | 17.58 | 2.966 | 388.55 | 1.164 | 880 | 17.58 | 2.985 | 560.65 | 1.12045 | 880 | 17.58 | 2.855 | 1788.1 | 5.36175 | 2.935333 | 912.4333 | 0.05870667 | 43.01252 | 2.431533
881 | 17.6 | 2.97 | 390.25 | 1.5576 | 881 | 17.6 | 2.99 | 560.9 | 2.803875 | 881 | 17.6 | 2.858 | 1789.5 | 5.3664 | 2.939333 | 913.55 | 0.05878667 | 43.06516 | 3.651967
882 | 17.62 | 2.975 | 391.65 | 1.95475 | 882 | 17.62 | 2.993 | 560.9 | 1.6827 | 882 | 17.62 | 2.862 | 1791.15 | 7.1613 | 2.943333 | 914.5667 | 0.05886667 | 43.11309 | 3.656233
883 | 17.64 | 2.977 | 392.2 | 0.78385 | 883 | 17.64 | 2.997 | 562.3 | 2.2464 | 883 | 17.64 | 2.867 | 1793.1 | 8.960625 | 2.947 | 915.8667 | 0.05894 | 43.17437 | 3.355794
884 | 17.66 | 2.979 | 393.3 | 0.7855 | 884 | 17.66 | 3.002 | 560.65 | 2.807375 | 884 | 17.66 | 2.87 | 1794.8 | 5.38185 | 2.950333 | 916.25 | 0.05900667 | 43.19244 | 3.053528
885 | 17.68 | 2.984 | 394.4 | 1.96925 | 885 | 17.68 | 3.006 | 562.05 | 2.2454 | 885 | 17.68 | 2.875 | 1797.05 | 8.979625 | 2.955 | 917.8333 | 0.0591 | 43.26708 | 4.279528
886 | 17.7 | 2.986 | 395.8 | 0.7902 | 886 | 17.7 | 3.009 | 561.75 | 1.6857 | 886 | 17.7 | 2.877 | 1798.7 | 3.59575 | 2.957333 | 918.75 | 0.05914667 | 43.31029 | 2.142681
887 | 17.72 | 2.988 | 396.65 | 0.79245 | 887 | 17.72 | 3.009 | 561.75 | 0 | 887 | 17.72 | 2.878 | 1800.1 | 1.7994 | 2.958333 | 919.5 | 0.05916667 | 43.34565 | 0.919125
888 | 17.74 | 2.992 | 398.35 | 1.59 | 888 | 17.74 | 3.012 | 562.6 | 1.686525 | 888 | 17.74 | 2.882 | 1800.95 | 7.2021 | 2.962 | 920.6333 | 0.05924 | 43.39907 | 3.373578
889 | 17.76 | 2.997 | 400 | 1.995875 | 889 | 17.76 | 3.016 | 562.85 | 2.2509 | 889 | 17.76 | 2.886 | 1803.2 | 7.2083 | 2.966333 | 922.0167 | 0.05932667 | 43.46428 | 3.992408
890 | 17.78 | 3 | 400.85 | 1.201275 | 890 | 17.78 | 3.02 | 562.6 | 2.2509 | 890 | 17.78 | 2.888 | 1804 | 3.6072 | 2.969333 | 922.4833 | 0.05938667 | 43.48628 | 2.76675
891 | 17.8 | 3.003 | 402.25 | 1.20465 | 891 | 17.8 | 3.024 | 562.85 | 2.2509 | 891 | 17.8 | 2.893 | 1806.25 | 9.025625 | 2.973333 | 923.7833 | 0.05946667 | 43.54756 | 3.692533
892 | 17.82 | 3.007 | 405.05 | 1.6146 | 892 | 17.82 | 3.028 | 563.15 | 2.252 | 892 | 17.82 | 2.897 | 1807.95 | 7.2284 | 2.977333 | 925.3833 | 0.05954667 | 43.62299 | 3.698333
893 | 17.84 | 3.011 | 405.05 | 1.6202 | 893 | 17.84 | 3.03 | 563.45 | 1.1266 | 893 | 17.84 | 2.902 | 1810.15 | 9.04525 | 2.981 | 926.2167 | 0.05962 | 43.66227 | 3.3946
894 | 17.86 | 3.014 | 406.45 | 1.21725 | 894 | 17.86 | 3.034 | 564 | 2.2549 | 894 | 17.86 | 2.906 | 1811.55 | 7.2434 | 2.984667 | 927.3333 | 0.05969333 | 43.71491 | 3.398175
895 | 17.88 | 3.016 | 407.85 | 0.8143 | 895 | 17.88 | 3.039 | 564.55 | 2.821375 | 895 | 17.88 | 2.908 | 1812.95 | 3.6245 | 2.987667 | 928.45 | 0.05975333 | 43.76755 | 2.783675
896 | 17.9 | 3.019 | 408.65 | 1.22475 | 896 | 17.9 | 3.043 | 564.55 | 2.2582 | 896 | 17.9 | 2.911 | 1814.65 | 5.4414 | 2.991 | 929.2833 | 0.05982 | 43.80684 | 3.096222
897 | 17.92 | 3.021 | 410.05 | 0.8187 | 897 | 17.92 | 3.042 | 566.5 | -0.565525 | 897 | 17.92 | 2.912 | 1815.75 | 1.8152 | 2.991667 | 930.7667 | 0.05983333 | 43.87676 | 0.6200167
898 | 17.94 | 3.026 | 410.9 | 2.052375 | 898 | 17.94 | 3.046 | 566.8 | 2.2666 | 898 | 17.94 | 2.915 | 1817.15 | 5.44935 | 2.995667 | 931.6167 | 0.05991333 | 43.91683 | 3.724767
899 | 17.96 | 3.031 | 410.9 | 2.0545 | 899 | 17.96 | 3.049 | 566.8 | 1.7004 | 899 | 17.96 | 2.92 | 1819.1 | 9.090625 | 3 | 932.2667 | 0.06 | 43.94747 | 4.038414
900 | 17.98 | 3.033 | 412.6 | 0.8235 | 900 | 17.98 | 3.053 | 567.35 | 2.2683 | 900 | 17.98 | 2.923 | 1820.5 | 5.4594 | 3.003 | 933.4833 | 0.06006 | 44.00483 | 2.798625
901 | 18 | 3.036 | 414 | 1.2399 | 901 | 18 | 3.058 | 568.45 | 2.8395 | 901 | 18 | 2.925 | 1822.2 | 3.6427 | 3.006333 | 934.8833 | 0.06012667 | 44.07082 | 3.113944
902 | 18.02 | 3.041 | 414.25 | 2.070625 | 902 | 18.02 | 3.061 | 567.9 | 1.704525 | 902 | 18.02 | 2.93 | 1824.15 | 9.115875 | 3.010667 | 935.4333 | 0.06021333 | 44.09675 | 4.052353
903 | 18.04 | 3.044 | 414.8 | 1.243575 | 903 | 18.04 | 3.064 | 568.2 | 1.70415 | 903 | 18.04 | 2.934 | 1825.55 | 7.2994 | 3.014 | 936.1833 | 0.06028 | 44.13211 | 3.119361
904 | 18.06 | 3.045 | 416.75 | 0.415775 | 904 | 18.06 | 3.068 | 569.6 | 2.2756 | 904 | 18.06 | 2.937 | 1826.9 | 5.478675 | 3.016667 | 937.75 | 0.06033333 | 44.20596 | 2.498578
905 | 18.08 | 3.048 | 417.05 | 1.2507 | 905 | 18.08 | 3.074 | 570.95 | 3.42165 | 905 | 18.08 | 2.941 | 1828.9 | 7.3116 | 3.021 | 938.9667 | 0.06042 | 44.26331 | 4.066219
906 | 18.1 | 3.052 | 416.75 | 1.6676 | 906 | 18.1 | 3.077 | 570.15 | 1.71165 | 906 | 18.1 | 2.943 | 1830.3 | 3.6592 | 3.024 | 939.0667 | 0.06048 | 44.26803 | 2.81705
907 | 18.12 | 3.055 | 419 | 1.253625 | 907 | 18.12 | 3.077 | 571.55 | 0 | 907 | 18.12 | 2.945 | 1831.65 | 3.66195 | 3.025667 | 940.7333 | 0.06051333 | 44.34659 | 1.5665
908 | 18.14 | 3.059 | 419.3 | 1.6766 | 908 | 18.14 | 3.08 | 572.35 | 1.71585 | 908 | 18.14 | 2.949 | 1834.2 | 7.3317 | 3.029333 | 941.95 | 0.06058667 | 44.40395 | 3.451586
909 | 18.16 | 3.064 | 420.7 | 2.1 | 909 | 18.16 | 3.083 | 573.2 | 1.718325 | 909 | 18.16 | 2.952 | 1835.3 | 5.50425 | 3.033 | 943.0667 | 0.06066 | 44.45659 | 3.455864
910 | 18.18 | 3.066 | 420.7 | 0.8414 | 910 | 18.18 | 3.087 | 574.3 | 2.295 | 910 | 18.18 | 2.956 | 1836.4 | 7.3434 | 3.036333 | 943.8 | 0.06072667 | 44.49116 | 3.144778
911 | 18.2 | 3.07 | 421.8 | 1.685 | 911 | 18.2 | 3.091 | 575.15 | 2.2989 | 911 | 18.2 | 2.96 | 1837.25 | 7.3473 | 3.040333 | 944.7333 | 0.06080667 | 44.53516 | 3.777067
912 | 18.22 | 3.074 | 422.35 | 1.6883 | 912 | 18.22 | 3.094 | 576.85 | 1.728 | 912 | 18.22 | 2.963 | 1838.95 | 5.5143 | 3.043667 | 946.05 | 0.06087333 | 44.59722 | 3.151306
913 | 18.24 | 3.078 | 422.9 | 1.6905 | 913 | 18.24 | 3.097 | 577.95 | 1.7322 | 913 | 18.24 | 2.968 | 1840.35 | 9.19825 | 3.047667 | 947.0667 | 0.06095333 | 44.64515 | 3.786233
914 | 18.26 | 3.079 | 423.5 | 0.4232 | 914 | 18.26 | 3.102 | 580.2 | 2.895375 | 914 | 18.26 | 2.972 | 1841.45 | 7.3636 | 3.051 | 948.3833 | 0.06102 | 44.70722 | 3.159083
915 | 18.28 | 3.082 | 424.05 | 1.271325 | 915 | 18.28 | 3.107 | 581.3 | 2.90375 | 915 | 18.28 | 2.975 | 1843.7 | 5.527725 | 3.054667 | 949.6833 | 0.06109333 | 44.7685 | 3.479789
916 | 18.3 | 3.086 | 425.15 | 1.6984 | 916 | 18.3 | 3.11 | 582.7 | 1.746 | 916 | 18.3 | 2.977 | 1844.25 | 3.68795 | 3.057667 | 950.7 | 0.06115333 | 44.81643 | 2.850575
917 | 18.32 | 3.088 | 424.6 | 0.84975 | 917 | 18.32 | 3.109 | 583.55 | -0.583125 | 917 | 18.32 | 2.979 | 1845.65 | 3.6899 | 3.058667 | 951.2667 | 0.06117333 | 44.84314 | 0.9509833
918 | 18.34 | 3.092 | 426.25 | 1.7017 | 918 | 18.34 | 3.113 | 584.95 | 2.337 | 918 | 18.34 | 2.982 | 1847.05 | 5.53905 | 3.062333 | 952.75 | 0.06124667 | 44.91307 | 3.490697
919 | 18.36 | 3.097 | 427.4 | 2.134125 | 919 | 18.36 | 3.118 | 586.9 | 2.929625 | 919 | 18.36 | 2.987 | 1848.15 | 9.238 | 3.067333 | 954.15 | 0.06134667 | 44.97906 | 4.76725
920 | 18.38 | 3.1 | 427.65 | 1.282575 | 920 | 18.38 | 3.121 | 587.75 | 1.761975 | 920 | 18.38 | 2.991 | 1849.85 | 7.396 | 3.070667 | 955.0833 | 0.06141333 | 45.02306 | 3.182056
921 | 18.4 | 3.102 | 428.25 | 0.8559 | 921 | 18.4 | 3.124 | 589.4 | 1.765725 | 921 | 18.4 | 2.992 | 1850.95 | 1.8504 | 3.072667 | 956.2 | 0.06145333 | 45.0757 | 1.911283
922 | 18.42 | 3.106 | 428.8 | 1.7141 | 922 | 18.42 | 3.129 | 589.95 | 2.948375 | 922 | 18.42 | 2.997 | 1852.35 | 9.25825 | 3.077333 | 957.0333 | 0.06154667 | 45.11498 | 4.464211
923 | 18.44 | 3.109 | 430.2 | 1.2885 | 923 | 18.44 | 3.132 | 590.8 | 1.771125 | 923 | 18.44 | 3.002 | 1854.6 | 9.267375 | 3.081 | 958.5333 | 0.06162 | 45.18569 | 3.511872
924 | 18.46 | 3.111 | 430.75 | 0.86095 | 924 | 18.46 | 3.136 | 592.2 | 2.366 | 924 | 18.46 | 3.005 | 1856 | 5.5659 | 3.084 | 959.65 | 0.06168 | 45.23833 | 2.877275
925 | 18.48 | 3.114 | 431.6 | 1.293525 | 925 | 18.48 | 3.14 | 592.5 | 2.3694 | 925 | 18.48 | 3.009 | 1857.1 | 7.4262 | 3.087667 | 960.4 | 0.06175333 | 45.27369 | 3.520092
926 | 18.5 | 3.119 | 432.4 | 2.16 | 926 | 18.5 | 3.144 | 593.9 | 2.3728 | 926 | 18.5 | 3.011 | 1857.65 | 3.71475 | 3.091333 | 961.3167 | 0.06182667 | 45.3169 | 3.523147
927 | 18.52 | 3.122 | 433.25 | 1.298475 | 927 | 18.52 | 3.143 | 594.45 | -0.594175 | 927 | 18.52 | 3.012 | 1859.05 | 1.85835 | 3.092333 | 962.25 | 0.06184667 | 45.3609 | 0.9617833
928 | 18.54 | 3.125 | 434.65 | 1.30185 | 928 | 18.54 | 3.147 | 596.1 | 2.3811 | 928 | 18.54 | 3.015 | 1859.9 | 5.578425 | 3.095667 | 963.55 | 0.06191333 | 45.42218 | 3.209667
929 | 18.56 | 3.129 | 434.95 | 1.7392 | 929 | 18.56 | 3.151 | 596.65 | 2.3855 | 929 | 18.56 | 3.02 | 1861.3 | 9.303 | 3.1 | 964.3 | 0.062 | 45.45754 | 4.177008
930 | 18.58 | 3.133 | 435.5 | 1.7409 | 930 | 18.58 | 3.155 | 598.05 | 2.3894 | 930 | 18.58 | 3.024 | 1862.4 | 7.4474 | 3.104 | 965.3167 | 0.06208 | 45.50546 | 3.859233
931 | 18.6 | 3.134 | 436.05 | 0.435775 | 931 | 18.6 | 3.158 | 598.9 | 1.795425 | 931 | 18.6 | 3.026 | 1863.25 | 3.72565 | 3.106 | 966.0667 | 0.06212 | 45.54082 | 1.931383
932 | 18.62 | 3.138 | 436.6 | 1.7453 | 932 | 18.62 | 3.162 | 600.85 | 2.3995 | 932 | 18.62 | 3.031 | 1864.9 | 9.320375 | 3.110333 | 967.45 | 0.06220667 | 45.60603 | 4.189286
933 | 18.64 | 3.141 | 437.45 | 1.311075 | 933 | 18.64 | 3.165 | 602 | 1.804275 | 933 | 18.64 | 3.036 | 1865.75 | 9.326625 | 3.114 | 968.4 | 0.06228 | 45.65081 | 3.549058
934 | 18.66 | 3.144 | 438.3 | 1.313625 | 934 | 18.66 | 3.169 | 603.4 | 2.4108 | 934 | 18.66 | 3.039 | 1867.15 | 5.59935 | 3.117333 | 969.6167 | 0.06234667 | 45.70817 | 3.230028
935 | 18.68 | 3.149 | 438.85 | 2.192875 | 935 | 18.68 | 3.174 | 605.05 | 3.021125 | 935 | 18.68 | 3.042 | 1868 | 5.602725 | 3.121667 | 970.6333 | 0.06243333 | 45.75609 | 4.203875
936 | 18.7 | 3.153 | 439.95 | 1.7576 | 936 | 18.7 | 3.177 | 606.15 | 1.8168 | 936 | 18.7 | 3.045 | 1869.4 | 5.6061 | 3.125 | 971.8333 | 0.0625 | 45.81266 | 3.237444
937 | 18.72 | 3.156 | 440.8 | 1.321125 | 937 | 18.72 | 3.177 | 607.3 | 0 | 937 | 18.72 | 3.047 | 1870.8 | 3.7402 | 3.126667 | 972.9667 | 0.06253333 | 45.86609 | 1.620667
938 | 18.74 | 3.159 | 441.35 | 1.323225 | 938 | 18.74 | 3.18 | 607.85 | 1.822725 | 938 | 18.74 | 3.049 | 1871.9 | 3.7427 | 3.129333 | 973.7 | 0.06258667 | 45.90066 | 2.595556
939 | 18.76 | 3.163 | 442.45 | 1.7676 | 939 | 18.76 | 3.185 | 608.7 | 3.041375 | 939 | 18.76 | 3.054 | 1873.3 | 9.363 | 3.134 | 974.8167 | 0.06268 | 45.9533 | 4.546539
940 | 18.78 | 3.165 | 442.75 | 0.8852 | 940 | 18.78 | 3.188 | 608.95 | 1.826475 | 940 | 18.78 | 3.058 | 1874.15 | 7.4949 | 3.137 | 975.2833 | 0.06274 | 45.9753 | 2.92515
941 | 18.8 | 3.169 | 444.15 | 1.7738 | 941 | 18.8 | 3.191 | 610.35 | 1.82895 | 941 | 18.8 | 3.061 | 1875.25 | 5.6241 | 3.140333 | 976.5833 | 0.06280667 | 46.03658 | 3.253111
942 | 18.82 | 3.17 | 444.7 | 0.444425 | 942 | 18.82 | 3.195 | 612.05 | 2.4448 | 942 | 18.82 | 3.065 | 1876.35 | 7.5032 | 3.143333 | 977.7 | 0.06286667 | 46.08922 | 2.931425
943 | 18.84 | 3.174 | 446.4 | 1.7822 | 943 | 18.84 | 3.2 | 614.25 | 3.06575 | 943 | 18.84 | 3.07 | 1877.2 | 9.383875 | 3.148 | 979.2833 | 0.06296 | 46.16386 | 4.566294
944 | 18.86 | 3.178 | 447.2 | 1.7872 | 944 | 18.86 | 3.202 | 614.85 | 1.2291 | 944 | 18.86 | 3.074 | 1878.05 | 7.5105 | 3.151333 | 980.0333 | 0.06302667 | 46.19921 | 3.265528
945 | 18.88 | 3.182 | 447.5 | 1.7894 | 945 | 18.88 | 3.208 | 615.65 | 3.6915 | 945 | 18.88 | 3.076 | 1879.15 | 3.7572 | 3.155333 | 980.7667 | 0.06310667 | 46.23378 | 3.9216
946 | 18.9 | 3.187 | 448.9 | 2.241 | 946 | 18.9 | 3.209 | 616.8 | 0.616225 | 946 | 18.9 | 3.078 | 1880.3 | 3.75945 | 3.158 | 982 | 0.06316 | 46.29192 | 2.617022
947 | 18.92 | 3.189 | 448.9 | 0.8978 | 947 | 18.92 | 3.21 | 617.6 | 0.6172 | 947 | 18.92 | 3.079 | 1881.1 | 1.8807 | 3.159333 | 982.5333 | 0.06318667 | 46.31707 | 1.309689
948 | 18.94 | 3.192 | 449.75 | 1.347975 | 948 | 18.94 | 3.214 | 619 | 2.4732 | 948 | 18.94 | 3.083 | 1882.25 | 7.5267 | 3.163 | 983.6667 | 0.06326 | 46.37049 | 3.6047
949 | 18.96 | 3.197 | 450.55 | 2.25075 | 949 | 18.96 | 3.219 | 619.85 | 3.097125 | 949 | 18.96 | 3.088 | 1883.05 | 9.41325 | 3.168 | 984.4833 | 0.06336 | 46.40899 | 4.920375
950 | 18.98 | 3.2 | 451.15 | 1.35255 | 950 | 18.98 | 3.222 | 620.7 | 1.860825 | 950 | 18.98 | 3.092 | 1883.9 | 7.5339 | 3.171333 | 985.25 | 0.06342667 | 46.44513 | 3.282889
951 | 19 | 3.201 | 451.4 | 0.451275 | 951 | 19 | 3.224 | 622.65 | 1.24335 | 951 | 19 | 3.093 | 1884.45 | 1.884175 | 3.172667 | 986.1667 | 0.06345333 | 46.48834 | 1.314278
952 | 19.02 | 3.204 | 452.25 | 1.355475 | 952 | 19.02 | 3.23 | 623.2 | 3.73755 | 952 | 19.02 | 3.097 | 1885.85 | 7.5406 | 3.177 | 987.1 | 0.06354 | 46.53234 | 4.275411
953 | 19.04 | 3.209 | 453.1 | 2.263375 | 953 | 19.04 | 3.234 | 624.9 | 2.4962 | 953 | 19.04 | 3.102 | 1886.7 | 9.431375 | 3.181667 | 988.2333 | 0.06363333 | 46.58577 | 4.609111
954 | 19.06 | 3.212 | 454.75 | 1.361775 | 954 | 19.06 | 3.237 | 625.15 | 1.875075 | 954 | 19.06 | 3.106 | 1888.1 | 7.5496 | 3.185 | 989.3333 | 0.0637 | 46.63762 | 3.295944
955 | 19.08 | 3.215 | 455.3 | 1.365075 | 955 | 19.08 | 3.241 | 625.7 | 2.5017 | 955 | 19.08 | 3.109 | 1889.5 | 5.6664 | 3.188333 | 990.1667 | 0.06376667 | 46.6769 | 3.299167
956 | 19.1 | 3.219 | 455.9 | 1.8224 | 956 | 19.1 | 3.242 | 626.55 | 0.626125 | 956 | 19.1 | 3.111 | 1889.8 | 3.7793 | 3.190667 | 990.75 | 0.06381333 | 46.7044 | 2.311069
957 | 19.12 | 3.222 | 457 | 1.36935 | 957 | 19.12 | 3.243 | 627.95 | 0.62725 | 957 | 19.12 | 3.113 | 1890.6 | 3.7804 | 3.192667 | 991.85 | 0.06385333 | 46.75626 | 1.9826
958 | 19.14 | 3.224 | 457 | 0.914 | 958 | 19.14 | 3.247 | 629.35 | 2.5146 | 958 | 19.14 | 3.117 | 1890.6 | 7.5624 | 3.196 | 992.3167 | 0.06392 | 46.77826 | 3.306944
959 | 19.16 | 3.228 | 458.65 | 1.8313 | 959 | 19.16 | 3.252 | 630.45 | 3.1495 | 959 | 19.16 | 3.121 | 1892.3 | 7.5658 | 3.200333 | 993.8 | 0.06400667 | 46.84818 | 4.303253
960 | 19.18 | 3.231 | 458.95 | 1.3764 | 960 | 19.18 | 3.256 | 631.05 | 2.523 | 960 | 19.18 | 3.124 | 1892.85 | 5.677725 | 3.203667 | 994.2833 | 0.06407333 | 46.87097 | 3.313472
961 | 19.2 | 3.233 | 460.05 | 0.919 | 961 | 19.2 | 3.259 | 632.7 | 1.895625 | 961 | 19.2 | 3.127 | 1893.15 | 5.679 | 3.206333 | 995.3 | 0.06412667 | 46.91889 | 2.652778
962 | 19.22 | 3.237 | 460.65 | 1.8414 | 962 | 19.22 | 3.263 | 633 | 2.5314 | 962 | 19.22 | 3.131 | 1894.55 | 7.5754 | 3.210333 | 996.0667 | 0.06420667 | 46.95503 | 3.982733
963 | 19.24 | 3.242 | 461.2 | 2.304625 | 963 | 19.24 | 3.268 | 634.4 | 3.1685 | 963 | 19.24 | 3.137 | 1895.65 | 11.3706 | 3.215667 | 997.0833 | 0.06431333 | 47.00296 | 5.315067
964 | 19.26 | 3.245 | 461.75 | 1.384425 | 964 | 19.26 | 3.27 | 635.2 | 1.2696 | 964 | 19.26 | 3.14 | 1896.2 | 5.687775 | 3.218333 | 997.7167 | 0.06436667 | 47.03281 | 2.659733
965 | 19.28 | 3.248 | 462.85 | 1.3869 | 965 | 19.28 | 3.274 | 635.2 | 2.5408 | 965 | 19.28 | 3.143 | 1897.3 | 5.69025 | 3.221667 | 998.45 | 0.06443333 | 47.06738 | 3.326944
966 | 19.3 | 3.252 | 463.7 | 1.8531 | 966 | 19.3 | 3.275 | 635.8 | 0.6355 | 966 | 19.3 | 3.144 | 1898.7 | 1.898 | 3.223667 | 999.4 | 0.06447333 | 47.11217 | 1.99785
967 | 19.32 | 3.256 | 464 | 1.8554 | 967 | 19.32 | 3.277 | 636.9 | 1.2727 | 967 | 19.32 | 3.147 | 1898.7 | 5.6961 | 3.226667 | 999.8667 | 0.06453333 | 47.13417 | 2.9989
968 | 19.34 | 3.257 | 464.25 | 0.464125 | 968 | 19.34 | 3.281 | 637.45 | 2.5487 | 968 | 19.34 | 3.15 | 1899 | 5.69655 | 3.229333 | 1000.233 | 0.06458667 | 47.15145 | 2.6668
969 | 19.36 | 3.26 | 465.1 | 1.394025 | 969 | 19.36 | 3.286 | 637.45 | 3.18725 | 969 | 19.36 | 3.156 | 1900.95 | 11.39985 | 3.234 | 1001.167 | 0.06468 | 47.19545 | 4.669933
970 | 19.38 | 3.263 | 465.95 | 1.396575 | 970 | 19.38 | 3.289 | 638.55 | 1.914 | 970 | 19.38 | 3.159 | 1900.95 | 5.70285 | 3.237 | 1001.817 | 0.06474 | 47.22609 | 3.004475
971 | 19.4 | 3.266 | 465.95 | 1.39785 | 971 | 19.4 | 3.292 | 638.55 | 1.91565 | 971 | 19.4 | 3.161 | 1902.35 | 3.8033 | 3.239667 | 1002.283 | 0.06479333 | 47.24809 | 2.672133
972 | 19.42 | 3.271 | 466.5 | 2.331125 | 972 | 19.42 | 3.296 | 639.4 | 2.5559 | 972 | 19.42 | 3.165 | 1903.75 | 7.6122 | 3.244 | 1003.217 | 0.06488 | 47.29209 | 4.34525
973 | 19.44 | 3.274 | 467.35 | 1.400775 | 973 | 19.44 | 3.301 | 639.95 | 3.198375 | 973 | 19.44 | 3.171 | 1903.75 | 11.4225 | 3.248667 | 1003.683 | 0.06497333 | 47.31409 | 4.682767
974 | 19.46 | 3.278 | 467.9 | 1.8705 | 974 | 19.46 | 3.305 | 640.25 | 2.5604 | 974 | 19.46 | 3.174 | 1904.85 | 5.7129 | 3.252333 | 1004.333 | 0.06504667 | 47.34473 | 3.681364
975 | 19.48 | 3.281 | 469 | 1.40535 | 975 | 19.48 | 3.307 | 641.35 | 1.2816 | 975 | 19.48 | 3.176 | 1905.15 | 3.81 | 3.254667 | 1005.167 | 0.06509333 | 47.38401 | 2.344417
976 | 19.5 | 3.285 | 469.55 | 1.8771 | 976 | 19.5 | 3.309 | 640.55 | 1.2819 | 976 | 19.5 | 3.178 | 1905.4 | 3.81055 | 3.257333 | 1005.167 | 0.06514667 | 47.38401 | 2.680444
977 | 19.52 | 3.288 | 469 | 1.407825 | 977 | 19.52 | 3.311 | 641.1 | 1.28165 | 977 | 19.52 | 3.181 | 1906.55 | 5.717925 | 3.26 | 1005.55 | 0.0652 | 47.40208 | 2.680956
978 | 19.54 | 3.288 | 469.3 | 0 | 978 | 19.54 | 3.315 | 642.5 | 2.5672 | 978 | 19.54 | 3.184 | 1907.1 | 5.720475 | 3.262333 | 1006.3 | 0.06524667 | 47.43744 | 2.347158
979 | 19.56 | 3.293 | 469.55 | 2.347125 | 979 | 19.56 | 3.319 | 643.6 | 2.5722 | 979 | 19.56 | 3.188 | 1908.2 | 7.6306 | 3.266667 | 1007.117 | 0.06533333 | 47.47593 | 4.362403
980 | 19.58 | 3.297 | 469.85 | 1.8788 | 980 | 19.58 | 3.323 | 644.15 | 2.5755 | 980 | 19.58 | 3.192 | 1908.5 | 7.6334 | 3.270667 | 1007.5 | 0.06541333 | 47.49401 | 4.029233
981 | 19.6 | 3.299 | 470.7 | 0.94055 | 981 | 19.6 | 3.325 | 645 | 1.28915 | 981 | 19.6 | 3.195 | 1909.35 | 5.726775 | 3.273 | 1008.35 | 0.06546 | 47.53407 | 2.351825
982 | 19.62 | 3.304 | 470.95 | 2.354125 | 982 | 19.62 | 3.33 | 646.1 | 3.22775 | 982 | 19.62 | 3.199 | 1910.45 | 7.6396 | 3.277667 | 1009.167 | 0.06555333 | 47.57257 | 4.707539
983 | 19.64 | 3.309 | 472.1 | 2.357625 | 983 | 19.64 | 3.336 | 645.85 | 3.87585 | 983 | 19.64 | 3.205 | 1911.55 | 11.466 | 3.283333 | 1009.833 | 0.06566667 | 47.604 | 5.7205
984 | 19.66 | 3.311 | 472.35 | 0.94445 | 984 | 19.66 | 3.34 | 646.4 | 2.5845 | 984 | 19.66 | 3.208 | 1911.3 | 5.734275 | 3.286333 | 1010.017 | 0.06572667 | 47.61264 | 3.029775
985 | 19.68 | 3.314 | 473.2 | 1.418325 | 985 | 19.68 | 3.34 | 646.7 | 0 | 985 | 19.68 | 3.21 | 1912.15 | 3.82345 | 3.288 | 1010.683 | 0.06576 | 47.64407 | 1.683917
986 | 19.7 | 3.318 | 473.2 | 1.8928 | 986 | 19.7 | 3.342 | 646.1 | 1.2928 | 986 | 19.7 | 3.212 | 1913.25 | 3.8254 | 3.290667 | 1010.85 | 0.06581333 | 47.65193 | 2.695378
987 | 19.72 | 3.32 | 473.75 | 0.94695 | 987 | 19.72 | 3.345 | 645.55 | 1.937475 | 987 | 19.72 | 3.215 | 1914.1 | 5.741025 | 3.293333 | 1011.133 | 0.06586667 | 47.66528 | 2.695978
988 | 19.74 | 3.322 | 474.05 | 0.9478 | 988 | 19.74 | 3.348 | 646.95 | 1.93875 | 988 | 19.74 | 3.219 | 1914.65 | 7.6575 | 3.296333 | 1011.883 | 0.06592667 | 47.70064 | 3.034525
989 | 19.76 | 3.326 | 474.05 | 1.8962 | 989 | 19.76 | 3.353 | 646.4 | 3.233375 | 989 | 19.76 | 3.223 | 1915.2 | 7.6597 | 3.300667 | 1011.883 | 0.06601333 | 47.70064 | 4.384828
990 | 19.78 | 3.33 | 474.9 | 1.8979 | 990 | 19.78 | 3.356 | 646.95 | 1.940025 | 990 | 19.78 | 3.227 | 1915.5 | 7.6614 | 3.304333 | 1012.45 | 0.06608667 | 47.72735 | 3.711278
991 | 19.8 | 3.333 | 475.7 | 1.4259 | 991 | 19.8 | 3.359 | 647.25 | 1.9413 | 991 | 19.8 | 3.229 | 1916.05 | 3.83155 | 3.307 | 1013 | 0.06614 | 47.75328 | 2.7006
992 | 19.82 | 3.337 | 476.25 | 1.9039 | 992 | 19.82 | 3.364 | 647.25 | 3.23625 | 992 | 19.82 | 3.233 | 1916.6 | 7.6653 | 3.311333 | 1013.367 | 0.06622667 | 47.77056 | 4.390461
993 | 19.84 | 3.342 | 476.55 | 2.382 | 993 | 19.84 | 3.369 | 647.25 | 3.23625 | 993 | 19.84 | 3.238 | 1917.7 | 9.58575 | 3.316333 | 1013.833 | 0.06632667 | 47.79256 | 5.068
994 | 19.86 | 3.345 | 477.1 | 1.430475 | 994 | 19.86 | 3.37 | 646.95 | 0.6471 | 994 | 19.86 | 3.242 | 1918 | 7.6714 | 3.319 | 1014.017 | 0.06638 | 47.8012 | 2.7038
995 | 19.88 | 3.346 | 477.1 | 0.4771 | 995 | 19.88 | 3.372 | 646.7 | 1.29365 | 995 | 19.88 | 3.242 | 1918.25 | 0 | 3.32 | 1014.017 | 0.0664 | 47.8012 | 1.014017
996 | 19.9 | 3.349 | 477.4 | 1.43175 | 996 | 19.9 | 3.375 | 647.5 | 1.9413 | 996 | 19.9 | 3.245 | 1919.1 | 5.756025 | 3.323 | 1014.667 | 0.06646 | 47.83185 | 3.043025
997 | 19.92 | 3.352 | 477.1 | 1.43175 | 997 | 19.92 | 3.378 | 647.25 | 1.942125 | 997 | 19.92 | 3.249 | 1919.4 | 7.677 | 3.326333 | 1014.583 | 0.06652667 | 47.82792 | 3.382083
998 | 19.94 | 3.355 | 477.95 | 1.432575 | 998 | 19.94 | 3.383 | 647.5 | 3.236875 | 998 | 19.94 | 3.251 | 1920.25 | 3.83965 | 3.329667 | 1015.233 | 0.06659333 | 47.85856 | 3.383028
999 | 19.96 | 3.36 | 478.25 | 2.3905 | 999 | 19.96 | 3.387 | 647.8 | 2.5906 | 999 | 19.96 | 3.256 | 1920.5 | 9.601875 | 3.334333 | 1015.517 | 0.06668667 | 47.87191 | 4.738417
1000 | 19.98 | 3.364 | 478.25 | 1.913 | 1000 | 19.98 | 3.39 | 648.65 | 1.944675 | 1000 | 19.98 | 3.26 | 1920.5 | 7.682 | 3.338 | 1015.8 | 0.06676 | 47.88527 | 3.724081
1001 | 20 | 3.367 | 478.8 | 1.435575 | 1001 | 20 | 3.394 | 649.2 | 2.5957 | 1001 | 20 | 3.262 | 1921.6 | 3.8421 | 3.341 | 1016.533 | 0.06682 | 47.91984 | 3.0485
1002 | 20.02 | 3.37 | 479.05 | 1.436775 | 1002 | 20.02 | 3.399 | 648.9 | 3.24525 | 1002 | 20.02 | 3.266 | 1922.75 | 7.6887 | 3.345 | 1016.9 | 0.0669 | 47.93713 | 4.066867
1003 | 20.04 | 3.374 | 478.5 | 1.9151 | 1003 | 20.04 | 3.403 | 649.75 | 2.5973 | 1003 | 20.04 | 3.272 | 1923 | 11.53725 | 3.349667 | 1017.083 | 0.06699333 | 47.94577 | 4.745961
1004 | 20.06 | 3.378 | 479.05 | 1.9151 | 1004 | 20.06 | 3.405 | 650.3 | 1.30005 | 1004 | 20.06 | 3.276 | 1923.85 | 7.6937 | 3.353 | 1017.733 | 0.06706 | 47.97641 | 3.391361
1005 | 20.08 | 3.379 | 479.35 | 0.4792 | 1005 | 20.08 | 3.406 | 650.6 | 0.65045 | 1005 | 20.08 | 3.276 | 1924.15 | 0 | 3.353667 | 1018.033 | 0.06707333 | 47.99055 | 0.6785889
1006 | 20.1 | 3.382 | 479.9 | 1.438875 | 1006 | 20.1 | 3.409 | 651.7 | 1.95345 | 1006 | 20.1 | 3.278 | 1924.4 | 3.84855 | 3.356333 | 1018.667 | 0.06712667 | 48.02041 | 2.7156
1007 | 20.12 | 3.386 | 480.45 | 1.9207 | 1007 | 20.12 | 3.413 | 651.7 | 2.6068 | 1007 | 20.12 | 3.282 | 1924.7 | 7.6982 | 3.360333 | 1018.95 | 0.06720667 | 48.03376 | 4.075233
1008 | 20.14 | 3.39 | 480.2 | 1.9213 | 1008 | 20.14 | 3.417 | 653.1 | 2.6096 | 1008 | 20.14 | 3.286 | 1924.7 | 7.6988 | 3.364333 | 1019.333 | 0.06728667 | 48.05183 | 4.076567
1009 | 20.16 | 3.394 | 481 | 1.9224 | 1009 | 20.16 | 3.421 | 654.2 | 2.6146 | 1009 | 20.16 | 3.289 | 1925.55 | 5.775375 | 3.368 | 1020.25 | 0.06736 | 48.09505 | 3.739236
1010 | 20.18 | 3.398 | 480.75 | 1.9235 | 1010 | 20.18 | 3.423 | 655.35 | 1.30955 | 1010 | 20.18 | 3.294 | 1926.1 | 9.629125 | 3.371667 | 1020.733 | 0.06743333 | 48.11783 | 3.741803
1011 | 20.2 | 3.4 | 481.3 | 0.96205 | 1011 | 20.2 | 3.427 | 656.75 | 2.6242 | 1011 | 20.2 | 3.296 | 1926.1 | 3.8522 | 3.374333 | 1021.383 | 0.06748667 | 48.14847 | 2.722822
1012 | 20.22 | 3.404 | 481.85 | 1.9263 | 1012 | 20.22 | 3.432 | 658.15 | 3.28725 | 1012 | 20.22 | 3.301 | 1927.75 | 9.634625 | 3.379 | 1022.583 | 0.06758 | 48.20504 | 4.769256
1013 | 20.24 | 3.408 | 481.85 | 1.9274 | 1013 | 20.24 | 3.436 | 657.85 | 2.632 | 1013 | 20.24 | 3.306 | 1928.05 | 9.6395 | 3.383333 | 1022.583 | 0.06766667 | 48.20504 | 4.431194
1014 | 20.26 | 3.41 | 481.6 | 0.96345 | 1014 | 20.26 | 3.439 | 659.25 | 1.97565 | 1014 | 20.26 | 3.31 | 1928.05 | 7.7122 | 3.386333 | 1022.967 | 0.06772667 | 48.22311 | 3.068325
1015 | 20.28 | 3.412 | 481.85 | 0.96345 | 1015 | 20.28 | 3.439 | 659.55 | 0 | 1015 | 20.28 | 3.31 | 1928.9 | 0 | 3.387 | 1023.433 | 0.06774 | 48.24511 | 0.6821333
1016 | 20.3 | 3.415 | 482.15 | 1.446 | 1016 | 20.3 | 3.442 | 659.8 | 1.979025 | 1016 | 20.3 | 3.312 | 1928.9 | 3.8578 | 3.389667 | 1023.617 | 0.06779333 | 48.25375 | 2.7294
1017 | 20.32 | 3.42 | 481.85 | 2.41 | 1017 | 20.32 | 3.447 | 661.5 | 3.30325 | 1017 | 20.32 | 3.316 | 1929.7 | 7.7172 | 3.394333 | 1024.35 | 0.06788667 | 48.28832 | 4.778589
1018 | 20.34 | 3.423 | 483.25 | 1.44765 | 1018 | 20.34 | 3.45 | 661.5 | 1.9845 | 1018 | 20.34 | 3.32 | 1930.85 | 7.7211 | 3.397667 | 1025.2 | 0.06795333 | 48.32839 | 3.415917
1019 | 20.36 | 3.427 | 483 | 1.9325 | 1019 | 20.36 | 3.454 | 662.3 | 2.6476 | 1019 | 20.36 | 3.325 | 1930.55 | 9.6535 | 3.402 | 1025.283 | 0.06804 | 48.33232 | 4.442714
1020 | 20.38 | 3.43 | 483.25 | 1.449375 | 1020 | 20.38 | 3.458 | 663.45 | 2.6515 | 1020 | 20.38 | 3.327 | 1930.85 | 3.8614 | 3.405 | 1025.85 | 0.0681 | 48.35903 | 3.0767
1021 | 20.4 | 3.434 | 483.8 | 1.9341 | 1021 | 20.4 | 3.46 | 664.85 | 1.3283 | 1021 | 20.4 | 3.331 | 1931.4 | 7.7245 | 3.408333 | 1026.683 | 0.06816667 | 48.39832 | 3.420889
1022 | 20.42 | 3.437 | 484.1 | 1.45185 | 1022 | 20.42 | 3.465 | 665.65 | 3.32625 | 1022 | 20.42 | 3.335 | 1932.5 | 7.7278 | 3.412333 | 1027.417 | 0.06824667 | 48.43289 | 4.1082
1023 | 20.44 | 3.44 | 485.2 | 1.45395 | 1023 | 20.44 | 3.47 | 665.65 | 3.32825 | 1023 | 20.44 | 3.339 | 1931.95 | 7.7289 | 3.416333 | 1027.6 | 0.06832667 | 48.44153 | 4.110033
1024 | 20.46 | 3.442 | 485.5 | 0.9707 | 1024 | 20.46 | 3.471 | 666.8 | 0.666225 | 1024 | 20.46 | 3.343 | 1931.95 | 7.7278 | 3.418667 | 1028.083 | 0.06837333 | 48.46431 | 2.398297
1025 | 20.48 | 3.445 | 485.2 | 1.45605 | 1025 | 20.48 | 3.472 | 666.8 | 0.6668 | 1025 | 20.48 | 3.342 | 1933.1 | -1.932525 | 3.419667 | 1028.367 | 0.06839333 | 48.47767 | 1.028225
1026 | 20.5 | 3.45 | 486.05 | 2.428125 | 1026 | 20.5 | 3.477 | 668.75 | 3.338875 | 1026 | 20.5 | 3.345 | 1933.1 | 5.7993 | 3.424 | 1029.3 | 0.06848 | 48.52167 | 4.458278
1027 | 20.52 | 3.454 | 487.15 | 1.9464 | 1027 | 20.52 | 3.48 | 669.85 | 2.0079 | 1027 | 20.52 | 3.35 | 1933.35 | 9.666125 | 3.428 | 1030.117 | 0.06856 | 48.56017 | 4.118833
1028 | 20.54 | 3.456 | 487.45 | 0.9746 | 1028 | 20.54 | 3.483 | 670.4 | 2.010375 | 1028 | 20.54 | 3.354 | 1933.9 | 7.7345 | 3.431 | 1030.583 | 0.06862 | 48.58216 | 3.09105
1029 | 20.56 | 3.459 | 488.55 | 1.464 | 1029 | 20.56 | 3.488 | 671.55 | 3.354875 | 1029 | 20.56 | 3.357 | 1933.9 | 5.8017 | 3.434667 | 1031.333 | 0.06869333 | 48.61752 | 3.780181
1030 | 20.58 | 3.464 | 489.95 | 2.44625 | 1030 | 20.58 | 3.491 | 672.4 | 2.015925 | 1030 | 20.58 | 3.361 | 1934.75 | 7.7373 | 3.438667 | 1032.367 | 0.06877333 | 48.66623 | 4.1274
1031 | 20.6 | 3.468 | 490.5 | 1.9609 | 1031 | 20.6 | 3.496 | 673.2 | 3.364 | 1031 | 20.6 | 3.364 | 1934.75 | 5.80425 | 3.442667 | 1032.817 | 0.06885333 | 48.68744 | 4.130367
1032 | 20.62 | 3.47 | 490.8 | 0.9813 | 1032 | 20.62 | 3.5 | 674.05 | 2.6945 | 1032 | 20.62 | 3.369 | 1935.6 | 9.675875 | 3.446333 | 1033.483 | 0.06892667 | 48.71887 | 3.788217
1033 | 20.64 | 3.472 | 490.8 | 0.9816 | 1033 | 20.64 | 3.504 | 674.9 | 2.6979 | 1033 | 20.64 | 3.373 | 1935.85 | 7.7429 | 3.449667 | 1033.85 | 0.06899333 | 48.73616 | 3.445556
1034 | 20.66 | 3.475 | 491.35 | 1.473225 | 1034 | 20.66 | 3.505 | 675.45 | 0.675175 | 1034 | 20.66 | 3.377 | 1936.7 | 7.7451 | 3.452333 | 1034.5 | 0.06904667 | 48.7668 | 2.7578
1035 | 20.68 | 3.478 | 492.2 | 1.475325 | 1035 | 20.68 | 3.506 | 676.55 | 0.676 | 1035 | 20.68 | 3.377 | 1936.7 | 0 | 3.453667 | 1035.15 | 0.06907333 | 48.79744 | 1.379767
1036 | 20.7 | 3.482 | 492.75 | 1.9699 | 1036 | 20.7 | 3.509 | 678.5 | 2.032575 | 1036 | 20.7 | 3.38 | 1937 | 5.81055 | 3.457 | 1036.083 | 0.06914 | 48.84144 | 3.452056
1037 | 20.72 | 3.487 | 493.85 | 2.4665 | 1037 | 20.72 | 3.514 | 679.35 | 3.394625 | 1037 | 20.72 | 3.384 | 1936.45 | 7.7469 | 3.461667 | 1036.55 | 0.06923333 | 48.86344 | 4.836144
1038 | 20.74 | 3.49 | 494.45 | 1.48245 | 1038 | 20.74 | 3.517 | 680.2 | 2.039325 | 1038 | 20.74 | 3.388 | 1937 | 7.7469 | 3.465 | 1037.217 | 0.0693 | 48.89486 | 3.456278
1039 | 20.76 | 3.492 | 496.4 | 0.99085 | 1039 | 20.76 | 3.521 | 681.85 | 2.7241 | 1039 | 20.76 | 3.391 | 1937 | 5.811 | 3.468 | 1038.417 | 0.06936 | 48.95143 | 3.11345
1040 | 20.78 | 3.497 | 496.65 | 2.482625 | 1040 | 20.78 | 3.525 | 682.7 | 2.7291 | 1040 | 20.78 | 3.395 | 1937.55 | 7.7491 | 3.472333 | 1038.967 | 0.06944667 | 48.97736 | 4.500997
1041 | 20.8 | 3.5 | 496.95 | 1.4904 | 1041 | 20.8 | 3.527 | 682.7 | 1.3654 | 1041 | 20.8 | 3.399 | 1938.65 | 7.7524 | 3.475333 | 1039.433 | 0.06950667 | 48.99936 | 3.1176
1042 | 20.82 | 3.5 | 497.2 | 0 | 1042 | 20.82 | 3.532 | 684.1 | 3.417 | 1042 | 20.82 | 3.402 | 1938.1 | 5.815125 | 3.478 | 1039.8 | 0.06956 | 49.01664 | 2.772311
1043 | 20.84 | 3.505 | 498.9 | 2.49025 | 1043 | 20.84 | 3.536 | 685.5 | 2.7392 | 1043 | 20.84 | 3.406 | 1938.95 | 7.7541 | 3.482333 | 1041.117 | 0.06964667 | 49.07871 | 4.508653
1044 | 20.86 | 3.509 | 498.9 | 1.9956 | 1044 | 20.86 | 3.536 | 686.05 | 0 | 1044 | 20.86 | 3.411 | 1939.2 | 9.695375 | 3.485333 | 1041.383 | 0.06970667 | 49.09128 | 3.12375
1045 | 20.88 | 3.513 | 499.75 | 1.9973 | 1045 | 20.88 | 3.538 | 687.45 | 1.3735 | 1045 | 20.88 | 3.41 | 1938.95 | -1.939075 | 3.487 | 1042.05 | 0.06974 | 49.12271 | 1.736194
1046 | 20.9 | 3.516 | 500.6 | 1.500525 | 1046 | 20.9 | 3.544 | 689.15 | 4.1298 | 1046 | 20.9 | 3.413 | 1940.05 | 5.8185 | 3.491 | 1043.267 | 0.06982 | 49.18006 | 4.170633
1047 | 20.92 | 3.521 | 501.15 | 2.504375 | 1047 | 20.92 | 3.548 | 689.7 | 2.7577 | 1047 | 20.92 | 3.419 | 1939.8 | 11.63955 | 3.496 | 1043.55 | 0.06992 | 49.19342 | 5.217042
1048 | 20.94 | 3.523 | 502.25 | 1.0034 | 1048 | 20.94 | 3.551 | 690.8 | 2.07075 | 1048 | 20.94 | 3.422 | 1939.8 | 5.8194 | 3.498667 | 1044.283 | 0.06997333 | 49.22799 | 2.783778
1049 | 20.96 | 3.527 | 502.8 | 2.0101 | 1049 | 20.96 | 3.555 | 691.65 | 2.7649 | 1049 | 20.96 | 3.424 | 1940.6 | 3.8804 | 3.502 | 1045.017 | 0.07004 | 49.26256 | 3.482167
1050 | 20.98 | 3.53 | 503.65 | 1.509675 | 1050 | 20.98 | 3.559 | 693.05 | 2.7694 | 1050 | 20.98 | 3.428 | 1941.45 | 7.7641 | 3.505667 | 1046.05 | 0.07011333 | 49.31127 | 3.833622
1051 | 21 | 3.532 | 504.2 | 1.00785 | 1051 | 21 | 3.564 | 694.15 | 3.468 | 1051 | 21 | 3.432 | 1940.9 | 7.7647 | 3.509333 | 1046.417 | 0.07018667 | 49.32855 | 3.836189
1052 | 21.02 | 3.534 | 505.05 | 1.00925 | 1052 | 21.02 | 3.567 | 695.3 | 2.084175 | 1052 | 21.02 | 3.437 | 1941.45 | 9.705875 | 3.512667 | 1047.267 | 0.07025333 | 49.36862 | 3.489472
1053 | 21.04 | 3.538 | 505.9 | 2.0219 | 1053 | 21.04 | 3.568 | 696.7 | 0.696 | 1053 | 21.04 | 3.441 | 1941.75 | 7.7664 | 3.515667 | 1048.117 | 0.07031333 | 49.40869 | 3.143075
1054 | 21.06 | 3.543 | 507 | 2.53225 | 1054 | 21.06 | 3.569 | 696.95 | 0.696825 | 1054 | 21.06 | 3.443 | 1942 | 3.88375 | 3.518333 | 1048.65 | 0.07036667 | 49.43384 | 2.795689
1055 | 21.08 | 3.546 | 507.55 | 1.521825 | 1055 | 21.08 | 3.573 | 698.9 | 2.7917 | 1055 | 21.08 | 3.444 | 1941.75 | 1.941875 | 3.521 | 1049.4 | 0.07042 | 49.46919 | 2.7974
1056 | 21.1 | 3.55 | 508.4 | 2.0319 | 1056 | 21.1 | 3.578 | 699.45 | 3.495875 | 1056 | 21.1 | 3.446 | 1942 | 3.88375 | 3.524667 | 1049.95 | 0.07049333 | 49.49512 | 3.848808
1057 | 21.12 | 3.555 | 508.4 | 2.542 | 1057 | 21.12 | 3.582 | 701.15 | 2.8012 | 1057 | 21.12 | 3.453 | 1942.55 | 13.59592 | 3.53 | 1050.7 | 0.0706 | 49.53047 | 5.601733
1058 | 21.14 | 3.556 | 508.7 | 0.50855 | 1058 | 21.14 | 3.584 | 702.8 | 1.40395 | 1058 | 21.14 | 3.456 | 1942.85 | 5.8281 | 3.532 | 1051.45 | 0.07064 | 49.56583 | 2.10215
1059 | 21.16 | 3.559 | 509.25 | 1.526925 | 1059 | 21.16 | 3.587 | 703.95 | 2.110125 | 1059 | 21.16 | 3.458 | 1942.85 | 3.8857 | 3.534667 | 1052.017 | 0.07069333 | 49.59254 | 2.804622
1060 | 21.18 | 3.563 | 509.25 | 2.037 | 1060 | 21.18 | 3.592 | 704.8 | 3.521875 | 1060 | 21.18 | 3.462 | 1943.4 | 7.7725 | 3.539 | 1052.483 | 0.07078 | 49.61454 | 4.55975
1061 | 21.2 | 3.564 | 509.8 | 0.509525 | 1061 | 21.2 | 3.597 | 707.55 | 3.530875 | 1061 | 21.2 | 3.467 | 1943.4 | 9.717 | 3.542667 | 1053.583 | 0.07085333 | 49.66639 | 3.861122
1062 | 21.22 | 3.568 | 509.5 | 2.0386 | 1062 | 21.22 | 3.6 | 708.15 | 2.12355 | 1062 | 21.22 | 3.471 | 1944.25 | 7.7753 | 3.546333 | 1053.967 | 0.07092667 | 49.68447 | 3.863842
1063 | 21.24 | 3.573 | 509.8 | 2.54825 | 1063 | 21.24 | 3.601 | 708.95 | 0.70855 | 1063 | 21.24 | 3.474 | 1943.95 | 5.8323 | 3.549333 | 1054.233 | 0.07098667 | 49.69704 | 3.1623
1064 | 21.26 | 3.576 | 510.05 | 1.529775 | 1064 | 21.26 | 3.603 | 710.95 | 1.4199 | 1064 | 21.26 | 3.477 | 1944.55 | 5.83275 | 3.552 | 1055.183 | 0.07104 | 49.74182 | 2.812556
1065 | 21.28 | 3.578 | 510.9 | 1.02095 | 1065 | 21.28 | 3.606 | 711.75 | 2.13405 | 1065 | 21.28 | 3.478 | 1944.8 | 1.944675 | 3.554 | 1055.817 | 0.07108 | 49.77167 | 2.111
1066 | 21.3 | 3.582 | 512.05 | 2.0459 | 1066 | 21.3 | 3.611 | 712.9 | 3.561625 | 1066 | 21.3 | 3.482 | 1944.55 | 7.7787 | 3.558333 | 1056.5 | 0.07116667 | 49.80389 | 4.576686
1067 | 21.32 | 3.586 | 510.9 | 2.0459 | 1067 | 21.32 | 3.615 | 713.7 | 2.8532 | 1067 | 21.32 | 3.487 | 1944.55 | 9.72275 | 3.562667 | 1056.383 | 0.07125333 | 49.79839 | 4.577914
1068 | 21.34 | 3.59 | 511.75 | 2.0453 | 1068 | 21.34 | 3.618 | 715.4 | 2.14365 | 1068 | 21.34 | 3.49 | 1945.1 | 5.834475 | 3.566 | 1057.417 | 0.07132 | 49.8471 | 3.523
1069 | 21.36 | 3.593 | 512.3 | 1.536075 | 1069 | 21.36 | 3.621 | 716.25 | 2.147475 | 1069 | 21.36 | 3.492 | 1945.1 | 3.8902 | 3.568667 | 1057.883 | 0.07137333 | 49.8691 | 2.8204
1070 | 21.38 | 3.594 | 512.85 | 0.512575 | 1070 | 21.38 | 3.626 | 717.35 | 3.584 | 1070 | 21.38 | 3.496 | 1944.55 | 7.7793 | 3.572 | 1058.25 | 0.07144 | 49.88638 | 3.526889
1071 | 21.4 | 3.598 | 511.75 | 2.0492 | 1071 | 21.4 | 3.63 | 718.2 | 2.8711 | 1071 | 21.4 | 3.501 | 1945.1 | 9.724125 | 3.576333 | 1058.35 | 0.07152667 | 49.8911 | 4.585967
1072 | 21.42 | 3.602 | 512.6 | 2.0487 | 1072 | 21.42 | 3.632 | 719.05 | 1.43725 | 1072 | 21.42 | 3.505 | 1945.65 | 7.7815 | 3.579667 | 1059.1 | 0.07159333 | 49.92645 | 3.529083
1073 | 21.44 | 3.606 | 512.6 | 2.0504 | 1073 | 21.44 | 3.634 | 720.4 | 1.43945 | 1073 | 21.44 | 3.507 | 1945.95 | 3.8916 | 3.582333 | 1059.65 | 0.07164667 | 49.95238 | 2.825
1074 | 21.46 | 3.61 | 512.3 | 2.0498 | 1074 | 21.46 | 3.636 | 721.55 | 1.44195 | 1074 | 21.46 | 3.509 | 1945.65 | 3.8916 | 3.585 | 1059.833 | 0.0717 | 49.96102 | 2.825978
1075 | 21.48 | 3.613 | 512.85 | 1.537725 | 1075 | 21.48 | 3.64 | 722.4 | 2.8879 | 1075 | 21.48 | 3.511 | 1945.95 | 3.8916 | 3.588 | 1060.4 | 0.07176 | 49.98774 | 3.18035
1076 | 21.5 | 3.615 | 512.85 | 1.0257 | 1076 | 21.5 | 3.645 | 724.35 | 3.616875 | 1076 | 21.5 | 3.514 | 1946.2 | 5.838225 | 3.591333 | 1061.133 | 0.07182667 | 50.02231 | 3.535889
1077 | 21.52 | 3.62 | 512.6 | 2.563625 | 1077 | 21.52 | 3.649 | 725.15 | 2.899 | 1077 | 21.52 | 3.52 | 1945.95 | 11.67645 | 3.596333 | 1061.233 | 0.07192667 | 50.02702 | 5.305917
1078 | 21.54 | 3.623 | 512.3 | 1.53735 | 1078 | 21.54 | 3.651 | 726.3 | 1.45145 | 1078 | 21.54 | 3.523 | 1946.5 | 5.838675 | 3.599 | 1061.7 | 0.07198 | 50.04902 | 2.830578
1079 | 21.56 | 3.624 | 513.15 | 0.512725 | 1079 | 21.56 | 3.655 | 726.55 | 2.9057 | 1079 | 21.56 | 3.525 | 1945.65 | 3.89215 | 3.601333 | 1061.783 | 0.07202667 | 50.05295 | 2.477397
1080 | 21.58 | 3.627 | 512.85 | 1.539 | 1080 | 21.58 | 3.661 | 726.85 | 4.3602 | 1080 | 21.58 | 3.529 | 1946.2 | 7.7837 | 3.605667 | 1061.967 | 0.07211333 | 50.06159 | 4.601458
1081 | 21.6 | 3.632 | 512.05 | 2.56225 | 1081 | 21.6 | 3.664 | 728.25 | 2.18265 | 1081 | 21.6 | 3.536 | 1947.3 | 13.62725 | 3.610667 | 1062.533 | 0.07221333 | 50.0883 | 5.31125
1082 | 21.62 | 3.635 | 513.7 | 1.538625 | 1082 | 21.62 | 3.666 | 728.8 | 1.45705 | 1082 | 21.62 | 3.539 | 1947.3 | 5.8419 | 3.613333 | 1063.267 | 0.07226667 | 50.12287 | 2.8344
1083 | 21.64 | 3.639 | 514 | 2.0554 | 1083 | 21.64 | 3.667 | 729.35 | 0.729075 | 1083 | 21.64 | 3.541 | 1946.75 | 3.89405 | 3.615667 | 1063.367 | 0.07231333 | 50.12759 | 2.481072
1084 | 21.66 | 3.643 | 513.7 | 2.0554 | 1084 | 21.66 | 3.67 | 730.75 | 2.19015 | 1084 | 21.66 | 3.542 | 1945.95 | 1.94635 | 3.618333 | 1063.467 | 0.07236667 | 50.1323 | 2.835778
1085 | 21.68 | 3.645 | 514 | 1.0277 | 1085 | 21.68 | 3.674 | 731.6 | 2.9247 | 1085 | 21.68 | 3.545 | 1946.5 | 5.838675 | 3.621333 | 1064.033 | 0.07242667 | 50.15901 | 3.19125
1086 | 21.7 | 3.65 | 514.25 | 2.570625 | 1086 | 21.7 | 3.678 | 732.15 | 2.9275 | 1086 | 21.7 | 3.55 | 1946.5 | 9.7325 | 3.626 | 1064.3 | 0.07252 | 50.17158 | 4.966111
1087 | 21.72 | 3.653 | 515.1 | 1.544025 | 1087 | 21.72 | 3.681 | 733.25 | 2.1981 | 1087 | 21.72 | 3.554 | 1946.2 | 7.7854 | 3.629333 | 1064.85 | 0.07258667 | 50.19751 | 3.548583
1088 | 21.74 | 3.655 | 515.1 | 1.0302 | 1088 | 21.74 | 3.684 | 734.4 | 2.201475 | 1088 | 21.74 | 3.557 | 1946.75 | 5.839425 | 3.632 | 1065.417 | 0.07264 | 50.22422 | 2.840356
1089 | 21.76 | 3.658 | 515.1 | 1.5453 | 1089 | 21.76 | 3.688 | 735.25 | 2.9393 | 1089 | 21.76 | 3.56 | 1946.75 | 5.84025 | 3.635333 | 1065.7 | 0.07270667 | 50.23758 | 3.551861
1090 | 21.78 | 3.662 | 515.4 | 2.061 | 1090 | 21.78 | 3.693 | 736.65 | 3.67975 | 1090 | 21.78 | 3.564 | 1946.75 | 7.787 | 3.639667 | 1066.267 | 0.07279333 | 50.26429 | 4.619261
1091 | 21.8 | 3.666 | 516.2 | 2.0632 | 1091 | 21.8 | 3.697 | 737.2 | 2.9477 | 1091 | 21.8 | 3.57 | 1946.75 | 11.6805 | 3.644333 | 1066.717 | 0.07288667 | 50.28551 | 4.976961
1092 | 21.82 | 3.67 | 516.8 | 2.066 | 1092 | 21.82 | 3.697 | 738.6 | 0 | 1092 | 21.82 | 3.573 | 1947.6 | 5.841525 | 3.646667 | 1067.667 | 0.07293333 | 50.33029 | 2.490114
1093 | 21.84 | 3.673 | 516.5 | 1.54995 | 1093 | 21.84 | 3.7 | 739.7 | 2.21745 | 1093 | 21.84 | 3.574 | 1947.9 | 1.94775 | 3.649 | 1068.033 | 0.07298 | 50.34757 | 2.49165
1094 | 21.86 | 3.677 | 516.8 | 2.0666 | 1094 | 21.86 | 3.704 | 740 | 2.9594 | 1094 | 21.86 | 3.575 | 1947.05 | 1.947475 | 3.652 | 1067.95 | 0.07304 | 50.34365 | 3.203975
1095 | 21.88 | 3.68 | 516.8 | 1.5504 | 1095 | 21.88 | 3.708 | 740.25 | 2.9605 | 1095 | 21.88 | 3.579 | 1947.3 | 7.7887 | 3.655667 | 1068.117 | 0.07311333 | 50.3515 | 3.916122
1096 | 21.9 | 3.682 | 516.8 | 1.0336 | 1096 | 21.9 | 3.712 | 741.65 | 2.9638 | 1096 | 21.9 | 3.584 | 1947.9 | 9.738 | 3.659333 | 1068.783 | 0.07318667 | 50.38293 | 3.91765
1097 | 21.92 | 3.685 | 516.8 | 1.5504 | 1097 | 21.92 | 3.716 | 742.75 | 2.9688 | 1097 | 21.92 | 3.587 | 1947.9 | 5.8437 | 3.662667 | 1069.15 | 0.07325333 | 50.40021 | 3.563222
1098 | 21.94 | 3.687 | 516.5 | 1.0333 | 1098 | 21.94 | 3.718 | 743.35 | 1.4861 | 1098 | 21.94 | 3.591 | 1947.05 | 7.7899 | 3.665333 | 1068.967 | 0.07330667 | 50.39157 | 2.850822
1099 | 21.96 | 3.69 | 517.35 | 1.550775 | 1099 | 21.96 | 3.722 | 745.3 | 2.9773 | 1099 | 21.96 | 3.595 | 1947.05 | 7.7882 | 3.669 | 1069.9 | 0.07338 | 50.43557 | 3.921256
1100 | 21.98 | 3.695 | 516.8 | 2.585375 | 1100 | 21.98 | 3.727 | 746.4 | 3.72925 | 1100 | 21.98 | 3.599 | 1947.3 | 7.7887 | 3.673667 | 1070.167 | 0.07347333 | 50.44814 | 4.993489
1101 | 22 | 3.7 | 518.2 | 2.5875 | 1101 | 22 | 3.731 | 746.4 | 2.9856 | 1101 | 22 | 3.603 | 1947.6 | 7.7898 | 3.678 | 1070.733 | 0.07356 | 50.47485 | 4.638617
1102 | 22.02 | 3.704 | 517.9 | 2.0722 | 1102 | 22.02 | 3.731 | 748.35 | 0 | 1102 | 22.02 | 3.606 | 1947.3 | 5.84235 | 3.680333 | 1071.183 | 0.07360667 | 50.49607 | 2.498903
1103 | 22.04 | 3.706 | 518.45 | 1.03635 | 1103 | 22.04 | 3.734 | 748.65 | 2.2455 | 1103 | 22.04 | 3.606 | 1947.3 | 0 | 3.682 | 1071.467 | 0.07364 | 50.50942 | 1.785542
1104 | 22.06 | 3.709 | 517.9 | 1.554525 | 1104 | 22.06 | 3.737 | 749.2 | 2.246775 | 1104 | 22.06 | 3.609 | 1947.05 | 5.841525 | 3.685 | 1071.383 | 0.0737 | 50.50549 | 3.214275
1105 | 22.08 | 3.713 | 516.8 | 2.0694 | 1105 | 22.08 | 3.74 | 750.85 | 2.250075 | 1105 | 22.08 | 3.613 | 1947.05 | 7.7882 | 3.688667 | 1071.567 | 0.07377333 | 50.51414 | 3.928742
1106 | 22.1 | 3.714 | 517.9 | 0.51735 | 1106 | 22.1 | 3.745 | 753.4 | 3.760625 | 1106 | 22.1 | 3.618 | 1946.75 | 9.7345 | 3.692333 | 1072.683 | 0.07384667 | 50.56678 | 3.931125
1107 | 22.12 | 3.718 | 517.9 | 2.0716 | 1107 | 22.12 | 3.749 | 753.4 | 3.0136 | 1107 | 22.12 | 3.622 | 1947.9 | 7.7893 | 3.696333 | 1073.067 | 0.07392667 | 50.58485 | 4.2915
1108 | 22.14 | 3.722 | 517.9 | 2.0716 | 1108 | 22.14 | 3.752 | 755.35 | 2.263125 | 1108 | 22.14 | 3.625 | 1947.05 | 5.842425 | 3.699667 | 1073.433 | 0.07399333 | 50.60213 | 3.5775
1109 | 22.16 | 3.725 | 517.35 | 1.552875 | 1109 | 22.16 | 3.758 | 755.9 | 4.53375 | 1109 | 22.16 | 3.628 | 1947.3 | 5.841525 | 3.703667 | 1073.517 | 0.07407333 | 50.60606 | 4.2939
1110 | 22.18 | 3.729 | 517.35 | 2.0694 | 1110 | 22.18 | 3.761 | 756.2 | 2.26815 | 1110 | 22.18 | 3.634 | 1947.6 | 11.6847 | 3.708 | 1073.717 | 0.07416 | 50.61549 | 4.652339
1111 | 22.2 | 3.733 | 517.9 | 2.0705 | 1111 | 22.2 | 3.764 | 756.45 | 2.268975 | 1111 | 22.2 | 3.637 | 1947.05 | 5.841975 | 3.711333 | 1073.8 | 0.07422667 | 50.61942 | 3.579194
1112 | 22.22 | 3.736 | 517.9 | 1.5537 | 1112 | 22.22 | 3.763 | 757 | -0.756725 | 1112 | 22.22 | 3.64 | 1947.6 | 5.841975 | 3.713 | 1074.167 | 0.07426 | 50.6367 | 1.789972
1113 | 22.24 | 3.739 | 517.9 | 1.5537 | 1113 | 22.24 | 3.767 | 757.3 | 3.0286 | 1113 | 22.24 | 3.641 | 1946.75 | 1.947175 | 3.715667 | 1073.983 | 0.07431333 | 50.62806 | 2.8642
1114 | 22.26 | 3.742 | 518.45 | 1.554525 | 1114 | 22.26 | 3.772 | 758.7 | 3.79 | 1114 | 22.26 | 3.644 | 1946.2 | 5.839425 | 3.719333 | 1074.45 | 0.07438667 | 50.65006 | 3.938794
1115 | 22.28 | 3.745 | 518.75 | 1.5558 | 1115 | 22.28 | 3.775 | 759.25 | 2.276925 | 1115 | 22.28 | 3.647 | 1946.75 | 5.839425 | 3.722333 | 1074.917 | 0.07444667 | 50.67206 | 3.22405
1116 | 22.3 | 3.747 | 519 | 1.03775 | 1116 | 22.3 | 3.778 | 760.35 | 2.2794 | 1116 | 22.3 | 3.652 | 1945.95 | 9.73175 | 3.725667 | 1075.1 | 0.07451333 | 50.6807 | 3.583361
1117 | 22.32 | 3.751 | 519.55 | 2.0771 | 1117 | 22.32 | 3.782 | 761.2 | 3.0431 | 1117 | 22.32 | 3.655 | 1945.65 | 5.8374 | 3.729333 | 1075.467 | 0.07458667 | 50.69798 | 3.942706
1118 | 22.34 | 3.756 | 520.15 | 2.59925 | 1118 | 22.34 | 3.786 | 761.75 | 3.0459 | 1118 | 22.34 | 3.659 | 1946.2 | 7.7837 | 3.733667 | 1076.033 | 0.07467333 | 50.7247 | 4.661583
1119 | 22.36 | 3.758 | 520.4 | 1.04055 | 1119 | 22.36 | 3.789 | 762.6 | 2.286525 | 1119 | 22.36 | 3.662 | 1945.95 | 5.838225 | 3.736333 | 1076.317 | 0.07472667 | 50.73805 | 2.8698
1120 | 22.38 | 3.763 | 521.55 | 2.604875 | 1120 | 22.38 | 3.794 | 763.15 | 3.814375 | 1120 | 22.38 | 3.666 | 1945.95 | 7.7838 | 3.741 | 1076.883 | 0.07482 | 50.76477 | 5.024133
1121 | 22.4 | 3.766 | 522.1 | 1.565475 | 1121 | 22.4 | 3.796 | 764.85 | 1.528 | 1121 | 22.4 | 3.671 | 1945.95 | 9.72975 | 3.744333 | 1077.633 | 0.07488667 | 50.80012 | 3.590861
1122 | 22.42 | 3.769 | 522.9 | 1.5675 | 1122 | 22.42 | 3.796 | 765.4 | 0 | 1122 | 22.42 | 3.672 | 1945.95 | 1.94595 | 3.745667 | 1078.083 | 0.07491333 | 50.82134 | 1.437144
1123 | 22.44 | 3.773 | 523.75 | 2.0933 | 1123 | 22.44 | 3.799 | 765.95 | 2.297025 | 1123 | 22.44 | 3.672 | 1945.65 | 0 | 3.748 | 1078.45 | 0.07496 | 50.83862 | 2.515956
1124 | 22.46 | 3.776 | 523.75 | 1.57125 | 1124 | 22.46 | 3.805 | 768.45 | 4.6032 | 1124 | 22.46 | 3.677 | 1945.1 | 9.726875 | 3.752667 | 1079.1 | 0.07505333 | 50.86926 | 5.034283
1125 | 22.48 | 3.777 | 525.45 | 0.5246 | 1125 | 22.48 | 3.809 | 769.05 | 3.075 | 1125 | 22.48 | 3.682 | 1945.35 | 9.726125 | 3.756 | 1079.95 | 0.07512 | 50.90933 | 3.598417
1126 | 22.5 | 3.781 | 525.15 | 2.1012 | 1126 | 22.5 | 3.813 | 768.75 | 3.0756 | 1126 | 22.5 | 3.686 | 1944.55 | 7.7798 | 3.76 | 1079.483 | 0.0752 | 50.88733 | 4.318867
1127 | 22.52 | 3.785 | 526 | 2.1023 | 1127 | 22.52 | 3.816 | 770.15 | 2.30835 | 1127 | 22.52 | 3.689 | 1944.8 | 5.834025 | 3.763333 | 1080.317 | 0.07526667 | 50.92662 | 3.599667
1128 | 22.54 | 3.788 | 526.55 | 1.578825 | 1128 | 22.54 | 3.821 | 771 | 3.852875 | 1128 | 22.54 | 3.693 | 1945.35 | 7.7803 | 3.767333 | 1080.967 | 0.07534667 | 50.95726 | 4.322567
1129 | 22.56 | 3.791 | 527.95 | 1.58175 | 1129 | 22.56 | 3.824 | 771.55 | 2.313825 | 1129 | 22.56 | 3.696 | 1945.1 | 5.835675 | 3.770333 | 1081.533 | 0.07540667 | 50.98397 | 3.24375
1130 | 22.58 | 3.795 | 528.8 | 2.1135 | 1130 | 22.58 | 3.827 | 772.65 | 2.3163 | 1130 | 22.58 | 3.701 | 1944.55 | 9.724125 | 3.774333 | 1082 | 0.07548667 | 51.00597 | 4.327067
1131 | 22.6 | 3.798 | 529.9 | 1.58805 | 1131 | 22.6 | 3.829 | 774.05 | 1.5467 | 1131 | 22.6 | 3.705 | 1943.95 | 7.777 | 3.777333 | 1082.633 | 0.07554667 | 51.03582 | 3.24695
1132 | 22.62 | 3.802 | 531.6 | 2.123 | 1132 | 22.62 | 3.83 | 774.05 | 0.77405 | 1132 | 22.62 | 3.706 | 1944.55 | 1.94425 | 3.779333 | 1083.4 | 0.07558667 | 51.07197 | 2.166033
1133 | 22.64 | 3.805 | 531.6 | 1.5948 | 1133 | 22.64 | 3.834 | 776.55 | 3.1012 | 1133 | 22.64 | 3.708 | 1943.4 | 3.88795 | 3.782333 | 1083.85 | 0.07564667 | 51.09318 | 3.250875
1134 | 22.66 | 3.807 | 533.25 | 1.06485 | 1134 | 22.66 | 3.839 | 776 | 3.881375 | 1134 | 22.66 | 3.711 | 1943.15 | 5.829825 | 3.785667 | 1084.133 | 0.07571333 | 51.10654 | 3.613306
1135 | 22.68 | 3.811 | 533.8 | 2.1341 | 1135 | 22.68 | 3.842 | 777.7 | 2.33055 | 1135 | 22.68 | 3.717 | 1943.15 | 11.6589 | 3.79 | 1084.883 | 0.0758 | 51.14189 | 4.699536
1136 | 22.7 | 3.814 | 534.95 | 1.603125 | 1136 | 22.7 | 3.845 | 778.55 | 2.334375 | 1136 | 22.7 | 3.721 | 1942.85 | 7.772 | 3.793333 | 1085.45 | 0.07586667 | 51.1686 | 3.617222
1137 | 22.72 | 3.818 | 535.2 | 2.1403 | 1137 | 22.72 | 3.849 | 780.2 | 3.1175 | 1137 | 22.72 | 3.722 | 1942.55 | 1.9427 | 3.796333 | 1085.983 | 0.07592667 | 51.19375 | 3.25715
1138 | 22.74 | 3.822 | 536.35 | 2.1431 | 1138 | 22.74 | 3.853 | 780.5 | 3.1214 | 1138 | 22.74 | 3.727 | 1943.15 | 9.71425 | 3.800667 | 1086.667 | 0.07601333 | 51.22596 | 4.707408
1139 | 22.76 | 3.826 | 537.75 | 2.1482 | 1139 | 22.76 | 3.857 | 782.45 | 3.1259 | 1139 | 22.76 | 3.731 | 1942.55 | 7.7714 | 3.804667 | 1087.583 | 0.07609333 | 51.26917 | 4.3485
1140 | 22.78 | 3.829 | 538 | 1.613625 | 1140 | 22.78 | 3.86 | 783.55 | 2.349 | 1140 | 22.78 | 3.735 | 1942.3 | 7.7697 | 3.808 | 1087.95 | 0.07616 | 51.28645 | 3.625889
1141 | 22.8 | 3.832 | 538.85 | 1.615275 | 1141 | 22.8 | 3.86 | 783.85 | 0 | 1141 | 22.8 | 3.738 | 1941.75 | 5.826075 | 3.81 | 1088.15 | 0.0762 | 51.29588 | 2.1761
1142 | 22.82 | 3.836 | 539.7 | 2.1571 | 1142 | 22.82 | 3.863 | 784.4 | 2.352375 | 1142 | 22.82 | 3.738 | 1941.45 | 0 | 3.812333 | 1088.517 | 0.07624667 | 51.31317 | 2.539444
1143 | 22.84 | 3.838 | 539.95 | 1.07965 | 1143 | 22.84 | 3.868 | 785.8 | 3.9255 | 1143 | 22.84 | 3.741 | 1942.3 | 5.825625 | 3.815667 | 1089.35 | 0.07631333 | 51.35245 | 3.629778
1144 | 22.86 | 3.84 | 540.5 | 1.08045 | 1144 | 22.86 | 3.872 | 786.9 | 3.1454 | 1144 | 22.86 | 3.746 | 1941.75 | 9.710125 | 3.819333 | 1089.717 | 0.07638667 | 51.36974 | 3.994956
1145 | 22.88 | 3.844 | 541.9 | 2.1648 | 1145 | 22.88 | 3.875 | 787.75 | 2.361975 | 1145 | 22.88 | 3.75 | 1941.2 | 7.7659 | 3.823 | 1090.283 | 0.07646 | 51.39645 | 3.996667
1146 | 22.9 | 3.848 | 542.75 | 2.1693 | 1146 | 22.9 | 3.879 | 789.4 | 3.1543 | 1146 | 22.9 | 3.754 | 1940.9 | 7.7642 | 3.827 | 1091.017 | 0.07654 | 51.43102 | 4.3626
1147 | 22.92 | 3.852 | 543.9 | 2.1733 | 1147 | 22.92 | 3.882 | 790 | 2.3691 | 1147 | 22.92 | 3.757 | 1940.05 | 5.821425 | 3.830333 | 1091.317 | 0.07660667 | 51.44516 | 3.637222
1148 | 22.94 | 3.855 | 546.1 | 1.635 | 1148 | 22.94 | 3.886 | 791.95 | 3.1639 | 1148 | 22.94 | 3.761 | 1939.5 | 7.7591 | 3.834 | 1092.517 | 0.07668 | 51.50173 | 4.003694
1149 | 22.96 | 3.859 | 546.1 | 2.1844 | 1149 | 22.96 | 3.89 | 793.05 | 3.17 | 1149 | 22.96 | 3.764 | 1939.5 | 5.8185 | 3.837667 | 1092.883 | 0.07675333 | 51.51901 | 4.006567
1150 | 22.98 | 3.863 | 547.25 | 2.1867 | 1150 | 22.98 | 3.891 | 793.6 | 0.793325 | 1150 | 22.98 | 3.768 | 1939.2 | 7.7574 | 3.840667 | 1093.35 | 0.07681333 | 51.54101 | 3.27935
1151 | 23 | 3.866 | 548.05 | 1.64295 | 1151 | 23 | 3.893 | 795 | 1.5886 | 1151 | 23 | 3.77 | 1938.95 | 3.87815 | 3.843 | 1094 | 0.07686 | 51.57165 | 2.551908
1152 | 23.02 | 3.867 | 548.9 | 0.548475 | 1152 | 23.02 | 3.896 | 795.55 | 2.385825 | 1152 | 23.02 | 3.772 | 1939.2 | 3.87815 | 3.845 | 1094.55 | 0.0769 | 51.59758 | 2.18855
1153 | 23.04 | 3.87 | 549.75 | 1.647975 | 1153 | 23.04 | 3.901 | 797.8 | 3.983375 | 1153 | 23.04 | 3.775 | 1938.4 | 5.8164 | 3.848667 | 1095.317 | 0.07697333 | 51.63372 | 4.014756
1154 | 23.06 | 3.874 | 550.85 | 2.2012 | 1154 | 23.06 | 3.906 | 798.1 | 3.98975 | 1154 | 23.06 | 3.78 | 1937.85 | 9.690625 | 3.853333 | 1095.6 | 0.07706667 | 51.64708 | 5.112139
1155 | 23.08 | 3.877 | 551.7 | 1.653825 | 1155 | 23.08 | 3.908 | 799.5 | 1.5976 | 1155 | 23.08 | 3.784 | 1937.25 | 7.7502 | 3.856333 | 1096.15 | 0.07712667 | 51.67301 | 3.287625
1156 | 23.1 | 3.881 | 552.55 | 2.2085 | 1156 | 23.1 | 3.912 | 801.7 | 3.2024 | 1156 | 23.1 | 3.787 | 1937 | 5.811375 | 3.86 | 1097.083 | 0.0772 | 51.717 | 4.020928
1157 | 23.12 | 3.886 | 553.95 | 2.76625 | 1157 | 23.12 | 3.917 | 800.9 | 4.0065 | 1157 | 23.12 | 3.79 | 1937 | 5.811 | 3.864333 | 1097.283 | 0.07728667 | 51.72643 | 4.754461
1158 | 23.14 | 3.889 | 554.75 | 1.66305 | 1158 | 23.14 | 3.921 | 802.25 | 3.2063 | 1158 | 23.14 | 3.795 | 1936.7 | 9.68425 | 3.868333 | 1097.9 | 0.07736667 | 51.7555 | 4.390367
1159 | 23.16 | 3.892 | 556.15 | 1.66635 | 1159 | 23.16 | 3.924 | 802.25 | 2.40675 | 1159 | 23.16 | 3.799 | 1937 | 7.7474 | 3.871667 | 1098.467 | 0.07743333 | 51.78222 | 3.660611
1160 | 23.18 | 3.896 | 555.9 | 2.2241 | 1160 | 23.18 | 3.925 | 802.85 | 0.80255 | 1160 | 23.18 | 3.803 | 1936.45 | 7.7469 | 3.874667 | 1098.4 | 0.07749333 | 51.77907 | 3.2953
1161 | 23.2 | 3.899 | 557.3 | 1.6698 | 1161 | 23.2 | 3.927 | 803.4 | 1.60625 | 1161 | 23.2 | 3.804 | 1935.6 | 1.936025 | 3.876667 | 1098.767 | 0.07753333 | 51.79636 | 2.197167
1162 | 23.22 | 3.9 | 558.95 | 0.558125 | 1162 | 23.22 | 3.93 | 805.6 | 2.4135 | 1162 | 23.22 | 3.805 | 1935.05 | 1.935325 | 3.878333 | 1099.867 | 0.07756667 | 51.84821 | 1.832194
1163 | 23.24 | 3.903 | 559.5 | 1.677675 | 1163 | 23.24 | 3.935 | 806.2 | 4.0295 | 1163 | 23.24 | 3.809 | 1934.75 | 7.7396 | 3.882333 | 1100.15 | 0.07764667 | 51.86157 | 4.400033
1164 | 23.26 | 3.907 | 560.65 | 2.2403 | 1164 | 23.26 | 3.939 | 807 | 3.2264 | 1164 | 23.26 | 3.814 | 1933.9 | 9.671625 | 3.886667 | 1100.517 | 0.07773333 | 51.87885 | 4.768111
1165 | 23.28 | 3.911 | 561.45 | 2.2442 | 1165 | 23.28 | 3.942 | 808.4 | 2.4231 | 1165 | 23.28 | 3.817 | 1934.2 | 5.80215 | 3.89 | 1101.35 | 0.0778 | 51.91814 | 3.669778
1166 | 23.3 | 3.915 | 562.3 | 2.2475 | 1166 | 23.3 | 3.944 | 809.55 | 1.61795 | 1166 | 23.3 | 3.82 | 1933.65 | 5.801775 | 3.893 | 1101.833 | 0.07786 | 51.94092 | 3.304775
1167 | 23.32 | 3.919 | 563.45 | 2.2515 | 1167 | 23.32 | 3.949 | 810.65 | 4.0505 | 1167 | 23.32 | 3.824 | 1932.5 | 7.7323 | 3.897333 | 1102.2 | 0.07794667 | 51.95821 | 4.775406
1168 | 23.34 | 3.922 | 563.7 | 1.690725 | 1168 | 23.34 | 3.953 | 811.75 | 3.2448 | 1168 | 23.34 | 3.829 | 1933.1 | 9.664 | 3.901333 | 1102.85 | 0.07802667 | 51.98885 | 4.4101
1169 | 23.36 | 3.924 | 565.1 | 1.1288 | 1169 | 23.36 | 3.956 | 812.35 | 2.43615 | 1169 | 23.36 | 3.832 | 1932.5 | 5.7984 | 3.904 | 1103.317 | 0.07808 | 52.01085 | 2.941556
1170 | 23.38 | 3.93 | 565.95 | 3.39315 | 1170 | 23.38 | 3.956 | 813.45 | 0 | 1170 | 23.38 | 3.835 | 1932.5 | 5.7975 | 3.907 | 1103.967 | 0.07814 | 52.04149 | 3.310925
1171 | 23.4 | 3.931 | 566.2 | 0.566075 | 1171 | 23.4 | 3.959 | 815.7 | 2.443725 | 1171 | 23.4 | 3.836 | 1931.7 | 1.9321 | 3.908667 | 1104.533 | 0.07817333 | 52.0682 | 1.840417
1172 | 23.42 | 3.933 | 567.35 | 1.13355 | 1172 | 23.42 | 3.964 | 816.8 | 4.08125 | 1172 | 23.42 | 3.839 | 1931.4 | 5.79465 | 3.912 | 1105.183 | 0.07824 | 52.09884 | 3.682861
1173 | 23.44 | 3.936 | 568.75 | 1.70415 | 1173 | 23.44 | 3.968 | 816.8 | 3.2672 | 1173 | 23.44 | 3.844 | 1930.85 | 9.655625 | 3.916 | 1105.467 | 0.07832 | 52.1122 | 4.4213
1174 | 23.46 | 3.94 | 568.45 | 2.2744 | 1174 | 23.46 | 3.973 | 817.65 | 4.086125 | 1174 | 23.46 | 3.848 | 1930 | 7.7217 | 3.920333 | 1105.367 | 0.07840667 | 52.10748 | 4.790139
1175 | 23.48 | 3.944 | 569.85 | 2.2766 | 1175 | 23.48 | 3.976 | 817.65 | 2.45295 | 1175 | 23.48 | 3.851 | 1930 | 5.79 | 3.923667 | 1105.833 | 0.07847333 | 52.12948 | 3.685333
1176 | 23.5 | 3.947 | 570.4 | 1.710375 | 1176 | 23.5 | 3.979 | 818.45 | 2.45415 | 1176 | 23.5 | 3.854 | 1929.45 | 5.789175 | 3.926667 | 1106.1 | 0.07853333 | 52.14205 | 3.3179
1177 | 23.52 | 3.95 | 572.65 | 1.714575 | 1177 | 23.52 | 3.984 | 819.3 | 4.094375 | 1177 | 23.52 | 3.859 | 1928.6 | 9.645125 | 3.931 | 1106.85 | 0.07862 | 52.17741 | 4.794725
1178 | 23.54 | 3.954 | 573.2 | 2.2917 | 1178 | 23.54 | 3.987 | 820.45 | 2.459625 | 1178 | 23.54 | 3.863 | 1928.35 | 7.7139 | 3.934667 | 1107.333 | 0.07869333 | 52.20019 | 4.059336
1179 | 23.56 | 3.958 | 575.45 | 2.2973 | 1179 | 23.56 | 3.988 | 820.7 | 0.820575 | 1179 | 23.56 | 3.867 | 1928.05 | 7.7128 | 3.937667 | 1108.067 | 0.07875333 | 52.23476 | 3.3231
1180 | 23.58 | 3.96 | 575.7 | 1.15115 | 1180 | 23.58 | 3.99 | 822.4 | 1.6431 | 1180 | 23.58 | 3.869 | 1926.65 | 3.8547 | 3.939667 | 1108.25 | 0.07879333 | 52.24341 | 2.216317
1181 | 23.6 | 3.962 | 576.55 | 1.15225 | 1181 | 23.6 | 3.994 | 822.4 | 3.2896 | 1181 | 23.6 | 3.869 | 1926.35 | 0 | 3.941667 | 1108.433 | 0.07883333 | 52.25205 | 2.216683
1182 | 23.62 | 3.967 | 576.55 | 2.88275 | 1182 | 23.62 | 3.999 | 824.05 | 4.116125 | 1182 | 23.62 | 3.874 | 1926.1 | 9.631125 | 3.946667 | 1108.9 | 0.07893333 | 52.27405 | 5.543333
1183 | 23.64 | 3.97 | 577.4 | 1.730925 | 1183 | 23.64 | 4.002 | 825.45 | 2.47425 | 1183 | 23.64 | 3.878 | 1925.8 | 7.7038 | 3.95 | 1109.55 | 0.079 | 52.30469 | 3.697417
1184 | 23.66 | 3.974 | 577.4 | 2.3096 | 1184 | 23.66 | 4.005 | 826.85 | 2.47845 | 1184 | 23.66 | 3.881 | 1924.7 | 5.77575 | 3.953333 | 1109.65 | 0.07906667 | 52.3094 | 3.698667
1185 | 23.68 | 3.978 | 579.35 | 2.3135 | 1185 | 23.68 | 4.008 | 827.4 | 2.481375 | 1185 | 23.68 | 3.885 | 1924.15 | 7.6977 | 3.957 | 1110.3 | 0.07914 | 52.34004 | 4.069908
1186 | 23.7 | 3.982 | 579.65 | 2.318 | 1186 | 23.7 | 4.012 | 829.95 | 3.3147 | 1186 | 23.7 | 3.889 | 1924.15 | 7.6966 | 3.961 | 1111.25 | 0.07922 | 52.38483 | 4.4431
1187 | 23.72 | 3.985 | 581.3 | 1.741425 | 1187 | 23.72 | 4.017 | 830.75 | 4.15175 | 1187 | 23.72 | 3.893 | 1924.4 | 7.6971 | 3.965 | 1112.15 | 0.0793 | 52.42725 | 4.4468
1188 | 23.74 | 3.989 | 581.85 | 2.3263 | 1188 | 23.74 | 4.019 | 831.05 | 1.6618 | 1188 | 23.74 | 3.897 | 1923.3 | 7.6954 | 3.968333 | 1112.067 | 0.07936667 | 52.42333 | 3.707028
1189 | 23.76 | 3.991 | 582.15 | 1.164 | 1189 | 23.76 | 4.019 | 831.3 | 0 | 1189 | 23.76 | 3.9 | 1922.45 | 5.768625 | 3.97 | 1111.967 | 0.0794 | 52.41861 | 1.853361
1190 | 23.78 | 3.993 | 583.8 | 1.16595 | 1190 | 23.78 | 4.022 | 833.3 | 2.4969 | 1190 | 23.78 | 3.903 | 1922.2 | 5.766975 | 3.972667 | 1113.1 | 0.07945333 | 52.47204 | 2.966756
1191 | 23.8 | 3.996 | 583.8 | 1.7514 | 1191 | 23.8 | 4.027 | 833 | 4.16575 | 1191 | 23.8 | 3.904 | 1921.9 | 1.92205 | 3.975667 | 1112.9 | 0.07951333 | 52.46261 | 3.339
1192 | 23.82 | 4 | 584.95 | 2.3375 | 1192 | 23.82 | 4.031 | 834.95 | 3.3359 | 1192 | 23.82 | 3.908 | 1920.5 | 7.6848 | 3.979667 | 1113.467 | 0.07959333 | 52.48932 | 4.452733
1193 | 23.84 | 4.004 | 585.8 | 2.3415 | 1193 | 23.84 | 4.035 | 836.65 | 3.3432 | 1193 | 23.84 | 3.912 | 1919.95 | 7.6809 | 3.983667 | 1114.133 | 0.07967333 | 52.52075 | 4.4552
1194 | 23.86 | 4.008 | 587.45 | 2.3465 | 1194 | 23.86 | 4.039 | 839.15 | 3.3516 | 1194 | 23.86 | 3.917 | 1919.65 | 9.599 | 3.988 | 1115.417 | 0.07976 | 52.58125 | 4.830692
1195 | 23.88 | 4.01 | 588.3 | 1.17575 | 1195 | 23.88 | 4.042 | 841.1 | 2.520375 | 1195 | 23.88 | 3.919 | 1918 | 3.83765 | 3.990333 | 1115.8 | 0.07980667 | 52.59932 | 2.603086
1196 | 23.9 | 4.016 | 589.95 | 3.53475 | 1196 | 23.9 | 4.045 | 842.8 | 2.52585 | 1196 | 23.9 | 3.922 | 1917.45 | 5.753175 | 3.994333 | 1116.733 | 0.07988667 | 52.64331 | 4.465067
1197 | 23.92 | 4.018 | 590.55 | 1.1805 | 1197 | 23.92 | 4.048 | 843.05 | 2.528775 | 1197 | 23.92 | 3.927 | 1917.7 | 9.587875 | 3.997667 | 1117.1 | 0.07995333 | 52.6606 | 3.723056
1198 | 23.94 | 4.021 | 592.5 | 1.774575 | 1198 | 23.94 | 4.05 | 844.15 | 1.6872 | 1198 | 23.94 | 3.931 | 1916.6 | 7.6686 | 4.000667 | 1117.75 | 0.08001333 | 52.69124 | 3.352275
1199 | 23.96 | 4.023 | 593.05 | 1.18555 | 1199 | 23.96 | 4.052 | 845 | 1.68915 | 1199 | 23.96 | 3.934 | 1916.3 | 5.74935 | 4.003 | 1118.117 | 0.08006 | 52.70853 | 2.608511
1200 | 23.98 | 4.026 | 594.7 | 1.781625 | 1200 | 23.98 | 4.055 | 846.4 | 2.5371 | 1200 | 23.98 | 3.935 | 1916.3 | 1.9163 | 4.005333 | 1119.133 | 0.08010667 | 52.75645 | 2.610125
1201 | 24 | 4.029 | 596.1 | 1.7862 | 1201 | 24 | 4.061 | 848.1 | 5.0835 | 1201 | 24 | 3.937 | 1914.9 | 3.8312 | 4.009 | 1119.7 | 0.08018 | 52.78316 | 4.104528
1202 | 24.02 | 4.034 | 596.4 | 2.98125 | 1202 | 24.02 | 4.065 | 849.2 | 3.3946 | 1202 | 24.02 | 3.941 | 1913.8 | 7.6574 | 4.013333 | 1119.8 | 0.08026667 | 52.78788 | 4.85225
1203 | 24.04 | 4.037 | 598.35 | 1.792125 | 1203 | 24.04 | 4.068 | 850.6 | 2.5497 | 1203 | 24.04 | 3.945 | 1913.25 | 7.6541 | 4.016667 | 1120.733 | 0.08033333 | 52.83188 | 3.734222
1204 | 24.06 | 4.041 | 600.3 | 2.3973 | 1204 | 24.06 | 4.072 | 852 | 3.4052 | 1204 | 24.06 | 3.95 | 1912.95 | 9.5655 | 4.021 | 1121.75 | 0.08042 | 52.8798 | 4.858714
1205 | 24.08 | 4.044 | 600.85 | 1.801725 | 1205 | 24.08 | 4.076 | 853.1 | 3.4102 | 1205 | 24.08 | 3.952 | 1912.4 | 3.82535 | 4.024 | 1122.117 | 0.08048 | 52.89709 | 3.3658
1206 | 24.1 | 4.048 | 602.8 | 2.4073 | 1206 | 24.1 | 4.079 | 854.25 | 2.561025 | 1206 | 24.1 | 3.956 | 1912.15 | 7.6491 | 4.027667 | 1123.067 | 0.08055333 | 52.94187 | 4.116169
1207 | 24.12 | 4.052 | 603.65 | 2.4129 | 1207 | 24.12 | 4.081 | 854.5 | 1.70875 | 1207 | 24.12 | 3.962 | 1911 | 11.46945 | 4.031667 | 1123.05 | 0.08063333 | 52.94108 | 4.492233
1208 | 24.14 | 4.053 | 604.5 | 0.604075 | 1208 | 24.14 | 4.082 | 855.9 | 0.8552 | 1208 | 24.14 | 3.966 | 1910.45 | 7.6429 | 4.033667 | 1123.617 | 0.08067333 | 52.9678 | 2.246667
1209 | 24.16 | 4.054 | 607.3 | 0.6059 | 1209 | 24.16 | 4.086 | 857.85 | 3.4275 | 1209 | 24.16 | 3.968 | 1909.35 | 3.8198 | 4.036 | 1124.833 | 0.08072 | 53.02515 | 2.623192
1210 | 24.18 | 4.058 | 608.7 | 2.432 | 1210 | 24.18 | 4.089 | 859 | 2.575275 | 1210 | 24.18 | 3.968 | 1908.5 | 0 | 4.038333 | 1125.4 | 0.08076667 | 53.05186 | 2.625272
1211 | 24.2 | 4.062 | 610.35 | 2.4381 | 1211 | 24.2 | 4.094 | 860.95 | 4.299875 | 1211 | 24.2 | 3.972 | 1906.8 | 7.6306 | 4.042667 | 1126.033 | 0.08085333 | 53.08172 | 4.878106
1212 | 24.22 | 4.067 | 611.75 | 3.05525 | 1212 | 24.22 | 4.098 | 861.75 | 3.4454 | 1212 | 24.22 | 3.976 | 1906.8 | 7.6272 | 4.047 | 1126.767 | 0.08094 | 53.11629 | 4.881067
1213 | 24.24 | 4.07 | 612.6 | 1.836525 | 1213 | 24.24 | 4.1 | 863.15 | 1.7249 | 1213 | 24.24 | 3.98 | 1906.55 | 7.6267 | 4.05 | 1127.433 | 0.081 | 53.14772 | 3.3813
1214 | 24.26 | 4.073 | 615.65 | 1.842375 | 1214 | 24.26 | 4.103 | 864.85 | 2.592 | 1214 | 24.26 | 3.983 | 1904.85 | 5.7171 | 4.053 | 1128.45 | 0.08106 | 53.19564 | 3.383825
1215 | 24.28 | 4.077 | 615.95 | 2.4632 | 1215 | 24.28 | 4.107 | 866.25 | 3.4622 | 1215 | 24.28 | 3.986 | 1904.3 | 5.713725 | 4.056667 | 1128.833 | 0.08113333 | 53.21371 | 4.138353
1216 | 24.3 | 4.08 | 618.2 | 1.851225 | 1216 | 24.3 | 4.112 | 867.9 | 4.335375 | 1216 | 24.3 | 3.991 | 1904 | 9.52075 | 4.061 | 1130.033 | 0.08122 | 53.27028 | 4.894211
1217 | 24.32 | 4.085 | 620.15 | 3.095875 | 1217 | 24.32 | 4.112 | 868.75 | 0 | 1217 | 24.32 | 3.995 | 1902.9 | 7.6138 | 4.064 | 1130.6 | 0.08128 | 53.297 | 3.39095
1218 | 24.34 | 4.086 | 621.25 | 0.6207 | 1218 | 24.34 | 4.115 | 870.7 | 2.609175 | 1218 | 24.34 | 3.999 | 1902.05 | 7.6099 | 4.066667 | 1131.333 | 0.08133333 | 53.33156 | 3.015911
1219 | 24.36 | 4.087 | 622.1 | 0.621675 | 1219 | 24.36 | 4.119 | 871.85 | 3.4851 | 1219 | 24.36 | 3.999 | 1901.25 | 0 | 4.068333 | 1131.733 | 0.08136667 | 53.35042 | 1.885889
1220 | 24.38 | 4.091 | 624.35 | 2.4929 | 1220 | 24.38 | 4.123 | 872.95 | 3.4896 | 1220 | 24.38 | 4.002 | 1899.85 | 5.70165 | 4.072 | 1132.383 | 0.08144 | 53.38106 | 4.150881
1221 | 24.4 | 4.096 | 625.7 | 3.125125 | 1221 | 24.4 | 4.127 | 873.25 | 3.4924 | 1221 | 24.4 | 4.006 | 1899.85 | 7.5994 | 4.076333 | 1132.933 | 0.08152667 | 53.40699 | 4.908186
1222 | 24.42 | 4.099 | 626.85 | 1.878825 | 1222 | 24.42 | 4.13 | 875.2 | 2.622675 | 1222 | 24.42 | 4.01 | 1898.7 | 7.5971 | 4.079667 | 1133.583 | 0.08159333 | 53.43763 | 3.777528
1223 | 24.44 | 4.103 | 628.25 | 2.5102 | 1223 | 24.44 | 4.134 | 876.3 | 3.503 | 1223 | 24.44 | 4.014 | 1897.3 | 7.592 | 4.083667 | 1133.95 | 0.08167333 | 53.45492 | 4.535067
1224 | 24.46 | 4.106 | 629.9 | 1.887225 | 1224 | 24.46 | 4.138 | 878 | 3.5086 | 1224 | 24.46 | 4.017 | 1897.05 | 5.691525 | 4.087 | 1134.983 | 0.08174 | 53.50363 | 3.781556
1225 | 24.48 | 4.109 | 632.7 | 1.8939 | 1225 | 24.48 | 4.14 | 878.8 | 1.7568 | 1225 | 24.48 | 4.021 | 1895.65 | 7.5854 | 4.09 | 1135.717 | 0.0818 | 53.5382 | 3.40605
1226 | 24.5 | 4.113 | 634.65 | 2.5347 | 1226 | 24.5 | 4.142 | 880.75 | 1.75955 | 1226 | 24.5 | 4.025 | 1894.55 | 7.5804 | 4.093333 | 1136.65 | 0.08186667 | 53.58219 | 3.787278
1227 | 24.52 | 4.117 | 635.8 | 2.5409 | 1227 | 24.52 | 4.145 | 883 | 2.645625 | 1227 | 24.52 | 4.029 | 1893.7 | 7.5765 | 4.097 | 1137.5 | 0.08194 | 53.62226 | 4.169275
1228 | 24.54 | 4.118 | 637.2 | 0.6365 | 1228 | 24.54 | 4.148 | 883 | 2.649 | 1228 | 24.54 | 4.033 | 1892.85 | 7.5731 | 4.099667 | 1137.683 | 0.08199333 | 53.63091 | 3.033578
1229 | 24.56 | 4.121 | 637.75 | 1.912425 | 1229 | 24.56 | 4.152 | 884.95 | 3.5359 | 1229 | 24.56 | 4.033 | 1891.15 | 0 | 4.102 | 1137.95 | 0.08204 | 53.64348 | 2.654906
1230 | 24.58 | 4.125 | 640.55 | 2.5566 | 1230 | 24.58 | 4.156 | 886.65 | 3.5432 | 1230 | 24.58 | 4.035 | 1891.15 | 3.7823 | 4.105333 | 1139.45 | 0.08210667 | 53.71419 | 3.795667
1231 | 24.6 | 4.13 | 641.1 | 3.204125 | 1231 | 24.6 | 4.16 | 886.9 | 3.5471 | 1231 | 24.6 | 4.04 | 1889.5 | 9.451625 | 4.11 | 1139.167 | 0.0822 | 53.70083 | 5.316772
1232 | 24.62 | 4.133 | 643.05 | 1.926225 | 1232 | 24.62 | 4.162 | 889.15 | 1.77605 | 1232 | 24.62 | 4.044 | 1888.4 | 7.5558 | 4.113 | 1140.2 | 0.08226 | 53.74954 | 3.41905
1233 | 24.64 | 4.135 | 645.85 | 1.2889 | 1233 | 24.64 | 4.166 | 890.8 | 3.5599 | 1233 | 24.64 | 4.048 | 1888.1 | 7.553 | 4.116333 | 1141.583 | 0.08232667 | 53.81475 | 3.802972
1234 | 24.66 | 4.139 | 647.5 | 2.5867 | 1234 | 24.66 | 4.171 | 892.5 | 4.45825 | 1234 | 24.66 | 4.051 | 1886.7 | 5.6622 | 4.120333 | 1142.233 | 0.08240667 | 53.8454 | 4.567633
1235 | 24.68 | 4.144 | 649.2 | 3.24175 | 1235 | 24.68 | 4.173 | 893.35 | 1.78585 | 1235 | 24.68 | 4.055 | 1885.85 | 7.5451 | 4.124 | 1142.8 | 0.08248 | 53.87211 | 4.189228
1236 | 24.7 | 4.146 | 650.85 | 1.30005 | 1236 | 24.7 | 4.173 | 894.2 | 0 | 1236 | 24.7 | 4.059 | 1884.45 | 7.5406 | 4.126 | 1143.167 | 0.08252 | 53.88939 | 2.285967
1237 | 24.72 | 4.148 | 652 | 1.30285 | 1237 | 24.72 | 4.177 | 895 | 3.5784 | 1237 | 24.72 | 4.062 | 1884.2 | 5.652975 | 4.129 | 1143.733 | 0.08258 | 53.91611 | 3.43035
1238 | 24.74 | 4.15 | 653.1 | 1.3051 | 1238 | 24.74 | 4.181 | 896.15 | 3.5823 | 1238 | 24.74 | 4.067 | 1881.95 | 9.415375 | 4.132667 | 1143.733 | 0.08265333 | 53.91611 | 4.193689
1239 | 24.76 | 4.153 | 654.8 | 1.96185 | 1239 | 24.76 | 4.185 | 897.55 | 3.5874 | 1239 | 24.76 | 4.067 | 1881.7 | 0 | 4.135 | 1144.683 | 0.0827 | 53.96089 | 2.669819
1240 | 24.78 | 4.157 | 657 | 2.6236 | 1240 | 24.78 | 4.189 | 899.5 | 3.5941 | 1240 | 24.78 | 4.069 | 1880.3 | 3.762 | 4.138333 | 1145.6 | 0.08276667 | 54.0041 | 3.817139
1241 | 24.8 | 4.162 | 658.95 | 3.289875 | 1241 | 24.8 | 4.192 | 900.6 | 2.70015 | 1241 | 24.8 | 4.075 | 1878.3 | 11.2758 | 4.143 | 1145.95 | 0.08286 | 54.0206 | 5.34695
1242 | 24.82 | 4.164 | 662.3 | 1.32125 | 1242 | 24.82 | 4.196 | 902.55 | 3.6063 | 1242 | 24.82 | 4.078 | 1877.2 | 5.63325 | 4.146 | 1147.35 | 0.08292 | 54.0866 | 3.43995
1243 | 24.84 | 4.169 | 663.7 | 3.315 | 1243 | 24.84 | 4.2 | 903.1 | 3.6113 | 1243 | 24.84 | 4.082 | 1876.65 | 7.5077 | 4.150333 | 1147.817 | 0.08300667 | 54.1086 | 4.972861
1244 | 24.86 | 4.172 | 664.85 | 1.992825 | 1244 | 24.86 | 4.202 | 904.25 | 1.80735 | 1244 | 24.86 | 4.085 | 1874.95 | 5.6274 | 4.153 | 1148.017 | 0.08306 | 54.11802 | 3.061111
1245 | 24.88 | 4.176 | 667.65 | 2.665 | 1245 | 24.88 | 4.205 | 904.8 | 2.713575 | 1245 | 24.88 | 4.089 | 1874.4 | 7.4987 | 4.156667 | 1148.95 | 0.08313333 | 54.16202 | 4.211106
1246 | 24.9 | 4.178 | 668.45 | 1.3361 | 1246 | 24.9 | 4.207 | 906.75 | 1.81155 | 1246 | 24.9 | 4.093 | 1873 | 7.4948 | 4.159333 | 1149.4 | 0.08318667 | 54.18324 | 3.064467
1247 | 24.92 | 4.18 | 671 | 1.33945 | 1247 | 24.92 | 4.209 | 907.85 | 1.8146 | 1247 | 24.92 | 4.097 | 1871.6 | 7.4892 | 4.162 | 1150.15 | 0.08324 | 54.21859 | 3.066067
1248 | 24.94 | 4.183 | 672.4 | 2.0151 | 1248 | 24.94 | 4.214 | 909 | 4.542125 | 1248 | 24.94 | 4.098 | 1870.5 | 1.87105 | 4.165 | 1150.633 | 0.0833 | 54.24138 | 3.451175
1249 | 24.96 | 4.186 | 674.6 | 2.0205 | 1249 | 24.96 | 4.217 | 910.4 | 2.7291 | 1249 | 24.96 | 4.099 | 1868.55 | 1.869525 | 4.167333 | 1151.183 | 0.08334667 | 54.2673 | 2.685453
1250 | 24.98 | 4.191 | 676.55 | 3.377875 | 1250 | 24.98 | 4.221 | 912.9 | 3.6466 | 1250 | 24.98 | 4.103 | 1868 | 7.4731 | 4.171667 | 1152.483 | 0.08343333 | 54.32859 | 4.991278
1251 | 25 | 4.195 | 679.1 | 2.7113 | 1251 | 25 | 4.225 | 913.15 | 3.6521 | 1251 | 25 | 4.108 | 1866.85 | 9.337125 | 4.176 | 1153.033 | 0.08352 | 54.35451 | 4.995286
1252 | 25.02 | 4.198 | 680.75 | 2.039775 | 1252 | 25.02 | 4.229 | 913.45 | 3.6532 | 1252 | 25.02 | 4.112 | 1864.65 | 7.463 | 4.179667 | 1152.95 | 0.08359333 | 54.35058 | 4.227636
1253 | 25.04 | 4.2 | 683 | 1.36375 | 1253 | 25.04 | 4.232 | 915.15 | 2.7429 | 1253 | 25.04 | 4.116 | 1864.1 | 7.4575 | 4.182667 | 1154.083 | 0.08365333 | 54.40401 | 3.46055
1254 | 25.06 | 4.204 | 684.65 | 2.7353 | 1254 | 25.06 | 4.235 | 915.4 | 2.745825 | 1254 | 25.06 | 4.119 | 1863.25 | 5.591025 | 4.186 | 1154.433 | 0.08372 | 54.42051 | 3.847528
1255 | 25.08 | 4.207 | 686.05 | 2.05605 | 1255 | 25.08 | 4.236 | 918.2 | 0.9168 | 1255 | 25.08 | 4.124 | 1861.55 | 9.312 | 4.189 | 1155.267 | 0.08378 | 54.45979 | 3.46455
1256 | 25.1 | 4.209 | 688.85 | 1.3749 | 1256 | 25.1 | 4.239 | 920.45 | 2.757975 | 1256 | 25.1 | 4.127 | 1859.6 | 5.581725 | 4.191667 | 1156.3 | 0.08383333 | 54.5085 | 3.082089
1257 | 25.12 | 4.211 | 690.8 | 1.37965 | 1257 | 25.12 | 4.243 | 922.4 | 3.6857 | 1257 | 25.12 | 4.131 | 1858.2 | 7.4356 | 4.195 | 1157.133 | 0.0839 | 54.54779 | 3.855722
1258 | 25.14 | 4.215 | 693.05 | 2.7677 | 1258 | 25.14 | 4.246 | 924.05 | 2.769675 | 1258 | 25.14 | 4.132 | 1856.55 | 1.857375 | 4.197667 | 1157.883 | 0.08395333 | 54.58314 | 3.086689
1259 | 25.16 | 4.219 | 695 | 2.7761 | 1259 | 25.16 | 4.25 | 925.75 | 3.6996 | 1259 | 25.16 | 4.134 | 1855.7 | 3.71225 | 4.201 | 1158.817 | 0.08402 | 54.62714 | 3.861167
1260 | 25.18 | 4.223 | 696.7 | 2.7834 | 1260 | 25.18 | 4.252 | 927.15 | 1.8529 | 1260 | 25.18 | 4.139 | 1853.45 | 9.272875 | 4.204667 | 1159.1 | 0.08409333 | 54.6405 | 4.249514
1261 | 25.2 | 4.226 | 698.9 | 2.0934 | 1261 | 25.2 | 4.257 | 928.55 | 4.63925 | 1261 | 25.2 | 4.143 | 1852.05 | 7.411 | 4.208667 | 1159.833 | 0.08417333 | 54.67507 | 4.637867
1262 | 25.22 | 4.23 | 700.6 | 2.799 | 1262 | 25.22 | 4.26 | 931.35 | 2.78985 | 1262 | 25.22 | 4.146 | 1850.65 | 5.55405 | 4.212 | 1160.867 | 0.08424 | 54.72378 | 3.867833
1263 | 25.24 | 4.232 | 703.4 | 1.404 | 1263 | 25.24 | 4.263 | 931.9 | 2.794875 | 1263 | 25.24 | 4.149 | 1849.25 | 5.54985 | 4.214667 | 1161.517 | 0.08429333 | 54.75442 | 3.096511
1264 | 25.26 | 4.237 | 704.8 | 3.5205 | 1264 | 25.26 | 4.266 | 933.55 | 2.798175 | 1264 | 25.26 | 4.153 | 1848.7 | 7.3959 | 4.218667 | 1162.35 | 0.08437333 | 54.7937 | 4.647733
1265 | 25.28 | 4.24 | 707.55 | 2.118525 | 1265 | 25.28 | 4.267 | 934.95 | 0.93425 | 1265 | 25.28 | 4.157 | 1845.9 | 7.3892 | 4.221333 | 1162.8 | 0.08442667 | 54.81492 | 3.1002
1266 | 25.3 | 4.24 | 709.55 | 0 | 1266 | 25.3 | 4.27 | 936.1 | 2.806575 | 1266 | 25.3 | 4.161 | 1845.1 | 7.382 | 4.223667 | 1163.583 | 0.08447333 | 54.85184 | 2.714114
1267 | 25.32 | 4.243 | 711.5 | 2.131575 | 1267 | 25.32 | 4.275 | 937.2 | 4.68325 | 1267 | 25.32 | 4.165 | 1843.4 | 7.377 | 4.227667 | 1164.033 | 0.08455333 | 54.87306 | 4.655233
1268 | 25.34 | 4.248 | 713.45 | 3.562375 | 1268 | 25.34 | 4.279 | 938.05 | 3.7505 | 1268 | 25.34 | 4.165 | 1841.45 | 0 | 4.230667 | 1164.317 | 0.08461333 | 54.88641 | 3.492525
1269 | 25.36 | 4.252 | 714.85 | 2.8566 | 1269 | 25.36 | 4.282 | 938.6 | 2.814975 | 1269 | 25.36 | 4.167 | 1840.9 | 3.68235 | 4.233667 | 1164.783 | 0.08467333 | 54.90841 | 3.49365
1270 | 25.38 | 4.255 | 717.05 | 2.14785 | 1270 | 25.38 | 4.285 | 939.7 | 2.81745 | 1270 | 25.38 | 4.174 | 1838.1 | 12.8765 | 4.238 | 1164.95 | 0.08476 | 54.91627 | 5.047756
1271 | 25.4 | 4.258 | 719.3 | 2.154525 | 1271 | 25.4 | 4.289 | 940.55 | 3.7605 | 1271 | 25.4 | 4.177 | 1837 | 5.51265 | 4.241333 | 1165.617 | 0.08482667 | 54.9477 | 3.884278
1272 | 25.42 | 4.261 | 721.8 | 2.16165 | 1272 | 25.42 | 4.292 | 941.4 | 2.822925 | 1272 | 25.42 | 4.18 | 1834.45 | 5.507175 | 4.244333 | 1165.883 | 0.08488667 | 54.96027 | 3.49725
1273 | 25.44 | 4.264 | 724.6 | 2.1696 | 1273 | 25.44 | 4.293 | 942.5 | 0.94195 | 1273 | 25.44 | 4.184 | 1832.5 | 7.3339 | 4.247 | 1166.533 | 0.08494 | 54.99091 | 3.109889
1274 | 25.46 | 4.269 | 726.3 | 3.62725 | 1274 | 25.46 | 4.296 | 943.35 | 2.828775 | 1274 | 25.46 | 4.188 | 1831.4 | 7.3278 | 4.251 | 1167.017 | 0.08502 | 55.01369 | 4.6671
1275 | 25.48 | 4.271 | 727.7 | 1.454 | 1275 | 25.48 | 4.3 | 942.8 | 3.7723 | 1275 | 25.48 | 4.191 | 1829.45 | 5.491275 | 4.254 | 1166.65 | 0.08508 | 54.99641 | 3.5005
1276 | 25.5 | 4.27 | 729.65 | -0.728675 | 1276 | 25.5 | 4.303 | 944.2 | 2.8305 | 1276 | 25.5 | 4.195 | 1828.6 | 7.3161 | 4.256 | 1167.483 | 0.08512 | 55.03569 | 2.334133
1277 | 25.52 | 4.275 | 731.9 | 3.653875 | 1277 | 25.52 | 4.307 | 945.6 | 3.7796 | 1277 | 25.52 | 4.197 | 1825.8 | 3.6544 | 4.259667 | 1167.767 | 0.08519333 | 55.04905 | 4.281292
1278 | 25.54 | 4.28 | 733.85 | 3.664375 | 1278 | 25.54 | 4.311 | 946.15 | 3.7835 | 1278 | 25.54 | 4.198 | 1824.7 | 1.82525 | 4.263 | 1168.233 | 0.08526 | 55.07105 | 3.893333
1279 | 25.56 | 4.283 | 735.25 | 2.20365 | 1279 | 25.56 | 4.312 | 946.95 | 0.94655 | 1279 | 25.56 | 4.202 | 1821.05 | 7.2915 | 4.265667 | 1167.75 | 0.08531333 | 55.04826 | 3.114644
1280 | 25.58 | 4.287 | 737.75 | 2.946 | 1280 | 25.58 | 4.316 | 948.65 | 3.7912 | 1280 | 25.58 | 4.207 | 1819.95 | 9.1025 | 4.27 | 1168.783 | 0.0854 | 55.09697 | 5.062489
1281 | 25.6 | 4.291 | 739.7 | 2.9549 | 1281 | 25.6 | 4.321 | 949.5 | 4.745375 | 1281 | 25.6 | 4.212 | 1818.55 | 9.09625 | 4.274667 | 1169.25 | 0.08549333 | 55.11897 | 5.455411
1282 | 25.62 | 4.293 | 741.35 | 1.48105 | 1282 | 25.62 | 4.324 | 950.05 | 2.849325 | 1282 | 25.62 | 4.214 | 1816.6 | 3.63515 | 4.277 | 1169.333 | 0.08554 | 55.1229 | 2.728347
1283 | 25.64 | 4.297 | 743.35 | 2.9694 | 1283 | 25.64 | 4.325 | 951.45 | 0.95075 | 1283 | 25.64 | 4.217 | 1815.45 | 5.448075 | 4.279667 | 1170.083 | 0.08559333 | 55.15826 | 3.119222
1284 | 25.66 | 4.302 | 745 | 3.720875 | 1284 | 25.66 | 4.328 | 951.45 | 2.85435 | 1284 | 25.66 | 4.222 | 1813.5 | 9.072375 | 4.284 | 1169.983 | 0.08568 | 55.15354 | 5.070144
1285 | 25.68 | 4.301 | 746.1 | -0.74555 | 1285 | 25.68 | 4.331 | 951.15 | 2.8539 | 1285 | 25.68 | 4.226 | 1811.55 | 7.2501 | 4.286 | 1169.6 | 0.08572 | 55.13547 | 2.339583
1286 | 25.7 | 4.303 | 747.5 | 1.4936 | 1286 | 25.7 | 4.335 | 953.1 | 3.8085 | 1286 | 25.7 | 4.228 | 1809.05 | 3.6206 | 4.288667 | 1169.883 | 0.08577333 | 55.14883 | 3.119311
1287 | 25.72 | 4.307 | 750.3 | 2.9956 | 1287 | 25.72 | 4.338 | 953.7 | 2.8602 | 1287 | 25.72 | 4.23 | 1807.1 | 3.61615 | 4.291667 | 1170.367 | 0.08583333 | 55.17161 | 3.510375
1288 | 25.74 | 4.311 | 752.85 | 3.0063 | 1288 | 25.74 | 4.341 | 955.65 | 2.864025 | 1288 | 25.74 | 4.233 | 1804.85 | 5.417925 | 4.295 | 1171.117 | 0.0859 | 55.20697 | 3.902472
1289 | 25.76 | 4.315 | 754.8 | 3.0153 | 1289 | 25.76 | 4.344 | 957.05 | 2.86905 | 1289 | 25.76 | 4.237 | 1802.35 | 7.2144 | 4.298667 | 1171.4 | 0.08597333 | 55.22033 | 4.294614
1290 | 25.78 | 4.319 | 757.85 | 3.0253 | 1290 | 25.78 | 4.348 | 958.45 | 3.831 | 1290 | 25.78 | 4.242 | 1800.1 | 9.006125 | 4.303 | 1172.133 | 0.08606 | 55.2549 | 5.077656
1291 | 25.8 | 4.322 | 758.4 | 2.274375 | 1291 | 25.8 | 4.351 | 959.25 | 2.87655 | 1291 | 25.8 | 4.245 | 1799 | 5.39865 | 4.306 | 1172.217 | 0.08612 | 55.25882 | 3.516525
1292 | 25.82 | 4.325 | 760.95 | 2.279025 | 1292 | 25.82 | 4.353 | 960.1 | 1.91935 | 1292 | 25.82 | 4.248 | 1796.75 | 5.393625 | 4.308667 | 1172.6 | 0.08617333 | 55.27689 | 3.126422
1293 | 25.84 | 4.328 | 762.05 | 2.2845 | 1293 | 25.84 | 4.355 | 961.5 | 1.9216 | 1293 | 25.84 | 4.252 | 1793.95 | 7.1814 | 4.311667 | 1172.5 | 0.08623333 | 55.27218 | 3.51765
1294 | 25.86 | 4.329 | 764 | 0.763025 | 1294 | 25.86 | 4.358 | 963.2 | 2.88705 | 1294 | 25.86 | 4.257 | 1792.85 | 8.967 | 4.314667 | 1173.35 | 0.08629333 | 55.31225 | 3.518775
1295 | 25.88 | 4.332 | 765.95 | 2.294925 | 1295 | 25.88 | 4.361 | 964.55 | 2.891625 | 1295 | 25.88 | 4.259 | 1789.75 | 3.5826 | 4.317333 | 1173.417 | 0.08634667 | 55.31539 | 3.129022
1296 | 25.9 | 4.334 | 767.65 | 1.5336 | 1296 | 25.9 | 4.366 | 966.55 | 4.82775 | 1296 | 25.9 | 4.261 | 1787.55 | 3.5773 | 4.320333 | 1173.917 | 0.08640667 | 55.33896 | 3.521
1297 | 25.92 | 4.338 | 770.15 | 3.0756 | 1297 | 25.92 | 4.369 | 967.9 | 2.901675 | 1297 | 25.92 | 4.263 | 1785.3 | 3.57285 | 4.323333 | 1174.45 | 0.08646667 | 55.3641 | 3.52255
1298 | 25.94 | 4.343 | 771.55 | 3.85425 | 1298 | 25.94 | 4.372 | 969.3 | 2.9058 | 1298 | 25.94 | 4.267 | 1783.35 | 7.1373 | 4.327333 | 1174.733 | 0.08654667 | 55.37746 | 4.698367
1299 | 25.96 | 4.345 | 774.35 | 1.5459 | 1299 | 25.96 | 4.375 | 971.3 | 2.9109 | 1299 | 25.96 | 4.271 | 1780 | 7.1267 | 4.330333 | 1175.217 | 0.08660667 | 55.40024 | 3.524925
1300 | 25.98 | 4.348 | 774.6 | 2.323425 | 1300 | 25.98 | 4.379 | 971.85 | 3.8863 | 1300 | 25.98 | 4.275 | 1778.9 | 7.1178 | 4.334 | 1175.117 | 0.08668 | 55.39553 | 4.308944
1301 | 26 | 4.352 | 776.55 | 3.1023 | 1301 | 26 | 4.381 | 972.1 | 1.94395 | 1301 | 26 | 4.28 | 1775.5 | 8.886 | 4.337667 | 1174.717 | 0.08675333 | 55.37667 | 4.308028
1302 | 26.02 | 4.355 | 778.25 | 2.3322 | 1302 | 26.02 | 4.383 | 973.8 | 1.9459 | 1302 | 26.02 | 4.282 | 1773.3 | 3.5488 | 4.34 | 1175.117 | 0.0868 | 55.39553 | 2.741472
1303 | 26.04 | 4.357 | 781.05 | 1.5593 | 1303 | 26.04 | 4.385 | 976.05 | 1.94985 | 1303 | 26.04 | 4.287 | 1771.05 | 8.860875 | 4.343 | 1176.05 | 0.08686 | 55.43953 | 3.52675
1304 | 26.06 | 4.358 | 783.3 | 0.782175 | 1304 | 26.06 | 4.388 | 978 | 2.931075 | 1304 | 26.06 | 4.291 | 1768 | 7.0781 | 4.345667 | 1176.433 | 0.08691333 | 55.4576 | 3.136644
1305 | 26.08 | 4.361 | 785.8 | 2.35365 | 1305 | 26.08 | 4.392 | 981.05 | 3.9181 | 1305 | 26.08 | 4.294 | 1765.45 | 5.300175 | 4.349 | 1177.433 | 0.08698 | 55.50474 | 3.923111
1306 | 26.1 | 4.364 | 787.75 | 2.360325 | 1306 | 26.1 | 4.394 | 981.05 | 1.9621 | 1306 | 26.1 | 4.294 | 1762.65 | 0 | 4.350667 | 1177.15 | 0.08701333 | 55.49138 | 1.962153
1307 | 26.12 | 4.368 | 789.15 | 3.1538 | 1307 | 26.12 | 4.398 | 983.3 | 3.9287 | 1307 | 26.12 | 4.298 | 1759.3 | 7.0439 | 4.354667 | 1177.25 | 0.08709333 | 55.4961 | 4.7088
1308 | 26.14 | 4.373 | 791.4 | 3.951375 | 1308 | 26.14 | 4.402 | 985.25 | 3.9371 | 1308 | 26.14 | 4.302 | 1757.35 | 7.0333 | 4.359 | 1178 | 0.08718 | 55.53145 | 5.103042
1309 | 26.16 | 4.375 | 793.35 | 1.58475 | 1309 | 26.16 | 4.403 | 987.2 | 0.986225 | 1309 | 26.16 | 4.307 | 1754.3 | 8.779125 | 4.361667 | 1178.283 | 0.08723333 | 55.54481 | 3.141711
1310 | 26.18 | 4.375 | 795.85 | 0 | 1310 | 26.18 | 4.406 | 989.7 | 2.96535 | 1310 | 26.18 | 4.31 | 1752.35 | 5.259975 | 4.363667 | 1179.3 | 0.08727333 | 55.59274 | 2.357583
1311 | 26.2 | 4.381 | 797.5 | 4.78005 | 1311 | 26.2 | 4.409 | 991.1 | 2.9712 | 1311 | 26.2 | 4.313 | 1749.25 | 5.2524 | 4.367667 | 1179.283 | 0.08735333 | 55.59195 | 4.717167
1312 | 26.22 | 4.384 | 799.2 | 2.39505 | 1312 | 26.22 | 4.411 | 994.2 | 1.9853 | 1312 | 26.22 | 4.316 | 1746.75 | 5.244 | 4.370333 | 1180.05 | 0.08740667 | 55.62809 | 3.145778
1313 | 26.24 | 4.385 | 801.45 | 0.800325 | 1313 | 26.24 | 4.413 | 995.85 | 1.99005 | 1313 | 26.24 | 4.32 | 1743.7 | 6.9809 | 4.372667 | 1180.333 | 0.08745333 | 55.64145 | 2.753781
1314 | 26.26 | 4.385 | 802.55 | 0 | 1314 | 26.26 | 4.417 | 996.7 | 3.9851 | 1314 | 26.26 | 4.325 | 1740.35 | 8.710125 | 4.375667 | 1179.867 | 0.08751333 | 55.61945 | 3.5403
1315 | 26.28 | 4.39 | 804.25 | 4.017 | 1315 | 26.28 | 4.42 | 999.75 | 2.994675 | 1315 | 26.28 | 4.327 | 1738.35 | 3.4787 | 4.379 | 1180.783 | 0.08758 | 55.66266 | 3.934417
1316 | 26.3 | 4.393 | 805.05 | 2.41395 | 1316 | 26.3 | 4.424 | 999.75 | 3.999 | 1316 | 26.3 | 4.328 | 1735 | 1.736675 | 4.381667 | 1179.933 | 0.08763333 | 55.62259 | 3.147622
1317 | 26.32 | 4.396 | 807 | 2.418075 | 1317 | 26.32 | 4.426 | 1001.75 | 2.0015 | 1317 | 26.32 | 4.332 | 1731.4 | 6.9328 | 4.384667 | 1180.05 | 0.08769333 | 55.62809 | 3.539975
1318 | 26.34 | 4.399 | 808.7 | 2.42355 | 1318 | 26.34 | 4.429 | 1002.85 | 3.0069 | 1318 | 26.34 | 4.338 | 1728.05 | 10.37835 | 4.388667 | 1179.867 | 0.08777333 | 55.61945 | 4.719833
1319 | 26.36 | 4.401 | 811.2 | 1.6199 | 1319 | 26.36 | 4.432 | 1003.4 | 3.009375 | 1319 | 26.36 | 4.34 | 1724.7 | 3.45275 | 4.391 | 1179.767 | 0.08782 | 55.61473 | 2.752906
1320 | 26.38 | 4.403 | 814.3 | 1.6255 | 1320 | 26.38 | 4.433 | 1003.95 | 1.003675 | 1320 | 26.38 | 4.343 | 1721.05 | 5.168625 | 4.393 | 1179.767 | 0.08786 | 55.61473 | 2.359533
1321 | 26.4 | 4.408 | 816.25 | 4.076375 | 1321 | 26.4 | 4.435 | 1003.7 | 2.00765 | 1321 | 26.4 | 4.347 | 1718 | 6.8781 | 4.396667 | 1179.317 | 0.08793333 | 55.59352 | 4.324986
1322 | 26.42 | 4.411 | 817.1 | 2.450025 | 1322 | 26.42 | 4.438 | 1003.1 | 3.0102 | 1322 | 26.42 | 4.35 | 1714.65 | 5.148975 | 4.399667 | 1178.283 | 0.08799333 | 55.54481 | 3.5364
1323 | 26.44 | 4.411 | 817.9 | 0 | 1323 | 26.44 | 4.439 | 1003.7 | 1.0034 | 1323 | 26.44 | 4.354 | 1711.85 | 6.853 | 4.401333 | 1177.817 | 0.08802667 | 55.52281 | 1.963417
1324 | 26.46 | 4.411 | 819.85 | 0 | 1324 | 26.46 | 4.441 | 1003.1 | 2.0068 | 1324 | 26.46 | 4.357 | 1708.75 | 5.1309 | 4.403 | 1177.233 | 0.08806 | 55.49531 | 1.962542
1325 | 26.48 | 4.416 | 819.6 | 4.098625 | 1325 | 26.48 | 4.443 | 1003.7 | 2.0068 | 1325 | 26.48 | 4.359 | 1704.55 | 3.4133 | 4.406 | 1175.95 | 0.08812 | 55.43481 | 3.529775
1326 | 26.5 | 4.419 | 819.6 | 2.4588 | 1326 | 26.5 | 4.444 | 1002.55 | 1.003125 | 1326 | 26.5 | 4.362 | 1700.95 | 5.10825 | 4.408333 | 1174.367 | 0.08816667 | 55.36018 | 2.742036
1327 | 26.52 | 4.42 | 819.85 | 0.819725 | 1327 | 26.52 | 4.446 | 1001.45 | 2.004 | 1327 | 26.52 | 4.367 | 1697.6 | 8.496375 | 4.411 | 1172.967 | 0.08822 | 55.29418 | 3.129778
1328 | 26.54 | 4.423 | 819.6 | 2.459175 | 1328 | 26.54 | 4.448 | 999.75 | 2.0012 | 1328 | 26.54 | 4.371 | 1693.95 | 6.7831 | 4.414 | 1171.1 | 0.08828 | 55.20618 | 3.5161
1329 | 26.56 | 4.424 | 818.75 | 0.819175 | 1329 | 26.56 | 4.448 | 997.55 | 0 | 1329 | 26.56 | 4.375 | 1690.05 | 6.768 | 4.415667 | 1168.783 | 0.08831333 | 55.09697 | 1.949903
1330 | 26.58 | 4.424 | 817.9 | 0 | 1330 | 26.58 | 4.448 | 995.85 | 0 | 1330 | 26.58 | 4.378 | 1686.7 | 5.065125 | 4.416667 | 1166.817 | 0.08833333 | 55.00427 | 1.1678
1331 | 26.6 | 4.426 | 815.4 | 1.6333 | 1331 | 26.6 | 4.449 | 996.7 | 0.996275 | 1331 | 26.6 | 4.381 | 1683.6 | 5.05545 | 4.418667 | 1165.233 | 0.08837333 | 54.92963 | 2.33205
1332 | 26.62 | 4.428 | 812.35 | 1.62775 | 1332 | 26.62 | 4.451 | 993.9 | 1.9906 | 1332 | 26.62 | 4.386 | 1679.15 | 8.406875 | 4.421667 | 1161.8 | 0.08843333 | 54.76778 | 3.49055
1333 | 26.64 | 4.426 | 809 | -1.62135 | 1333 | 26.64 | 4.452 | 993.05 | 0.993475 | 1333 | 26.64 | 4.389 | 1675.25 | 5.0316 | 4.422333 | 1159.1 | 0.08844667 | 54.6405 | 0.7736333
1334 | 26.66 | 4.425 | 805.9 | -0.80745 | 1334 | 26.66 | 4.452 | 993.6 | 0 | 1334 | 26.66 | 4.391 | 1671.05 | 3.3463 | 4.422667 | 1156.85 | 0.08845333 | 54.53443 | 0.3859917
1335 | 26.68 | 4.427 | 803.4 | 1.6093 | 1335 | 26.68 | 4.453 | 993.05 | 0.993325 | 1335 | 26.68 | 4.393 | 1665.75 | 3.3368 | 4.424333 | 1154.067 | 0.08848667 | 54.40322 | 1.925764
1336 | 26.7 | 4.427 | 800.85 | 0 | 1336 | 26.7 | 4.454 | 994.75 | 0.9939 | 1336 | 26.7 | 4.397 | 1661.85 | 6.6552 | 4.426 | 1152.483 | 0.08852 | 54.32859 | 1.922125
1337 | 26.72 | 4.428 | 801.7 | 0.801275 | 1337 | 26.72 | 4.455 | 995.3 | 0.995025 | 1337 | 26.72 | 4.402 | 1657.65 | 8.29875 | 4.428333 | 1151.55 | 0.08856667 | 54.28459 | 2.688039
1338 | 26.74 | 4.428 | 800.6 | 0 | 1338 | 26.74 | 4.456 | 995.6 | 0.99545 | 1338 | 26.74 | 4.406 | 1654 | 6.6233 | 4.43 | 1150.067 | 0.0886 | 54.21466 | 1.918014
1339 | 26.76 | 4.429 | 799.75 | 0.800175 | 1339 | 26.76 | 4.456 | 996.15 | 0 | 1339 | 26.76 | 4.409 | 1649.8 | 4.9557 | 4.431333 | 1148.567 | 0.08862667 | 54.14395 | 1.532422
1340 | 26.78 | 4.429 | 799.75 | 0 | 1340 | 26.78 | 4.457 | 997.8 | 0.996975 | 1340 | 26.78 | 4.412 | 1645.05 | 4.942275 | 4.432667 | 1147.533 | 0.08865333 | 54.09524 | 1.530733
1341 | 26.8 | 4.429 | 799.75 | 0 | 1341 | 26.8 | 4.458 | 998.1 | 0.99795 | 1341 | 26.8 | 4.417 | 1640.3 | 8.213375 | 4.434667 | 1146.05 | 0.08869333 | 54.02532 | 2.293583
1342 | 26.82 | 4.429 | 800.85 | 0 | 1342 | 26.82 | 4.459 | 998.1 | 0.9981 | 1342 | 26.82 | 4.42 | 1635.55 | 4.913775 | 4.436 | 1144.833 | 0.08872 | 53.96796 | 1.527256
1343 | 26.84 | 4.429 | 802 | 0 | 1343 | 26.84 | 4.46 | 1000.05 | 0.999075 | 1343 | 26.84 | 4.422 | 1630.55 | 3.2661 | 4.437 | 1144.2 | 0.08874 | 53.93811 | 1.144517
1344 | 26.86 | 4.429 | 803.95 | 0 | 1344 | 26.86 | 4.462 | 1001.75 | 2.0018 | 1344 | 26.86 | 4.424 | 1626.35 | 3.2569 | 4.438333 | 1144.017 | 0.08876667 | 53.92946 | 1.525478
1345 | 26.88 | 4.432 | 807.3 | 2.416875 | 1345 | 26.88 | 4.464 | 1004.25 | 2.006 | 1345 | 26.88 | 4.428 | 1620.75 | 6.4942 | 4.441333 | 1144.1 | 0.08882667 | 53.93339 | 3.432175
1346 | 26.9 | 4.434 | 810.1 | 1.6174 | 1346 | 26.9 | 4.465 | 1007.05 | 1.00565 | 1346 | 26.9 | 4.432 | 1615.75 | 6.473 | 4.443667 | 1144.3 | 0.08887333 | 53.94282 | 2.6698
1347 | 26.92 | 4.434 | 814.3 | 0 | 1347 | 26.92 | 4.467 | 1009.85 | 2.0169 | 1347 | 26.92 | 4.436 | 1611 | 6.4535 | 4.445667 | 1145.05 | 0.08891333 | 53.97817 | 2.28935
1348 | 26.94 | 4.436 | 815.4 | 1.6297 | 1348 | 26.94 | 4.468 | 1009.55 | 1.0097 | 1348 | 26.94 | 4.44 | 1605.7 | 6.4334 | 4.448 | 1143.55 | 0.08896 | 53.90746 | 2.670033
1349 | 26.96 | 4.438 | 817.9 | 1.6333 | 1349 | 26.96 | 4.47 | 1012.05 | 2.0216 | 1349 | 26.96 | 4.443 | 1599.8 | 4.80825 | 4.450333 | 1143.25 | 0.08900667 | 53.89332 | 2.667933
1350 | 26.98 | 4.438 | 820.45 | 0 | 1350 | 26.98 | 4.47 | 1014.85 | 0 | 1350 | 26.98 | 4.447 | 1594.25 | 6.3881 | 4.451667 | 1143.183 | 0.08903333 | 53.89018 | 1.524289
1351 | 27 | 4.439 | 824.6 | 0.822525 | 1351 | 27 | 4.473 | 1017.35 | 3.0483 | 1351 | 27 | 4.452 | 1588.35 | 7.9565 | 4.454667 | 1143.433 | 0.08909333 | 53.90196 | 3.429925
1352 | 27.02 | 4.442 | 828.55 | 2.479725 | 1352 | 27.02 | 4.475 | 1019.05 | 2.0364 | 1352 | 27.02 | 4.454 | 1582.5 | 3.17085 | 4.457 | 1143.367 | 0.08914 | 53.89882 | 2.667933
1353 | 27.04 | 4.442 | 831.6 | 0 | 1353 | 27.04 | 4.478 | 1021.3 | 3.060525 | 1353 | 27.04 | 4.456 | 1575.8 | 3.1583 | 4.458667 | 1142.9 | 0.08917333 | 53.87682 | 1.905222
1354 | 27.06 | 4.444 | 834.4 | 1.666 | 1354 | 27.06 | 4.481 | 1023.25 | 3.066825 | 1354 | 27.06 | 4.46 | 1569.95 | 6.2915 | 4.461667 | 1142.533 | 0.08923333 | 53.85954 | 3.42815
1355 | 27.08 | 4.449 | 837.75 | 4.180375 | 1355 | 27.08 | 4.483 | 1025.45 | 2.0487 | 1355 | 27.08 | 4.463 | 1563.2 | 4.699725 | 4.465 | 1142.133 | 0.0893 | 53.84068 | 3.807778
1356 | 27.1 | 4.452 | 839.7 | 2.516175 | 1356 | 27.1 | 4.484 | 1028 | 1.026725 | 1356 | 27.1 | 4.467 | 1557.35 | 6.2411 | 4.467667 | 1141.683 | 0.08935333 | 53.81947 | 3.045089
1357 | 27.12 | 4.452 | 842.5 | 0 | 1357 | 27.12 | 4.486 | 1029.65 | 2.05765 | 1357 | 27.12 | 4.471 | 1549.25 | 6.2132 | 4.469667 | 1140.467 | 0.08939333 | 53.76211 | 2.28215
1358 | 27.14 | 4.456 | 845.85 | 3.3767 | 1358 | 27.14 | 4.488 | 1032.45 | 2.0621 | 1358 | 27.14 | 4.475 | 1543.4 | 6.1853 | 4.473 | 1140.567 | 0.08946 | 53.76683 | 3.801722
1359 | 27.16 | 4.458 | 848.35 | 1.6942 | 1359 | 27.16 | 4.49 | 1033.85 | 2.0663 | 1359 | 27.16 | 4.478 | 1535.85 | 4.618875 | 4.475333 | 1139.35 | 0.08950667 | 53.70947 | 2.659903
1360 | 27.18 | 4.459 | 851.45 | 0.8499 | 1360 | 27.18 | 4.492 | 1036.65 | 2.0705 | 1360 | 27.18 | 4.482 | 1527.45 | 6.1266 | 4.477667 | 1138.517 | 0.08955333 | 53.67019 | 2.657511
1361 | 27.2 | 4.461 | 853.65 | 1.7051 | 1361 | 27.2 | 4.495 | 1039.15 | 3.1137 | 1361 | 27.2 | 4.487 | 1519.35 | 7.617 | 4.481 | 1137.383 | 0.08962 | 53.61676 | 3.793167
1362 | 27.22 | 4.462 | 856.2 | 0.854925 | 1362 | 27.22 | 4.498 | 1040.55 | 3.11955 | 1362 | 27.22 | 4.488 | 1510.7 | 1.515025 | 4.482667 | 1135.817 | 0.08965333 | 53.54291 | 1.894333
1363 | 27.24 | 4.465 | 858.4 | 2.5719 | 1363 | 27.24 | 4.502 | 1041.95 | 4.165 | 1363 | 27.24 | 4.491 | 1502.05 | 4.519125 | 4.486 | 1134.133 | 0.08972 | 53.46356 | 3.78325
1364 | 27.26 | 4.467 | 860.4 | 1.7188 | 1364 | 27.26 | 4.503 | 1044.75 | 1.04335 | 1364 | 27.26 | 4.495 | 1491.7 | 5.9875 | 4.488333 | 1132.283 | 0.08976667 | 53.37635 | 2.644153
1365 | 27.28 | 4.471 | 862.9 | 3.4466 | 1365 | 27.28 | 4.506 | 1046.4 | 3.136725 | 1365 | 27.28 | 4.499 | 1481.35 | 5.9461 | 4.492 | 1130.217 | 0.08984 | 53.27892 | 4.147917
1366 | 27.3 | 4.473 | 865.95 | 1.72885 | 1366 | 27.3 | 4.509 | 1048.95 | 3.143025 | 1366 | 27.3 | 4.503 | 1471.05 | 5.9048 | 4.495 | 1128.65 | 0.0899 | 53.20507 | 3.3883
1367 | 27.32 | 4.475 | 869.3 | 1.73525 | 1367 | 27.32 | 4.511 | 1050.9 | 2.09985 | 1367 | 27.32 | 4.507 | 1458.75 | 5.8596 | 4.497667 | 1126.317 | 0.08995333 | 53.09508 | 3.006622
1368 | 27.34 | 4.479 | 872.4 | 3.4834 | 1368 | 27.34 | 4.513 | 1052.85 | 2.10375 | 1368 | 27.34 | 4.511 | 1447.3 | 5.8121 | 4.501 | 1124.183 | 0.09002 | 52.99451 | 3.750833
1369 | 27.36 | 4.482 | 874.6 | 2.6205 | 1369 | 27.36 | 4.515 | 1053.95 | 2.1068 | 1369 | 27.36 | 4.515 | 1434.15 | 5.7629 | 4.504 | 1120.9 | 0.09008 | 52.83973 | 3.367625
1370 | 27.38 | 4.483 | 876.85 | 0.875725 | 1370 | 27.38 | 4.517 | 1056.2 | 2.11015 | 1370 | 27.38 | 4.519 | 1419.35 | 5.707 | 4.506333 | 1117.467 | 0.09012667 | 52.67788 | 2.611428
1371 | 27.4 | 4.483 | 879.1 | 0 | 1371 | 27.4 | 4.52 | 1058.45 | 3.171975 | 1371 | 27.4 | 4.522 | 1402.05 | 4.2321 | 4.508333 | 1113.2 | 0.09016667 | 52.47675 | 2.230667
1372 | 27.42 | 4.488 | 881.6 | 4.40175 | 1372 | 27.42 | 4.525 | 1060.65 | 5.29775 | 1372 | 27.42 | 4.525 | 1382.75 | 4.1772 | 4.512667 | 1108.333 | 0.09025333 | 52.24733 | 4.813322
1373 | 27.44 | 4.49 | 884.7 | 1.7663 | 1373 | 27.44 | 4.527 | 1062.05 | 2.1227 | 1373 | 27.44 | 4.528 | 1359 | 4.112625 | 4.515 | 1101.917 | 0.0903 | 51.94485 | 2.578625
1374 | 27.46 | 4.492 | 887.2 | 1.7719 | 1374 | 27.46 | 4.53 | 1065.7 | 3.191625 | 1374 | 27.46 | 4.533 | 1331.9 | 6.72725 | 4.518333 | 1094.933 | 0.09036667 | 51.61565 | 3.661417
1375 | 27.48 | 4.497 | 890.55 | 4.444375 | 1375 | 27.48 | 4.533 | 1067.95 | 3.200475 | 1375 | 27.48 | 4.538 | 1298.4 | 6.57575 | 4.522667 | 1085.633 | 0.09045333 | 51.17725 | 4.724561
1376 | 27.5 | 4.5 | 892.2 | 2.674125 | 1376 | 27.5 | 4.536 | 1069.6 | 3.206325 | 1376 | 27.5 | 4.542 | 1235.55 | 5.0679 | 4.526 | 1065.783 | 0.09052 | 50.24151 | 3.585694
1377 | 27.52 | 4.502 | 895.3 | 1.7875 | 1377 | 27.52 | 4.538 | 1071.55 | 2.14115 | 1377 | 27.52 | 4.55 | 1023.8 | 9.0374 | 4.53 | 996.8833 | 0.0906 | 46.99353 | 4.125333
1378 | 27.54 | 4.506 | 897.55 | 3.5857 | 1378 | 27.54 | 4.54 | 1073.25 | 2.1448 | 1378 | 27.54 | 4.561 | 824.65 | 10.166475 | 4.535667 | 931.8167 | 0.09071333 | 43.92626 | 5.46465
1379 | 27.56 | 4.51 | 898.65 | 3.5924 | 1379 | 27.56 | 4.542 | 1074.65 | 2.1479 | 1379 | 27.56 | 4.57 | 750.05 | 7.08615 | 4.540667 | 907.7833 | 0.09081333 | 42.79332 | 4.599
1380 | 27.58 | 4.511 | 901.45 | 0.90005 | 1380 | 27.58 | 4.546 | 1077.45 | 4.3042 | Počet údajů: 1379
1381 | 27.6 | 4.511 | 903.65 | 0 | 1381 | 27.6 | 4.55 | 1079.65 | 4.3142 | ***
1382 | 27.62 | 4.515 | 906.45 | 3.6202 | 1382 | 27.62 | 4.553 | 1081.6 | 3.241875
1383 | 27.64 | 4.518 | 909.8 | 2.724375 | 1383 | 27.64 | 4.556 | 1083.85 | 3.248175
1384 | 27.66 | 4.521 | 911.8 | 2.7324 | 1384 | 27.66 | 4.558 | 1085.25 | 2.1691
1385 | 27.68 | 4.524 | 914.3 | 2.73915 | 1385 | 27.68 | 4.562 | 1087.2 | 4.3449
1386 | 27.7 | 4.528 | 917.35 | 3.6633 | 1386 | 27.7 | 4.564 | 1088.9 | 2.1761
1387 | 27.72 | 4.529 | 919.05 | 0.9182 | 1387 | 27.72 | 4.565 | 1090.85 | 1.089875
1388 | 27.74 | 4.533 | 922.4 | 3.6829 | 1388 | 27.74 | 4.568 | 1092.5 | 3.275025
1389 | 27.76 | 4.538 | 925.45 | 4.619625 | 1389 | 27.76 | 4.571 | 1094.75 | 3.280875
1390 | 27.78 | 4.539 | 928.25 | 0.92685 | 1390 | 27.78 | 4.574 | 1097.55 | 3.28845
1391 | 27.8 | 4.538 | 929.35 | -0.9288 | 1391 | 27.8 | 4.578 | 1100.35 | 4.3958
1392 | 27.82 | 4.542 | 932.15 | 3.723 | 1392 | 27.82 | 4.582 | 1102.55 | 4.4058
1393 | 27.84 | 4.547 | 934.4 | 4.666375 | 1393 | 27.84 | 4.585 | 1104.25 | 3.3102
1394 | 27.86 | 4.549 | 936.65 | 1.87105 | 1394 | 27.86 | 4.588 | 1106.75 | 3.3165
1395 | 27.88 | 4.552 | 939.45 | 2.81415 | 1395 | 27.88 | 4.59 | 1107.9 | 2.21465
1396 | 27.9 | 4.556 | 941.65 | 3.7622 | 1396 | 27.9 | 4.593 | 1110.1 | 3.327
1397 | 27.92 | 4.559 | 944.75 | 2.8296 | 1397 | 27.92 | 4.593 | 1112.05 | 0
1398 | 27.94 | 4.561 | 947.25 | 1.892 | 1398 | 27.94 | 4.597 | 1114.85 | 4.4538
1399 | 27.96 | 4.565 | 950.6 | 3.7957 | 1399 | 27.96 | 4.601 | 1116.55 | 4.4628
1400 | 27.98 | 4.567 | 953.1 | 1.9037 | 1400 | 27.98 | 4.604 | 1118.5 | 3.352575
1401 | 28 | 4.568 | 955.05 | 0.954075 | 1401 | 28 | 4.608 | 1121 | 4.479
1402 | 28.02 | 4.572 | 957.85 | 3.8258 | 1402 | 28.02 | 4.612 | 1122.7 | 4.4874
1403 | 28.04 | 4.577 | 960.95 | 4.797 | 1403 | 28.04 | 4.615 | 1126.05 | 3.373125
1404 | 28.06 | 4.579 | 964.3 | 1.92525 | 1404 | 28.06 | 4.617 | 1128 | 2.25405
1405 | 28.08 | 4.583 | 967.35 | 3.8633 | 1405 | 28.08 | 4.619 | 1130.5 | 2.2585
1406 | 28.1 | 4.587 | 970.45 | 3.8756 | 1406 | 28.1 | 4.622 | 1133 | 3.39525
1407 | 28.12 | 4.59 | 974.05 | 2.91675 | 1407 | 28.12 | 4.624 | 1136.95 | 2.26995
1408 | 28.14 | 4.592 | 975.45 | 1.9495 | 1408 | 28.14 | 4.626 | 1138.9 | 2.27585
1409 | 28.16 | 4.596 | 978.8 | 3.9085 | 1409 | 28.16 | 4.631 | 1141.95 | 5.702125
1410 | 28.18 | 4.596 | 980.75 | 0 | 1410 | 28.18 | 4.633 | 1143.1 | 2.28505
1411 | 28.2 | 4.598 | 983.3 | 1.96405 | 1411 | 28.2 | 4.637 | 1145.85 | 4.5779
1412 | 28.22 | 4.602 | 986.35 | 3.9393 | 1412 | 28.22 | 4.641 | 1148.95 | 4.5896
1413 | 28.24 | 4.606 | 990 | 3.9527 | 1413 | 28.24 | 4.644 | 1151.2 | 3.450225
1414 | 28.26 | 4.609 | 992.8 | 2.9742 | 1414 | 28.26 | 4.647 | 1153.15 | 3.456525
1415 | 28.28 | 4.612 | 997 | 2.9847 | 1415 | 28.28 | 4.65 | 1155.35 | 3.46275
1416 | 28.3 | 4.616 | 1000.35 | 3.9947 | 1416 | 28.3 | 4.651 | 1157.05 | 1.1562
1417 | 28.32 | 4.619 | 1002.85 | 3.0048 | 1417 | 28.32 | 4.653 | 1159.3 | 2.31635
1418 | 28.34 | 4.623 | 1005.1 | 4.0159 | 1418 | 28.34 | 4.656 | 1161.5 | 3.4812
1419 | 28.36 | 4.624 | 1008.15 | 1.006625 | 1419 | 28.36 | 4.66 | 1163.45 | 4.6499
1420 | 28.38 | 4.626 | 1011.5 | 2.01965 | 1420 | 28.38 | 4.664 | 1165.7 | 4.6583
1421 | 28.4 | 4.629 | 1014.6 | 3.03915 | 1421 | 28.4 | 4.668 | 1169.6 | 4.6706
1422 | 28.42 | 4.633 | 1017.95 | 4.0651 | 1422 | 28.42 | 4.671 | 1171 | 3.5109
1423 | 28.44 | 4.637 | 1021.3 | 4.0785 | 1423 | 28.44 | 4.674 | 1173.8 | 3.5172
1424 | 28.46 | 4.641 | 1024.05 | 4.0907 | 1424 | 28.46 | 4.678 | 1175.5 | 4.6986
1425 | 28.48 | 4.644 | 1027.45 | 3.07725 | 1425 | 28.48 | 4.679 | 1177.7 | 1.1766
1426 | 28.5 | 4.647 | 1029.65 | 3.08565 | 1426 | 28.5 | 4.681 | 1178.85 | 2.35655
1427 | 28.52 | 4.65 | 1033 | 3.093975 | 1427 | 28.52 | 4.683 | 1181.05 | 2.3599
1428 | 28.54 | 4.652 | 1036.1 | 2.0691 | 1428 | 28.54 | 4.687 | 1183.6 | 4.7293
1429 | 28.56 | 4.654 | 1039.45 | 2.07555 | 1429 | 28.56 | 4.692 | 1186.1 | 5.92425
1430 | 28.58 | 4.657 | 1043.65 | 3.12465 | 1430 | 28.58 | 4.695 | 1188.6 | 3.56205
1431 | 28.6 | 4.66 | 1045.85 | 3.13425 | 1431 | 28.6 | 4.698 | 1190.85 | 3.569175
1432 | 28.62 | 4.665 | 1049.5 | 5.238375 | 1432 | 28.62 | 4.701 | 1192.5 | 3.575025
1433 | 28.64 | 4.669 | 1052.85 | 4.2047 | 1433 | 28.64 | 4.705 | 1194.75 | 4.7745
1434 | 28.66 | 4.671 | 1056.2 | 2.10905 | 1434 | 28.66 | 4.707 | 1196.7 | 2.39145
1435 | 28.68 | 4.674 | 1059.85 | 3.174075 | 1435 | 28.68 | 4.709 | 1198.4 | 2.3951
1436 | 28.7 | 4.678 | 1063.2 | 4.2461 | 1436 | 28.7 | 4.711 | 1201.2 | 2.3996
1437 | 28.72 | 4.682 | 1066.8 | 4.26 | 1437 | 28.72 | 4.714 | 1204.55 | 3.608625
1438 | 28.74 | 4.683 | 1070.15 | 1.068475 | 1438 | 28.74 | 4.719 | 1207.05 | 6.029
1439 | 28.76 | 4.686 | 1073.25 | 3.2151 | 1439 | 28.76 | 4.723 | 1208.45 | 4.831
1440 | 28.78 | 4.689 | 1075.45 | 3.22305 | 1440 | 28.78 | 4.726 | 1211.8 | 3.630375
1441 | 28.8 | 4.692 | 1079.65 | 3.23265 | 1441 | 28.8 | 4.73 | 1212.9 | 4.8494
1442 | 28.82 | 4.696 | 1081.35 | 4.322 | 1442 | 28.82 | 4.733 | 1216 | 3.64335
1443 | 28.84 | 4.7 | 1085.8 | 4.3343 | 1443 | 28.84 | 4.736 | 1218.8 | 3.6522
1444 | 28.86 | 4.702 | 1088.9 | 2.1747 | 1444 | 28.86 | 4.737 | 1221.85 | 1.220325
1445 | 28.88 | 4.705 | 1093.35 | 3.273375 | 1445 | 28.88 | 4.74 | 1223.55 | 3.6681
1446 | 28.9 | 4.71 | 1096.7 | 5.475125 | 1446 | 28.9 | 4.743 | 1226.6 | 3.675225
1447 | 28.92 | 4.714 | 1100.35 | 4.3941 | 1447 | 28.92 | 4.746 | 1228.85 | 3.683175
1448 | 28.94 | 4.714 | 1103.4 | 0 | 1448 | 28.94 | 4.751 | 1230.8 | 6.149125
1449 | 28.96 | 4.716 | 1106.2 | 2.2096 | 1449 | 28.96 | 4.754 | 1232.75 | 3.695325
1450 | 28.98 | 4.721 | 1110.1 | 5.54075 | 1450 | 28.98 | 4.757 | 1235.25 | 3.702
1451 | 29 | 4.724 | 1114 | 3.33615 | 1451 | 29 | 4.76 | 1237.75 | 3.7095
1452 | 29.02 | 4.728 | 1117.1 | 4.4622 | 1452 | 29.02 | 4.764 | 1240.85 | 4.9572
1453 | 29.04 | 4.732 | 1120.45 | 4.4751 | 1453 | 29.04 | 4.767 | 1243.1 | 3.725925
1454 | 29.06 | 4.734 | 1124.65 | 2.2451 | 1454 | 29.06 | 4.769 | 1245.3 | 2.4884
1455 | 29.08 | 4.738 | 1127.7 | 4.5047 | 1455 | 29.08 | 4.77 | 1247.85 | 1.246575
1456 | 29.1 | 4.742 | 1131.05 | 4.5175 | 1456 | 29.1 | 4.775 | 1250.35 | 6.2455
1457 | 29.12 | 4.746 | 1133.85 | 4.5298 | 1457 | 29.12 | 4.779 | 1252.6 | 5.0059
1458 | 29.14 | 4.746 | 1137.2 | 0 | 1458 | 29.14 | 4.782 | 1254.55 | 3.760725
1459 | 29.16 | 4.749 | 1140.85 | 3.417075 | 1459 | 29.16 | 4.786 | 1257.05 | 5.0232
1460 | 29.18 | 4.752 | 1144.45 | 3.42795 | 1460 | 29.18 | 4.789 | 1259.3 | 3.774525
1461 | 29.2 | 4.756 | 1148.95 | 4.5868 | 1461 | 29.2 | 4.792 | 1262.9 | 3.7833
1462 | 29.22 | 4.76 | 1151.45 | 4.6008 | 1462 | 29.22 | 4.796 | 1264.05 | 5.0539
1463 | 29.24 | 4.763 | 1155.35 | 3.4602 | 1463 | 29.24 | 4.799 | 1267.1 | 3.796725
1464 | 29.26 | 4.767 | 1159 | 4.6287 | 1464 | 29.26 | 4.8 | 1268.2 | 1.26765
1465 | 29.28 | 4.769 | 1161.5 | 2.3205 | 1465 | 29.28 | 4.802 | 1270.75 | 2.53895
1466 | 29.3 | 4.773 | 1166 | 4.655 | 1466 | 29.3 | 4.806 | 1273.55 | 5.0886
1467 | 29.32 | 4.778 | 1169.6 | 5.839 | 1467 | 29.32 | 4.811 | 1275.5 | 6.372625
1468 | 29.34 | 4.777 | 1173.25 | -1.171425 | 1468 | 29.34 | 4.814 | 1278.85 | 3.831525
1469 | 29.36 | 4.78 | 1176.3 | 3.524325 | 1469 | 29.36 | 4.818 | 1281.65 | 5.121
1470 | 29.38 | 4.786 | 1180.8 | 7.0713 | 1470 | 29.38 | 4.821 | 1284.45 | 3.84915
1471 | 29.4 | 4.788 | 1183.6 | 2.3644 | 1471 | 29.4 | 4.826 | 1287.5 | 6.429875
1472 | 29.42 | 4.792 | 1186.35 | 4.7399 | 1472 | 29.42 | 4.828 | 1289.15 | 2.57665
1473 | 29.44 | 4.796 | 1190 | 4.7527 | 1473 | 29.44 | 4.831 | 1291.4 | 3.870825
1474 | 29.46 | 4.8 | 1193.65 | 4.7673 | 1474 | 29.46 | 4.832 | 1293.65 | 1.292525
1475 | 29.48 | 4.803 | 1197 | 3.585975 | 1475 | 29.48 | 4.835 | 1296.7 | 3.885525
1476 | 29.5 | 4.806 | 1200.9 | 3.59685 | 1476 | 29.5 | 4.839 | 1299.25 | 5.1919
1477 | 29.52 | 4.809 | 1205.35 | 3.609375 | 1477 | 29.52 | 4.843 | 1301.75 | 5.202
1478 | 29.54 | 4.81 | 1207.9 | 1.206625 | 1478 | 29.54 | 4.846 | 1303.4 | 3.907725
1479 | 29.56 | 4.813 | 1212.05 | 3.629925 | 1479 | 29.56 | 4.85 | 1305.95 | 5.2187
1480 | 29.58 | 4.818 | 1215.7 | 6.069375 | 1480 | 29.58 | 4.854 | 1308.15 | 5.2282
1481 | 29.6 | 4.822 | 1218.8 | 4.869 | 1481 | 29.6 | 4.857 | 1310.95 | 3.92865
1482 | 29.62 | 4.824 | 1222.4 | 2.4412 | 1482 | 29.62 | 4.86 | 1312.35 | 3.93495
1483 | 29.64 | 4.828 | 1225.75 | 4.8963 | 1483 | 29.64 | 4.86 | 1315.7 | 0
1484 | 29.66 | 4.832 | 1229.95 | 4.9114 | 1484 | 29.66 | 4.864 | 1319.35 | 5.2701
1485 | 29.68 | 4.835 | 1233.6 | 3.695325 | 1485 | 29.68 | 4.867 | 1321.85 | 3.9618
1486 | 29.7 | 4.839 | 1236.65 | 4.9405 | 1486 | 29.7 | 4.872 | 1324.1 | 6.614875
1487 | 29.72 | 4.841 | 1239.45 | 2.4761 | 1487 | 29.72 | 4.876 | 1326.05 | 5.3003
1488 | 29.74 | 4.841 | 1242.8 | 0 | 1488 | 29.74 | 4.879 | 1328.55 | 3.9819
1489 | 29.76 | 4.846 | 1246.15 | 6.222375 | 1489 | 29.76 | 4.882 | 1331.1 | 3.989475
1490 | 29.78 | 4.85 | 1248.95 | 4.9902 | 1490 | 29.78 | 4.885 | 1333.6 | 3.99705
1491 | 29.8 | 4.854 | 1252.3 | 5.0025 | 1491 | 29.8 | 4.889 | 1336.95 | 5.3411
1492 | 29.82 | 4.856 | 1256.5 | 2.5088 | 1492 | 29.82 | 4.892 | 1338.9 | 4.013775
1493 | 29.84 | 4.86 | 1259.85 | 5.0327 | 1493 | 29.84 | 4.893 | 1341.95 | 1.340425
1494 | 29.86 | 4.864 | 1262.65 | 5.045 | 1494 | 29.86 | 4.896 | 1343.65 | 4.0284
1495 | 29.88 | 4.869 | 1266.55 | 6.323 | 1495 | 29.88 | 4.9 | 1345.9 | 5.3791
1496 | 29.9 | 4.871 | 1270.45 | 2.537 | 1496 | 29.9 | 4.904 | 1347.85 | 5.3875
1497 | 29.92 | 4.872 | 1272.7 | 1.271575 | 1497 | 29.92 | 4.908 | 1350.35 | 5.3964
1498 | 29.94 | 4.875 | 1276.9 | 3.8244 | 1498 | 29.94 | 4.912 | 1353.4 | 5.4075
1499 | 29.96 | 4.879 | 1280.8 | 5.1154 | 1499 | 29.96 | 4.915 | 1356.8 | 4.0653
1500 | 29.98 | 4.883 | 1283.05 | 5.1277 | 1500 | 29.98 | 4.918 | 1359.3 | 4.07415
1501 | 30 | 4.887 | 1287.8 | 5.1417 | 1501 | 30 | 4.923 | 1362.1 | 6.8035
1502 | 30.02 | 4.89 | 1290.55 | 3.867525 | 1502 | 30.02 | 4.925 | 1364.6 | 2.7267
1503 | 30.04 | 4.894 | 1293.9 | 5.1689 | 1503 | 30.04 | 4.925 | 1366.25 | 0
1504 | 30.06 | 4.897 | 1295.9 | 3.8847 | 1504 | 30.06 | 4.929 | 1368.8 | 5.4701
1505 | 30.08 | 4.901 | 1300.05 | 5.1919 | 1505 | 30.08 | 4.933 | 1371 | 5.4796
1506 | 30.1 | 4.904 | 1302.6 | 3.903975 | 1506 | 30.1 | 4.937 | 1374.4 | 5.4908
1507 | 30.12 | 4.904 | 1306.2 | 0 | 1507 | 30.12 | 4.941 | 1377.15 | 5.5031
1508 | 30.14 | 4.907 | 1309.55 | 3.923625 | 1508 | 30.14 | 4.944 | 1380.5 | 4.136475
1509 | 30.16 | 4.912 | 1312.35 | 6.55475 | 1509 | 30.16 | 4.948 | 1382.75 | 5.5265
1510 | 30.18 | 4.915 | 1315.45 | 3.9417 | 1510 | 30.18 | 4.953 | 1384.7 | 6.918625
1511 | 30.2 | 4.918 | 1319.05 | 3.95175 | 1511 | 30.2 | 4.955 | 1386.65 | 2.77135
1512 | 30.22 | 4.922 | 1321.6 | 5.2813 | 1512 | 30.22 | 4.956 | 1389.2 | 1.387925
1513 | 30.24 | 4.927 | 1326.35 | 6.619875 | 1513 | 30.24 | 4.958 | 1391.7 | 2.7809
1514 | 30.26 | 4.93 | 1329.4 | 3.983625 | 1514 | 30.26 | 4.96 | 1394.2 | 2.7859
1515 | 30.28 | 4.934 | 1332.2 | 5.3232 | 1515 | 30.28 | 4.966 | 1398.1 | 8.3769
1516 | 30.3 | 4.935 | 1335.8 | 1.334 | 1516 | 30.3 | 4.97 | 1401.45 | 5.5991
1517 | 30.32 | 4.936 | 1339.2 | 1.3375 | 1517 | 30.32 | 4.973 | 1402.85 | 4.20645
1518 | 30.34 | 4.941 | 1342.25 | 6.703625 | 1518 | 30.34 | 4.977 | 1405.65 | 5.617
1519 | 30.36 | 4.945 | 1343.65 | 5.3718 | 1519 | 30.36 | 4.982 | 1407.9 | 7.033875
1520 | 30.38 | 4.948 | 1347 | 4.035975 | 1520 | 30.38 | 4.984 | 1409.85 | 2.81775
1521 | 30.4 | 4.951 | 1351.2 | 4.0473 | 1521 | 30.4 | 4.986 | 1412.35 | 2.8222
1522 | 30.42 | 4.955 | 1354.25 | 5.4109 | 1522 | 30.42 | 4.987 | 1415.45 | 1.4139
1523 | 30.44 | 4.959 | 1358.15 | 5.4248 | 1523 | 30.44 | 4.991 | 1417.4 | 5.6657
1524 | 30.46 | 4.964 | 1361.5 | 6.799125 | 1524 | 30.46 | 4.994 | 1420.75 | 4.257225
1525 | 30.48 | 4.966 | 1364.6 | 2.7261 | 1525 | 30.48 | 4.999 | 1422.4 | 7.107875
1526 | 30.5 | 4.967 | 1367.65 | 1.366125 | 1526 | 30.5 | 5.003 | 1424.95 | 5.6947
1527 | 30.52 | 4.97 | 1371.3 | 4.108425 | 1527 | 30.52 | 5.006 | 1427.75 | 4.27905
1528 | 30.54 | 4.973 | 1375.2 | 4.11975 | 1528 | 30.54 | 5.009 | 1429.7 | 4.286175
1529 | 30.56 | 4.977 | 1378.55 | 5.5075 | 1529 | 30.56 | 5.014 | 1432.5 | 7.1555
1530 | 30.58 | 4.982 | 1382.5 | 6.902625 | 1530 | 30.58 | 5.017 | 1435.85 | 4.302525
1531 | 30.6 | 4.985 | 1385.85 | 4.152525 | 1531 | 30.6 | 5.019 | 1440 | 2.87585
1532 | 30.62 | 4.988 | 1388.35 | 4.1613 | 1532 | 30.62 | 5.021 | 1441.7 | 2.8817
1533 | 30.64 | 4.993 | 1393.1 | 6.953625 | 1533 | 30.64 | 5.023 | 1444.75 | 2.88645
1534 | 30.66 | 4.998 | 1395.6 | 6.97175 | 1534 | 30.66 | 5.027 | 1447 | 5.7835
1535 | 30.68 | 5 | 1398.95 | 2.79455 | 1535 | 30.68 | 5.032 | 1449.25 | 7.240625
1536 | 30.7 | 4.999 | 1402.3 | -1.400625 | 1536 | 30.7 | 5.035 | 1451.75 | 4.3515
1537 | 30.72 | 5.003 | 1405.95 | 5.6165 | 1537 | 30.72 | 5.039 | 1454.25 | 5.812
1538 | 30.74 | 5.006 | 1409.85 | 4.2237 | 1538 | 30.74 | 5.042 | 1457.35 | 4.3674
1539 | 30.76 | 5.01 | 1413.75 | 5.6472 | 1539 | 30.76 | 5.046 | 1459.85 | 5.8344
1540 | 30.78 | 5.014 | 1416.55 | 5.6606 | 1540 | 30.78 | 5.05 | 1462.95 | 5.8456
1541 | 30.8 | 5.017 | 1421.05 | 4.2564 | 1541 | 30.8 | 5.051 | 1465.45 | 1.4642
1542 | 30.82 | 5.021 | 1424.95 | 5.692 | 1542 | 30.82 | 5.052 | 1467.4 | 1.466425
1543 | 30.84 | 5.025 | 1428.55 | 5.707 | 1543 | 30.84 | 5.055 | 1469.9 | 4.40595
1544 | 30.86 | 5.03 | 1431.65 | 7.1505 | 1544 | 30.86 | 5.06 | 1473.55 | 7.358625
1545 | 30.88 | 5.031 | 1435.55 | 1.4336 | 1545 | 30.88 | 5.063 | 1475.8 | 4.424025
1546 | 30.9 | 5.032 | 1438.9 | 1.437225 | 1546 | 30.9 | 5.068 | 1479.95 | 7.389375
1547 | 30.92 | 5.036 | 1442.25 | 5.7623 | 1547 | 30.92 | 5.072 | 1483.6 | 5.9271
1548 | 30.94 | 5.041 | 1446.45 | 7.22175 | 1548 | 30.94 | 5.076 | 1486.95 | 5.9411
1549 | 30.96 | 5.043 | 1449.8 | 2.89625 | 1549 | 30.96 | 5.08 | 1489.2 | 5.9523
1550 | 30.98 | 5.045 | 1452.6 | 2.9024 | 1550 | 30.98 | 5.083 | 1491.7 | 4.47135
1551 | 31 | 5.05 | 1456.2 | 7.272 | 1551 | 31 | 5.083 | 1494.5 | 0
1552 | 31.02 | 5.054 | 1460.4 | 5.8332 | 1552 | 31.02 | 5.086 | 1496.45 | 4.486425
1553 | 31.04 | 5.058 | 1463.75 | 5.8483 | 1553 | 31.04 | 5.089 | 1499.5 | 4.493925
1554 | 31.06 | 5.061 | 1468.25 | 4.398 | 1554 | 31.06 | 5.093 | 1502.6 | 6.0042
1555 | 31.08 | 5.063 | 1472.15 | 2.9404 | 1555 | 31.08 | 5.097 | 1505.65 | 6.0165
1556 | 31.1 | 5.064 | 1475.8 | 1.473975 | 1556 | 31.1 | 5.1 | 1508.2 | 4.520775
1557 | 31.12 | 5.068 | 1479.7 | 5.911 | 1557 | 31.12 | 5.105 | 1511.55 | 7.549375
1558 | 31.14 | 5.072 | 1483.9 | 5.9272 | 1558 | 31.14 | 5.109 | 1513.75 | 6.0506
1559 | 31.16 | 5.076 | 1487.25 | 5.9423 | 1559 | 31.16 | 5.113 | 1516.3 | 6.0601
1560 | 31.18 | 5.079 | 1490.3 | 4.466325 | 1560 | 31.18 | 5.114 | 1519.1 | 1.5177
1561 | 31.2 | 5.083 | 1494.75 | 5.9701 | 1561 | 31.2 | 5.114 | 1522.15 | 0
1562 | 31.22 | 5.087 | 1498.7 | 5.9869 | 1562 | 31.22 | 5.118 | 1525.5 | 6.0953
1563 | 31.24 | 5.091 | 1503.15 | 6.0037 | 1563 | 31.24 | 5.122 | 1529.7 | 6.1104
1564 | 31.26 | 5.094 | 1505.65 | 4.5132 | 1564 | 31.26 | 5.126 | 1531.95 | 6.1233
1565 | 31.28 | 5.095 | 1509.85 | 1.50775 | 1565 | 31.28 | 5.13 | 1535.3 | 6.1345
1566 | 31.3 | 5.098 | 1512.1 | 4.532925 | 1566 | 31.3 | 5.134 | 1537.5 | 6.1456
1567 | 31.32 | 5.101 | 1515.7 | 4.5417 | 1567 | 31.32 | 5.137 | 1540.6 | 4.61715
1568 | 31.34 | 5.104 | 1521.05 | 4.555125 | 1568 | 31.34 | 5.141 | 1543.65 | 6.1685
1569 | 31.36 | 5.109 | 1524.65 | 7.61425 | 1569 | 31.36 | 5.145 | 1546.45 | 6.1802
1570 | 31.38 | 5.112 | 1529.15 | 4.5807 | 1570 | 31.38 | 5.146 | 1549.8 | 1.548125
1571 | 31.4 | 5.115 | 1532.75 | 4.59285 | 1571 | 31.4 | 5.147 | 1552.9 | 1.55135
1572 | 31.42 | 5.12 | 1536.7 | 7.673625 | 1572 | 31.42 | 5.15 | 1555.65 | 4.662825
1573 | 31.44 | 5.124 | 1540.6 | 6.1546 | 1573 | 31.44 | 5.155 | 1557.9 | 7.783875
1574 | 31.46 | 5.126 | 1543.95 | 3.08455 | 1574 | 31.46 | 5.159 | 1560.7 | 6.2372
1575 | 31.48 | 5.127 | 1548.4 | 1.546175 | 1575 | 31.48 | 5.162 | 1563.75 | 4.686675
1576 | 31.5 | 5.131 | 1551.75 | 6.2003 | 1576 | 31.5 | 5.166 | 1567.7 | 6.2629
1577 | 31.52 | 5.134 | 1555.4 | 4.660725 | 1577 | 31.52 | 5.168 | 1570.2 | 3.1379
1578 | 31.54 | 5.138 | 1559.85 | 6.2305 | 1578 | 31.54 | 5.173 | 1574.4 | 7.8615
1579 | 31.56 | 5.142 | 1563.5 | 6.2467 | 1579 | 31.56 | 5.178 | 1576.9 | 7.87825
1580 | 31.58 | 5.145 | 1567.4 | 4.69635 | 1580 | 31.58 | 5.178 | 1579.7 | 0
1581 | 31.6 | 5.148 | 1571.05 | 4.707675 | 1581 | 31.6 | 5.18 | 1581.65 | 3.16135
1582 | 31.62 | 5.153 | 1575.5 | 7.866375 | 1582 | 31.62 | 5.184 | 1584.45 | 6.3322
1583 | 31.64 | 5.156 | 1578.85 | 4.731525 | 1583 | 31.64 | 5.188 | 1586.95 | 6.3428
1584 | 31.66 | 5.158 | 1583.35 | 3.1622 | 1584 | 31.66 | 5.191 | 1590.3 | 4.765875
1585 | 31.68 | 5.159 | 1586.95 | 1.58515 | 1585 | 31.68 | 5.195 | 1593.4 | 6.3674
1586 | 31.7 | 5.163 | 1591.7 | 6.3573 | 1586 | 31.7 | 5.199 | 1596.75 | 6.3803
1587 | 31.72 | 5.167 | 1595.05 | 6.3735 | 1587 | 31.72 | 5.204 | 1599.8 | 7.991375
1588 | 31.74 | 5.17 | 1599.55 | 4.7919 | 1588 | 31.74 | 5.208 | 1602.6 | 6.4048
1589 | 31.76 | 5.173 | 1603.45 | 4.8045 | 1589 | 31.76 | 5.209 | 1603.15 | 1.602875
1590 | 31.78 | 5.177 | 1607.05 | 6.421 | 1590 | 31.78 | 5.211 | 1606.25 | 3.2094
1591 | 31.8 | 5.181 | 1611.55 | 6.4372 | 1591 | 31.8 | 5.212 | 1609.3 | 1.607775
1592 | 31.82 | 5.185 | 1615.15 | 6.4534 | 1592 | 31.82 | 5.216 | 1612.1 | 6.4428
1593 | 31.84 | 5.19 | 1619.1 | 8.085625 | 1593 | 31.84 | 5.221 | 1616 | 8.07025
1594 | 31.86 | 5.19 | 1622.45 | 0 | 1594 | 31.86 | 5.224 | 1619.9 | 4.85385
1595 | 31.88 | 5.191 | 1626.35 | 1.6244 | 1595 | 31.88 | 5.226 | 1622.45 | 3.24235
1596 | 31.9 | 5.195 | 1630.8 | 6.5143 | 1596 | 31.9 | 5.233 | 1625.5 | 11.36782
1597 | 31.92 | 5.2 | 1634.15 | 8.162375 | 1597 | 31.92 | 5.236 | 1628.3 | 4.8807
1598 | 31.94 | 5.203 | 1636.95 | 4.90665 | 1598 | 31.94 | 5.24 | 1631.35 | 6.5193
1599 | 31.96 | 5.207 | 1641.7 | 6.5573 | 1599 | 31.96 | 5.243 | 1634.45 | 4.8987
1600 | 31.98 | 5.211 | 1644.8 | 6.573 | 1600 | 31.98 | 5.243 | 1637.25 | 0
1601 | 32 | 5.214 | 1648.95 | 4.940625 | 1601 | 32 | 5.245 | 1641.15 | 3.2784
1602 | 32.02 | 5.218 | 1653.45 | 6.6048 | 1602 | 32.02 | 5.249 | 1643.95 | 6.5702
1603 | 32.04 | 5.222 | 1656.5 | 6.6199 | 1603 | 32.04 | 5.254 | 1646.45 | 8.226
1604 | 32.06 | 5.223 | 1659.85 | 1.658175 | 1604 | 32.06 | 5.257 | 1648.95 | 4.9431
1605 | 32.08 | 5.225 | 1663.8 | 3.32365 | 1605 | 32.08 | 5.261 | 1651.2 | 6.6003
1606 | 32.1 | 5.229 | 1667.7 | 6.663 | 1606 | 32.1 | 5.264 | 1655.4 | 4.9599
1607 | 32.12 | 5.233 | 1670.5 | 6.6764 | 1607 | 32.12 | 5.269 | 1658.45 | 8.284625
1608 | 32.14 | 5.237 | 1674.95 | 6.6909 | 1608 | 32.14 | 5.272 | 1661.8 | 4.980375
1609 | 32.16 | 5.24 | 1678.6 | 5.030325 | 1609 | 32.16 | 5.275 | 1666 | 4.9917
1610 | 32.18 | 5.244 | 1683.05 | 6.7233 | 1610 | 32.18 | 5.276 | 1669.1 | 1.66755
1611 | 32.2 | 5.248 | 1686.4 | 6.7389 | 1611 | 32.2 | 5.278 | 1673 | 3.3421
1612 | 32.22 | 5.251 | 1689.75 | 5.064225 | 1612 | 32.22 | 5.282 | 1675.5 | 6.697
1613 | 32.24 | 5.255 | 1693.1 | 6.7657 | 1613 | 32.24 | 5.287 | 1678.85 | 8.385875
1614 | 32.26 | 5.255 | 1695.9 | 0 | 1614 | 32.26 | 5.29 | 1682.2 | 5.041575
1615 | 32.28 | 5.257 | 1700.35 | 3.39625 | 1615 | 32.28 | 5.293 | 1686.15 | 5.052525
1616 | 32.3 | 5.262 | 1704.55 | 8.51225 | 1616 | 32.3 | 5.298 | 1688.1 | 8.435625
1617 | 32.32 | 5.267 | 1709.05 | 8.534 | 1617 | 32.32 | 5.303 | 1692.25 | 8.450875
1618 | 32.34 | 5.268 | 1712.4 | 1.710725 | 1618 | 32.34 | 5.306 | 1694.8 | 5.080575
1619 | 32.36 | 5.272 | 1715.75 | 6.8563 | 1619 | 32.36 | 5.307 | 1698.15 | 1.696475
1620 | 32.38 | 5.276 | 1719.95 | 6.8714 | 1620 | 32.38 | 5.308 | 1700.1 | 1.699125
1621 | 32.4 | 5.281 | 1723.3 | 8.608125 | 1621 | 32.4 | 5.31 | 1703.45 | 3.40355
1622 | 32.42 | 5.284 | 1726.9 | 5.1753 | 1622 | 32.42 | 5.316 | 1706.25 | 10.2291
1623 | 32.44 | 5.287 | 1730.8 | 5.18655 | 1623 | 32.44 | 5.319 | 1709.85 | 5.12415
1624 | 32.46 | 5.287 | 1734.15 | 0 | 1624 | 32.46 | 5.322 | 1713.5 | 5.135025
1625 | 32.48 | 5.29 | 1738.1 | 5.208375 | 1625 | 32.48 | 5.325 | 1716.6 | 5.14515
1626 | 32.5 | 5.295 | 1741.7 | 8.6995 | 1626 | 32.5 | 5.331 | 1720.75 | 10.31205
1627 | 32.52 | 5.3 | 1745.35 | 8.717625 | 1627 | 32.52 | 5.335 | 1723.55 | 6.8886
1628 | 32.54 | 5.301 | 1748.7 | 1.747025 | 1628 | 32.54 | 5.337 | 1726.35 | 3.4499
1629 | 32.56 | 5.305 | 1751.5 | 7.0004 | 1629 | 32.56 | 5.339 | 1729.15 | 3.4555
1630 | 32.58 | 5.31 | 1754.85 | 8.765875 | 1630 | 32.58 | 5.34 | 1732.2 | 1.730675
1631 | 32.6 | 5.313 | 1757.9 | 5.269125 | 1631 | 32.6 | 5.344 | 1735.85 | 6.9361
1632 | 32.62 | 5.317 | 1762.4 | 7.0406 | 1632 | 32.62 | 5.349 | 1740.05 | 8.68975
1633 | 32.64 | 5.318 | 1766 | 1.7642 | 1633 | 32.64 | 5.352 | 1742.3 | 5.223525
1634 | 32.66 | 5.32 | 1769.1 | 3.5351 | 1634 | 32.66 | 5.356 | 1745.35 | 6.9753
1635 | 32.68 | 5.323 | 1773 | 5.31315 | 1635 | 32.68 | 5.359 | 1749.25 | 5.2419
1636 | 32.7 | 5.328 | 1776.35 | 8.873375 | 1636 | 32.7 | 5.363 | 1750.95 | 7.0004
1637 | 32.72 | 5.332 | 1780 | 7.1127 | 1637 | 32.72 | 5.367 | 1754.55 | 7.011
1638 | 32.74 | 5.335 | 1784.2 | 5.3463 | 1638 | 32.74 | 5.37 | 1757.65 | 5.2683
1639 | 32.76 | 5.337 | 1786.95 | 3.57115 | 1639 | 32.76 | 5.371 | 1760.45 | 1.75905
1640 | 32.78 | 5.344 | 1790.6 | 12.52143 | 1640 | 32.78 | 5.374 | 1764.05 | 5.28675
1641 | 32.8 | 5.348 | 1794.25 | 7.1697 | 1641 | 32.8 | 5.377 | 1768 | 5.298075
1642 | 32.82 | 5.35 | 1797.85 | 3.5921 | 1642 | 32.82 | 5.381 | 1771.05 | 7.0781
1643 | 32.84 | 5.35 | 1801.2 | 0 | 1643 | 32.84 | 5.385 | 1773.55 | 7.0892
1644 | 32.86 | 5.353 | 1804 | 5.4078 | 1644 | 32.86 | 5.389 | 1777.45 | 7.102
1645 | 32.88 | 5.357 | 1807.35 | 7.2227 | 1645 | 32.88 | 5.391 | 1780 | 3.55745
1646 | 32.9 | 5.361 | 1810.7 | 7.2361 | 1646 | 32.9 | 5.397 | 1784.2 | 10.6926
1647 | 32.92 | 5.365 | 1814.35 | 7.2501 | 1647 | 32.92 | 5.401 | 1786.4 | 7.1412
1648 | 32.94 | 5.367 | 1817.7 | 3.63205 | 1648 | 32.94 | 5.403 | 1790.6 | 3.577
1649 | 32.96 | 5.371 | 1821.35 | 7.2781 | 1649 | 32.96 | 5.404 | 1792.85 | 1.791725
1650 | 32.98 | 5.376 | 1824.7 | 9.115125 | 1650 | 32.98 | 5.407 | 1795.05 | 5.38185
1651 | 33 | 5.381 | 1829.15 | 9.134625 | 1651 | 33 | 5.411 | 1798.7 | 7.1875
1652 | 33.02 | 5.382 | 1831.95 | 1.83055 | 1652 | 33.02 | 5.415 | 1802.05 | 7.2015
1653 | 33.04 | 5.384 | 1835.6 | 3.66755 | 1653 | 33.04 | 5.418 | 1804.85 | 5.41035
1654 | 33.06 | 5.387 | 1838.35 | 5.510925 | 1654 | 33.06 | 5.421 | 1808.5 | 5.420025
1655 | 33.08 | 5.391 | 1841.45 | 7.3596 | 1655 | 33.08 | 5.423 | 1812.1 | 3.6206
1656 | 33.1 | 5.394 | 1845.65 | 5.53065 | 1656 | 33.1 | 5.43 | 1815.75 | 12.69747
1657 | 33.12 | 5.399 | 1848.45 | 9.23525 | 1657 | 33.12 | 5.434 | 1819.65 | 7.2708
1658 | 33.14 | 5.401 | 1851.8 | 3.70025 | 1658 | 33.14 | 5.434 | 1823 | 0
1659 | 33.16 | 5.404 | 1854.55 | 5.559525 | 1659 | 33.16 | 5.436 | 1825.8 | 3.6488
1660 | 33.18 | 5.41 | 1858.2 | 11.13825 | 1660 | 33.18 | 5.44 | 1829.15 | 7.3099
1661 | 33.2 | 5.413 | 1860.45 | 5.577975 | 1661 | 33.2 | 5.444 | 1831.95 | 7.3222
1662 | 33.22 | 5.413 | 1864.35 | 0 | 1662 | 33.22 | 5.448 | 1835.85 | 7.3356
1663 | 33.24 | 5.416 | 1868.25 | 5.5989 | 1663 | 33.24 | 5.451 | 1837.8 | 5.510475
1664 | 33.26 | 5.421 | 1870.75 | 9.3475 | 1664 | 33.26 | 5.454 | 1842 | 5.5197
1665 | 33.28 | 5.423 | 1874.4 | 3.74515 | 1665 | 33.28 | 5.458 | 1845.9 | 7.3758
1666 | 33.3 | 5.427 | 1877.2 | 7.5032 | 1666 | 33.3 | 5.464 | 1849 | 11.0847
1667 | 33.32 | 5.432 | 1880.85 | 9.395125 | 1667 | 33.32 | 5.467 | 1851.5 | 5.55075
1668 | 33.34 | 5.434 | 1883.35 | 3.7642 | 1668 | 33.34 | 5.466 | 1854.55 | -1.853025
1669 | 33.36 | 5.437 | 1887.25 | 5.6559 | 1669 | 33.36 | 5.469 | 1857.95 | 5.56875
1670 | 33.38 | 5.444 | 1890.6 | 13.22247 | 1670 | 33.38 | 5.474 | 1861.3 | 9.298125
1671 | 33.4 | 5.446 | 1893.7 | 3.7843 | 1671 | 33.4 | 5.477 | 1864.65 | 5.588925
1672 | 33.42 | 5.446 | 1897.05 | 0 | 1672 | 33.42 | 5.48 | 1868.55 | 5.5998
1673 | 33.44 | 5.449 | 1900.1 | 5.695725 | 1673 | 33.44 | 5.485 | 1872.45 | 9.3525
1674 | 33.46 | 5.454 | 1903.45 | 9.508875 | 1674 | 33.46 | 5.488 | 1875.8 | 5.622375
1675 | 33.48 | 5.457 | 1905.7 | 5.713725 | 1675 | 33.48 | 5.491 | 1878.9 | 5.63205
1676 | 33.5 | 5.46 | 1909.05 | 5.722125 | 1676 | 33.5 | 5.496 | 1881.95 | 9.402125
1677 | 33.52 | 5.464 | 1911.85 | 7.6418 | 1677 | 33.52 | 5.499 | 1885.3 | 5.650875
1678 | 33.54 | 5.467 | 1915.75 | 5.7414 | 1678 | 33.54 | 5.498 | 1887.55 | -1.886425
1679 | 33.56 | 5.471 | 1918 | 7.6675 | 1679 | 33.56 | 5.502 | 1891.15 | 7.5574
1680 | 33.58 | 5.476 | 1922.45 | 9.601125 | 1680 | 33.58 | 5.507 | 1894.8 | 9.464875
1681 | 33.6 | 5.48 | 1925.25 | 7.6954 | 1681 | 33.6 | 5.51 | 1897.85 | 5.688975
1682 | 33.62 | 5.478 | 1927.75 | -3.853 | 1682 | 33.62 | 5.514 | 1900.95 | 7.5976
1683 | 33.64 | 5.48 | 1930.85 | 3.8586 | 1683 | 33.64 | 5.516 | 1903.45 | 3.8044
1684 | 33.66 | 5.487 | 1934.2 | 13.52767 | 1684 | 33.66 | 5.52 | 1907.1 | 7.6211
1685 | 33.68 | 5.491 | 1937 | 7.7424 | 1685 | 33.68 | 5.524 | 1911 | 7.6362
1686 | 33.7 | 5.493 | 1939.5 | 3.8765 | 1686 | 33.7 | 5.528 | 1914.05 | 7.6501
1687 | 33.72 | 5.498 | 1943.15 | 9.706625 | 1687 | 33.72 | 5.531 | 1917.7 | 5.747625
1688 | 33.74 | 5.502 | 1945.9 | 7.7781 | 1688 | 33.74 | 5.531 | 1921.6 | 0
1689 | 33.76 | 5.505 | 1948.7 | 5.8419 | 1689 | 33.76 | 5.534 | 1924.15 | 5.768625
1690 | 33.78 | 5.509 | 1951.25 | 7.7999 | 1690 | 33.78 | 5.539 | 1927.75 | 9.62975
1691 | 33.8 | 5.512 | 1954.3 | 5.858325 | 1691 | 33.8 | 5.543 | 1930.3 | 7.7161
1692 | 33.82 | 5.512 | 1956.25 | 0 | 1692 | 33.82 | 5.545 | 1933.35 | 3.86365
1693 | 33.84 | 5.515 | 1959.35 | 5.8734 | 1693 | 33.84 | 5.549 | 1937.8 | 7.7423
1694 | 33.86 | 5.52 | 1962.7 | 9.805125 | 1694 | 33.86 | 5.553 | 1940.9 | 7.7574
1695 | 33.88 | 5.524 | 1964.65 | 7.8547 | 1695 | 33.88 | 5.557 | 1945.35 | 7.7725
1696 | 33.9 | 5.526 | 1968.25 | 3.9329 | 1696 | 33.9 | 5.562 | 1948.7 | 9.735125
1697 | 33.92 | 5.53 | 1970.8 | 7.8781 | 1697 | 33.92 | 5.562 | 1951.8 | 0
1698 | 33.94 | 5.535 | 1973.55 | 9.860875 | 1698 | 33.94 | 5.563 | 1954.85 | 1.953325
1699 | 33.96 | 5.539 | 1976.35 | 7.8998 | 1699 | 33.96 | 5.566 | 1957.65 | 5.86875
1700 | 33.98 | 5.543 | 1979.45 | 7.9116 | 1700 | 33.98 | 5.572 | 1961.3 | 11.75685
1701 | 34 | 5.544 | 1982.25 | 1.98085 | 1701 | 34 | 5.576 | 1964.65 | 7.8519
1702 | 34.02 | 5.545 | 1984.75 | 1.9835 | 1702 | 34.02 | 5.578 | 1968.25 | 3.9329
1703 | 34.04 | 5.548 | 1987.8 | 5.958825 | 1703 | 34.04 | 5.582 | 1972.75 | 7.882
1704 | 34.06 | 5.553 | 1990.05 | 9.944625 | 1704 | 34.06 | 5.588 | 1976.35 | 11.8473
1705 | 34.08 | 5.558 | 1992.85 | 9.95725 | 1705 | 34.08 | 5.591 | 1978.9 | 5.932875
1706 | 34.1 | 5.56 | 1994.55 | 3.9874 | 1706 | 34.1 | 5.594 | 1941.45 | 5.880525
1707 | 34.12 | 5.563 | 1997.6 | 5.988225 | 1707 | 34.12 | 5.598 | 1869.95 | 7.6228
1708 | 34.14 | 5.569 | 1999.55 | 11.99145 | 1708 | 34.14 | 5.599 | 1890.9 | 1.880425
1709 | 34.16 | 5.571 | 2002.9 | 4.00245 | 1709 | 34.16 | 5.602 | 1902.35 | 5.689875
1710 | 34.18 | 5.575 | 2005.4 | 8.0166 | 1710 | 34.18 | 5.608 | 1916.05 | 11.4552
1711 | 34.2 | 5.577 | 2009.35 | 4.01475 | 1711 | 34.2 | 5.611 | 1929.7 | 5.768625
1712 | 34.22 | 5.578 | 2010.45 | 2.0099 | 1712 | 34.22 | 5.614 | 1938.1 | 5.8017
1713 | 34.24 | 5.582 | 2013.25 | 8.0474 | 1713 | 34.24 | 5.617 | 1949 | 5.83065
1714 | 34.26 | 5.587 | 2015.75 | 10.0725 | 1714 | 34.26 | 5.621 | 1957.65 | 7.8133
1715 | 34.28 | 5.591 | 2018.25 | 8.068 | 1715 | 34.28 | 5.624 | 1966.85 | 5.88675
1716 | 34.3 | 5.593 | 2020.5 | 4.03875 | 1716 | 34.3 | 5.628 | 1973.3 | 7.8803
1717 | 34.32 | 5.598 | 2023.85 | 10.11087 | 1717 | 34.32 | 5.629 | 1978.05 | 1.975675
1718 | 34.34 | 5.602 | 2026.1 | 8.0999 | 1718 | 34.34 | 5.631 | 1982.5 | 3.96055
1719 | 34.36 | 5.605 | 2028.6 | 6.08205 | 1719 | 34.36 | 5.634 | 1987 | 5.95425
1720 | 34.38 | 5.61 | 2030.85 | 10.14862 | 1720 | 34.38 | 5.639 | 1992.55 | 9.948875
1721 | 34.4 | 5.609 | 2033.1 | -2.031975 | 1721 | 34.4 | 5.643 | 1997.05 | 7.9792
1722 | 34.42 | 5.612 | 2034.75 | 6.101775 | 1722 | 34.42 | 5.646 | 2001.25 | 5.99745
1723 | 34.44 | 5.616 | 2037.25 | 8.144 | 1723 | 34.44 | 5.649 | 2005.7 | 6.010425
1724 | 34.46 | 5.621 | 2039.8 | 10.19263 | 1724 | 34.46 | 5.655 | 2010.15 | 12.04755
1725 | 34.48 | 5.624 | 2043.15 | 6.124425 | 1725 | 34.48 | 5.657 | 2014.35 | 4.0245
1726 | 34.5 | 5.626 | 2045.95 | 4.0891 | 1726 | 34.5 | 5.659 | 2018.85 | 4.0332
1727 | 34.52 | 5.63 | 2047.9 | 8.1877 | 1727 | 34.52 | 5.661 | 2022.45 | 4.0413
1728 | 34.54 | 5.635 | 2050.1 | 10.245 | 1728 | 34.54 | 5.664 | 2024.95 | 6.0711
1729 | 34.56 | 5.639 | 2052.9 | 8.206 | 1729 | 34.56 | 5.668 | 2028.05 | 8.106
1730 | 34.58 | 5.642 | 2054.6 | 6.16125 | 1730 | 34.58 | 5.673 | 2030.3 | 10.14587
1731 | 34.6 | 5.643 | 2057.4 | 2.056 | 1731 | 34.6 | 5.675 | 2031.95 | 4.06225
1732 | 34.62 | 5.645 | 2058.8 | 4.1162 | 1732 | 34.62 | 5.679 | 2034.45 | 8.1328
1733 | 34.64 | 5.649 | 2061.55 | 8.2407 | 1733 | 34.64 | 5.683 | 2038.95 | 8.1468
1734 | 34.66 | 5.654 | 2063.5 | 10.31262 | 1734 | 34.66 | 5.688 | 2042.85 | 10.2045
1735 | 34.68 | 5.657 | 2066.3 | 6.1947 | 1735 | 34.68 | 5.69 | 2045.95 | 4.0888
1736 | 34.7 | 5.659 | 2068.25 | 4.13455 | 1736 | 34.7 | 5.692 | 2049.85 | 4.0958
1737 | 34.72 | 5.665 | 2070.5 | 12.41625 | 1737 | 34.72 | 5.694 | 2052.9 | 4.10275
1738 | 34.74 | 5.67 | 2072.45 | 10.35737 | 1738 | 34.74 | 5.698 | 2055.7 | 8.2172
1739 | 34.76 | 5.672 | 2074.4 | 4.14685 | 1739 | 34.76 | 5.702 | 2058.8 | 8.229
1740 | 34.78 | 5.673 | 2077.2 | 2.0758 | 1740 | 34.78 | 5.706 | 2062.15 | 8.2419
1741 | 34.8 | 5.675 | 2079.45 | 4.15665 | 1741 | 34.8 | 5.709 | 2064.65 | 6.1902
1742 | 34.82 | 5.678 | 2080.3 | 6.239625 | 1742 | 34.82 | 5.711 | 2068.55 | 4.1332
1743 | 34.84 | 5.683 | 2083.65 | 10.40987 | 1743 | 34.84 | 5.716 | 2068.25 | 10.342
1744 | 34.86 | 5.688 | 2085.6 | 10.42312 | 1744 | 34.86 | 5.85 | 269.85 | 156.6527
1745 | 34.88 | 5.69 | 2087.55 | 4.17315 | Počet údajů: 1744
1746 | 34.9 | 5.693 | 2088.95 | 6.26475 | ***
1747 | 34.92 | 5.698 | 2092 | 10.45238
1748 | 34.94 | 5.703 | 2093.4 | 10.4635
1749 | 34.96 | 5.706 | 2096.2 | 6.2844
1750 | 34.98 | 5.707 | 2097.9 | 2.09705
1751 | 35 | 5.709 | 2100.1 | 4.198
1752 | 35.02 | 5.711 | 2101.25 | 4.20135
1753 | 35.04 | 5.716 | 2102.9 | 10.51037
1754 | 35.06 | 5.721 | 2104.85 | 10.51937
1755 | 35.08 | 5.724 | 2106.55 | 6.3171
1756 | 35.1 | 5.727 | 2109.35 | 6.32385
1757 | 35.12 | 5.731 | 2111 | 8.4407
1758 | 35.14 | 5.736 | 2113.8 | 10.562
1759 | 35.16 | 5.739 | 2114.9 | 6.34305
1760 | 35.18 | 5.738 | 2116.6 | -2.11575
1761 | 35.2 | 5.743 | 2118.55 | 10.58787
1762 | 35.22 | 5.746 | 2120.8 | 6.359025
1763 | 35.24 | 5.748 | 2122.45 | 4.24325
1764 | 35.26 | 5.754 | 2124.4 | 12.74055
1765 | 35.28 | 5.758 | 2126.4 | 8.5016
1766 | 35.3 | 5.76 | 2127.5 | 4.2539
1767 | 35.32 | 5.765 | 2130.3 | 10.6445
1768 | 35.34 | 5.77 | 2131.7 | 10.655
1769 | 35.36 | 5.773 | 2132.8 | 6.39675
1770 | 35.38 | 5.771 | 2134.5 | -4.2673
1771 | 35.4 | 5.775 | 2136.7 | 8.5424
1772 | 35.42 | 5.78 | 2138.65 | 10.68837
1773 | 35.44 | 5.783 | 2140.35 | 6.4185
1774 | 35.46 | 5.787 | 2142.3 | 8.5653
1775 | 35.48 | 5.792 | 2143.7 | 10.715
1776 | 35.5 | 5.794 | 2145.95 | 4.28965
1777 | 35.52 | 5.798 | 2147.35 | 8.5866
1778 | 35.54 | 5.803 | 2148.75 | 10.74025
1779 | 35.56 | 5.805 | 2150.95 | 4.2997
1780 | 35.58 | 5.805 | 2152.65 | 0
1781 | 35.6 | 5.808 | 2154.05 | 6.46005
1782 | 35.62 | 5.814 | 2155.45 | 12.9285
1783 | 35.64 | 5.818 | 2157.1 | 8.6251
1784 | 35.66 | 5.82 | 2158.5 | 4.3156
1785 | 35.68 | 5.825 | 2159.6 | 10.79525
1786 | 35.7 | 5.828 | 2161.6 | 6.4818
1787 | 35.72 | 5.832 | 2163.25 | 8.6497
1788 | 35.74 | 5.836 | 2164.95 | 8.6564
1789 | 35.76 | 5.838 | 2166.9 | 4.33185
1790 | 35.78 | 5.838 | 2168.3 | 0
1791 | 35.8 | 5.843 | 2169.7 | 10.845
1792 | 35.82 | 5.847 | 2171.35 | 8.6821
1793 | 35.84 | 5.851 | 2172.45 | 8.6876
1794 | 35.86 | 5.854 | 2173.05 | 6.51825
1795 | 35.88 | 5.859 | 2175.8 | 10.87212
1796 | 35.9 | 5.862 | 2176.65 | 6.528675
1797 | 35.92 | 5.865 | 2178.6 | 6.532875
1798 | 35.94 | 5.87 | 2180 | 10.8965
1799 | 35.96 | 5.87 | 2181.15 | 0
1800 | 35.98 | 5.871 | 2182.25 | 2.1817
1801 | 36 | 5.876 | 2183.35 | 10.914
1802 | 36.02 | 5.881 | 2184.2 | 10.91887
1803 | 36.04 | 5.884 | 2186.45 | 6.555975
1804 | 36.06 | 5.888 | 2187.85 | 8.7486
1805 | 36.08 | 5.893 | 2189.8 | 10.94412
1806 | 36.1 | 5.897 | 2190.9 | 8.7614
1807 | 36.12 | 5.9 | 2192.3 | 6.5748
1808 | 36.14 | 5.903 | 2194.25 | 6.579825
1809 | 36.16 | 5.903 | 2193.7 | 0
1810 | 36.18 | 5.905 | 2195.4 | 4.3891
1811 | 36.2 | 5.911 | 2197.6 | 13.179
1812 | 36.22 | 5.915 | 2198.45 | 8.7921
1813 | 36.24 | 5.918 | 2200.15 | 6.5979
1814 | 36.26 | 5.922 | 2201.25 | 8.8028
1815 | 36.28 | 5.926 | 2202.1 | 8.8067
1816 | 36.3 | 5.929 | 2203.5 | 6.6084
1817 | 36.32 | 5.933 | 2203.75 | 8.8145
1818 | 36.34 | 5.934 | 2205.15 | 2.20445
1819 | 36.36 | 5.937 | 2207.65 | 6.6192
1820 | 36.38 | 5.938 | 2208.8 | 2.208225
1821 | 36.4 | 5.944 | 2209.6 | 13.2552
1822 | 36.42 | 5.949 | 2210.75 | 11.05087
1823 | 36.44 | 5.951 | 2211 | 4.42175
1824 | 36.46 | 5.955 | 2212.7 | 8.8474
1825 | 36.48 | 5.961 | 2214.65 | 13.28205
1826 | 36.5 | 5.963 | 2215.5 | 4.43015
1827 | 36.52 | 5.966 | 2216.35 | 6.647775
1828 | 36.54 | 5.968 | 2218.3 | 4.43465
1829 | 36.56 | 5.97 | 2218.3 | 4.4366
1830 | 36.58 | 5.973 | 2219.95 | 6.657375
1831 | 36.6 | 5.979 | 2221.1 | 13.32315
1832 | 36.62 | 5.983 | 2221.35 | 8.8849
1833 | 36.64 | 5.984 | 2223.05 | 2.2222
1834 | 36.66 | 5.988 | 2224.45 | 8.895
1835 | 36.68 | 5.992 | 2226.1 | 8.9011
1836 | 36.7 | 5.997 | 2227.2 | 11.13325
1837 | 36.72 | 6 | 2228.05 | 6.682875
1838 | 36.74 | 6.001 | 2229.2 | 2.228625
1839 | 36.76 | 6.004 | 2230 | 6.6888
1840 | 36.78 | 6.007 | 2230.55 | 6.690825
1841 | 36.8 | 6.011 | 2232.55 | 8.9262
1842 | 36.82 | 6.017 | 2233.1 | 13.39695
1843 | 36.84 | 6.019 | 2233.65 | 4.46675
1844 | 36.86 | 6.021 | 2235.05 | 4.4687
1845 | 36.88 | 6.028 | 2236.45 | 15.65025
1846 | 36.9 | 6.031 | 2237.3 | 6.710625
1847 | 36.92 | 6.033 | 2238.4 | 4.4757
1848 | 36.94 | 6.033 | 2238.1 | 0
1849 | 36.96 | 6.038 | 2239.8 | 11.19475
1850 | 36.98 | 6.042 | 2240.9 | 8.9614
1851 | 37 | 6.045 | 2242.05 | 6.724425
1852 | 37.02 | 6.05 | 2242.85 | 11.21225
1853 | 37.04 | 6.053 | 2244 | 6.730275
1854 | 37.06 | 6.056 | 2244.8 | 6.7332
1855 | 37.08 | 6.061 | 2246.2 | 11.2275
1856 | 37.1 | 6.065 | 2245.65 | 8.9837
1857 | 37.12 | 6.065 | 2247.05 | 0
1858 | 37.14 | 6.067 | 2248.15 | 4.4952
1859 | 37.16 | 6.072 | 2248.75 | 11.24225
1860 | 37.18 | 6.075 | 2249.55 | 6.74745
1861 | 37.2 | 6.079 | 2251.25 | 9.0016
1862 | 37.22 | 6.083 | 2251.55 | 9.0056
1863 | 37.24 | 6.086 | 2251.8 | 6.755025
1864 | 37.26 | 6.09 | 2253.2 | 9.01
1865 | 37.28 | 6.094 | 2253.75 | 9.0139
1866 | 37.3 | 6.098 | 2254.6 | 9.0167
1867 | 37.32 | 6.098 | 2255.7 | 0
1868 | 37.34 | 6.101 | 2257.1 | 6.7692
1869 | 37.36 | 6.105 | 2257.4 | 9.029
1870 | 37.38 | 6.109 | 2258.25 | 9.0313
1871 | 37.4 | 6.113 | 2258.5 | 9.0335
1872 | 37.42 | 6.117 | 2259.35 | 9.0357
1873 | 37.44 | 6.119 | 2260.2 | 4.51955
1874 | 37.46 | 6.124 | 2261 | 11.303
1875 | 37.48 | 6.128 | 2262.15 | 9.0463
1876 | 37.5 | 6.131 | 2263 | 6.787725
1877 | 37.52 | 6.131 | 2263.25 | 0
1878 | 37.54 | 6.133 | 2264.1 | 4.52735
1879 | 37.56 | 6.138 | 2263.8 | 11.31975
1880 | 37.58 | 6.142 | 2265.2 | 9.058
1881 | 37.6 | 6.146 | 2265.75 | 9.0619
1882 | 37.62 | 6.149 | 2266.9 | 6.798975
1883 | 37.64 | 6.153 | 2268.3 | 9.0704
1884 | 37.66 | 6.157 | 2268.55 | 9.0737
1885 | 37.68 | 6.162 | 2269.4 | 11.34487
1886 | 37.7 | 6.164 | 2269.7 | 4.5391
1887 | 37.72 | 6.164 | 2269.95 | 0
1888 | 37.74 | 6.167 | 2270.8 | 6.811125
1889 | 37.76 | 6.173 | 2271.65 | 13.62735
1890 | 37.78 | 6.177 | 2272.2 | 9.0877
1891 | 37.8 | 6.179 | 2273.05 | 4.54525
1892 | 37.82 | 6.184 | 2273.6 | 11.36662
1893 | 37.84 | 6.187 | 2274.45 | 6.822075
1894 | 37.86 | 6.191 | 2275 | 9.0989
1895 | 37.88 | 6.195 | 2275.25 | 9.1005
1896 | 37.9 | 6.197 | 2275.85 | 4.5511
1897 | 37.92 | 6.198 | 2276.65 | 2.27625
1898 | 37.94 | 6.201 | 2277.8 | 6.831675
1899 | 37.96 | 6.208 | 2278.05 | 15.94548
1900 | 37.98 | 6.211 | 2278.05 | 6.83415
1901 | 38 | 6.213 | 2279.45 | 4.5575
1902 | 38.02 | 6.217 | 2280 | 9.1189
1903 | 38.04 | 6.222 | 2280.3 | 11.40075
1904 | 38.06 | 6.225 | 2281.15 | 6.842175
1905 | 38.08 | 6.228 | 2281.7 | 6.844275
1906 | 38.1 | 6.23 | 2282.25 | 4.56395
1907 | 38.12 | 6.232 | 2282.8 | 4.56505
1908 | 38.14 | 6.234 | 2283.65 | 4.56645
1909 | 38.16 | 6.241 | 2283.35 | 15.9845
1910 | 38.18 | 6.244 | 2283.65 | 6.8505
1911 | 38.2 | 6.246 | 2284.2 | 4.56785
1912 | 38.22 | 6.25 | 2285.9 | 9.1402
1913 | 38.24 | 6.255 | 2286.15 | 11.43012
1914 | 38.26 | 6.259 | 2286.7 | 9.1457
1915 | 38.28 | 6.26 | 2287.55 | 2.287125
1916 | 38.3 | 6.263 | 2288.1 | 6.863475
1917 | 38.32 | 6.265 | 2287.85 | 4.57595
1918 | 38.34 | 6.269 | 2288.4 | 9.1525
1919 | 38.36 | 6.274 | 2288.7 | 11.44275
1920 | 38.38 | 6.278 | 2289.25 | 9.1559
1921 | 38.4 | 6.28 | 2290.05 | 4.5793
1922 | 38.42 | 6.284 | 2290.9 | 9.1619
1923 | 38.44 | 6.289 | 2290.9 | 11.4545
1924 | 38.46 | 6.292 | 2291.2 | 6.87315
1925 | 38.48 | 6.294 | 2291.75 | 4.58295
1926 | 38.5 | 6.296 | 2291.45 | 4.5832
1927 | 38.52 | 6.299 | 2292.05 | 6.87525
1928 | 38.54 | 6.303 | 2292.85 | 9.1698
1929 | 38.56 | 6.308 | 2294 | 11.46712
1930 | 38.58 | 6.311 | 2294.55 | 6.882825
1931 | 38.6 | 6.314 | 2294.25 | 6.8832
1932 | 38.62 | 6.318 | 2295.4 | 9.1793
1933 | 38.64 | 6.323 | 2295.65 | 11.47763
1934 | 38.66 | 6.327 | 2296.2 | 9.1837
1935 | 38.68 | 6.328 | 2295.95 | 2.296075
1936 | 38.7 | 6.329 | 2296.2 | 2.296075
1937 | 38.72 | 6.333 | 2297.9 | 9.1882
1938 | 38.74 | 6.337 | 2297.05 | 9.1899
1939 | 38.76 | 6.341 | 2298.2 | 9.1905
1940 | 38.78 | 6.346 | 2297.9 | 11.49025
1941 | 38.8 | 6.349 | 2299.3 | 6.8958
1942 | 38.82 | 6.352 | 2298.45 | 6.896625
1943 | 38.84 | 6.357 | 2299.85 | 11.49575
1944 | 38.86 | 6.36 | 2300.4 | 6.900375
1945 | 38.88 | 6.36 | 2300.7 | 0
1946 | 38.9 | 6.364 | 2300.7 | 9.2028
1947 | 38.92 | 6.368 | 2301.55 | 9.2045
1948 | 38.94 | 6.371 | 2300.95 | 6.90375
1949 | 38.96 | 6.376 | 2302.1 | 11.50762
1950 | 38.98 | 6.379 | 2302.1 | 6.9063
1951 | 39 | 6.382 | 2302.65 | 6.907125
1952 | 39.02 | 6.386 | 2302.9 | 9.2111
1953 | 39.04 | 6.391 | 2302.65 | 11.51387
1954 | 39.06 | 6.394 | 2303.2 | 6.908775
1955 | 39.08 | 6.394 | 2303.5 | 0
1956 | 39.1 | 6.397 | 2302.35 | 6.908775
1957 | 39.12 | 6.401 | 2303.5 | 9.2117
1958 | 39.14 | 6.405 | 2303.75 | 9.2145
1959 | 39.16 | 6.409 | 2304.05 | 9.2156
1960 | 39.18 | 6.412 | 2304.9 | 6.913425
1961 | 39.2 | 6.416 | 2306.3 | 9.2224
1962 | 39.22 | 6.42 | 2305.15 | 9.2229
1963 | 39.24 | 6.424 | 2305.15 | 9.2206
1964 | 39.26 | 6.427 | 2304.9 | 6.915075
1965 | 39.28 | 6.427 | 2305.45 | 0
1966 | 39.3 | 6.43 | 2305.7 | 6.916725
1967 | 39.32 | 6.436 | 2306 | 13.8351
1968 | 39.34 | 6.44 | 2305.7 | 9.2234
1969 | 39.36 | 6.443 | 2306.85 | 6.918825
1970 | 39.38 | 6.446 | 2306.55 | 6.9201
1971 | 39.4 | 6.45 | 2306.55 | 9.2262
1972 | 39.42 | 6.454 | 2306.85 | 9.2268
1973 | 39.44 | 6.458 | 2307.1 | 9.2279
1974 | 39.46 | 6.459 | 2307.1 | 2.3071
1975 | 39.48 | 6.461 | 2307.95 | 4.61505
1976 | 39.5 | 6.464 | 2307.65 | 6.9234
1977 | 39.52 | 6.47 | 2308.25 | 13.8477
1978 | 39.54 | 6.474 | 2307.95 | 9.2324
1979 | 39.56 | 6.476 | 2308.5 | 4.61645
1980 | 39.58 | 6.48 | 2309.05 | 9.2351
1981 | 39.6 | 6.484 | 2308.8 | 9.2357
1982 | 39.62 | 6.489 | 2309.35 | 11.54537
1983 | 39.64 | 6.491 | 2309.05 | 4.6184
1984 | 39.66 | 6.492 | 2309.35 | 2.3092
1985 | 39.68 | 6.495 | 2309.65 | 6.9285
1986 | 39.7 | 6.5 | 2309.9 | 11.54887
1987 | 39.72 | 6.504 | 2309.65 | 9.2391
1988 | 39.74 | 6.507 | 2309.9 | 6.929325
1989 | 39.76 | 6.51 | 2308.8 | 6.92805
1990 | 39.78 | 6.513 | 2310.45 | 6.928875
1991 | 39.8 | 6.518 | 2310.75 | 11.553
1992 | 39.82 | 6.522 | 2311.05 | 9.2436
1993 | 39.84 | 6.524 | 2310.45 | 4.6215
1994 | 39.86 | 6.527 | 2311.3 | 6.932625
1995 | 39.88 | 6.528 | 2310.45 | 2.310875
1996 | 39.9 | 6.532 | 2309.9 | 9.2407
1997 | 39.92 | 6.539 | 2310.75 | 16.17227
1998 | 39.94 | 6.541 | 2310.2 | 4.62095
1999 | 39.96 | 6.544 | 2311.05 | 6.931875
2000 | 39.98 | 6.549 | 2311.05 | 11.55525
2001 | 40 | 6.553 | 2311.3 | 9.2447
2002 | 40.02 | 6.556 | 2310.75 | 6.933075
2003 | 40.04 | 6.559 | 2311.3 | 6.933075
2004 | 40.06 | 6.559 | 2310.2 | 0
2005 | 40.08 | 6.562 | 2310.2 | 6.9306
2006 | 40.1 | 6.567 | 2311.05 | 11.55312
2007 | 40.12 | 6.572 | 2311.3 | 11.55587
2008 | 40.14 | 6.575 | 2310.75 | 6.933075
2009 | 40.16 | 6.577 | 2311.3 | 4.62205
2010 | 40.18 | 6.581 | 2310.75 | 9.2441
2011 | 40.2 | 6.588 | 2311.3 | 16.17717
2012 | 40.22 | 6.59 | 2311.05 | 4.62235
2013 | 40.24 | 6.59 | 2310.45 | 0
2014 | 40.26 | 6.593 | 2309.9 | 6.930525
2015 | 40.28 | 6.596 | 2311.05 | 6.931425
2016 | 40.3 | 6.601 | 2311.05 | 11.55525
2017 | 40.32 | 6.605 | 2310.75 | 9.2436
2018 | 40.34 | 6.608 | 2310.2 | 6.931425
2019 | 40.36 | 6.611 | 2310.2 | 6.9306
2020 | 40.38 | 6.616 | 2310.2 | 11.551
2021 | 40.4 | 6.621 | 2310.75 | 11.55238
2022 | 40.42 | 6.624 | 2310.75 | 6.93225
2023 | 40.44 | 6.623 | 2310.45 | -2.3106
2024 | 40.46 | 6.627 | 2311.85 | 9.2446
2025 | 40.48 | 6.631 | 2310.2 | 9.2441
2026 | 40.5 | 6.636 | 2310.45 | 11.55162
2027 | 40.52 | 6.639 | 2309.9 | 6.930525
2028 | 40.54 | 6.643 | 2309.05 | 9.2379
2029 | 40.56 | 6.647 | 2309.35 | 9.2368
2030 | 40.58 | 6.65 | 2309.65 | 6.9285
2031 | 40.6 | 6.655 | 2309.9 | 11.54887
2032 | 40.62 | 6.658 | 2309.35 | 6.928875
2033 | 40.64 | 6.658 | 2309.35 | 0
2034 | 40.66 | 6.66 | 2308.25 | 4.6176
2035 | 40.68 | 6.666 | 2308.25 | 13.8495
2036 | 40.7 | 6.67 | 2307.65 | 9.2318
2037 | 40.72 | 6.672 | 2309.05 | 4.6167
2038 | 40.74 | 6.676 | 2308.25 | 9.2346
2039 | 40.76 | 6.68 | 2308.5 | 9.2335
2040 | 40.78 | 6.683 | 2308.5 | 6.9255
2041 | 40.8 | 6.689 | 2308.8 | 13.8519
2042 | 40.82 | 6.69 | 2307.95 | 2.308375
2043 | 40.84 | 6.69 | 2307.4 | 0
2044 | 40.86 | 6.694 | 2307.1 | 9.229
2045 | 40.88 | 6.7 | 2307.4 | 13.8435
2046 | 40.9 | 6.704 | 2307.1 | 9.229
2047 | 40.92 | 6.707 | 2307.1 | 6.9213
2048 | 40.94 | 6.71 | 2306.85 | 6.920925
2049 | 40.96 | 6.716 | 2307.4 | 13.84275
2050 | 40.98 | 6.719 | 2305.7 | 6.91965
2051 | 41 | 6.722 | 2305.7 | 6.9171
2052 | 41.02 | 6.724 | 2306.3 | 4.612
2053 | 41.04 | 6.725 | 2306 | 2.30615
2054 | 41.06 | 6.729 | 2306 | 9.224
2055 | 41.08 | 6.735 | 2306 | 13.836
2056 | 41.1 | 6.738 | 2305.15 | 6.916725
2057 | 41.12 | 6.74 | 2305.45 | 4.6106
2058 | 41.14 | 6.744 | 2305.45 | 9.2218
2059 | 41.16 | 6.749 | 2304.3 | 11.52437
2060 | 41.18 | 6.753 | 2304.05 | 9.2167
2061 | 41.2 | 6.756 | 2303.5 | 6.911325
2062 | 41.22 | 6.757 | 2304.05 | 2.303775
2063 | 41.24 | 6.759 | 2304.05 | 4.6081
2064 | 41.26 | 6.762 | 2302.35 | 6.9096
2065 | 41.28 | 6.768 | 2302.35 | 13.8141
2066 | 41.3 | 6.772 | 2302.1 | 9.2089
2067 | 41.32 | 6.774 | 2301.55 | 4.60365
2068 | 41.34 | 6.777 | 2301.8 | 6.905025
2069 | 41.36 | 6.783 | 2301.8 | 13.8108
2070 | 41.38 | 6.787 | 2302.1 | 9.2078
2071 | 41.4 | 6.79 | 2301.8 | 6.90585
2072 | 41.42 | 6.791 | 2301.25 | 2.301525
2073 | 41.44 | 6.794 | 2300.95 | 6.9033
2074 | 41.46 | 6.798 | 2300.15 | 9.2022
2075 | 41.48 | 6.803 | 2299.3 | 11.49862
2076 | 41.5 | 6.806 | 2299.3 | 6.8979
2077 | 41.52 | 6.808 | 2299.55 | 4.59885
2078 | 41.54 | 6.812 | 2298.75 | 9.1966
2079 | 41.56 | 6.818 | 2299 | 13.79325
2080 | 41.58 | 6.822 | 2298.2 | 9.1944
2081 | 41.6 | 6.823 | 2297.6 | 2.2979
2082 | 41.62 | 6.825 | 2296.5 | 4.5941
2083 | 41.64 | 6.828 | 2296.8 | 6.88995
2084 | 41.66 | 6.83 | 2296.5 | 4.5933
2085 | 41.68 | 6.836 | 2296.5 | 13.779
2086 | 41.7 | 6.839 | 2295.65 | 6.888225
2087 | 41.72 | 6.842 | 2295.4 | 6.886575
2088 | 41.74 | 6.847 | 2295.4 | 11.477
2089 | 41.76 | 6.851 | 2294.8 | 9.1804
2090 | 41.78 | 6.855 | 2294 | 9.1776
2091 | 41.8 | 6.857 | 2293.45 | 4.58745
2092 | 41.82 | 6.858 | 2292.6 | 2.293025
2093 | 41.84 | 6.862 | 2292.05 | 9.1693
2094 | 41.86 | 6.867 | 2292.05 | 11.46025
2095 | 41.88 | 6.87 | 2292.05 | 6.87615
2096 | 41.9 | 6.873 | 2290.65 | 6.87405
2097 | 41.92 | 6.876 | 2290.05 | 6.87105
2098 | 41.94 | 6.88 | 2289.5 | 9.1591
2099 | 41.96 | 6.885 | 2289.8 | 11.44825
2100 | 41.98 | 6.889 | 2289.5 | 9.1586
2101 | 42 | 6.889 | 2288.95 | 0
2102 | 42.02 | 6.893 | 2288.95 | 9.1558
2103 | 42.04 | 6.896 | 2287.85 | 6.8652
2104 | 42.06 | 6.899 | 2287.55 | 6.8631
2105 | 42.08 | 6.904 | 2287 | 11.43637
2106 | 42.1 | 6.907 | 2285.6 | 6.8589
2107 | 42.12 | 6.911 | 2285.9 | 9.143
2108 | 42.14 | 6.914 | 2284.75 | 6.855975
2109 | 42.16 | 6.92 | 2284.2 | 13.70685
2110 | 42.18 | 6.923 | 2283.95 | 6.852225
2111 | 42.2 | 6.922 | 2283.35 | -2.28365
2112 | 42.22 | 6.926 | 2282.25 | 9.1312
2113 | 42.24 | 6.93 | 2281.4 | 9.1273
2114 | 42.26 | 6.934 | 2280.3 | 9.1234
2115 | 42.28 | 6.937 | 2280 | 6.84045
2116 | 42.3 | 6.941 | 2279.75 | 9.1195
2117 | 42.32 | 6.944 | 2278.9 | 6.837975
2118 | 42.34 | 6.948 | 2278.9 | 9.1156
2119 | 42.36 | 6.953 | 2278.35 | 11.39312
2120 | 42.38 | 6.957 | 2277.2 | 9.1111
2121 | 42.4 | 6.957 | 2276.4 | 0
2122 | 42.42 | 6.96 | 2276.1 | 6.82875
2123 | 42.44 | 6.965 | 2274.7 | 11.377
2124 | 42.46 | 6.968 | 2273.6 | 6.82245
2125 | 42.48 | 6.971 | 2274.15 | 6.821625
2126 | 42.5 | 6.976 | 2272.75 | 11.36725
2127 | 42.52 | 6.98 | 2271.9 | 9.0893
2128 | 42.54 | 6.983 | 2271.1 | 6.8145
2129 | 42.56 | 6.988 | 2270.5 | 11.354
2130 | 42.58 | 6.99 | 2269.7 | 4.5402
2131 | 42.6 | 6.99 | 2269.1 | 0
2132 | 42.62 | 6.994 | 2268.85 | 9.0759
2133 | 42.64 | 6.998 | 2268.3 | 9.0743
2134 | 42.66 | 7.003 | 2266.05 | 11.33587
2135 | 42.68 | 7.006 | 2266.6 | 6.798975
2136 | 42.7 | 7.01 | 2264.95 | 9.0631
2137 | 42.72 | 7.013 | 2263.8 | 6.793125
2138 | 42.74 | 7.017 | 2263 | 9.0536
2139 | 42.76 | 7.021 | 2262.4 | 9.0508
2140 | 42.78 | 7.023 | 2261.6 | 4.524
2141 | 42.8 | 7.024 | 2260.45 | 2.261025
2142 | 42.82 | 7.028 | 2259.65 | 9.0402
2143 | 42.84 | 7.033 | 2257.95 | 11.294
2144 | 42.86 | 7.036 | 2257.65 | 6.7734
2145 | 42.88 | 7.039 | 2256 | 6.770475
2146 | 42.9 | 7.043 | 2255.45 | 9.0229
2147 | 42.92 | 7.048 | 2255.15 | 11.2765
2148 | 42.94 | 7.052 | 2254.6 | 9.0195
2149 | 42.96 | 7.056 | 2253.5 | 9.0162
2150 | 42.98 | 7.057 | 2251.8 | 2.25265
2151 | 43 | 7.059 | 2250.95 | 4.50275
2152 | 43.02 | 7.063 | 2249 | 8.9999
2153 | 43.04 | 7.067 | 2248.45 | 8.9949
2154 | 43.06 | 7.071 | 2247.05 | 8.991
2155 | 43.08 | 7.074 | 2246.2 | 6.739875
2156 | 43.1 | 7.078 | 2245.65 | 8.9837
2157 | 43.12 | 7.082 | 2245.1 | 8.9815
2158 | 43.14 | 7.085 | 2243.7 | 6.7332
2159 | 43.16 | 7.089 | 2241.75 | 8.9709
2160 | 43.18 | 7.09 | 2240.65 | 2.2412
2161 | 43.2 | 7.093 | 2238.95 | 6.7194
2162 | 43.22 | 7.097 | 2238.7 | 8.9553
2163 | 43.24 | 7.101 | 2237.3 | 8.952
2164 | 43.26 | 7.105 | 2236.45 | 8.9475
2165 | 43.28 | 7.107 | 2235.3 | 4.47175
2166 | 43.3 | 7.112 | 2233.35 | 11.17162
2167 | 43.32 | 7.116 | 2232.25 | 8.9312
2168 | 43.34 | 7.119 | 2231.15 | 6.6951
2169 | 43.36 | 7.122 | 2230 | 6.691725
2170 | 43.38 | 7.125 | 2228.05 | 6.687075
2171 | 43.4 | 7.126 | 2226.65 | 2.22735
2172 | 43.42 | 7.131 | 2225.85 | 11.13125
2173 | 43.44 | 7.136 | 2224.15 | 11.125
2174 | 43.46 | 7.139 | 2223.05 | 6.6708
2175 | 43.48 | 7.142 | 2221.65 | 6.66705
2176 | 43.5 | 7.146 | 2219.95 | 8.8832
2177 | 43.52 | 7.151 | 2218.3 | 11.09562
2178 | 43.54 | 7.154 | 2217.45 | 6.653625
2179 | 43.56 | 7.156 | 2216.9 | 4.43435
2180 | 43.58 | 7.157 | 2214.65 | 2.215775
2181 | 43.6 | 7.161 | 2213 | 8.8553
2182 | 43.62 | 7.166 | 2212.15 | 11.06288
2183 | 43.64 | 7.17 | 2209.9 | 8.8441
2184 | 43.66 | 7.172 | 2207.95 | 4.41785
2185 | 43.68 | 7.175 | 2206 | 6.620925
2186 | 43.7 | 7.18 | 2204.85 | 11.02712
2187 | 43.72 | 7.184 | 2203.75 | 8.8172
2188 | 43.74 | 7.188 | 2202.35 | 8.8122
2189 | 43.76 | 7.188 | 2200.15 | 0
2190 | 43.78 | 7.192 | 2198.75 | 8.7978
2191 | 43.8 | 7.196 | 2195.95 | 8.7894
2192 | 43.82 | 7.199 | 2195.1 | 6.586575
2193 | 43.84 | 7.204 | 2192.6 | 10.96925
2194 | 43.86 | 7.207 | 2191.2 | 6.5757
2195 | 43.88 | 7.21 | 2190.35 | 6.572325
2196 | 43.9 | 7.216 | 2188.4 | 13.13625
2197 | 43.92 | 7.22 | 2185.9 | 8.7486
2198 | 43.94 | 7.223 | 2184.5 | 6.5556
2199 | 43.96 | 7.224 | 2181.7 | 2.1831
2200 | 43.98 | 7.227 | 2179.75 | 6.542175
2201 | 44 | 7.229 | 2177.5 | 4.35725
2202 | 44.02 | 7.234 | 2175.55 | 10.88262
2203 | 44.04 | 7.238 | 2173.6 | 8.6983
2204 | 44.06 | 7.241 | 2172.2 | 6.5187
2205 | 44.08 | 7.245 | 2170.25 | 8.6849
2206 | 44.1 | 7.25 | 2167.45 | 10.84425
2207 | 44.12 | 7.254 | 2165.5 | 8.6659
2208 | 44.14 | 7.256 | 2163.25 | 4.32875
2209 | 44.16 | 7.256 | 2161.6 | 0
2210 | 44.18 | 7.261 | 2159.35 | 10.80237
2211 | 44.2 | 7.264 | 2157.4 | 6.475125
2212 | 44.22 | 7.268 | 2154.6 | 8.624
2213 | 44.24 | 7.273 | 2152.35 | 10.76737
2214 | 44.26 | 7.276 | 2150.4 | 6.454125
2215 | 44.28 | 7.279 | 2147.6 | 6.447
2216 | 44.3 | 7.284 | 2145.35 | 10.73237
2217 | 44.32 | 7.289 | 2143.4 | 10.72187
2218 | 44.34 | 7.289 | 2140.6 | 0
2219 | 44.36 | 7.29 | 2137.85 | 2.139225
2220 | 44.38 | 7.295 | 2135.6 | 10.68362
2221 | 44.4 | 7.299 | 2132.8 | 8.5368
2222 | 44.42 | 7.302 | 2130 | 6.3942
2223 | 44.44 | 7.306 | 2126.95 | 8.5139
2224 | 44.46 | 7.31 | 2125 | 8.5039
2225 | 44.48 | 7.313 | 2122.2 | 6.3708
2226 | 44.5 | 7.318 | 2120.25 | 10.60612
2227 | 44.52 | 7.323 | 2118 | 10.59563
2228 | 44.54 | 7.324 | 2114.1 | 2.11605
2229 | 44.56 | 7.325 | 2112.4 | 2.11325
2230 | 44.58 | 7.33 | 2108.8 | 10.553
2231 | 44.6 | 7.333 | 2104.3 | 6.31965
2232 | 44.62 | 7.337 | 2102.05 | 8.4127
2233 | 44.64 | 7.341 | 2098.7 | 8.4015
2234 | 44.66 | 7.344 | 2096.2 | 6.29235
2235 | 44.68 | 7.347 | 2093.4 | 6.2844
2236 | 44.7 | 7.352 | 2090.35 | 10.45937
2237 | 44.72 | 7.357 | 2087.55 | 10.44475
2238 | 44.74 | 7.357 | 2083.65 | 0
2239 | 44.76 | 7.36 | 2080.3 | 6.245925
2240 | 44.78 | 7.364 | 2076.95 | 8.3145
2241 | 44.8 | 7.368 | 2073.6 | 8.3011
2242 | 44.82 | 7.37 | 2070.5 | 4.1441
2243 | 44.84 | 7.375 | 2067.15 | 10.34412
2244 | 44.86 | 7.379 | 2064.1 | 8.2625
2245 | 44.88 | 7.383 | 2059.6 | 8.2474
2246 | 44.9 | 7.388 | 2056.55 | 10.29037
2247 | 44.92 | 7.392 | 2051.5 | 8.2161
2248 | 44.94 | 7.392 | 2048.45 | 0
2249 | 44.96 | 7.394 | 2043.7 | 4.09215
2250 | 44.98 | 7.399 | 2040.6 | 10.21075
2251 | 45 | 7.403 | 2036.45 | 8.1541
2252 | 45.02 | 7.406 | 2031.95 | 6.1026
2253 | 45.04 | 7.41 | 2027.5 | 8.1189
2254 | 45.06 | 7.414 | 2023.3 | 8.1016
2255 | 45.08 | 7.418 | 2018.55 | 8.0837
2256 | 45.1 | 7.422 | 2015.2 | 8.0675
2257 | 45.12 | 7.425 | 2011.3 | 6.03975
2258 | 45.14 | 7.426 | 2006.55 | 2.008925
2259 | 45.16 | 7.429 | 2002.05 | 6.0129
2260 | 45.18 | 7.433 | 1997.05 | 7.9982
2261 | 45.2 | 7.438 | 1992.3 | 9.973375
2262 | 45.22 | 7.44 | 1986.15 | 3.97845
2263 | 45.24 | 7.443 | 1981.1 | 5.950875
2264 | 45.26 | 7.449 | 1975.55 | 11.86995
2265 | 45.28 | 7.452 | 1971.35 | 5.92035
2266 | 45.3 | 7.456 | 1966.6 | 7.8759
2267 | 45.32 | 7.46 | 1960.15 | 7.8535
2268 | 45.34 | 7.46 | 1955.15 | 0
2269 | 45.36 | 7.463 | 1949.55 | 5.85705
2270 | 45.38 | 7.469 | 1943.4 | 11.67885
2271 | 45.4 | 7.473 | 1937.55 | 7.7619
2272 | 45.42 | 7.474 | 1931.65 | 1.9346
2273 | 45.44 | 7.478 | 1925.8 | 7.7149
2274 | 45.46 | 7.483 | 1919.65 | 9.613625
2275 | 45.48 | 7.488 | 1912.95 | 9.5815
2276 | 45.5 | 7.492 | 1906.8 | 7.6395
2277 | 45.52 | 7.496 | 1899.25 | 7.6121
2278 | 45.54 | 7.496 | 1891.45 | 0
2279 | 45.56 | 7.499 | 1883.9 | 5.663025
2280 | 45.58 | 7.504 | 1877.2 | 9.40275
2281 | 45.6 | 7.509 | 1868.8 | 9.365
2282 | 45.62 | 7.51 | 1862.1 | 1.86545
2283 | 45.64 | 7.514 | 1854.55 | 7.4333
2284 | 45.66 | 7.519 | 1845.9 | 9.251125
2285 | 45.68 | 7.524 | 1837.55 | 9.208625
2286 | 45.7 | 7.527 | 1829.7 | 5.500875
2287 | 45.72 | 7.529 | 1819.95 | 3.64965
2288 | 45.74 | 7.53 | 1810.7 | 1.815325
2289 | 45.76 | 7.534 | 1800.95 | 7.2233
2290 | 45.78 | 7.54 | 1790.9 | 10.77555
2291 | 45.8 | 7.543 | 1779.7 | 5.3559
2292 | 45.82 | 7.546 | 1767.95 | 5.321475
2293 | 45.84 | 7.55 | 1755.95 | 7.0478
2294 | 45.86 | 7.556 | 1742.85 | 10.4964
2295 | 45.88 | 7.56 | 1728.85 | 6.9434
2296 | 45.9 | 7.562 | 1713.8 | 3.44265
2297 | 45.92 | 7.564 | 1695.9 | 3.4097
2298 | 45.94 | 7.567 | 1677.2 | 5.05965
2299 | 45.96 | 7.571 | 1651.75 | 6.6579
2300 | 45.98 | 7.576 | 1614.35 | 8.16525
2301 | 46 | 7.581 | 1518.5 | 7.832125
2302 | 46.02 | 7.596 | 978.25 | 18.72562
2303 | 46.04 | 7.604 | 880.2 | 7.4338
Počet údajů: 2303
***

## Souhrn
Celkové porovnání vypočtených hodnot CMT svarových spojů
Parametr |  | Počet dnů v prostředí solné mlhy | [5 empty] | Po 30 dnech bez nátěru | Po 30 dnech s organickým nátěrem | Rozdíl
|  | 0 | 10 | 20 | 30 | 30 - nátěr
Pevnost v tahu Rm | [MPa] | 109.0359 | 105.0776 | 102.7623 | 87.60582 | 99.43964 | Pevnost v tahu Rm [MPa] | 87.60582 | 99.43964 | 11.83382
Velikost přetvárné práce (plocha pod křivkou) Wf | [J] | 6.509355 | 5.951905 | 5.5175667 | 3.931184775 | 5.553062 | Velikost přetvárné práce (plocha pod křivkou) Wf [J] | 3.931184775 | 5.553062 | 1.621878
| [N.mm] | 6509.355 | 5951.905 | 5517.5667 | 3931.184775 | 5553.062