## Primární data všechny
| primární data | [13 empty] | energie*čas=dopadající energie na jednotku plochy
|  | MĚŘENÍ PŘED LASEROVÁNÍM | [12 empty] | LASEROVÁNÍ |  |  | MĚŘENÍ PO LASEROVÁNÍ | [12 empty] | MĚŘENÍ PO APLIKACI NÁTĚROVÝCH HMOT | [12 empty] | MĚŘENÍ XENOTEST PO 24 HODINÁCH | [11 empty] | MĚŘENÍ XENOTEST PO 48 HODINÁCH | [11 empty] | MĚŘENÍ XENOTEST PO 96 HODINÁCH | [11 empty] | MĚŘENÍ XENOTEST PO 168 HODINÁCH
POČET | POPIS | DRSNOST Ra (mμ) | BARVA | [8 empty] | LESK |  |  | LASER kolmo na vlákna |  |  | DRSNOST Ra (mμ) | BARVA | [8 empty] | LESK |  |  | DRSNOST Ra (mμ) | BARVA | [8 empty] | LESK |  |  | BARVA | [8 empty] | LESK PRŮMĚR + SMĚRODATNÉ ODCHYLKY |  |  | BARVA | [8 empty] | LESK |  |  | BARVA | [8 empty] | LESK |  |  | DRSNOST Ra (mμ) | BARVA | [8 empty] | LESK
|  |  | 1.měření |  |  | 2.měření |  |  | 3.měření |  |  | 1.měření | 2.měřění | 3.měřění |  |  |  |  | 1.měření |  |  | 2.měření |  |  | 3.měření |  |  | 1.měření | 2.měřění | 3.měřění |  | 1.měření |  |  | 2.měření |  |  | 3.měření |  |  | 1.měření | 2.měřění | 3.měřění | 1.měření |  |  | 2.měření |  |  | 3.měření |  |  | 1.měření | 2.měřění | 3.měřění | 1.měření |  |  | 2.měření |  |  | 3.měření |  |  | 1.měření | 2.měřění | 3.měřění | 1.měření |  |  | 2.měření |  |  | 3.měření |  |  | 1.měření | 2.měřění | 3.měřění |  | 1.měření |  |  | 2.měření |  |  | 3.měření |  |  | 1.měření | 2.měřění | 3.měřění
|  |  | L | a | b | L | a | b | L | a | b |  |  |  | rychlos (mm/s) | výkon (W) | čas(min) |  | L | a | b | L | a | b | L | a | b |  |  |  |  | L | a | b | L | a | b | L | a | b |  |  |  | L | a | b | L | a | b | L | a | b |  |  |  | L | a | b | L | a | b | L | a | b |  |  |  | L | a | b | L | a | b | L | a | b |  |  |  |  | L | a | b | L | a | b | L | a | b
1. | Referenční bez nátěru 1. | 16.5076 | 65.86 | 7.51 | 21.32 | 64.64 | 7.44 | 21.39 | 65.57 | 7.17 | 21.41 | 2.6 | 2.7 | 2.6 | 0 | 0 | 0 | [26 empty] | 62.16 | 7.8 | 25.21 | 62.01 | 7.67 | 25.16 | 62.47 | 7.51 | 25.09 | 2.5 | 2.7 | 2.6 | 62.88 | 8.43 | 26.7 | 62.47 | 8.28 | 26.72 | 63.04 | 8.1 | 26.65 | 2.6 | 2.8 | 2.8 | 63.2 | 8.71 | 26.44 | 63.26 | 8.64 | 26.78 | 64.01 | 8.36 | 26.62 | 2.7 | 2.9 | 2.9 | 3.4517 | 64.54 | 9.05 | 26.5 | 64.57 | 8.91 | 26.78 | 65.08 | 8.66 | 26.83 | 2.9 | 3.1 | 3.1
2. | Referenční bez nátěru 2. | 11.9658 | 66.9 | 6.55 | 21.14 | 66.09 | 6.49 | 21.12 | 66.01 | 6.39 | 20.89 | 3.1 | 3.3 | 3.5 | 0 | 0 | 0 | [26 empty] | 62.9 | 7.15 | 25.1 | 62.27 | 7.11 | 24.87 | 62.24 | 6.97 | 24.4 | 3 | 3.1 | 3.3 | 62.56 | 8.02 | 26.75 | 62.29 | 7.89 | 26.28 | 62.37 | 7.69 | 25.75 | 3 | 3.2 | 3.5 | 62.69 | 8.68 | 26.83 | 62.43 | 8.47 | 26.34 | 62.7 | 8.14 | 25.51 | 3.2 | 3.4 | 3.5 | 12.3976 | 63.34 | 9.24 | 27.03 | 63.2 | 9.07 | 26.73 | 63.67 | 8.57 | 25.57 | 3.4 | 3.6 | 3.8
3. | Referenční bez nátěru 3. | 4.1841 | 64.3 | 6.23 | 20.66 | 64.58 | 6.75 | 21.12 | 64.3 | 6.63 | 20.81 | 4.3 | 3.7 | 3 | 0 | 0 | 0 | [26 empty] | 60.76 | 7.08 | 24.42 | 60.81 | 7.57 | 24.96 | 60.37 | 7.41 | 24.56 | 4.2 | 3.7 | 3 | 59.96 | 8.3 | 26.32 | 59.64 | 8.68 | 26.33 | 59.72 | 8.37 | 25.73 | 4.2 | 3.6 | 3 | 59.19 | 9.2 | 26.14 | 58.93 | 9.52 | 26.16 | 59.49 | 8.95 | 25.24 | 4.2 | 3.7 | 3.1 | 4.0708 | 59.66 | 9.87 | 26.38 | 59.23 | 10.22 | 26.45 | 60.06 | 9.54 | 25.3 | 4.2 | 3.7 | 3.1
4. | Referenční bez nátěru 4. | 8.0034 | 64.8 | 6.68 | 20.79 | 68.69 | 6.83 | 22.18 | 69.36 | 7.08 | 22.9 | 4.5 | 4.5 | 4.4 | 0 | 0 | 0 | [26 empty] | 61.3 | 7.33 | 24.58 | 64.26 | 7.89 | 26.73 | 64.25 | 8.24 | 27.3 | 4.5 | 4.4 | 4.5 | 60.89 | 8.47 | 26.16 | 63.37 | 9.2 | 28.25 | 63.38 | 9.46 | 28.73 | 4.3 | 4.4 | 4.4 | 60.39 | 9.28 | 26.02 | 62.46 | 9.9 | 27.57 | 62.46 | 10.16 | 28.03 | 4.3 | 4.3 | 4.3 | 6.8236 | 60.47 | 9.9 | 25.95 | 62.51 | 10.59 | 27.47 | 62.51 | 10.82 | 27.86 | 4.3 | 4.3 | 4.3
5. | Referenční 1.nátěr PUR 1. | 2.8791 | 68.56 | 6.65 | 22.7 | 68.96 | 6.69 | 22.68 | 68.79 | 6.6 | 22.78 | 3.9 | 4 | 4 | 0 | 0 | 0 | [26 empty] | 63.93 | 7.99 | 26.76 | 64.15 | 8.06 | 26.9 | 64.24 | 7.9 | 26.79 | 3.8 | 3.8 | 3.9 | 63.59 | 9.16 | 28.7 | 63.74 | 9.24 | 28.9 | 63.73 | 9.13 | 28.84 | 3.9 | 4 | 3.9 | 62.21 | 10.1 | 27.8 | 62.2 | 10.2 | 28.07 | 62.33 | 10.08 | 28 | 4 | 4 | 4 | 5.0272 | 62.57 | 10.77 | 27.77 | 62.54 | 10.86 | 28.05 | 62.58 | 10.7 | 27.89 | 4.2 | 4.2 | 4.1
6. | Referenční 1.nátěr PUR 2. | 4.981 | 64.97 | 7.35 | 22.35 | 64.07 | 7.13 | 21.52 | 62.82 | 7.14 | 21.1 | 3.4 | 3.3 | 3.1 | 0 | 0 | 0 | [26 empty] | 60.3 | 8.53 | 26.31 | 59.99 | 8.18 | 25.33 | 59.48 | 7.91 | 24.59 | 3.3 | 3.1 | 3 | 59.68 | 9.73 | 27.8 | 59.81 | 9.02 | 26.35 | 59.44 | 8.68 | 25.63 | 3.3 | 3.2 | 3.1 | 58.85 | 10.36 | 27.04 | 59.71 | 9.49 | 25.57 | 59.55 | 9.09 | 24.93 | 3.3 | 3.2 | 3.1 | 3.0679 | 59.44 | 10.9 | 26.94 | 60.03 | 10.15 | 25.54 | 60.26 | 9.61 | 24.88 | 3.4 | 3.4 | 3.2
7. | Referenční 1.nátěr PUR 3. | 9.2954 | 63.81 | 7.5 | 21.5 | 66.44 | 6.86 | 20.72 | 66.09 | 6.87 | 21.01 | 3 | 3.3 | 3.8 | 0 | 0 | 0 | [26 empty] | 60.54 | 8.08 | 25.02 | 63.09 | 7.38 | 24.51 | 63.1 | 7.15 | 23.8 | 3 | 3.3 | 3.8 | 60.38 | 8.61 | 26.23 | 62.96 | 7.82 | 25.49 | 62.83 | 7.57 | 24.79 | 3.1 | 3.4 | 3.9 | 60.82 | 9.01 | 26.16 | 62.42 | 8.45 | 25.72 | 62.8 | 8.23 | 25.47 | 3.2 | 3.4 | 4 | 9.0416 | 61.96 | 9.36 | 26.27 | 63.68 | 9.1 | 26.58 | 63.33 | 8.84 | 26.21 | 3.4 | 3.6 | 4.1
8. | Referenční 1.nátěr PUR 4. | 8.2677 | 66.33 | 6.36 | 20.12 | 66.12 | 6.65 | 20.36 | 65.07 | 6.97 | 20.66 | 4 | 3.4 | 3.6 | 0 | 0 | 0 | [26 empty] | 62.86 | 6.88 | 23.35 | 63.03 | 7.15 | 24.08 | 61.4 | 7.51 | 24.09 | 4 | 3.3 | 3.4 | 62.62 | 7.28 | 24.32 | 62.51 | 7.72 | 25.5 | 61.05 | 8.02 | 25.13 | 4.1 | 3.4 | 3.6 | 62.48 | 7.98 | 25.31 | 62.8 | 8.3 | 26.01 | 61.18 | 8.6 | 25.56 | 4.1 | 3.4 | 3.6 | 6.8392 | 62.72 | 8.79 | 26.68 | 63.39 | 9.04 | 27.26 | 61.7 | 9.38 | 26.67 | 4.4 | 3.7 | 3.8
9. | Referenční 2.nátěr VOSK 1. | 5.6743 | 65.32 | 5.82 | 19.55 | 65.42 | 5.62 | 19.36 | 65.78 | 5.73 | 19.43 | 2.3 | 2.4 | 2.4 | 0 | 0 | 0 | [26 empty] | 61.36 | 7.41 | 25.07 | 60.66 | 7.54 | 25.21 | 60.64 | 7.33 | 24.54 | 2.2 | 2.3 | 2.3 | 61.55 | 7.69 | 26.01 | 62.11 | 7.39 | 25.8 | 62.29 | 7.51 | 25.77 | 2.3 | 2.3 | 2.4 | 61.43 | 8.51 | 26.61 | 62.06 | 8.21 | 26.66 | 62.03 | 8.42 | 26.81 | 2.5 | 2.5 | 2.6 | 2.1906 | 62.14 | 9.01 | 26.85 | 63.02 | 8.55 | 26.79 | 62.87 | 8.88 | 27.08 | 2.7 | 2.7 | 2.7
10. | Referenční 2.nátěr VOSK 2. | 5.6332 | 65.01 | 5.74 | 19.49 | 63.78 | 6 | 19.52 | 64.07 | 6.05 | 19.85 | 2.3 | 2.2 | 2.2 | 0 | 0 | 0 | [26 empty] | 58.2 | 7.02 | 22.9 | 58.63 | 7.14 | 23.52 | 59.05 | 7.1 | 23.46 | 2.2 | 2.1 | 2.1 | 61.91 | 7.42 | 25.52 | 60.88 | 7.46 | 24.88 | 60.07 | 7.91 | 26.16 | 2.3 | 2.2 | 2.2 | 61.68 | 8.29 | 26.74 | 60.89 | 8.26 | 26.04 | 60.2 | 8.53 | 26.65 | 2.4 | 2.3 | 2.4 | 1.8147 | 62.33 | 8.84 | 27.46 | 61.64 | 8.75 | 26.77 | 61.22 | 8.97 | 27.1 | 2.7 | 2.6 | 2.6
11. | Referenční 2.nátěr VOSK 3. | 8.8493 | 63.94 | 6.97 | 21.08 | 63.61 | 7.05 | 21.14 | 63.28 | 7 | 20.72 | 3.5 | 3.2 | 3 | 0 | 0 | 0 | [26 empty] | 61.42 | 7.25 | 24.88 | 61.72 | 7.13 | 25.08 | 62 | 7.22 | 25.07 | 3.1 | 3 | 2.8 | 61.15 | 8.09 | 26.73 | 61.44 | 7.79 | 26.01 | 61.28 | 7.63 | 25.29 | 3.2 | 3 | 2.9 | 61.11 | 9.15 | 27.97 | 61.06 | 9 | 27.59 | 61.1 | 8.75 | 26.91 | 3.3 | 3.1 | 2.7 | 3.4498 | 62 | 9.69 | 28.31 | 61.97 | 9.55 | 28.03 | 62.09 | 9.24 | 27.1 | 3.3 | 3.1 | 2.9
12. | Referenční 2.nátěr VOSK 4. | 12.6857 | 60.05 | 6.83 | 19.58 | 61.3 | 6.88 | 20.04 | 61.2 | 6.93 | 19.98 | 2.9 | 2.8 | 2.8 | 0 | 0 | 0 | [26 empty] | 60.85 | 7.34 | 24.87 | 59.81 | 7.34 | 24.39 | 59.96 | 7.53 | 24.79 | 2.7 | 2.7 | 2.7 | 59.12 | 7.16 | 23.44 | 59.56 | 7.42 | 24.4 | 59.85 | 7.29 | 24 | 2.7 | 2.7 | 2.8 | 59.22 | 8.12 | 25 | 57.03 | 9.49 | 27.69 | 60.15 | 8.16 | 25.3 | 2.6 | 2.5 | 2.7 | 5.7144 | 60.28 | 8.54 | 25.22 | 58.89 | 9.78 | 28.22 | 61.18 | 8.68 | 25.74 | 2.7 | 2.6 | 2.8
13. | Světlý bez nátěru 1. | 13.7706 | 63.96 | 6.82 | 21.61 | 61.95 | 6.93 | 21.57 | 65.54 | 6.42 | 20.73 | 3 | 2.8 | 2.5 | 990 | 25 | 1:11 | 14.8987 | 41.35 | 7.5 | 16.19 | 37.53 | 7.22 | 14.33 | 44.14 | 7.73 | 17.16 | 1.2 | 1.1 | 1.3 | [13 empty] | 43.53 | 7.58 | 18.19 | 39.22 | 7.41 | 16.16 | 44.99 | 7.78 | 18.63 | 1.2 | 1.2 | 1.3 | 45.14 | 8.38 | 20.32 | 41.23 | 8.27 | 18.59 | 46.67 | 8.71 | 21.3 | 1.3 | 1.2 | 1.4 | 47.55 | 8.81 | 21.99 | 42.28 | 8.85 | 19.66 | 47.46 | 9.29 | 22.52 | 1.3 | 1.3 | 1.5 | 10.5792 | 49.09 | 9.35 | 23.23 | 44.36 | 9.58 | 21.55 | 49.41 | 9.99 | 24.31 | 1.4 | 1.4 | 1.6
14. | Světlý bez nátěru 2. | 12.0629 | 63.9 | 6.48 | 19.77 | 63.18 | 6.59 | 19.35 | 61.87 | 7.02 | 20.62 | 2.8 | 2.7 | 2.6 | 990 | 25 | 1:11 | 13.2801 | 48.26 | 7.98 | 19.27 | 44.04 | 7.68 | 16.52 | 41.5 | 7.73 | 15.89 | 1.3 | 1.2 | 1.3 | [13 empty] | 50.21 | 7.77 | 21.68 | 47.17 | 7.63 | 19.32 | 43.77 | 7.74 | 18.12 | 1.4 | 1.3 | 1.4 | 50.96 | 8.44 | 23.53 | 49.21 | 8.29 | 21.66 | 45.31 | 8.56 | 20.55 | 1.5 | 1.4 | 1.5 | 51.41 | 8.81 | 24.12 | 50.54 | 8.63 | 22.46 | 47.52 | 8.87 | 21.76 | 1.6 | 1.5 | 1.5 | 8.794 | 53.9 | 9.44 | 26.56 | 52.26 | 9.14 | 23.96 | 49.43 | 9.41 | 23.34 | 1.6 | 1.5 | 1.6
15. | Světlý bez nátěru 3. | 13.7437 | 68.14 | 6.74 | 20.98 | 67.12 | 7.13 | 21.67 | 66.02 | 7.29 | 21.43 | 3.6 | 3.4 | 3.2 | 990 | 25 | 1:11 | 19.1934 | 48.54 | 8.54 | 19.92 | 47.26 | 8.59 | 19.73 | 45.83 | 8.7 | 19.58 | 1.7 | 1.6 | 1.7 | [13 empty] | 49.69 | 8.86 | 22.61 | 47.84 | 9.01 | 22.3 | 45.99 | 9.04 | 21.83 | 1.7 | 1.6 | 1.7 | 51.75 | 9.55 | 24.9 | 49.61 | 9.7 | 24.4 | 48.28 | 9.65 | 24.03 | 1.9 | 1.7 | 1.8 | 52.47 | 10.04 | 25.31 | 50.91 | 10.38 | 25.46 | 49.4 | 10.33 | 25.12 | 2 | 1.8 | 1.9 | 8.4259 | 54.94 | 10.57 | 26.69 | 52.81 | 10.96 | 26.67 | 51.76 | 10.94 | 26.59 | 2.1 | 1.9 | 2
16. | Světlý bez nátěru 4. | 12.2625 | 65.76 | 7.17 | 21.51 | 66.17 | 7.15 | 21.59 | 66.14 | 6.9 | 21.09 | 3 | 3.2 | 3 | 990 | 25 | 1:11 | 16.2268 | 45.63 | 8.45 | 18.82 | 47.92 | 8.33 | 19.64 | 46.84 | 8.35 | 19.32 | 1.5 | 1.5 | 1.6 | [13 empty] | 46.72 | 8.75 | 21.41 | 48.9 | 8.64 | 22.26 | 48.24 | 8.51 | 21.72 | 1.5 | 1.6 | 1.6 | 48.23 | 9.47 | 23.48 | 49.63 | 9.47 | 24.2 | 49.14 | 9.3 | 23.6 | 1.5 | 1.6 | 1.6 | 50.2 | 9.98 | 24.58 | 52.14 | 9.84 | 25.23 | 50.53 | 9.87 | 24.51 | 1.7 | 1.7 | 1.8 | 3.665 | 52.62 | 10.6 | 26.2 | 53.78 | 10.52 | 26.64 | 52.83 | 10.44 | 25.89 | 1.8 | 1.8 | 1.9
17. | Světlý 1.nátěr PUR 1. | 5.1379 | 62.88 | 6.11 | 21.18 | 62.85 | 6.13 | 21.2 | 62.08 | 6.34 | 21.68 | 2 | 2 | 2 | 990 | 25 | 1:11 | 6.1937 | 47.03 | 9.29 | 21.01 | 46.11 | 9.43 | 20.74 | 43.79 | 9.21 | 19.07 | 1.4 | 1.4 | 1.5 | 2.9839 | 44.65 | 9.76 | 21.51 | 44.16 | 9.89 | 21.4 | 42.57 | 9.92 | 20.42 | 18.6 | 18 | 17.4 | 51.86 | 8.58 | 24.57 | 51.56 | 8.76 | 24.74 | 50 | 8.99 | 24.34 | 18.8 | 18.2 | 17.6 | 55.99 | 7.92 | 25.52 | 55.41 | 8.12 | 25.56 | 54.28 | 8.34 | 25.48 | 18.5 | 17.5 | 17.4 | 60.22 | 7.07 | 25.62 | 60 | 7.22 | 25.96 | 58.97 | 7.37 | 25.95 | 18.8 | 18 | 17.7 | 3.0149 | 62.54 | 6.71 | 25.72 | 62 | 6.87 | 25.9 | 61.58 | 6.88 | 26 | 18.5 | 17.8 | 17.4
18. | Světlý 1.nátěr PUR 2. | 5.2377 | 61.95 | 5.99 | 20.74 | 61.83 | 6.02 | 20.84 | 62.67 | 6.11 | 21 | 2 | 1.9 | 1.9 | 990 | 25 | 1:11 | 6.7667 | 47.24 | 9.31 | 21.34 | 45.25 | 8.88 | 19.75 | 46.19 | 8.86 | 20.58 | 1.4 | 1.2 | 1.2 | 3.3356 | 44.56 | 9.57 | 21.34 | 42.85 | 9.56 | 20.3 | 42.4 | 9.97 | 20.48 | 17.4 | 16.8 | 17.1 | 51.43 | 8.41 | 24.26 | 49.22 | 8.7 | 23.6 | 47.24 | 9.26 | 23.4 | 17.5 | 16.8 | 17.1 | 55.3 | 7.65 | 24.8 | 53.17 | 8.11 | 24.58 | 50.97 | 8.93 | 24.62 | 16.9 | 16.7 | 17.2 | 59.22 | 6.92 | 25.06 | 57.22 | 7.4 | 25.01 | 55.06 | 8.5 | 25.64 | 17.3 | 16.8 | 17.2 | 1.9735 | 61.62 | 6.48 | 24.91 | 59.72 | 6.97 | 25.06 | 57.97 | 8 | 25.91 | 16.7 | 16.1 | 16.1
19. | Světlý 1.nátěr PUR 3. | 9.8247 | 66.21 | 7.07 | 24.77 | 66.37 | 7.17 | 24.71 | 65.97 | 7.17 | 24.83 | 4.5 | 4.6 | 4.8 | 990 | 25 | 1:11 | 15.7584 | 51.57 | 9.18 | 21.94 | 49.88 | 9.15 | 21.05 | 50.09 | 9.3 | 21.55 | 2 | 2 | 2.4 | 11.8672 | 47.98 | 10.24 | 24.39 | 46.34 | 10.24 | 23.28 | 46.82 | 10.28 | 23.77 | 34.7 | 38.3 | 38 | 51.49 | 9.64 | 26.25 | 50.39 | 9.73 | 25.77 | 50.74 | 9.8 | 26.07 | 33.7 | 37.2 | 37.2 | 55.38 | 9.16 | 26.86 | 53.92 | 9.37 | 26.57 | 54.09 | 9.45 | 26.71 | 34.3 | 38.5 | 38 | 58.8 | 8.59 | 27.33 | 57.95 | 8.71 | 27.21 | 58.03 | 8.89 | 27.4 | 36 | 39.2 | 38.6 | 13.4046 | 61.09 | 8.26 | 27.28 | 60.22 | 8.44 | 27.43 | 60.16 | 8.57 | 27.48 | 34 | 38.9 | 38
20. | Světlý 1.nátěr PUR 4. | 10.7282 | 62.25 | 7.45 | 25.22 | 61.52 | 7.55 | 25.89 | 64.43 | 7 | 25.42 | 3.7 | 3.4 | 3.6 | 990 | 25 | 1:11 | 15.987 | 42.38 | 9 | 18.68 | 40.17 | 8.54 | 16.86 | 44.95 | 8.63 | 18.94 | 1.6 | 1.4 | 1.8 | 13.0753 | 40.79 | 9.98 | 19.7 | 36.69 | 9.9 | 16.8 | 40.6 | 9.88 | 19.64 | 23.9 | 21.9 | 24.8 | 45.72 | 9.9 | 23.38 | 41.48 | 10.2 | 21.44 | 44.37 | 9.78 | 22.7 | 23.5 | 21.7 | 24.7 | 49.02 | 9.84 | 24.81 | 45.72 | 10.09 | 23.67 | 48.82 | 9.62 | 24.57 | 23.8 | 21.8 | 25.3 | 53.85 | 9.25 | 26.23 | 50.93 | 9.56 | 25.78 | 54.97 | 8.93 | 26.38 | 24.5 | 22.2 | 25.5 | 13.5501 | 56.85 | 8.86 | 26.86 | 55.02 | 9.01 | 26.82 | 57.19 | 8.57 | 26.66 | 24.5 | 22 | 25.1
21. | Světlý 2.nátěr VOSK 1. | 11.4471 | 66.64 | 6.64 | 22.59 | 66.36 | 6.73 | 23.45 | 66.08 | 6.28 | 22.46 | 2.5 | 3 | 3.6 | 990 | 25 | 1:11 | 20.0136 | 47.75 | 8.18 | 20.05 | 48.45 | 8.6 | 20.99 | 51.72 | 8.43 | 21.61 | 1.3 | 1.5 | 2 | 9.4052 | 45.88 | 9.45 | 22.32 | 45.8 | 9.74 | 22.68 | 47.96 | 10.21 | 25.02 | 20.9 | 27.6 | 36.5 | 45.43 | 10.26 | 23.06 | 46.89 | 10.55 | 24.26 | 46.6 | 10.77 | 24.63 | 7.4 | 9 | 11.9 | 46.41 | 10.8 | 24.52 | 47.32 | 11.09 | 25.25 | 48.6 | 11.2 | 26.72 | 6.3 | 8.2 | 10.8 | 47.35 | 12.13 | 26.41 | 47.61 | 12.37 | 26.59 | 48.35 | 12.4 | 27.46 | 6 | 7.3 | 9.7 | 15.4265 | 48.07 | 12.91 | 27.69 | 48.72 | 13.08 | 28.07 | 48.22 | 13.01 | 27.69 | 5.6 | 7 | 8.9
22. | Světlý 2.nátěr VOSK 2. | 8.7993 | 65.05 | 6.72 | 22.91 | 64.42 | 6.47 | 22.35 | 64.24 | 6.51 | 22.59 | 3.5 | 3.7 | 3.6 | 990 | 25 | 1:11 | 12.5297 | 51.72 | 8.45 | 22.1 | 52.02 | 8.39 | 21.86 | 48.31 | 8.34 | 20.49 | 1.7 | 1.7 | 1.8 | 4.4403 | 45.13 | 10.92 | 23.86 | 45.01 | 10.8 | 23.7 | 42.57 | 10.43 | 21.59 | 38.2 | 39.3 | 38 | 45.72 | 11.51 | 24.68 | 45.83 | 11.3 | 24.76 | 43.63 | 11.04 | 22.58 | 11.9 | 12.4 | 12.1 | 46.14 | 12 | 25.47 | 46.35 | 11.71 | 25.6 | 44.15 | 11.39 | 23.21 | 10.4 | 11.2 | 10.9 | 46.64 | 13.14 | 26.75 | 46.78 | 12.77 | 26.67 | 45.08 | 12.39 | 24.61 | 9.5 | 10 | 9.9 | 11.1572 | 47.31 | 13.76 | 27.64 | 47.27 | 13.33 | 27.36 | 46.28 | 12.99 | 25.97 | 8.7 | 9.2 | 9.1
23. | Světlý 2.nátěr VOSK 3. | 6.6597 | 66.28 | 6.63 | 22 | 66.68 | 6.65 | 22.27 | 65.95 | 6.66 | 22.06 | 2.5 | 2.6 | 2.5 | 990 | 25 | 1:11 | 6.3399 | 49.7 | 8.65 | 20.81 | 48.09 | 8.62 | 20.17 | 47.87 | 8.68 | 20.05 | 1.5 | 1.5 | 1.6 | 1.4626 | 44.74 | 10.5 | 22.13 | 43.9 | 10.35 | 21.53 | 43.37 | 10.36 | 21.12 | 47.9 | 50.1 | 48.4 | 45.39 | 11.16 | 23.82 | 44.52 | 11.05 | 23.09 | 43.82 | 11.02 | 22.4 | 15 | 15.4 | 14.9 | 46.12 | 11.53 | 24.8 | 45.39 | 11.36 | 24.05 | 45.32 | 11.36 | 23.92 | 13.2 | 14.1 | 13.9 | 47.04 | 12.33 | 26.19 | 46.48 | 12.08 | 25.4 | 45.82 | 12.11 | 24.9 | 12.6 | 12.9 | 12.7 | 3.941 | 47.96 | 12.99 | 27.56 | 47.64 | 12.72 | 26.91 | 47.17 | 12.74 | 26.56 | 11.7 | 12.2 | 11.8
24. | Světlý 2.nátěr VOSK 4. | 6.3052 | 67.17 | 6.36 | 22.08 | 66.23 | 6.3 | 21.81 | 66.57 | 5.88 | 21.32 | 2.4 | 2.2 | 2 | 990 | 25 | 1:11 | 8.28 | 50.56 | 8.21 | 20.88 | 47.66 | 8.37 | 19.92 | 47.13 | 8.64 | 20.38 | 1.5 | 1.3 | 1.3 | 2.4869 | 46.21 | 10.15 | 22.99 | 43.13 | 10.5 | 21.5 | 41.22 | 10.97 | 20.46 | 38.6 | 39.8 | 40.6 | 46.8 | 11.1 | 24.94 | 43.52 | 11.38 | 22.72 | 41.73 | 11.65 | 21.34 | 10.5 | 10.9 | 11.2 | 47.63 | 11.49 | 26.04 | 44.54 | 11.76 | 23.92 | 42.54 | 12.01 | 22.37 | 9.6 | 10 | 10.2 | 48.55 | 12.33 | 27.44 | 45.84 | 12.54 | 25.54 | 44.03 | 12.92 | 24.27 | 8.8 | 9 | 9.1 | 3.2155 | 49.63 | 12.91 | 28.76 | 47.33 | 13.07 | 27.12 | 45.32 | 13.47 | 25.77 | 8.1 | 8.3 | 8.4
25. | Střední bez nátěru 1. | 9.8791 | 60.25 | 7.49 | 20.67 | 60.82 | 7.53 | 20.71 | 60.73 | 7.64 | 20.69 | 2.5 | 2.5 | 2.5 | 400 | 25 | 1:32 | 16.636 | 37.36 | 7.67 | 14.01 | 36.69 | 7.56 | 13.3 | 36.69 | 7.71 | 13.64 | 1.3 | 1.1 | 1.1 | [13 empty] | 38.64 | 7.63 | 15.38 | 37.68 | 7.49 | 14.38 | 37.71 | 7.58 | 14.61 | 1.3 | 1.1 | 1.2 | 39.97 | 8.29 | 17.22 | 38.91 | 8.22 | 16.31 | 38.97 | 8.36 | 16.63 | 1.3 | 1.2 | 1.1 | 41.07 | 8.75 | 18.34 | 40.36 | 8.66 | 17.55 | 40.52 | 8.8 | 17.87 | 1.3 | 1.2 | 1.2 | 5.5387 | 42.3 | 9.38 | 19.67 | 42.28 | 9.32 | 19.32 | 42.41 | 9.41 | 19.44 | 1.4 | 1.2 | 1.3
26. | Střední bez nátěru 2. | 7.2433 | 61.12 | 7.51 | 20.97 | 61.01 | 7.45 | 21.22 | 61.07 | 7.42 | 20.6 | 2.4 | 2.5 | 2.5 | 400 | 25 | 1:32 | 13.3173 | 36.09 | 7.3 | 12.9 | 36.18 | 7.34 | 12.82 | 35.92 | 7.29 | 12.59 | 1.1 | 1 | 1.1 | [13 empty] | 36.87 | 7.17 | 13.74 | 37.12 | 7.24 | 13.89 | 36.35 | 7.22 | 13.5 | 1.2 | 1.1 | 1.1 | 38.24 | 7.89 | 15.75 | 38.31 | 8 | 15.84 | 38.04 | 8.1 | 15.78 | 1.2 | 1.1 | 1.2 | 39.41 | 8.32 | 16.9 | 39.83 | 8.44 | 17.1 | 39.35 | 8.65 | 17.19 | 1.2 | 1.2 | 1.2 | 6.9359 | 41.19 | 8.95 | 18.46 | 41.63 | 9.09 | 18.82 | 41.25 | 9.28 | 18.79 | 1.2 | 1.2 | 1.3
27. | Střední bez nátěru 3. | 6.9566 | 65.77 | 6.11 | 20.71 | 66.07 | 5.7 | 20.33 | 65.89 | 5.56 | 20.26 | 2.4 | 2.5 | 2.7 | 400 | 25 | 1:32 | 9.7238 | 35.31 | 6.79 | 11.3 | 38.19 | 7.71 | 13.94 | 38.54 | 7.72 | 14.08 | 1.5 | 1.7 | 2 | [13 empty] | 34.79 | 6.58 | 11.11 | 38.18 | 7.64 | 13.86 | 38.19 | 7.62 | 13.8 | 1.5 | 1.7 | 2 | 35.68 | 7.32 | 13 | 38.96 | 8.3 | 15.66 | 39.11 | 8.28 | 15.76 | 1.6 | 1.7 | 2 | 37.05 | 7.73 | 14.33 | 40.92 | 8.74 | 17.37 | 40.09 | 8.53 | 16.73 | 1.6 | 1.7 | 2 | 4.3788 | 38.82 | 8.46 | 15.96 | 42.07 | 9.22 | 18.73 | 41.55 | 9 | 18.31 | 1.6 | 1.8 | 2
28. | Střední bez nátěru 4. | 7.6543 | 66.82 | 5.68 | 20.42 | 66.41 | 5.64 | 20.18 | 66.84 | 5.43 | 19.9 | 2.7 | 3 | 3 | 400 | 25 | 1:32 | 7.8402 | 37.27 | 7.25 | 13.03 | 39.41 | 7.91 | 14.93 | 40.08 | 8.05 | 15.46 | 1.7 | 1.9 | 2 | [13 empty] | 37.31 | 7.41 | 13.36 | 38.82 | 7.86 | 14.54 | 39.5 | 7.91 | 14.85 | 1.7 | 2 | 2.1 | 38.22 | 7.99 | 15.05 | 40.02 | 8.45 | 16.47 | 40.56 | 8.48 | 16.73 | 1.8 | 2 | 2.1 | 39.41 | 8.35 | 16.21 | 41.02 | 8.73 | 17.42 | 41.51 | 8.74 | 17.65 | 1.8 | 2 | 2.1 | 4.7496 | 40.77 | 8.85 | 17.66 | 42.74 | 9.21 | 19.15 | 43.15 | 9.18 | 19.25 | 1.8 | 2.1 | 2.2
29. | Střední 1.nátěr PUR 1. | 9.9065 | 66.88 | 6.79 | 21.58 | 68.37 | 6.4 | 20.66 | 66.78 | 6.89 | 21.41 | 3.9 | 3.9 | 3.8 | 400 | 25 | 1:32 | 20.3412 | 38.09 | 8.25 | 15.06 | 40.84 | 8.73 | 16.88 | 38.39 | 8.6 | 15.59 | 1.5 | 1.4 | 1.5 | 13.9609 | 39.26 | 9.21 | 17.62 | 41.83 | 9.4 | 19.4 | 39.23 | 9.38 | 17.68 | 14 | 14.8 | 14.5 | 45.99 | 8.81 | 22.1 | 49.27 | 8.78 | 23.75 | 46.28 | 9.11 | 22.61 | 13.8 | 14.5 | 14.2 | 49.7 | 8.69 | 23.63 | 52.95 | 8.42 | 24.82 | 49.95 | 8.98 | 24.15 | 13.3 | 14.6 | 14.3 | 54.8 | 8.68 | 25.81 | 57.36 | 8.32 | 26.48 | 54.49 | 9.06 | 26.19 | 14 | 14.8 | 14.4 | 13.0541 | 58.33 | 8.73 | 27.17 | 60.27 | 8.35 | 27.47 | 58.17 | 8.96 | 27.6 | 13.8 | 14.7 | 14.3
30. | Střední 1.nátěr PUR 2. | 8.2125 | 66.29 | 6.93 | 21.77 | 66.29 | 6.81 | 21.37 | 65.82 | 7.11 | 21.67 | 3.8 | 4 | 4 | 400 | 25 | 1:32 | 19.1153 | 38.31 | 8.57 | 15.37 | 37.7 | 8.3 | 15.05 | 38.07 | 8.4 | 15.55 | 1.5 | 1.5 | 1.5 | 14.9963 | 41.08 | 9.14 | 18.23 | 39.7 | 9.22 | 18.07 | 39.01 | 8.75 | 16.68 | 13.8 | 13.9 | 13.8 | 47.98 | 8.93 | 22.98 | 46.98 | 8.95 | 23.02 | 45.47 | 8.73 | 21.64 | 14 | 13.7 | 13.5 | 51.77 | 8.76 | 24.34 | 50.09 | 8.73 | 24.07 | 49.13 | 8.62 | 23.11 | 13.9 | 13.9 | 13.5 | 56.82 | 8.68 | 26.39 | 55.51 | 8.57 | 26.14 | 53.38 | 8.82 | 25.56 | 14.4 | 13.9 | 13.6 | 13.6788 | 59.77 | 8.54 | 27.32 | 58.46 | 8.49 | 27.17 | 57.05 | 8.87 | 27.16 | 13.7 | 13.7 | 13.5
31. | Střední 1.nátěr PUR 3. | 10.553 | 65.44 | 5.88 | 20.3 | 65.66 | 6.17 | 20.76 | 65.17 | 6.14 | 20.57 | 2.4 | 2.3 | 2.3 | 400 | 25 | 1:32 | 18.4501 | 41.03 | 7.94 | 16.24 | 40.66 | 7.92 | 15.91 | 40.79 | 7.8 | 15.66 | 1.5 | 1.4 | 1.4 | 15.4488 | 41.04 | 9.82 | 19.93 | 40.73 | 9.48 | 18.76 | 40.54 | 9.5 | 18.6 | 21 | 18.4 | 20.5 | 48.91 | 9.34 | 24.72 | 48.32 | 9.32 | 23.83 | 48.11 | 9.28 | 23.94 | 20.1 | 17.2 | 19.3 | 52.14 | 8.92 | 25.43 | 51.84 | 9.1 | 25.09 | 51.3 | 9.04 | 24.98 | 20.6 | 16.9 | 19.7 | 56.09 | 8.82 | 26.99 | 56.4 | 9.09 | 27.19 | 56.18 | 8.81 | 26.78 | 20.3 | 17.2 | 19.9 | 15.8522 | 59.05 | 8.56 | 27.38 | 59.48 | 8.82 | 27.87 | 59.27 | 8.48 | 27.29 | 20 | 16.8 | 19.3
32. | Střední 1.nátěr PUR 4. | 9.4558 | 64.26 | 6.01 | 20.43 | 63.69 | 6.17 | 20.78 | 64.34 | 5.85 | 20.7 | 2.4 | 2.4 | 2.5 | 400 | 25 | 1:32 | 12.8634 | 38.63 | 7.22 | 13.82 | 36.44 | 6.89 | 12.1 | 37.22 | 7.26 | 12.96 | 1.4 | 1.3 | 1.4 | 6.842 | 37.96 | 9.02 | 16.3 | 36.35 | 8.53 | 14.72 | 36.6 | 8.82 | 15.31 | 24.3 | 23.6 | 24 | 45.03 | 9.1 | 21.79 | 44.29 | 8.91 | 21.23 | 43.64 | 8.94 | 21.08 | 23.7 | 22.2 | 22.8 | 49.32 | 8.83 | 23.29 | 47.28 | 8.58 | 21.85 | 47.71 | 8.66 | 22.69 | 23.9 | 22.5 | 22.9 | 54.17 | 8.73 | 25.51 | 52.2 | 8.59 | 24.33 | 52.71 | 8.53 | 25.06 | 24.1 | 22.6 | 23.1 | 8.2143 | 58.04 | 8.31 | 26.21 | 56.78 | 8.17 | 25.69 | 57.02 | 8.15 | 26.22 | 23.5 | 21.8 | 22.6
33. | Střední 2.nátěr VOSK 1. | 5.2446 | 65.55 | 6.29 | 21.47 | 65.24 | 6.3 | 21.67 | 65.12 | 6.34 | 21.66 | 3.6 | 3.7 | 3.7 | 400 | 25 | 1:32 | 16.602 | 48.87 | 8.87 | 20.48 | 47.17 | 8.73 | 19.38 | 47.87 | 8.72 | 19.59 | 2.5 | 2.4 | 2.4 | 3.4581 | 44.29 | 10.7 | 22.24 | 42.95 | 10.59 | 21.14 | 43.02 | 10.67 | 21.13 | 47.4 | 48.9 | 49.1 | 45.35 | 10.53 | 22.53 | 43.97 | 1.44 | 21.38 | 44.22 | 10.55 | 21.57 | 13.6 | 14.2 | 14.5 | 46.41 | 10.65 | 23.45 | 45.02 | 10.63 | 22.46 | 45.36 | 10.73 | 22.71 | 12.2 | 12.6 | 12.9 | 47.59 | 11.02 | 24.54 | 46.32 | 10.97 | 23.64 | 46.85 | 11.08 | 24.04 | 10.8 | 11.1 | 11.5 | 2.544 | 48.81 | 11.27 | 25.56 | 47.67 | 11.28 | 24.81 | 48.14 | 11.37 | 25.19 | 9.8 | 10.1 | 10.3
34. | Střední 2.nátěr VOSK 2. | 7.3434 | 63.72 | 6.7 | 22.25 | 65.83 | 6.07 | 21.55 | 65.31 | 6.16 | 20.87 | 2.8 | 3 | 3.2 | 400 | 25 | 1:32 | 7.1474 | 40.06 | 8.98 | 16.22 | 44.81 | 9.4 | 19.55 | 47.6 | 9.34 | 20.56 | 1.8 | 2 | 2.2 | 3.4164 | 37.75 | 10.41 | 17.08 | 41.16 | 10.84 | 20.41 | 42.91 | 11.17 | 21.99 | 33.1 | 32.2 | 40.2 | 39.27 | 10.41 | 17.79 | 42.94 | 10.75 | 21.22 | 44.31 | 10.92 | 22.42 | 9.9 | 9.5 | 11.7 | 40.06 | 10.81 | 18.85 | 44.05 | 11.1 | 22.49 | 45.2 | 11.22 | 23.4 | 8.8 | 8.7 | 10.7 | 41.8 | 11.47 | 20.74 | 45.46 | 11.7 | 24.05 | 46.48 | 11.75 | 24.72 | 7.9 | 7.6 | 9.3 | 3.8547 | 43.23 | 11.96 | 22.34 | 47.01 | 12.11 | 25.63 | 47.78 | 12.09 | 25.98 | 7.3 | 6.9 | 8.6
35. | Střední 2.nátěr VOSK 3. | 14.0743 | 64.23 | 7.95 | 27.64 | 65.58 | 7.05 | 26.27 | 67 | 6.66 | 25.43 | 2.5 | 2.7 | 2.9 | 400 | 25 | 1:32 | 19.1722 | 37.56 | 8.58 | 16.11 | 40.38 | 9.14 | 18.6 | 42.21 | 9.21 | 19.1 | 1.2 | 1.2 | 1.5 | 6.1725 | 38.54 | 9.57 | 17.93 | 40.26 | 9.95 | 19.7 | 42.25 | 10.35 | 21.86 | 21.3 | 25.4 | 29.4 | 40.29 | 9.72 | 18.84 | 42.56 | 10.21 | 21.08 | 44.32 | 10.52 | 23.03 | 6.8 | 7.8 | 9.5 | 40.47 | 10.03 | 19.37 | 43.36 | 10.61 | 22.19 | 45.07 | 10.88 | 24.06 | 6.1 | 7.1 | 8.5 | 42.14 | 10.93 | 21.52 | 45.18 | 11.43 | 24.29 | 46.81 | 11.74 | 26.11 | 5.5 | 6.3 | 7.7 | 9.6617 | 44.33 | 11.54 | 23.77 | 46.76 | 11.96 | 25.95 | 48.33 | 12.23 | 27.55 | 5.1 | 5.8 | 7
36. | Střední 2.nátěr VOSK 4. | 14.0713 | 64.63 | 7.31 | 26.16 | 63.95 | 7.32 | 26.89 | 64.84 | 7.04 | 26.47 | 2.5 | 2.7 | 2.9 | 400 | 25 | 1:32 | 19.2332 | 41.22 | 8.99 | 18.62 | 38.85 | 8.36 | 16.13 | 41.14 | 8.84 | 17.99 | 1.3 | 1.1 | 1.3 | 8.5361 | 39.37 | 9.7 | 18.47 | 38.32 | 9.35 | 17.13 | 40.33 | 10.08 | 19.4 | 22 | 24.2 | 26.9 | 41.38 | 9.97 | 19.67 | 39.94 | 9.73 | 18.36 | 42.07 | 10.29 | 20.46 | 7.1 | 7.4 | 8.3 | 42.36 | 10.33 | 20.88 | 40.95 | 9.97 | 19.34 | 43.24 | 10.47 | 21.5 | 6.5 | 6.8 | 7.7 | 44.31 | 11.26 | 23.3 | 42.44 | 10.74 | 21.21 | 44.65 | 11.18 | 23.13 | 5.8 | 5.9 | 6.9 | 10.4995 | 45.6 | 11.71 | 24.49 | 44.26 | 11.18 | 22.84 | 46.84 | 11.5 | 24.75 | 5.3 | 5.5 | 6.3
37. | Tmavý nekartač. bez nátěru 1. | 16.0816 | 65.73 | 6.41 | 21.31 | 64.88 | 6.5 | 21.12 | 65.87 | 6.32 | 21.03 | 3.7 | 3.8 | 3.8 | 100 | 25 | 3:41 | 58.4548 | 23.75 | 3.13 | 5.63 | 22.96 | 2.76 | 5.24 | 27.22 | 3.69 | 7.08 | 0.6 | 0.5 | 0.5 | [13 empty] | 23.69 | 2.98 | 5.17 | 22.83 | 2.61 | 4.47 | 26.99 | 3.56 | 6.4 | 0.7 | 0.5 | 0.6 | 23.19 | 3.04 | 5.04 | 22.51 | 2.66 | 4.5 | 27.25 | 3.77 | 6.74 | 0.5 | 0.5 | 0.6 | 23.91 | 3.4 | 5.69 | 23.24 | 2.9 | 4.81 | 27.09 | 3.86 | 6.65 | 0.6 | 0.5 | 0.7 | 37.4633 | 24.41 | 3.63 | 6.1 | 23.74 | 3.18 | 5.21 | 28.09 | 4.27 | 7.53 | 0.5 | 0.5 | 0.7
38. | Tmavý nekartač. bez nátěru 2. | 16.5514 | 64.54 | 6.4 | 20.61 | 63.91 | 6.47 | 20.55 | 62.11 | 6.91 | 21.95 | 3.2 | 3.6 | 3.6 | 100 | 25 | 3:41 | 56.6028 | 23.84 | 2.94 | 4.98 | 23.35 | 2.56 | 4.23 | 23.68 | 2.6 | 4.8 | 0.7 | 0.5 | 0.4 | [13 empty] | 23.15 | 2.86 | 4.68 | 23.16 | 2.52 | 4.03 | 23.16 | 2.49 | 4.12 | 0.6 | 0.4 | 0.5 | 22.92 | 2.99 | 4.85 | 23.19 | 2.63 | 4.28 | 23.55 | 2.62 | 4.6 | 0.6 | 0.5 | 0.5 | 23.41 | 3.23 | 5.29 | 23.81 | 2.95 | 4.98 | 23.55 | 2.82 | 4.82 | 0.6 | 0.5 | 0.5 | 40.4759 | 23.98 | 3.43 | 5.58 | 23.96 | 3.06 | 4.99 | 23.94 | 3 | 4.98 | 0.5 | 0.5 | 0.5
39. | Tmavý nekartač. bez nátěru 3. | 7.5493 | 64.54 | 7.36 | 21.09 | 66.01 | 6.62 | 20.76 | 62.13 | 7.55 | 21.46 | 5.4 | 4.5 | 3.1 | 100 | 25 | 3:41 | 50.6287 | 29.14 | 3.06 | 6.77 | 26.46 | 2.5 | 6.59 | 26.26 | 2.24 | 5.51 | 0.6 | 0.5 | 0.4 | [13 empty] | 27.8 | 2.83 | 5.7 | 23.82 | 2.35 | 4.97 | 23.38 | 2.32 | 4.74 | 1.1 | 0.4 | 0.3 | 27.62 | 2.96 | 5.54 | 23.23 | 2.47 | 5 | 22.67 | 2.35 | 4.69 | 0.9 | 0.5 | 0.3 | 27.17 | 3.08 | 5.54 | 23.06 | 2.53 | 5.03 | 22.77 | 2.38 | 4.76 | 1 | 0.5 | 0.4 | 30.6174 | 27.83 | 3.14 | 5.68 | 23.46 | 2.55 | 5.18 | 23.53 | 2.47 | 4.95 | 0.6 | 0.4 | 0.4
40. | Tmavý nekartač. bez nátěru 4. | 6.4366 | 64.6 | 6.67 | 21.69 | 64.15 | 7.46 | 20.8 | 63.65 | 7.41 | 20.85 | 4.3 | 4.6 | 4.5 | 100 | 25 | 3:41 | 36.774 | 26.85 | 2.73 | 5.5 | 28.57 | 2.32 | 6.05 | 28.9 | 2.29 | 6.07 | 0.6 | 0.4 | 0.4 | [13 empty] | 27.02 | 2.7 | 4.61 | 26.47 | 2.44 | 4.55 | 26.36 | 2.41 | 4.66 | 1 | 0.5 | 0.4 | 26.67 | 2.76 | 4.64 | 26.11 | 2.45 | 4.57 | 26.08 | 2.42 | 4.63 | 0.8 | 0.5 | 0.5 | 26.77 | 2.95 | 4.8 | 26.17 | 2.54 | 4.65 | 26.21 | 2.48 | 4.7 | 0.8 | 0.6 | 0.5 | 16.4217 | 27.25 | 3.09 | 5.01 | 26.74 | 2.66 | 4.82 | 26.68 | 2.57 | 4.77 | 0.7 | 0.5 | 0.5
41. | Tmavý nekartač. 1.nátěr PUR 1. | 9.2872 | 64.65 | 7.42 | 23.57 | 64.92 | 7.5 | 23.13 | 65.55 | 7.27 | 23.1 | 4.1 | 3.9 | 4 | 100 | 25 | 3:41 | 42.9357 | 29.24 | 3.4 | 8.05 | 31.69 | 3.24 | 8.51 | 31.67 | 2.93 | 7.96 | 0.7 | 0.5 | 0.6 | 25.6502 | 27.64 | 4.38 | 4.53 | 30.88 | 5.28 | 7.72 | 31.2 | 5.45 | 8.26 | 6.5 | 5.8 | 5.8 | 28.93 | 4.67 | 6.19 | 33.44 | 5.79 | 10.75 | 33.2 | 5.66 | 10.56 | 7.2 | 5.5 | 5.4 | 31.05 | 5.42 | 8.35 | 35.85 | 6.22 | 12.73 | 35.7 | 6.09 | 12.62 | 6.4 | 5.6 | 5.5 | 34.23 | 6.02 | 11.38 | 40.1 | 7.24 | 16.54 | 38.23 | 6.6 | 14.72 | 7.1 | 5.5 | 5.8 | 31.7798 | 36.82 | 6.52 | 13.61 | 43 | 7.99 | 18.94 | 40.4 | 7.12 | 16.4 | 6.5 | 5.5 | 6.7
42. | Tmavý nekartač. 1.nátěr PUR 2. | 8.0964 | 64.55 | 6.61 | 21.88 | 64.86 | 6.53 | 21.72 | 63.87 | 6.88 | 21.8 | 4.1 | 3.6 | 2.8 | 100 | 25 | 3:41 | 44.0884 | 28.4 | 3.39 | 7.07 | 29.82 | 3.01 | 7.36 | 29.56 | 2.83 | 7.13 | 0.7 | 0.4 | 0.5 | 30.2301 | 31.34 | 7.11 | 9.55 | 31.65 | 6.69 | 9.13 | 28.88 | 4.88 | 5.63 | 8.1 | 5.6 | 5 | 34 | 7.19 | 12.36 | 33.4 | 6.4 | 10.99 | 30.18 | 4.94 | 7.25 | 8.1 | 5.3 | 4.7 | 37.16 | 7.42 | 15.27 | 36.83 | 6.87 | 14.28 | 32.57 | 5.4 | 9.47 | 8.1 | 5.2 | 4.7 | 41.78 | 7.45 | 18.37 | 39.87 | 6.81 | 16.16 | 35.31 | 5.8 | 11.91 | 9.1 | 5.4 | 4.9 | 28.0072 | 44.99 | 7.36 | 19.71 | 44.22 | 7.04 | 18.76 | 38.51 | 6.24 | 14.32 | 7.9 | 5.3 | 4.9
43. | Tmavý nekartač. 1.nátěr PUR 3. | 9.4083 | 63.17 | 6.54 | 20.17 | 63.22 | 6.67 | 20.52 | 64.15 | 6.73 | 20.88 | 2.9 | 2.9 | 3 | 100 | 25 | 3:41 | 59.7048 | 26.58 | 4.07 | 7.09 | 27.47 | 3.69 | 7.18 | 29.69 | 3.89 | 8.12 | 0.5 | 0.5 | 0.5 | 42.8555 | 31.44 | 5.78 | 8.16 | 31.27 | 5.74 | 8.01 | 34.56 | 7.12 | 11.98 | 4 | 3.5 | 4.9 | 34.04 | 6.16 | 11.25 | 34.32 | 6.23 | 11.76 | 38.1 | 7.09 | 15.3 | 3.6 | 3.3 | 4.5 | 37.26 | 6.44 | 13.4 | 36.94 | 6.42 | 13.37 | 41.09 | 7.31 | 17.23 | 3.6 | 3.4 | 4.1 | 39.58 | 6.87 | 15.53 | 40.26 | 7.11 | 16.35 | 44.67 | 7.8 | 19.98 | 4.2 | 3.4 | 4.8 | 34.3308 | 42.26 | 7.27 | 17.43 | 43.05 | 7.57 | 18.39 | 47.71 | 8.16 | 21.94 | 3.5 | 3.6 | 4.4
44. | Tmavý nekartač. 1.nátěr PUR 4. | 13.8284 | 64.3 | 6.59 | 20.82 | 64.18 | 6.59 | 20.77 | 63.91 | 6.74 | 20.91 | 2.7 | 2.7 | 2.5 | 100 | 25 | 3:41 | 71.0476 | 27.03 | 3.89 | 7.44 | 28.33 | 3.62 | 7.75 | 28.23 | 3.33 | 7.36 | 0.4 | 0.4 | 0.4 | 54.3663 | 33.2 | 6.56 | 10.84 | 32.42 | 6.11 | 9.97 | 30.17 | 5.07 | 7.1 | 2.1 | 1.9 | 2.5 | 36.64 | 6.88 | 14.37 | 35.2 | 6.34 | 12.89 | 32.5 | 5.55 | 10.1 | 2.6 | 1.8 | 2.2 | 39.04 | 7.1 | 15.97 | 37.65 | 6.7 | 14.71 | 34.55 | 5.88 | 11.3 | 2.8 | 1.9 | 2.3 | 42.2 | 7.5 | 18.28 | 40.79 | 7.25 | 17.14 | 37.62 | 6.55 | 14.12 | 3.2 | 2 | 2.1 | 31.8886 | 45.26 | 7.93 | 20.46 | 43.95 | 7.85 | 19.57 | 40.7 | 7.21 | 16.55 | 2.2 | 2 | 2.4
45. | Tmavý nekartač. 2.nátěr VOSK 1. | 14.3441 | 62.59 | 6.78 | 22.54 | 61.23 | 6.94 | 22.23 | 62.26 | 7.14 | 22.6 | 1.7 | 1.6 | 1.5 | 100 | 25 | 3:41 | 35.5333 | 27.18 | 3.63 | 7.48 | 27.99 | 3.1 | 7.35 | 29.21 | 2.81 | 7.37 | 0.5 | 0.4 | 0.4 | 15.5238 | 27.58 | 2.86 | 2.86 | 26.81 | 2.74 | 2.37 | 26.13 | 2.53 | 2.08 | 4.4 | 4.2 | 4.7 | 27.57 | 2.79 | 2.58 | 27.02 | 2.56 | 2 | 26.87 | 2.36 | 1.59 | 3.2 | 2.3 | 2.5 | 27.55 | 2.78 | 2.6 | 27.08 | 2.6 | 2.08 | 27.06 | 2.41 | 1.73 | 2.6 | 2.2 | 2.4 | 28.08 | 3.4 | 3.24 | 27.26 | 2.75 | 2.22 | 27.26 | 2.48 | 1.86 | 2.6 | 2 | 2.2 | 24.0433 | 28.17 | 3.52 | 3.43 | 27.37 | 2.95 | 2.5 | 27.48 | 2.69 | 2.11 | 2.3 | 2 | 2.1
46. | Tmavý nekartač. 2.nátěr VOSK 2. | 4.1576 | 61.74 | 7.53 | 21.14 | 63.1 | 7.08 | 20.82 | 63.66 | 7.06 | 21.11 | 2.9 | 3.2 | 3.3 | 100 | 25 | 3:41 | 39.6395 | 24.95 | 2.71 | 6.05 | 28.91 | 2.74 | 7.63 | 29.7 | 2.58 | 7.57 | 0.5 | 0.4 | 0.5 | 19.1295 | 26.17 | 2.22 | 1.75 | 26.57 | 2.42 | 1.98 | 26.84 | 2.32 | 1.84 | 6.4 | 6.5 | 5.5 | 26.86 | 2.02 | 1.28 | 27.23 | 2.27 | 1.58 | 26.97 | 2.27 | 1.63 | 3.4 | 3.1 | 2.8 | 26.89 | 2.11 | 1.38 | 27.27 | 2.25 | 1.61 | 27.05 | 2.21 | 1.59 | 3.3 | 2.8 | 2.6 | 26.9 | 1.96 | 1.2 | 27.52 | 2.46 | 1.89 | 27.21 | 2.35 | 1.77 | 3 | 2.6 | 2.4 | 15.1041 | 27.23 | 2.37 | 1.72 | 27.58 | 2.62 | 2.05 | 27.42 | 2.58 | 2.1 | 2.5 | 2.4 | 2.2
47. | Tmavý nekartač. 2.nátěr VOSK 3. | 9.5344 | 64.93 | 7 | 20.85 | 64.68 | 7.13 | 21.02 | 63.36 | 7.6 | 21.35 | 3.5 | 4.2 | 3.9 | 100 | 25 | 3:41 | 53.1852 | 29.74 | 4.1 | 8.6 | 29.38 | 3.53 | 7.94 | 28.65 | 3.05 | 7.21 | 0.5 | 0.5 | 0.6 | 32.0284 | 27.81 | 4.07 | 4.01 | 26.12 | 3.37 | 3.01 | 25.78 | 2.77 | 2.41 | 3 | 2.7 | 3.6 | 27.94 | 4.08 | 3.94 | 26.84 | 3.84 | 3.48 | 25.53 | 2.89 | 2.52 | 2 | 1.8 | 2.1 | 28.11 | 4.12 | 4.06 | 26.45 | 3.73 | 3.35 | 25.31 | 2.82 | 2.44 | 1.8 | 1.7 | 2 | 28.14 | 4.25 | 4.26 | 27.07 | 4.04 | 3.73 | 26.09 | 3.25 | 2.97 | 1.7 | 1.7 | 2 | 36.1695 | 28.44 | 4.52 | 4.62 | 26.93 | 4.16 | 3.96 | 26.38 | 3.54 | 3.32 | 1.6 | 1.6 | 1.9
48. | Tmavý nekartač. 2.nátěr VOSK 4. | 11.4548 | 66 | 7.45 | 21.82 | 65.46 | 7.43 | 21.14 | 64.77 | 7.74 | 21.01 | 3.8 | 3.8 | 3.8 | 100 | 25 | 3:41 | 50.9509 | 32.47 | 4.68 | 9.8 | 33.09 | 4.31 | 9.38 | 32.8 | 3.98 | 8.76 | 0.5 | 0.6 | 0.7 | 35.6095 | 31.25 | 5.58 | 7.87 | 30.4 | 5.46 | 7.55 | 30.01 | 5 | 6.7 | 5.2 | 5.4 | 5.3 | 30.8 | 5.41 | 7.29 | 30.13 | 5.23 | 7.05 | 29.77 | 4.81 | 6.2 | 2.8 | 2.8 | 2.9 | 30.91 | 5.54 | 7.55 | 30.49 | 5.39 | 7.13 | 29.88 | 4.92 | 6.39 | 2.6 | 2.6 | 2.9 | 31.18 | 5.83 | 8.09 | 30.45 | 5.58 | 7.52 | 30.59 | 5.29 | 7.02 | 2.4 | 2.4 | 2.5 | 28.7406 | 31.66 | 6.12 | 8.57 | 31.15 | 5.93 | 8.09 | 30.84 | 5.52 | 7.48 | 2.2 | 2.2 | 2.2
49. | Tmavý kartač. bez nátěru 1. | 5.2187 | 67.76 | 6.5 | 21.38 | 66.65 | 6.39 | 20.61 | 67.7 | 6.14 | 20.48 | 3.7 | 3.8 | 3.9 | 100 | 25 | 3:41 | 52.4845 | 41.33 | 6.39 | 15.06 | 40.14 | 6.31 | 14.73 | 41.53 | 6.52 | 15.55 | 1.3 | 1.3 | 1.4 | [13 empty] | 39.9 | 6.95 | 16.15 | 39.1 | 6.97 | 16 | 40.91 | 7.14 | 16.98 | 1.5 | 1.4 | 1.5 | 40.72 | 7.59 | 17.54 | 39.9 | 7.55 | 17.35 | 42.29 | 7.77 | 18.77 | 1.5 | 1.4 | 1.5 | 40.8 | 7.91 | 17.62 | 40.31 | 7.98 | 17.72 | 42.26 | 8.2 | 18.96 | 1.6 | 1.5 | 1.6 | 25.7472 | 42.12 | 8.48 | 18.62 | 41.43 | 8.43 | 18.55 | 43.36 | 8.63 | 19.77 | 1.5 | 1.5 | 1.6
50. | Tmavý kartač. bez nátěru 2. | 7.5678 | 65.1 | 6.44 | 20.76 | 64.81 | 6.48 | 20.83 | 65.4 | 6.56 | 20.93 | 3.2 | 3.5 | 3.6 | 100 | 25 | 3:41 | 64.2854 | 38.27 | 5.97 | 14.34 | 38.37 | 6.02 | 14.53 | 38.51 | 5.85 | 14.24 | 1.1 | 1 | 1.1 | [13 empty] | 36.55 | 6.41 | 15.26 | 36.6 | 6.49 | 15.32 | 37.31 | 6.47 | 15.44 | 1.1 | 1.1 | 1.2 | 37.03 | 6.94 | 16.64 | 38.01 | 7.16 | 17.06 | 38.01 | 7.07 | 16.87 | 1.2 | 1.2 | 1.3 | 38.17 | 7.37 | 17.43 | 38.18 | 7.46 | 17.38 | 38.68 | 7.44 | 17.37 | 1.3 | 1.2 | 1.3 | 56.4233 | 39.43 | 7.68 | 17.86 | 39.68 | 7.82 | 18.22 | 39.98 | 7.79 | 18.04 | 1.2 | 1.3 | 1.4
51. | Tmavý kartač. bez nátěru 3. | 8.3115 | 66.7 | 7.43 | 21.45 | 66.61 | 7.54 | 21.75 | 67.49 | 7.33 | 21.31 | 3.5 | 3.6 | 3.6 | 100 | 25 | 3:41 | 59.6769 | 38.68 | 5.63 | 12.8 | 40.32 | 5.92 | 13.64 | 41.85 | 5.81 | 13.96 | 1 | 1 | 1 | [13 empty] | 37.1 | 6.29 | 13.71 | 38.85 | 6.47 | 14.73 | 39.54 | 6.44 | 15.36 | 1 | 1 | 1 | 37.52 | 6.78 | 14.92 | 39.18 | 6.86 | 15.74 | 39.54 | 6.88 | 16.44 | 1.1 | 1.1 | 1.1 | 38.07 | 7.16 | 15.41 | 39.55 | 7.36 | 16.19 | 39.85 | 7.42 | 16.9 | 1.1 | 1.2 | 1.1 | 44.3515 | 39.47 | 7.47 | 16.12 | 41.04 | 7.66 | 16.88 | 41.24 | 7.73 | 17.44 | 1.1 | 1.1 | 1.1
52. | Tmavý kartač. bez nátěru 4. | 8.8243 | 65.23 | 7.88 | 21.99 | 66.65 | 7.5 | 21.56 | 67.91 | 7.08 | 21.34 | 3.5 | 3.5 | 3.4 | 100 | 25 | 3:41 | 60.5249 | 44.18 | 5.93 | 15.76 | 43.55 | 6.17 | 15.6 | 44.58 | 6.4 | 16.05 | 1.2 | 1.2 | 1.2 | [13 empty] | 41.29 | 6.86 | 17.55 | 41.57 | 7.07 | 17.44 | 43.31 | 7.35 | 18.11 | 1.2 | 1.1 | 1.1 | 41.4 | 7.36 | 18.73 | 41.09 | 7.63 | 18.66 | 42.89 | 7.82 | 19.18 | 1.1 | 1.2 | 1.2 | 41.4 | 7.99 | 19.14 | 42.06 | 8.27 | 19.34 | 44.06 | 8.46 | 20.09 | 1.2 | 1.2 | 1.2 | 34.721 | 43.07 | 8.37 | 19.89 | 42.97 | 8.59 | 19.89 | 45.53 | 8.9 | 21.1 | 1.3 | 1.3 | 1.2
53. | Tmavý kartač. 1.nátěr PUR 1. | 8.1037 | 61.47 | 7.43 | 21.79 | 63.32 | 6.95 | 21.03 | 61.22 | 7.36 | 21.26 | 2.8 | 2.8 | 2.4 | 100 | 25 | 3:41 | 84.8182 | 39.03 | 5.3 | 13.48 | 40.58 | 5.47 | 13.86 | 39.43 | 5.14 | 13.27 | 0.8 | 0.8 | 0.7 | 61.508 | 35.37 | 6.59 | 12.3 | 35.83 | 6.96 | 13.15 | 34.52 | 6.65 | 12.1 | 2.6 | 2.3 | 2.4 | 38.19 | 6.93 | 15.86 | 37.79 | 7.25 | 16.35 | 38.02 | 7.12 | 15.97 | 3 | 2.2 | 2.3 | 40.53 | 7.05 | 16.88 | 41.32 | 7.47 | 18.13 | 40.2 | 7.31 | 17.32 | 2.8 | 2.4 | 2.5 | 45.15 | 7.35 | 19.47 | 44.63 | 7.67 | 20.13 | 46.4 | 7.6 | 20.21 | 2.7 | 2.6 | 2.9 | 45.3702 | 47.98 | 7.32 | 20.49 | 49.58 | 7.7 | 22.04 | 49.37 | 7.62 | 21.42 | 2.7 | 2.6 | 3
54. | Tmavý kartač. 1.nátěr PUR 2. | 10.572 | 62.5 | 7.29 | 21.12 | 62.16 | 7.39 | 21.17 | 62.92 | 7.08 | 20.93 | 2.7 | 2.7 | 2.6 | 100 | 25 | 3:41 | 72.062 | 40.12 | 5.65 | 13.84 | 41.73 | 5.71 | 14.24 | 39.57 | 5.86 | 14.04 | 1 | 1 | 0.9 | 48.8655 | 36.08 | 6.78 | 13.11 | 35.94 | 7.14 | 13.59 | 34.77 | 6.87 | 12.3 | 3.1 | 3.3 | 3.3 | 39.05 | 7.12 | 16.71 | 37.72 | 7.36 | 16.7 | 37.31 | 7.04 | 15.48 | 3.2 | 3 | 3.1 | 41.61 | 7.26 | 17.98 | 40.7 | 7.51 | 18.23 | 39.56 | 7.12 | 16.53 | 3.2 | 3.2 | 3.3 | 46.12 | 7.48 | 20.12 | 44.75 | 7.72 | 20.29 | 43.45 | 7.39 | 18.78 | 3.4 | 3.5 | 3.9 | 40.3785 | 48.29 | 7.54 | 21 | 47.59 | 7.8 | 21.48 | 46.38 | 7.49 | 20.03 | 3.2 | 3.3 | 3.6
55. | Tmavý kartač. 1.nátěr PUR 3. | E-MAIL Č 11,5671 | 62.95 | 6.2 | 19.88 | 63.54 | 6.4 | 20.57 | 65.13 | 6.06 | 20.22 | 3.2 | 3.3 | 3.3 | 100 | 25 | 3:41 | 81.0572 | 43.72 | 6 | 16.21 | 43.47 | 6.28 | 16.58 | 43.43 | 6.19 | 16.53 | 1.1 | 1.1 | 1.2 | 53.7164 | 40.33 | 7.5 | 16.71 | 41.62 | 7.83 | 17.94 | 40.88 | 7.64 | 17.36 | 3.5 | 3.3 | 3.6 | 45.01 | 7.42 | 20.14 | 46.03 | 7.73 | 21.39 | 44.84 | 7.52 | 20.62 | 3.4 | 3.3 | 3.9 | 48.26 | 7.29 | 21.2 | 49.43 | 7.67 | 22.67 | 47.93 | 7.47 | 21.84 | 3.5 | 3.5 | 3.9 | 52.31 | 7.34 | 23.03 | 53.26 | 7.78 | 24.5 | 52.03 | 7.64 | 23.79 | 3.9 | 3.8 | 4.4 |  | 55.47 | 7.29 | 23.93 | 55.21 | 7.52 | 24.79 | 55.5 | 7.47 | 24.62 | 3.7 | 3.7 | 4.2
56. | Tmavý kartač. 1.nátěr PUR 4. | 9.7357 | 64.23 | 6.25 | 20.74 | 64.4 | 6.28 | 20.33 | 65.4 | 6.23 | 20.39 | 3.3 | 3.2 | 3.3 | 100 | 25 | 3:41 | 83.1191 | 43.86 | 5.97 | 16.08 | 44.43 | 5.92 | 16.15 | 44.46 | 5.94 | 16.09 | 1.1 | 1.2 | 1.2 | 56.5092 | 39.77 | 7.87 | 16.98 | 39.97 | 7.63 | 16.83 | 41.63 | 7.61 | 17.18 | 3.3 | 2.9 | 3.1 | 43.21 | 7.83 | 20.54 | 43.44 | 7.58 | 20.01 | 43.9 | 7.35 | 19.64 | 3.2 | 3 | 3.5 | 46.22 | 7.74 | 21.69 | 46.64 | 7.56 | 21.29 | 47.41 | 7.34 | 20.97 | 3.2 | 3.1 | 3.3 | 50.08 | 7.87 | 23.53 | 51.03 | 7.66 | 23.21 | 50 | 7.45 | 22.23 | 3.5 | 3.4 | 3.8 | 34.2491 | 53.26 | 7.9 | 24.7 | 54.22 | 7.57 | 24.14 | 54.4 | 7.42 | 23.56 | 3.5 | 3.3 | 3.6
57. | Tmavý kartač. 2.nátěr VOSK 1. | 12.2077 | 64.67 | 6.78 | 23.01 | 65.06 | 6.68 | 21.86 | 64.58 | 6.39 | 21.34 | 3.4 | 3.6 | 3.4 | 100 | 25 | 3:41 | 89.5506 | 44.43 | 5.82 | 15.37 | 45.03 | 5.98 | 16.36 | 44.94 | 5.91 | 16.01 | 1 | 1 | 1 | 62.6587 | 38.83 | 7.24 | 14.5 | 37.89 | 7.66 | 14.9 | 38.93 | 7.97 | 15.92 | 5.4 | 4 | 3.4 | 37.77 | 7.57 | 14.31 | 36.26 | 8.24 | 14.89 | 36.68 | 8.79 | 16.04 | 3.1 | 2.5 | 2.2 | 37.62 | 7.92 | 14.77 | 36.1 | 8.75 | 15.4 | 37.52 | 9.09 | 16.69 | 3 | 2.4 | 2.2 | 37.84 | 8.6 | 15.63 | 36.24 | 9.15 | 15.88 | 37.03 | 9.83 | 17.4 | 2.8 | 2.4 | 2.2 | 43.4369 | 38.1 | 9.1 | 16.43 | 36.85 | 9.87 | 17.11 | 38 | 10.24 | 18.56 | 2.6 | 2.3 | 2
58. | Tmavý kartač. 2.nátěr VOSK 2. | 12.4879 | 64.17 | 6.18 | 20.89 | 61.74 | 7.61 | 22.49 | 65.83 | 6.63 | 21.05 | 4.2 | 3.3 | 3.9 | 100 | 25 | 3:41 | 68.5661 | 42.17 | 6.29 | 15.89 | 44.01 | 5.82 | 15.41 | 46.85 | 6.44 | 16.73 | 1.1 | 1 | 1.3 | 41.4077 | 35.96 | 7.82 | 14 | 39.81 | 7.22 | 15.2 | 42.01 | 7.85 | 16.68 | 4 | 4.6 | 6.8 | 34.15 | 8.45 | 13.86 | 37.85 | 7.63 | 14.95 | 40.79 | 8.16 | 16.64 | 2.9 | 2.8 | 3.6 | 33.79 | 8.85 | 14.09 | 38.17 | 8.12 | 15.78 | 40.34 | 8.68 | 17.06 | 2.6 | 2.8 | 3.4 | 34.13 | 9.5 | 14.68 | 38.45 | 8.74 | 16.62 | 41.18 | 9.17 | 18.25 | 2.6 | 2.8 | 3.5 | 63.3259 | 34.68 | 10.05 | 15.72 | 39.89 | 9.24 | 18.1 | 41.71 | 9.71 | 19.17 | 2.3 | 2.5 | 3.2
59. | Tmavý kartač. 2.nátěr VOSK 3. | 10.0251 | 66.62 | 6.82 | 22.3 | 66.59 | 6.66 | 21.95 | 66.24 | 6.87 | 22.11 | 4.1 | 3.8 | 4.3 | 100 | 25 | 3:41 | 76.1473 | 48.1 | 7 | 18.31 | 48.1 | 7.02 | 18.37 | 49.01 | 7.34 | 18.97 | 1.4 | 1.4 | 1.5 | 48.1919 | 43.28 | 9.02 | 19.41 | 43.74 | 9 | 19.85 | 43.81 | 9.2 | 20.09 | 7 | 8.8 | 8.8 | 41.57 | 9.23 | 18.99 | 42.78 | 9.2 | 19.93 | 44.27 | 9.59 | 21.03 | 3.5 | 4 | 4.3 | 41.88 | 9.68 | 20.02 | 43.28 | 9.7 | 21.29 | 43.8 | 9.98 | 21.67 | 3.2 | 3.6 | 3.9 | 42.18 | 10.25 | 21.02 | 44.15 | 10.26 | 22.7 | 44.1 | 10.45 | 22.65 | 3.2 | 3.6 | 4 | 29.0391 | 43.14 | 10.75 | 22.37 | 44.24 | 10.74 | 23.53 | 45.18 | 11.05 | 24.21 | 2.9 | 3.2 | 3.4
60. | Tmavý kartač. 2.nátěr VOSK 4. | 11.9926 | 66.57 | 6.63 | 21.62 | 66.12 | 6.72 | 21.59 | 66.13 | 6.58 | 21.2 | 4 | 3.6 | 3.7 | 100 | 25 | 3:41 | 75.7044 | 43.14 | 7.18 | 17.66 | 45.51 | 7.14 | 18.23 | 47.11 | 7.05 | 18.45 | 1.1 | 1.2 | 1.3 | 49.1005 | 39.11 | 8.74 | 16.75 | 39.64 | 8.44 | 16.63 | 42.67 | 8.62 | 19.46 | 5.7 | 5.8 | 7.3 | 39.6 | 8.92 | 17.48 | 39.87 | 8.6 | 17.09 | 42.19 | 8.67 | 19.24 | 2.9 | 3.1 | 4 | 39.45 | 9.26 | 18.14 | 39.63 | 8.92 | 17.73 | 42.28 | 9.06 | 20.15 | 2.8 | 3 | 3.2 | 40.46 | 9.76 | 19.5 | 40.07 | 9.29 | 18.64 | 42.87 | 9.47 | 21.12 | 2.8 | 2.9 | 3.6 | 43.2611 | 40.82 | 10.07 | 20.32 | 40.58 | 9.65 | 19.66 | 42.4 | 9.85 | 21.54 | 2.5 | 2.6 | 3

## BARVA
-3.145
POČET | POPIS | BARVA před laserováním | [11 empty] | po laserování - před laserováním | [11 empty] | průměr | [15 empty] | BARVA po laserování | [11 empty] | barva po nátěrových hmotách - barva po laserování | [11 empty] | průměr |  | BARVA po aplikaci nátěrových hmot | [11 empty] | 24H - po aplikaci nátěrových hmot | [12 empty] | BARVA Xenotest po 24 hodinách | [11 empty] | 48h - po aplikaci nátěrů | [12 empty] | BARVA Xenotest po 48 hodinách | [11 empty] | 96h - po aplikaci nátěrů | [12 empty] | BARVA po 96 hodinách | [11 empty] | 168h - po aplikaci nátěrů | [12 empty] | BARVA po 168 hodinách
|  | 1.měření |  |  | 2.měření |  |  | 3.měření |  |  | průměrné hodnoty |  |  | Δ 1.měření |  |  | Δ 2.měření |  |  | Δ 3.měření |  |  | 1.měření | 2.měřění | 3.měření | [15 empty] | barevná odchylka | 1.měření |  |  | 2.měření |  |  | 3.měření |  |  | průměrné hodnoty |  |  | Δ 1.měření |  |  | Δ 2.měření |  |  | Δ 3.měření |  |  | 1.měření | 2.měřění | 3.měření |  | barevná odchylka | 1.měření |  |  | 2.měření |  |  | 3.měření |  |  | průměrné hodnoty |  |  | Δ 1.měření |  |  | Δ 2.měření |  |  | Δ 3.měření |  |  | 1.měření | 2.měřění | 3.měření | barevná odchylka | 1.měření |  |  | 2.měření |  |  | 3.měření |  |  | průměrné hodnoty |  |  | Δ 1.měření |  |  | Δ 2.měření |  |  | Δ 3.měření |  |  | 1.měření | 2.měřění | 3.měření | barevná odchylka | 1.měření |  |  | 2.měření |  |  | 3.měření |  |  | průměrné hodnoty |  |  | Δ 1.měření |  |  | Δ 2.měření |  |  | Δ 3.měření |  |  | 1.měření | 2.měřění | 3.měření | barevná odchylka | 1.měření |  |  | 2.měření |  |  | 3.měření |  |  | průměrné hodnoty |  |  | Δ 1.měření |  |  | Δ 2.měření |  |  | Δ 3.měření |  |  | 1.měření | 2.měřění | 3.měření | barevná odchylka | 1.měření |  |  | 2.měření |  |  | 3.měření |  |  | průměrné hodnoty
|  | L | a | b | L | a | b | L | a | b | L | a | b | ΔL | Δa | Δb | ΔL | Δa | Δb | ΔL | Δa | Δb | ΔE | ΔE | ΔE | [15 empty] | E | L | a | b | L | a | b | L | a | b | L | a | b | ΔL | Δa | Δb | ΔL | Δa | Δb | ΔL | Δa | Δb | ΔE | ΔE | ΔE |  | E | L | a | b | L | a | b | L | a | b | L | a | b | ΔL | Δa | Δb | ΔL | Δa | Δb | ΔL | Δa | Δb | ΔE | ΔE | ΔE | E | L | a | b | L | a | b | L | a | b | L | a | b | ΔL | Δa | Δb | ΔL | Δa | Δb | ΔL | Δa | Δb | ΔE | ΔE | ΔE | E | L | a | b | L | a | b | L | a | b | L | a | b | ΔL | Δa | Δb | ΔL | Δa | Δb | ΔL | Δa | Δb | ΔE | ΔE | ΔE | E | L | a | b | L | a | b | L | a | b | L | a | b | ΔL | Δa | Δb | ΔL | Δa | Δb | ΔL | Δa | Δb | ΔE | ΔE | ΔE | E | L | a | b | L | a | b | L | a | b | L | a | b
průměr
1. | Referenční bez nátěru 1. | 65.86 | 7.51 | 21.32 | 64.64 | 7.44 | 21.39 | 65.57 | 7.17 | 21.41 | 65.35667 | 7.373333 | 21.37333 | 0 | 0 | 0 | 0 | 0 | 0 | 0 | 0 | 0 | 0 | 0 | 0 | 0 | 0 |  | S-bez | S-PU | S-VX | M-bez | M-PU | M-VX | T-bez | T-PU | T-VX | T-K-bez | T-K-PU | T-K-VX | 0 | 65.86 | 7.51 | 21.32 | 64.64 | 7.44 | 21.39 | 65.57 | 7.17 | 21.41 | 65.35667 | 7.373333 | 21.37333 | 0 | 0 | 0 | 0 | 0 | 0 | 0 | 0 | 0 | 0 | 0 | 0 | 0 |  | 65.86 | 7.51 | 21.32 | 64.64 | 7.44 | 21.39 | 65.57 | 7.17 | 21.41 | 65.35667 | 7.373333 | 21.37333 | -3.7 | 0.29 | 3.89 | -2.63 | 0.23 | 3.77 | -3.1 | 0.34 | 3.68 | 5.376449 | 4.602467 | 4.823692 | 4.924543 | 62.16 | 7.8 | 25.21 | 62.01 | 7.67 | 25.16 | 62.47 | 7.51 | 25.09 | 62.21333 | 7.66 | 25.15333 | -2.98 | 0.92 | 5.38 | -2.17 | 0.84 | 5.33 | -2.53 | 0.93 | 5.24 | 6.218617 | 5.815789 | 5.892656 | 1.753203 | 62.88 | 8.43 | 26.7 | 62.47 | 8.28 | 26.72 | 63.04 | 8.1 | 26.65 | 62.79667 | 8.27 | 26.69 | -2.66 | 1.2 | 5.12 | -1.38 | 1.2 | 5.39 | -1.56 | 1.19 | 5.21 | 5.893216 | 5.691792 | 5.567208 | 0.7593345 | 63.2 | 8.71 | 26.44 | 63.26 | 8.64 | 26.78 | 64.01 | 8.36 | 26.62 | 63.49 | 8.57 | 26.61333 | -1.32 | 1.54 | 5.18 | -0.07 | 1.47 | 5.39 | -0.49 | 1.49 | 5.42 | 5.562949 | 5.587298 | 5.642393 | 1.279731 | 64.54 | 9.05 | 26.5 | 64.57 | 8.91 | 26.78 | 65.08 | 8.66 | 26.83 | 64.73 | 8.873333 | 26.70333
2. | Referenční bez nátěru 2. | 66.9 | 6.55 | 21.14 | 66.09 | 6.49 | 21.12 | 66.01 | 6.39 | 20.89 | 66.33333 | 6.476667 | 21.05 | 0 | 0 | 0 | 0 | 0 | 0 | 0 | 0 | 0 | 0 | 0 | 0 |  |  | dE po laserování | 20.39243 | 17.81588 | 16.92418 | 27.25644 | 27.63415 | 22.92739 | 41.62564 | 38.15676 | 36.9469 | 26.4148 | 22.13083 | 20.26487 | 0 | 66.9 | 6.55 | 21.14 | 66.09 | 6.49 | 21.12 | 66.01 | 6.39 | 20.89 | 66.33333 | 6.476667 | 21.05 | 0 | 0 | 0 | 0 | 0 | 0 | 0 | 0 | 0 | 0 | 0 | 0 |  |  | 66.9 | 6.55 | 21.14 | 66.09 | 6.49 | 21.12 | 66.01 | 6.39 | 20.89 | 66.33333 | 6.476667 | 21.05 | -4 | 0.6 | 3.96 | -3.82 | 0.62 | 3.75 | -3.77 | 0.58 | 3.51 | 5.66053 | 5.388812 | 5.18357 | 5.410448 | 62.9 | 7.15 | 25.1 | 62.27 | 7.11 | 24.87 | 62.24 | 6.97 | 24.4 | 62.47 | 7.076667 | 24.79 | -4.34 | 1.47 | 5.61 | -3.8 | 1.4 | 5.16 | -3.64 | 1.3 | 4.86 | 7.243521 | 6.55939 | 6.209605 | 1.670033 | 62.56 | 8.02 | 26.75 | 62.29 | 7.89 | 26.28 | 62.37 | 7.69 | 25.75 | 62.40667 | 7.866667 | 26.26 | -4.21 | 2.13 | 5.69 | -3.66 | 1.98 | 5.22 | -3.31 | 1.75 | 4.62 | 7.391691 | 6.675657 | 5.94668 | 0.5987116 | 62.69 | 8.68 | 26.83 | 62.43 | 8.47 | 26.34 | 62.7 | 8.14 | 25.51 | 62.60667 | 8.43 | 26.22667 | -3.56 | 2.69 | 5.89 | -2.89 | 2.58 | 5.61 | -2.34 | 2.18 | 4.68 | 7.389303 | 6.817668 | 5.668368 | 0.9810822 | 63.34 | 9.24 | 27.03 | 63.2 | 9.07 | 26.73 | 63.67 | 8.57 | 25.57 | 63.40333 | 8.96 | 26.44333
3. | Referenční bez nátěru 3. | 64.3 | 6.23 | 20.66 | 64.58 | 6.75 | 21.12 | 64.3 | 6.63 | 20.81 | 64.39333 | 6.536667 | 20.86333 | 0 | 0 | 0 | 0 | 0 | 0 | 0 | 0 | 0 | 0 | 0 | 0 |  |  | dE po nátěru | [12 empty] | 0 | 64.3 | 6.23 | 20.66 | 64.58 | 6.75 | 21.12 | 64.3 | 6.63 | 20.81 | 64.39333 | 6.536667 | 20.86333 | 0 | 0 | 0 | 0 | 0 | 0 | 0 | 0 | 0 | 0 | 0 | 0 |  |  | 64.3 | 6.23 | 20.66 | 64.58 | 6.75 | 21.12 | 64.3 | 6.63 | 20.81 | 64.39333 | 6.536667 | 20.86333 | -3.54 | 0.85 | 3.76 | -3.77 | 0.82 | 3.84 | -3.93 | 0.78 | 3.75 | 5.233708 | 5.443427 | 5.487786 | 5.386842 | 60.76 | 7.08 | 24.42 | 60.81 | 7.57 | 24.96 | 60.37 | 7.41 | 24.56 | 60.64667 | 7.353333 | 24.64667 | -4.34 | 2.07 | 5.66 | -4.94 | 1.93 | 5.21 | -4.58 | 1.74 | 4.92 | 7.426715 | 7.434554 | 6.943371 | 2.038575 | 59.96 | 8.3 | 26.32 | 59.64 | 8.68 | 26.33 | 59.72 | 8.37 | 25.73 | 59.77333 | 8.45 | 26.12667 | -5.11 | 2.97 | 5.48 | -5.65 | 2.77 | 5.04 | -4.81 | 2.32 | 4.43 | 8.059988 | 8.062072 | 6.938545 | 1.000672 | 59.19 | 9.2 | 26.14 | 58.93 | 9.52 | 26.16 | 59.49 | 8.95 | 25.24 | 59.20333 | 9.223333 | 25.84667 | -4.64 | 3.64 | 5.72 | -5.35 | 3.47 | 5.33 | -4.24 | 2.91 | 4.49 | 8.215692 | 8.310975 | 6.826844 | 0.8154958 | 59.66 | 9.87 | 26.38 | 59.23 | 10.22 | 26.45 | 60.06 | 9.54 | 25.3 | 59.65 | 9.876667 | 26.04333
4. | Referenční bez nátěru 4. | 64.8 | 6.68 | 20.79 | 68.69 | 6.83 | 22.18 | 69.36 | 7.08 | 22.9 | 67.61667 | 6.863333 | 21.95667 | 0 | 0 | 0 | 0 | 0 | 0 | 0 | 0 | 0 | 0 | 0 | 0 | [15 empty] | 0 | 64.8 | 6.68 | 20.79 | 68.69 | 6.83 | 22.18 | 69.36 | 7.08 | 22.9 | 67.61667 | 6.863333 | 21.95667 | 0 | 0 | 0 | 0 | 0 | 0 | 0 | 0 | 0 | 0 | 0 | 0 |  |  | 64.8 | 6.68 | 20.79 | 68.69 | 6.83 | 22.18 | 69.36 | 7.08 | 22.9 | 67.61667 | 6.863333 | 21.95667 | -3.5 | 0.65 | 3.79 | -4.43 | 1.06 | 4.55 | -5.11 | 1.16 | 4.4 | 5.199673 | 6.438245 | 6.842346 | 6.151658 | 61.3 | 7.33 | 24.58 | 64.26 | 7.89 | 26.73 | 64.25 | 8.24 | 27.3 | 63.27 | 7.82 | 26.20333 | -3.91 | 1.79 | 5.37 | -5.32 | 2.37 | 6.07 | -5.98 | 2.38 | 5.83 | 6.879615 | 8.412146 | 8.684106 | 2.073609 | 60.89 | 8.47 | 26.16 | 63.37 | 9.2 | 28.25 | 63.38 | 9.46 | 28.73 | 62.54667 | 9.043333 | 27.71333 | -4.41 | 2.6 | 5.23 | -6.23 | 3.07 | 5.39 | -6.9 | 3.08 | 5.13 | 7.318538 | 8.791467 | 9.133088 | 1.184314 | 60.39 | 9.28 | 26.02 | 62.46 | 9.9 | 27.57 | 62.46 | 10.16 | 28.03 | 61.77 | 9.78 | 27.20667 | -4.33 | 3.22 | 5.16 | -6.18 | 3.76 | 5.29 | -6.85 | 3.74 | 4.96 | 7.466117 | 8.961813 | 9.247254 | 0.6690707 | 60.47 | 9.9 | 25.95 | 62.51 | 10.59 | 27.47 | 62.51 | 10.82 | 27.86 | 61.83 | 10.43667 | 27.09333
5. | Referenční 1.nátěr PUR 1. | 68.56 | 6.65 | 22.7 | 68.96 | 6.69 | 22.68 | 68.79 | 6.6 | 22.78 | 68.77 | 6.646667 | 22.72 | 0 | 0 | 0 | 0 | 0 | 0 | 0 | 0 | 0 | 0 | 0 | 0 | 0 | [14 empty] | 0 | 68.56 | 6.65 | 22.7 | 68.96 | 6.69 | 22.68 | 68.79 | 6.6 | 22.78 | 68.77 | 6.646667 | 22.72 | 0 | 0 | 0 | 0 | 0 | 0 | 0 | 0 | 0 | 0 | 0 | 0 | 0 |  | 68.56 | 6.65 | 22.7 | 68.96 | 6.69 | 22.68 | 68.79 | 6.6 | 22.78 | 68.77 | 6.646667 | 22.72 | -4.63 | 1.34 | 4.06 | -4.81 | 1.37 | 4.22 | -4.55 | 1.3 | 4.01 | 6.302071 | 6.543806 | 6.202628 | 6.349491 | 63.93 | 7.99 | 26.76 | 64.15 | 8.06 | 26.9 | 64.24 | 7.9 | 26.79 | 64.10667 | 7.983333 | 26.81667 | -4.97 | 2.51 | 6 | -5.22 | 2.55 | 6.22 | -5.06 | 2.53 | 6.06 | 8.185414 | 8.511128 | 8.290241 | 2.363709 | 63.59 | 9.16 | 28.7 | 63.74 | 9.24 | 28.9 | 63.73 | 9.13 | 28.84 | 63.68667 | 9.176667 | 28.81333 | -6.35 | 3.45 | 5.1 | -6.76 | 3.51 | 5.39 | -6.46 | 3.48 | 5.22 | 8.845055 | 9.33112 | 9.005021 | 1.92613 | 62.21 | 10.1 | 27.8 | 62.2 | 10.2 | 28.07 | 62.33 | 10.08 | 28 | 62.24667 | 10.12667 | 27.95667 | -5.99 | 4.12 | 5.07 | -6.42 | 4.17 | 5.37 | -6.21 | 4.1 | 5.11 | 8.863374 | 9.351053 | 9.026971 | 0.7249981 | 62.57 | 10.77 | 27.77 | 62.54 | 10.86 | 28.05 | 62.58 | 10.7 | 27.89 | 62.56333 | 10.77667 | 27.90333
6. | Referenční 1.nátěr PUR 2. | 64.97 | 7.35 | 22.35 | 64.07 | 7.13 | 21.52 | 62.82 | 7.14 | 21.1 | 63.95333 | 7.206667 | 21.65667 | 0 | 0 | 0 | 0 | 0 | 0 | 0 | 0 | 0 | 0 | 0 | 0 | [15 empty] | 0 | 64.97 | 7.35 | 22.35 | 64.07 | 7.13 | 21.52 | 62.82 | 7.14 | 21.1 | 63.95333 | 7.206667 | 21.65667 | 0 | 0 | 0 | 0 | 0 | 0 | 0 | 0 | 0 | 0 | 0 | 0 |  |  | 64.97 | 7.35 | 22.35 | 64.07 | 7.13 | 21.52 | 62.82 | 7.14 | 21.1 | 63.95333 | 7.206667 | 21.65667 | -4.67 | 1.18 | 3.96 | -4.08 | 1.05 | 3.81 | -3.34 | 0.77 | 3.49 | 6.235615 | 5.680229 | 4.891687 | 5.597179 | 60.3 | 8.53 | 26.31 | 59.99 | 8.18 | 25.33 | 59.48 | 7.91 | 24.59 | 59.92333 | 8.206667 | 25.41 | -5.29 | 2.38 | 5.45 | -4.26 | 1.89 | 4.83 | -3.38 | 1.54 | 4.53 | 7.959334 | 6.711825 | 5.858063 | 1.534934 | 59.68 | 9.73 | 27.8 | 59.81 | 9.02 | 26.35 | 59.44 | 8.68 | 25.63 | 59.64333 | 9.143333 | 26.59333 | -6.12 | 3.01 | 4.69 | -4.36 | 2.36 | 4.05 | -3.27 | 1.95 | 3.83 | 8.277113 | 6.401695 | 5.400398 | 0.9410455 | 58.85 | 10.36 | 27.04 | 59.71 | 9.49 | 25.57 | 59.55 | 9.09 | 24.93 | 59.37 | 9.646667 | 25.84667 | -5.53 | 3.55 | 4.59 | -4.04 | 3.02 | 4.02 | -2.56 | 2.47 | 3.78 | 8.015703 | 6.449992 | 5.190655 | 0.7898804 | 59.44 | 10.9 | 26.94 | 60.03 | 10.15 | 25.54 | 60.26 | 9.61 | 24.88 | 59.91 | 10.22 | 25.78667
7. | Referenční 1.nátěr PUR 3. | 63.81 | 7.5 | 21.5 | 66.44 | 6.86 | 20.72 | 66.09 | 6.87 | 21.01 | 65.44667 | 7.076667 | 21.07667 | 0 | 0 | 0 | 0 | 0 | 0 | 0 | 0 | 0 | 0 | 0 | 0 | [15 empty] | 0 | 63.81 | 7.5 | 21.5 | 66.44 | 6.86 | 20.72 | 66.09 | 6.87 | 21.01 | 65.44667 | 7.076667 | 21.07667 | 0 | 0 | 0 | 0 | 0 | 0 | 0 | 0 | 0 | 0 | 0 | 0 |  |  | 63.81 | 7.5 | 21.5 | 66.44 | 6.86 | 20.72 | 66.09 | 6.87 | 21.01 | 65.44667 | 7.076667 | 21.07667 | -3.27 | 0.58 | 3.52 | -3.35 | 0.52 | 3.79 | -2.99 | 0.28 | 2.79 | 4.83939 | 5.084978 | 4.099097 | 4.669838 | 60.54 | 8.08 | 25.02 | 63.09 | 7.38 | 24.51 | 63.1 | 7.15 | 23.8 | 62.24333 | 7.536667 | 24.44333 | -3.43 | 1.11 | 4.73 | -3.48 | 0.96 | 4.77 | -3.26 | 0.7 | 3.78 | 5.94726 | 5.982048 | 5.040436 | 1.171803 | 60.38 | 8.61 | 26.23 | 62.96 | 7.82 | 25.49 | 62.83 | 7.57 | 24.79 | 62.05667 | 8 | 25.50333 | -2.99 | 1.51 | 4.66 | -4.02 | 1.59 | 5 | -3.29 | 1.36 | 4.46 | 5.738972 | 6.609728 | 5.706601 | 0.6305729 | 60.82 | 9.01 | 26.16 | 62.42 | 8.45 | 25.72 | 62.8 | 8.23 | 25.47 | 62.01333 | 8.563333 | 25.78333 | -1.85 | 1.86 | 4.77 | -2.76 | 2.24 | 5.86 | -2.76 | 1.97 | 5.2 | 5.443804 | 6.853816 | 6.207938 | 1.251714 | 61.96 | 9.36 | 26.27 | 63.68 | 9.1 | 26.58 | 63.33 | 8.84 | 26.21 | 62.99 | 9.1 | 26.35333
8. | Referenční 1.nátěr PUR 4. | 66.33 | 6.36 | 20.12 | 66.12 | 6.65 | 20.36 | 65.07 | 6.97 | 20.66 | 65.84 | 6.66 | 20.38 | 0 | 0 | 0 | 0 | 0 | 0 | 0 | 0 | 0 | 0 | 0 | 0 | [15 empty] | 0 | 66.33 | 6.36 | 20.12 | 66.12 | 6.65 | 20.36 | 65.07 | 6.97 | 20.66 | 65.84 | 6.66 | 20.38 | 0 | 0 | 0 | 0 | 0 | 0 | 0 | 0 | 0 | 0 | 0 | 0 |  |  | 66.33 | 6.36 | 20.12 | 66.12 | 6.65 | 20.36 | 65.07 | 6.97 | 20.66 | 65.84 | 6.66 | 20.38 | -3.47 | 0.52 | 3.23 | -3.09 | 0.5 | 3.72 | -3.67 | 0.54 | 3.43 | 4.769088 | 4.861738 | 5.052267 | 4.885704 | 62.86 | 6.88 | 23.35 | 63.03 | 7.15 | 24.08 | 61.4 | 7.51 | 24.09 | 62.43 | 7.18 | 23.84 | -3.71 | 0.92 | 4.2 | -3.61 | 1.07 | 5.14 | -4.02 | 1.05 | 4.47 | 5.678952 | 6.371546 | 6.10277 | 1.299034 | 62.62 | 7.28 | 24.32 | 62.51 | 7.72 | 25.5 | 61.05 | 8.02 | 25.13 | 62.06 | 7.673333 | 24.98333 | -3.85 | 1.62 | 5.19 | -3.32 | 1.65 | 5.65 | -3.89 | 1.63 | 4.9 | 6.662057 | 6.757766 | 6.465215 | 0.8983256 | 62.48 | 7.98 | 25.31 | 62.8 | 8.3 | 26.01 | 61.18 | 8.6 | 25.56 | 62.15333 | 8.293333 | 25.62667 | -3.61 | 2.43 | 6.56 | -2.73 | 2.39 | 6.9 | -3.37 | 2.41 | 6.01 | 7.872141 | 7.795832 | 7.299664 | 1.533489 | 62.72 | 8.79 | 26.68 | 63.39 | 9.04 | 27.26 | 61.7 | 9.38 | 26.67 | 62.60333 | 9.07 | 26.87
9. | Referenční 2.nátěr VOSK 1. | 65.32 | 5.82 | 19.55 | 65.42 | 5.62 | 19.36 | 65.78 | 5.73 | 19.43 | 65.50667 | 5.723333 | 19.44667 | 0 | 0 | 0 | 0 | 0 | 0 | 0 | 0 | 0 | 0 | 0 | 0 | 0 | [14 empty] | 0 | 65.32 | 5.82 | 19.55 | 65.42 | 5.62 | 19.36 | 65.78 | 5.73 | 19.43 | 65.50667 | 5.723333 | 19.44667 | 0 | 0 | 0 | 0 | 0 | 0 | 0 | 0 | 0 | 0 | 0 | 0 | 0 |  | 65.32 | 5.82 | 19.55 | 65.42 | 5.62 | 19.36 | 65.78 | 5.73 | 19.43 | 65.50667 | 5.723333 | 19.44667 | -3.96 | 1.59 | 5.52 | -4.76 | 1.92 | 5.85 | -5.14 | 1.6 | 5.11 | 6.977113 | 7.782448 | 7.422378 | 7.377158 | 61.36 | 7.41 | 25.07 | 60.66 | 7.54 | 25.21 | 60.64 | 7.33 | 24.54 | 60.88667 | 7.426667 | 24.94 | -3.77 | 1.87 | 6.46 | -3.31 | 1.77 | 6.44 | -3.49 | 1.78 | 6.34 | 7.709825 | 7.454032 | 7.452791 | 1.435185 | 61.55 | 7.69 | 26.01 | 62.11 | 7.39 | 25.8 | 62.29 | 7.51 | 25.77 | 61.98333 | 7.53 | 25.86 | -3.89 | 2.69 | 7.06 | -3.36 | 2.59 | 7.3 | -3.75 | 2.69 | 7.38 | 8.497753 | 8.443204 | 8.704194 | 1.198953 | 61.43 | 8.51 | 26.61 | 62.06 | 8.21 | 26.66 | 62.03 | 8.42 | 26.81 | 61.84 | 8.38 | 26.69333 | -3.18 | 3.19 | 7.3 | -2.4 | 2.93 | 7.43 | -2.91 | 3.15 | 7.65 | 8.577791 | 8.339652 | 8.770011 | 0.9660745 | 62.14 | 9.01 | 26.85 | 63.02 | 8.55 | 26.79 | 62.87 | 8.88 | 27.08 | 62.67667 | 8.813333 | 26.90667
10. | Referenční 2.nátěr VOSK 2. | 65.01 | 5.74 | 19.49 | 63.78 | 6 | 19.52 | 64.07 | 6.05 | 19.85 | 64.28667 | 5.93 | 19.62 | 0 | 0 | 0 | 0 | 0 | 0 | 0 | 0 | 0 | 0 | 0 | 0 | [15 empty] | 0 | 65.01 | 5.74 | 19.49 | 63.78 | 6 | 19.52 | 64.07 | 6.05 | 19.85 | 64.28667 | 5.93 | 19.62 | 0 | 0 | 0 | 0 | 0 | 0 | 0 | 0 | 0 | 0 | 0 | 0 |  |  | 65.01 | 5.74 | 19.49 | 63.78 | 6 | 19.52 | 64.07 | 6.05 | 19.85 | 64.28667 | 5.93 | 19.62 | -6.81 | 1.28 | 3.41 | -5.15 | 1.14 | 4 | -5.02 | 1.05 | 3.61 | 7.722862 | 6.619826 | 6.271762 | 6.845937 | 58.2 | 7.02 | 22.9 | 58.63 | 7.14 | 23.52 | 59.05 | 7.1 | 23.46 | 58.62667 | 7.086667 | 23.29333 | -3.1 | 1.68 | 6.03 | -2.9 | 1.46 | 5.36 | -4 | 1.86 | 6.31 | 6.98522 | 6.266674 | 7.699071 | 3.260602 | 61.91 | 7.42 | 25.52 | 60.88 | 7.46 | 24.88 | 60.07 | 7.91 | 26.16 | 60.95333 | 7.596667 | 25.52 | -3.33 | 2.55 | 7.25 | -2.89 | 2.26 | 6.52 | -3.87 | 2.48 | 6.8 | 8.375792 | 7.481317 | 8.207759 | 1.22425 | 61.68 | 8.29 | 26.74 | 60.89 | 8.26 | 26.04 | 60.2 | 8.53 | 26.65 | 60.92333 | 8.36 | 26.47667 | -2.68 | 3.1 | 7.97 | -2.14 | 2.75 | 7.25 | -2.85 | 2.92 | 7.25 | 8.961769 | 8.043917 | 8.319339 | 1.138069 | 62.33 | 8.84 | 27.46 | 61.64 | 8.75 | 26.77 | 61.22 | 8.97 | 27.1 | 61.73 | 8.853333 | 27.11
11. | Referenční 2.nátěr VOSK 3. | 63.94 | 6.97 | 21.08 | 63.61 | 7.05 | 21.14 | 63.28 | 7 | 20.72 | 63.61 | 7.006667 | 20.98 | 0 | 0 | 0 | 0 | 0 | 0 | 0 | 0 | 0 | 0 | 0 | 0 | [15 empty] | 0 | 63.94 | 6.97 | 21.08 | 63.61 | 7.05 | 21.14 | 63.28 | 7 | 20.72 | 63.61 | 7.006667 | 20.98 | 0 | 0 | 0 | 0 | 0 | 0 | 0 | 0 | 0 | 0 | 0 | 0 |  |  | 63.94 | 6.97 | 21.08 | 63.61 | 7.05 | 21.14 | 63.28 | 7 | 20.72 | 63.61 | 7.006667 | 20.98 | -2.52 | 0.28 | 3.8 | -1.89 | 0.08 | 3.94 | -1.28 | 0.22 | 4.35 | 4.568238 | 4.370595 | 4.539747 | 4.458208 | 61.42 | 7.25 | 24.88 | 61.72 | 7.13 | 25.08 | 62 | 7.22 | 25.07 | 61.71333 | 7.2 | 25.01 | -2.79 | 1.12 | 5.65 | -2.17 | 0.74 | 4.87 | -2 | 0.63 | 4.57 | 6.400078 | 5.382694 | 5.028101 | 1.258791 | 61.15 | 8.09 | 26.73 | 61.44 | 7.79 | 26.01 | 61.28 | 7.63 | 25.29 | 61.29 | 7.836667 | 26.01 | -2.83 | 2.18 | 6.89 | -2.55 | 1.95 | 6.45 | -2.18 | 1.75 | 6.19 | 7.761018 | 7.204686 | 6.791981 | 1.872779 | 61.11 | 9.15 | 27.97 | 61.06 | 9 | 27.59 | 61.1 | 8.75 | 26.91 | 61.09 | 8.966667 | 27.49 | -1.94 | 2.72 | 7.23 | -1.64 | 2.5 | 6.89 | -1.19 | 2.24 | 6.38 | 7.964603 | 7.510772 | 6.865719 | 1.116612 | 62 | 9.69 | 28.31 | 61.97 | 9.55 | 28.03 | 62.09 | 9.24 | 27.1 | 62.02 | 9.493333 | 27.81333
12. | Referenční 2.nátěr VOSK 4. | 60.05 | 6.83 | 19.58 | 61.3 | 6.88 | 20.04 | 61.2 | 6.93 | 19.98 | 60.85 | 6.88 | 19.86667 | 0 | 0 | 0 | 0 | 0 | 0 | 0 | 0 | 0 | 0 | 0 | 0 | [15 empty] | 0 | 60.05 | 6.83 | 19.58 | 61.3 | 6.88 | 20.04 | 61.2 | 6.93 | 19.98 | 60.85 | 6.88 | 19.86667 | 0 | 0 | 0 | 0 | 0 | 0 | 0 | 0 | 0 | 0 | 0 | 0 |  |  | 60.05 | 6.83 | 19.58 | 61.3 | 6.88 | 20.04 | 61.2 | 6.93 | 19.98 | 60.85 | 6.88 | 19.86667 | 0.8 | 0.51 | 5.29 | -1.49 | 0.46 | 4.35 | -1.24 | 0.6 | 4.81 | 5.374402 | 4.62106 | 5.003369 | 4.887539 | 60.85 | 7.34 | 24.87 | 59.81 | 7.34 | 24.39 | 59.96 | 7.53 | 24.79 | 60.20667 | 7.403333 | 24.68333 | -0.93 | 0.33 | 3.86 | -1.74 | 0.54 | 4.36 | -1.35 | 0.36 | 4.02 | 3.984144 | 4.725336 | 4.255878 | 1.020229 | 59.12 | 7.16 | 23.44 | 59.56 | 7.42 | 24.4 | 59.85 | 7.29 | 24 | 59.51 | 7.29 | 23.94667 | -0.83 | 1.29 | 5.42 | -4.27 | 2.61 | 7.65 | -1.05 | 1.23 | 5.32 | 5.632886 | 9.141526 | 5.560378 | 2.52915 | 59.22 | 8.12 | 25 | 57.03 | 9.49 | 27.69 | 60.15 | 8.16 | 25.3 | 58.8 | 8.59 | 25.99667 | 0.23 | 1.71 | 5.64 | -2.41 | 2.9 | 8.18 | -0.02 | 1.75 | 5.76 | 5.898017 | 9.007247 | 6.020008 | 1.434941 | 60.28 | 8.54 | 25.22 | 58.89 | 9.78 | 28.22 | 61.18 | 8.68 | 25.74 | 60.11667 | 9 | 26.39333
13. | Světlý bez nátěru 1. | 63.96 | 6.82 | 21.61 | 61.95 | 6.93 | 21.57 | 65.54 | 6.42 | 20.73 | 63.81667 | 6.723333 | 21.30333 | -22.61 | 0.68 | -5.42 | -24.42 | 0.29 | -7.24 | -21.4 | 1.31 | -3.57 | 23.2605 | 25.4723 | 21.73525 | 20.39243 | 18.3775 | [13 empty] | 23.4551 | 41.35 | 7.5 | 16.19 | 37.53 | 7.22 | 14.33 | 44.14 | 7.73 | 17.16 | 41.00667 | 7.483333 | 15.89333 | 0 | 0 | 0 | 0 | 0 | 0 | 0 | 0 | 0 | 0 | 0 | 0 | 0 |  | 41.35 | 7.5 | 16.19 | 37.53 | 7.22 | 14.33 | 44.14 | 7.73 | 17.16 | 41.00667 | 7.483333 | 15.89333 | 2.18 | 0.08 | 2 | 1.69 | 0.19 | 1.83 | 0.85 | 0.05 | 1.47 | 2.959527 | 2.498219 | 1.698794 | 2.368093 | 43.53 | 7.58 | 18.19 | 39.22 | 7.41 | 16.16 | 44.99 | 7.78 | 18.63 | 42.58 | 7.59 | 17.66 | 3.79 | 0.88 | 4.13 | 3.7 | 1.05 | 4.26 | 2.53 | 0.98 | 4.14 | 5.674099 | 5.739347 | 4.949838 | 3.110395 | 45.14 | 8.38 | 20.32 | 41.23 | 8.27 | 18.59 | 46.67 | 8.71 | 21.3 | 44.34667 | 8.453333 | 20.07 | 6.2 | 1.31 | 5.8 | 4.75 | 1.63 | 5.33 | 3.32 | 1.56 | 5.36 | 8.590466 | 7.323135 | 6.495044 | 2.007547 | 47.55 | 8.81 | 21.99 | 42.28 | 8.85 | 19.66 | 47.46 | 9.29 | 22.52 | 45.76333 | 8.983333 | 21.39 | 7.74 | 1.85 | 7.04 | 6.83 | 2.36 | 7.22 | 5.27 | 2.26 | 7.15 | 10.62505 | 10.21503 | 9.165315 | 2.562815 | 49.09 | 9.35 | 23.23 | 44.36 | 9.58 | 21.55 | 49.41 | 9.99 | 24.31 | 47.62 | 9.64 | 23.03
14. | Světlý bez nátěru 2. | 63.9 | 6.48 | 19.77 | 63.18 | 6.59 | 19.35 | 61.87 | 7.02 | 20.62 | 62.98333 | 6.696667 | 19.91333 | -15.64 | 1.5 | -0.5 | -19.14 | 1.09 | -2.83 | -20.37 | 0.71 | -4.73 | 15.71972 | 19.37877 | 20.924 | [15 empty] | 18.61116 | 48.26 | 7.98 | 19.27 | 44.04 | 7.68 | 16.52 | 41.5 | 7.73 | 15.89 | 44.6 | 7.796667 | 17.22667 | 0 | 0 | 0 | 0 | 0 | 0 | 0 | 0 | 0 | 0 | 0 | 0 |  |  | 48.26 | 7.98 | 19.27 | 44.04 | 7.68 | 16.52 | 41.5 | 7.73 | 15.89 | 44.6 | 7.796667 | 17.22667 | 1.95 | -0.21 | 2.41 | 3.13 | -0.05 | 2.8 | 2.27 | 0.01 | 2.23 | 3.107201 | 4.199929 | 3.182122 | 3.487097 | 50.21 | 7.77 | 21.68 | 47.17 | 7.63 | 19.32 | 43.77 | 7.74 | 18.12 | 47.05 | 7.713333 | 19.70667 | 2.7 | 0.46 | 4.26 | 5.17 | 0.61 | 5.14 | 3.81 | 0.83 | 4.66 | 5.064504 | 7.315777 | 6.076232 | 2.732435 | 50.96 | 8.44 | 23.53 | 49.21 | 8.29 | 21.66 | 45.31 | 8.56 | 20.55 | 48.49333 | 8.43 | 21.91333 | 3.15 | 0.83 | 4.85 | 6.5 | 0.95 | 5.94 | 6.02 | 1.14 | 5.87 | 5.842422 | 8.856416 | 8.485099 | 1.623457 | 51.41 | 8.81 | 24.12 | 50.54 | 8.63 | 22.46 | 47.52 | 8.87 | 21.76 | 49.82333 | 8.77 | 22.78 | 5.64 | 1.46 | 7.29 | 8.22 | 1.46 | 7.44 | 7.93 | 1.68 | 7.45 | 9.33195 | 11.18274 | 11.00953 | 2.803712 | 53.9 | 9.44 | 26.56 | 52.26 | 9.14 | 23.96 | 49.43 | 9.41 | 23.34 | 51.86333 | 9.33 | 24.62
15. | Světlý bez nátěru 3. | 68.14 | 6.74 | 20.98 | 67.12 | 7.13 | 21.67 | 66.02 | 7.29 | 21.43 | 67.09333 | 7.053333 | 21.36 | -19.6 | 1.8 | -1.06 | -19.86 | 1.46 | -1.94 | -20.19 | 1.41 | -1.85 | 19.711 | 20.00787 | 20.32355 | [15 empty] | 20.00959 | 48.54 | 8.54 | 19.92 | 47.26 | 8.59 | 19.73 | 45.83 | 8.7 | 19.58 | 47.21 | 8.61 | 19.74333 | 0 | 0 | 0 | 0 | 0 | 0 | 0 | 0 | 0 | 0 | 0 | 0 |  |  | 48.54 | 8.54 | 19.92 | 47.26 | 8.59 | 19.73 | 45.83 | 8.7 | 19.58 | 47.21 | 8.61 | 19.74333 | 1.15 | 0.32 | 2.69 | 0.58 | 0.42 | 2.57 | 0.16 | 0.34 | 2.25 | 2.942958 | 2.667902 | 2.281162 | 2.606373 | 49.69 | 8.86 | 22.61 | 47.84 | 9.01 | 22.3 | 45.99 | 9.04 | 21.83 | 47.84 | 8.97 | 22.24667 | 3.21 | 1.01 | 4.98 | 2.35 | 1.11 | 4.67 | 2.45 | 0.95 | 4.45 | 6.010374 | 5.344483 | 5.16793 | 3.070335 | 51.75 | 9.55 | 24.9 | 49.61 | 9.7 | 24.4 | 48.28 | 9.65 | 24.03 | 49.88 | 9.633333 | 24.44333 | 3.93 | 1.5 | 5.39 | 3.65 | 1.79 | 5.73 | 3.57 | 1.63 | 5.54 | 6.837178 | 7.025632 | 6.789212 | 1.484576 | 52.47 | 10.04 | 25.31 | 50.91 | 10.38 | 25.46 | 49.4 | 10.33 | 25.12 | 50.92667 | 10.25 | 25.29667 | 6.4 | 2.03 | 6.77 | 5.55 | 2.37 | 6.94 | 5.93 | 2.24 | 7.01 | 9.534873 | 9.196902 | 9.451063 | 2.681933 | 54.94 | 10.57 | 26.69 | 52.81 | 10.96 | 26.67 | 51.76 | 10.94 | 26.59 | 53.17 | 10.82333 | 26.65
16. | Světlý bez nátěru 4. | 65.76 | 7.17 | 21.51 | 66.17 | 7.15 | 21.59 | 66.14 | 6.9 | 21.09 | 66.02333 | 7.073333 | 21.39667 | -20.13 | 1.28 | -2.69 | -18.25 | 1.18 | -1.95 | -19.3 | 1.45 | -1.77 | 20.34924 | 18.39178 | 19.43516 | [15 empty] | 19.38888 | 45.63 | 8.45 | 18.82 | 47.92 | 8.33 | 19.64 | 46.84 | 8.35 | 19.32 | 46.79667 | 8.376667 | 19.26 | 0 | 0 | 0 | 0 | 0 | 0 | 0 | 0 | 0 | 0 | 0 | 0 |  |  | 45.63 | 8.45 | 18.82 | 47.92 | 8.33 | 19.64 | 46.84 | 8.35 | 19.32 | 46.79667 | 8.376667 | 19.26 | 1.09 | 0.3 | 2.59 | 0.98 | 0.31 | 2.62 | 1.4 | 0.16 | 2.4 | 2.825987 | 2.814409 | 2.783092 | 2.79972 | 46.72 | 8.75 | 21.41 | 48.9 | 8.64 | 22.26 | 48.24 | 8.51 | 21.72 | 47.95333 | 8.633333 | 21.79667 | 2.6 | 1.02 | 4.66 | 1.71 | 1.14 | 4.56 | 2.3 | 0.95 | 4.28 | 5.432863 | 5.00173 | 4.950848 | 2.357666 | 48.23 | 9.47 | 23.48 | 49.63 | 9.47 | 24.2 | 49.14 | 9.3 | 23.6 | 49 | 9.413333 | 23.76 | 4.57 | 1.53 | 5.76 | 4.22 | 1.51 | 5.59 | 3.69 | 1.52 | 5.19 | 7.51022 | 7.164956 | 6.546953 | 2.255881 | 50.2 | 9.98 | 24.58 | 52.14 | 9.84 | 25.23 | 50.53 | 9.87 | 24.51 | 50.95667 | 9.896667 | 24.77333 | 6.99 | 2.15 | 7.38 | 5.86 | 2.19 | 7 | 5.99 | 2.09 | 6.57 | 10.38975 | 9.388062 | 9.133077 | 2.654024 | 52.62 | 10.6 | 26.2 | 53.78 | 10.52 | 26.64 | 52.83 | 10.44 | 25.89 | 53.07667 | 10.52 | 26.24333
17. | Světlý 1.nátěr PUR 1. | 62.88 | 6.11 | 21.18 | 62.85 | 6.13 | 21.2 | 62.08 | 6.34 | 21.68 | 62.60333 | 6.193333 | 21.35333 | -15.85 | 3.18 | -0.17 | -16.74 | 3.3 | -0.46 | -18.29 | 2.87 | -2.61 | 16.16675 | 17.06837 | 18.69687 | 17.81588 | [14 empty] | 17.27778 | 47.03 | 9.29 | 21.01 | 46.11 | 9.43 | 20.74 | 43.79 | 9.21 | 19.07 | 45.64333 | 9.31 | 20.27333 | -2.38 | 0.47 | 0.5 | -1.95 | 0.46 | 0.66 | -1.22 | 0.71 | 1.35 | 2.476954 | 2.109431 | 1.953202 | 3.254255 | 2.102702 | 44.65 | 9.76 | 21.51 | 44.16 | 9.89 | 21.4 | 42.57 | 9.92 | 20.42 | 43.79333 | 9.856667 | 21.11 | 7.21 | -1.18 | 3.06 | 7.4 | -1.13 | 3.34 | 7.43 | -0.93 | 3.92 | 7.920865 | 8.197103 | 8.451994 | 8.183735 | 51.86 | 8.58 | 24.57 | 51.56 | 8.76 | 24.74 | 50 | 8.99 | 24.34 | 51.14 | 8.776667 | 24.55 | 11.34 | -1.84 | 4.01 | 11.25 | -1.77 | 4.16 | 11.71 | -1.58 | 5.06 | 12.16804 | 12.1244 | 12.85395 | 4.250205 | 55.99 | 7.92 | 25.52 | 55.41 | 8.12 | 25.56 | 54.28 | 8.34 | 25.48 | 55.22667 | 8.126667 | 25.52 | 15.57 | -2.69 | 4.11 | 15.84 | -2.67 | 4.56 | 16.4 | -2.55 | 5.53 | 16.32645 | 16.69815 | 17.4941 | 4.605062 | 60.22 | 7.07 | 25.62 | 60 | 7.22 | 25.96 | 58.97 | 7.37 | 25.95 | 59.73 | 7.22 | 25.84333 | 17.89 | -3.05 | 4.21 | 17.84 | -3.02 | 4.5 | 19.01 | -3.04 | 5.58 | 18.63005 | 18.645 | 20.0439 | 2.344568 | 62.54 | 6.71 | 25.72 | 62 | 6.87 | 25.9 | 61.58 | 6.88 | 26 | 62.04 | 6.82 | 25.87333
18. | Světlý 1.nátěr PUR 2. | 61.95 | 5.99 | 20.74 | 61.83 | 6.02 | 20.84 | 62.67 | 6.11 | 21 | 62.15 | 6.04 | 20.86 | -14.71 | 3.32 | 0.6 | -16.58 | 2.86 | -1.09 | -16.48 | 2.75 | -0.42 | 15.09193 | 16.86013 | 16.71315 | [15 empty] | 16.20201 | 47.24 | 9.31 | 21.34 | 45.25 | 8.88 | 19.75 | 46.19 | 8.86 | 20.58 | 46.22667 | 9.016667 | 20.55667 | -2.68 | 0.26 | 0 | -2.4 | 0.68 | 0.55 | -3.79 | 1.11 | -0.1 | 2.692582 | 2.554388 | 3.950468 |  | 3.038309 | 44.56 | 9.57 | 21.34 | 42.85 | 9.56 | 20.3 | 42.4 | 9.97 | 20.48 | 43.27 | 9.7 | 20.70667 | 6.87 | -1.16 | 2.92 | 6.37 | -0.86 | 3.3 | 4.84 | -0.71 | 2.92 | 7.554396 | 7.225407 | 5.697026 | 6.814029 | 51.43 | 8.41 | 24.26 | 49.22 | 8.7 | 23.6 | 47.24 | 9.26 | 23.4 | 49.29667 | 8.79 | 23.75333 | 10.74 | -1.92 | 3.46 | 10.32 | -1.45 | 4.28 | 8.57 | -1.04 | 4.14 | 11.44577 | 11.26602 | 9.574241 | 3.996283 | 55.3 | 7.65 | 24.8 | 53.17 | 8.11 | 24.58 | 50.97 | 8.93 | 24.62 | 53.14667 | 8.23 | 24.66667 | 14.66 | -2.65 | 3.72 | 14.37 | -2.16 | 4.71 | 12.66 | -1.47 | 5.16 | 15.35502 | 15.27569 | 13.74999 | 4.107779 | 59.22 | 6.92 | 25.06 | 57.22 | 7.4 | 25.01 | 55.06 | 8.5 | 25.64 | 57.16667 | 7.606667 | 25.23667 | 17.06 | -3.09 | 3.57 | 16.87 | -2.59 | 4.76 | 15.57 | -1.97 | 5.43 | 17.70132 | 17.71899 | 16.60695 | 2.643691 | 61.62 | 6.48 | 24.91 | 59.72 | 6.97 | 25.06 | 57.97 | 8 | 25.91 | 59.77 | 7.15 | 25.29333
19. | Světlý 1.nátěr PUR 3. | 66.21 | 7.07 | 24.77 | 66.37 | 7.17 | 24.71 | 65.97 | 7.17 | 24.83 | 66.18333 | 7.136667 | 24.77 | -14.64 | 2.11 | -2.83 | -16.49 | 1.98 | -3.66 | -15.88 | 2.13 | -3.28 | 15.05957 | 17.00694 | 16.3545 | [15 empty] | 16.13857 | 51.57 | 9.18 | 21.94 | 49.88 | 9.15 | 21.05 | 50.09 | 9.3 | 21.55 | 50.51333 | 9.21 | 21.51333 | -3.59 | 1.06 | 2.45 | -3.54 | 1.09 | 2.23 | -3.27 | 0.98 | 2.22 | 4.473723 | 4.323494 | 4.072063 |  | 4.289093 | 47.98 | 10.24 | 24.39 | 46.34 | 10.24 | 23.28 | 46.82 | 10.28 | 23.77 | 47.04667 | 10.25333 | 23.81333 | 3.51 | -0.6 | 1.86 | 4.05 | -0.51 | 2.49 | 3.92 | -0.48 | 2.3 | 4.017425 | 4.781496 | 4.570208 | 4.453975 | 51.49 | 9.64 | 26.25 | 50.39 | 9.73 | 25.77 | 50.74 | 9.8 | 26.07 | 50.87333 | 9.723333 | 26.03 | 7.4 | -1.08 | 2.47 | 7.58 | -0.87 | 3.29 | 7.27 | -0.83 | 2.94 | 7.875741 | 8.308875 | 7.885772 | 3.67592 | 55.38 | 9.16 | 26.86 | 53.92 | 9.37 | 26.57 | 54.09 | 9.45 | 26.71 | 54.46333 | 9.326667 | 26.71333 | 10.82 | -1.65 | 2.94 | 11.61 | -1.53 | 3.93 | 11.21 | -1.39 | 3.63 | 11.33307 | 12.35224 | 11.86478 | 3.889819 | 58.8 | 8.59 | 27.33 | 57.95 | 8.71 | 27.21 | 58.03 | 8.89 | 27.4 | 58.26 | 8.73 | 27.31333 | 13.11 | -1.98 | 2.89 | 13.88 | -1.8 | 4.15 | 13.34 | -1.71 | 3.71 | 13.56999 | 14.59852 | 13.95148 | 2.252529 | 61.09 | 8.26 | 27.28 | 60.22 | 8.44 | 27.43 | 60.16 | 8.57 | 27.48 | 60.49 | 8.423333 | 27.39667
20. | Světlý 1.nátěr PUR 4. | 62.25 | 7.45 | 25.22 | 61.52 | 7.55 | 25.89 | 64.43 | 7 | 25.42 | 62.73333 | 7.333333 | 25.51 | -19.87 | 1.55 | -6.54 | -21.35 | 0.99 | -9.03 | -19.48 | 1.63 | -6.48 | 20.97596 | 23.20223 | 20.59412 | [15 empty] | 21.5718 | 42.38 | 9 | 18.68 | 40.17 | 8.54 | 16.86 | 44.95 | 8.63 | 18.94 | 42.5 | 8.723333 | 18.16 | -1.59 | 0.98 | 1.02 | -3.48 | 1.36 | -0.06 | -4.35 | 1.25 | 0.7 | 2.128121 | 3.73679 | 4.579847 |  | 3.405553 | 40.79 | 9.98 | 19.7 | 36.69 | 9.9 | 16.8 | 40.6 | 9.88 | 19.64 | 39.36 | 9.92 | 18.71333 | 4.93 | -0.08 | 3.68 | 4.79 | 0.3 | 4.64 | 3.77 | -0.1 | 3.06 | 6.152536 | 6.675605 | 4.856593 | 5.88311 | 45.72 | 9.9 | 23.38 | 41.48 | 10.2 | 21.44 | 44.37 | 9.78 | 22.7 | 43.85667 | 9.96 | 22.50667 | 8.23 | -0.14 | 5.11 | 9.03 | 0.19 | 6.87 | 8.22 | -0.26 | 4.93 | 9.688374 | 11.34786 | 9.588582 | 4.402649 | 49.02 | 9.84 | 24.81 | 45.72 | 10.09 | 23.67 | 48.82 | 9.62 | 24.57 | 47.85333 | 9.85 | 24.35 | 13.06 | -0.73 | 6.53 | 14.24 | -0.34 | 8.98 | 14.37 | -0.95 | 6.74 | 14.61976 | 16.83846 | 15.90053 | 5.71458 | 53.85 | 9.25 | 26.23 | 50.93 | 9.56 | 25.78 | 54.97 | 8.93 | 26.38 | 53.25 | 9.246667 | 26.13 | 16.06 | -1.12 | 7.16 | 18.33 | -0.89 | 10.02 | 16.59 | -1.31 | 7.02 | 17.61941 | 20.90888 | 18.06169 | 3.200149 | 56.85 | 8.86 | 26.86 | 55.02 | 9.01 | 26.82 | 57.19 | 8.57 | 26.66 | 56.35333 | 8.813333 | 26.78
21. | Světlý 2.nátěr VOSK 1. | 66.64 | 6.64 | 22.59 | 66.36 | 6.73 | 23.45 | 66.08 | 6.28 | 22.46 | 66.36 | 6.55 | 22.83333 | -18.89 | 1.54 | -2.54 | -17.91 | 1.87 | -2.46 | -14.36 | 2.15 | -0.85 | 19.12212 | 18.17461 | 14.54492 | 16.92418 |  |  | Světlé | Střední | Tmavé | Tmavé katráčované | [8 empty] | 17.26423 | 47.75 | 8.18 | 20.05 | 48.45 | 8.6 | 20.99 | 51.72 | 8.43 | 21.61 | 49.30667 | 8.403333 | 20.88333 | -1.87 | 1.27 | 2.27 | -2.65 | 1.14 | 1.69 | -3.76 | 1.78 | 3.41 | 3.203545 | 3.343382 | 5.379043 | 5.412209 | 3.950125 | 45.88 | 9.45 | 22.32 | 45.8 | 9.74 | 22.68 | 47.96 | 10.21 | 25.02 | 46.54667 | 9.8 | 23.34 | -0.45 | 0.81 | 0.74 | 1.09 | 0.81 | 1.58 | -1.36 | 0.56 | -0.39 | 1.185833 | 2.083411 | 1.521611 | 0.9997611 | 45.43 | 10.26 | 23.06 | 46.89 | 10.55 | 24.26 | 46.6 | 10.77 | 24.63 | 46.30667 | 10.52667 | 23.98333 | 0.53 | 1.35 | 2.2 | 1.52 | 1.35 | 2.57 | 0.64 | 0.99 | 1.7 | 2.635033 | 3.276858 | 2.068744 | 1.958452 | 46.41 | 10.8 | 24.52 | 47.32 | 11.09 | 25.25 | 48.6 | 11.2 | 26.72 | 47.44333 | 11.03 | 25.49667 | 1.47 | 2.68 | 4.09 | 1.81 | 2.63 | 3.91 | 0.39 | 2.19 | 2.44 | 5.106016 | 5.047881 | 3.301787 | 1.863014 | 47.35 | 12.13 | 26.41 | 47.61 | 12.37 | 26.59 | 48.35 | 12.4 | 27.46 | 47.77 | 12.3 | 26.82 | 2.19 | 3.46 | 5.37 | 2.92 | 3.34 | 5.39 | 0.26 | 2.8 | 2.67 | 6.753118 | 6.980981 | 3.877693 | 1.3433 | 48.07 | 12.91 | 27.69 | 48.72 | 13.08 | 28.07 | 48.22 | 13.01 | 27.69 | 48.33667 | 13 | 27.81667
22. | Světlý 2.nátěr VOSK 2. | 65.05 | 6.72 | 22.91 | 64.42 | 6.47 | 22.35 | 64.24 | 6.51 | 22.59 | 64.57 | 6.566667 | 22.61667 | -13.33 | 1.73 | -0.81 | -12.4 | 1.92 | -0.49 | -15.93 | 1.83 | -2.1 | 13.46618 | 12.55733 | 16.1717 |  |  | dE po laserování | 18.3775 | 25.93933 | 38.90977 | 22.93683 | [8 empty] | 14.05207 | 51.72 | 8.45 | 22.1 | 52.02 | 8.39 | 21.86 | 48.31 | 8.34 | 20.49 | 50.68333 | 8.393333 | 21.48333 | -6.59 | 2.47 | 1.76 | -7.01 | 2.41 | 1.84 | -5.74 | 2.09 | 1.1 | 7.254419 | 7.637657 | 6.206907 |  | 7.029355 | 45.13 | 10.92 | 23.86 | 45.01 | 10.8 | 23.7 | 42.57 | 10.43 | 21.59 | 44.23667 | 10.71667 | 23.05 | 0.59 | 0.59 | 0.82 | 0.82 | 0.5 | 1.06 | 1.06 | 0.61 | 0.99 | 1.169872 | 1.430385 | 1.573468 | 1.383546 | 45.72 | 11.51 | 24.68 | 45.83 | 11.3 | 24.76 | 43.63 | 11.04 | 22.58 | 45.06 | 11.28333 | 24.00667 | 1.01 | 1.08 | 1.61 | 1.34 | 0.91 | 1.9 | 1.58 | 0.96 | 1.62 | 2.186001 | 2.496738 | 2.458129 | 0.988922 | 46.14 | 12 | 25.47 | 46.35 | 11.71 | 25.6 | 44.15 | 11.39 | 23.21 | 45.54667 | 11.7 | 24.76 | 1.51 | 2.22 | 2.89 | 1.77 | 1.97 | 2.97 | 2.51 | 1.96 | 3.02 | 3.944693 | 3.979284 | 4.388861 | 1.756325 | 46.64 | 13.14 | 26.75 | 46.78 | 12.77 | 26.67 | 45.08 | 12.39 | 24.61 | 46.16667 | 12.76667 | 26.01 | 2.18 | 2.84 | 3.78 | 2.26 | 2.53 | 3.66 | 3.71 | 2.56 | 4.38 | 5.206381 | 4.990401 | 6.28507 | 1.389708 | 47.31 | 13.76 | 27.64 | 47.27 | 13.33 | 27.36 | 46.28 | 12.99 | 25.97 | 46.95333 | 13.36 | 26.99
23. | Světlý 2.nátěr VOSK 3. | 66.28 | 6.63 | 22 | 66.68 | 6.65 | 22.27 | 65.95 | 6.66 | 22.06 | 66.30333 | 6.646667 | 22.11 | -16.58 | 2.02 | -1.19 | -18.59 | 1.97 | -2.1 | -18.08 | 2.02 | -2.01 | 16.74494 | 18.81167 | 18.30319 | [15 empty] | 17.94985 | 49.7 | 8.65 | 20.81 | 48.09 | 8.62 | 20.17 | 47.87 | 8.68 | 20.05 | 48.55333 | 8.65 | 20.34333 | -4.96 | 1.85 | 1.32 | -4.19 | 1.73 | 1.36 | -4.5 | 1.68 | 1.07 | 5.455868 | 4.732716 | 4.921108 |  | 5.033804 | 44.74 | 10.5 | 22.13 | 43.9 | 10.35 | 21.53 | 43.37 | 10.36 | 21.12 | 44.00333 | 10.40333 | 21.59333 | 0.65 | 0.66 | 1.69 | 0.62 | 0.7 | 1.56 | 0.45 | 0.66 | 1.28 | 1.927226 | 1.818791 | 1.508807 | 1.749911 | 45.39 | 11.16 | 23.82 | 44.52 | 11.05 | 23.09 | 43.82 | 11.02 | 22.4 | 44.57667 | 11.07667 | 23.10333 | 1.38 | 1.03 | 2.67 | 1.49 | 1.01 | 2.52 | 1.95 | 1 | 2.8 | 3.177137 | 3.096869 | 3.555629 | 1.58542 | 46.12 | 11.53 | 24.8 | 45.39 | 11.36 | 24.05 | 45.32 | 11.36 | 23.92 | 45.61 | 11.41667 | 24.25667 | 2.3 | 1.83 | 4.06 | 2.58 | 1.73 | 3.87 | 2.45 | 1.75 | 3.78 | 5.012235 | 4.962479 | 4.832536 | 1.676352 | 47.04 | 12.33 | 26.19 | 46.48 | 12.08 | 25.4 | 45.82 | 12.11 | 24.9 | 46.44667 | 12.17333 | 25.49667 | 3.22 | 2.49 | 5.43 | 3.74 | 2.37 | 5.38 | 3.8 | 2.38 | 5.44 | 6.786266 | 6.967704 | 7.049681 | 2.002815 | 47.96 | 12.99 | 27.56 | 47.64 | 12.72 | 26.91 | 47.17 | 12.74 | 26.56 | 47.59 | 12.81667 | 27.01
24. | Světlý 2.nátěr VOSK 4. | 67.17 | 6.36 | 22.08 | 66.23 | 6.3 | 21.81 | 66.57 | 5.88 | 21.32 | 66.65667 | 6.18 | 21.73667 | -16.61 | 1.85 | -1.2 | -18.57 | 2.07 | -1.89 | -19.44 | 2.76 | -0.94 | 16.75573 | 18.78036 | 19.65744 | [15 empty] | 18.39145 | 50.56 | 8.21 | 20.88 | 47.66 | 8.37 | 19.92 | 47.13 | 8.64 | 20.38 | 48.45 | 8.406667 | 20.39333 | -4.35 | 1.94 | 2.11 | -4.53 | 2.13 | 1.58 | -5.91 | 2.33 | 0.08 | 5.209434 | 5.249209 | 6.35322 |  | 5.516813 | 46.21 | 10.15 | 22.99 | 43.13 | 10.5 | 21.5 | 41.22 | 10.97 | 20.46 | 43.52 | 10.54 | 21.65 | 0.59 | 0.95 | 1.95 | 0.39 | 0.88 | 1.22 | 0.51 | 0.68 | 0.88 | 2.24791 | 1.553995 | 1.223479 | 1.664088 | 46.8 | 11.1 | 24.94 | 43.52 | 11.38 | 22.72 | 41.73 | 11.65 | 21.34 | 44.01667 | 11.37667 | 23 | 1.42 | 1.34 | 3.05 | 1.41 | 1.26 | 2.42 | 1.32 | 1.04 | 1.91 | 3.621395 | 3.071172 | 2.544032 | 1.469747 | 47.63 | 11.49 | 26.04 | 44.54 | 11.76 | 23.92 | 42.54 | 12.01 | 22.37 | 44.90333 | 11.75333 | 24.11 | 2.34 | 2.18 | 4.45 | 2.71 | 2.04 | 4.04 | 2.81 | 1.95 | 3.81 | 5.480009 | 5.275159 | 5.120029 | 2.220395 | 48.55 | 12.33 | 27.44 | 45.84 | 12.54 | 25.54 | 44.03 | 12.92 | 24.27 | 46.14 | 12.59667 | 25.75 | 3.42 | 2.76 | 5.77 | 4.2 | 2.57 | 5.62 | 4.1 | 2.5 | 5.31 | 7.253061 | 7.471901 | 7.159337 | 2.028004 | 49.63 | 12.91 | 28.76 | 47.33 | 13.07 | 27.12 | 45.32 | 13.47 | 25.77 | 47.42667 | 13.15 | 27.21667
25. | Střední bez nátěru 1. | 60.25 | 7.49 | 20.67 | 60.82 | 7.53 | 20.71 | 60.73 | 7.64 | 20.69 | 60.6 | 7.553333 | 20.69 | -22.89 | 0.18 | -6.66 | -24.13 | 0.03 | -7.41 | -24.04 | 0.07 | -7.05 | 23.83988 | 25.24215 | 25.05252 | 27.25644 | 25.93933 | [13 empty] | 24.7109 | 37.36 | 7.67 | 14.01 | 36.69 | 7.56 | 13.3 | 36.69 | 7.71 | 13.64 | 36.91333 | 7.646667 | 13.65 | 0 | 0 | 0 | 0 | 0 | 0 | 0 | 0 | 0 | 0 | 0 | 0 | 0 | 0 | 37.36 | 7.67 | 14.01 | 36.69 | 7.56 | 13.3 | 36.69 | 7.71 | 13.64 | 36.91333 | 7.646667 | 13.65 | 1.28 | -0.04 | 1.37 | 0.99 | -0.07 | 1.08 | 1.02 | -0.13 | 0.97 | 1.87534 | 1.466765 | 1.413577 | 1.583881 | 38.64 | 7.63 | 15.38 | 37.68 | 7.49 | 14.38 | 37.71 | 7.58 | 14.61 | 38.01 | 7.566667 | 14.79 | 2.61 | 0.62 | 3.21 | 2.22 | 0.66 | 3.01 | 2.28 | 0.65 | 2.99 | 4.183372 | 3.797907 | 3.815888 | 2.422703 | 39.97 | 8.29 | 17.22 | 38.91 | 8.22 | 16.31 | 38.97 | 8.36 | 16.63 | 39.28333 | 8.29 | 16.72 | 3.71 | 1.08 | 4.33 | 3.67 | 1.1 | 4.25 | 3.83 | 1.09 | 4.23 | 5.803396 | 5.72201 | 5.809466 | 1.872776 | 41.07 | 8.75 | 18.34 | 40.36 | 8.66 | 17.55 | 40.52 | 8.8 | 17.87 | 40.65 | 8.736667 | 17.92 | 4.94 | 1.71 | 5.66 | 5.59 | 1.76 | 6.02 | 5.72 | 1.7 | 5.8 | 7.704758 | 8.401553 | 8.321562 | 2.376283 | 42.3 | 9.38 | 19.67 | 42.28 | 9.32 | 19.32 | 42.41 | 9.41 | 19.44 | 42.33 | 9.37 | 19.47667
26. | Střední bez nátěru 2. | 61.12 | 7.51 | 20.97 | 61.01 | 7.45 | 21.22 | 61.07 | 7.42 | 20.6 | 61.06667 | 7.46 | 20.93 | -25.03 | -0.21 | -8.07 | -24.83 | -0.11 | -8.4 | -25.15 | -0.13 | -8.01 | 26.29962 | 26.21261 | 26.39507 | [15 empty] | 26.30161 | 36.09 | 7.3 | 12.9 | 36.18 | 7.34 | 12.82 | 35.92 | 7.29 | 12.59 | 36.06333 | 7.31 | 12.77 | 0 | 0 | 0 | 0 | 0 | 0 | 0 | 0 | 0 | 0 | 0 | 0 |  | 0 | 36.09 | 7.3 | 12.9 | 36.18 | 7.34 | 12.82 | 35.92 | 7.29 | 12.59 | 36.06333 | 7.31 | 12.77 | 0.78 | -0.13 | 0.84 | 0.94 | -0.1 | 1.07 | 0.43 | -0.07 | 0.91 | 1.153646 | 1.42776 | 1.00891 | 1.186259 | 36.87 | 7.17 | 13.74 | 37.12 | 7.24 | 13.89 | 36.35 | 7.22 | 13.5 | 36.78 | 7.21 | 13.71 | 2.15 | 0.59 | 2.85 | 2.13 | 0.66 | 3.02 | 2.12 | 0.81 | 3.19 | 3.618439 | 3.754051 | 3.91492 | 2.6367 | 38.24 | 7.89 | 15.75 | 38.31 | 8 | 15.84 | 38.04 | 8.1 | 15.78 | 38.19667 | 7.996667 | 15.79 | 3.32 | 1.02 | 4 | 3.65 | 1.1 | 4.28 | 3.43 | 1.36 | 4.6 | 5.297433 | 5.73157 | 5.896991 | 1.903471 | 39.41 | 8.32 | 16.9 | 39.83 | 8.44 | 17.1 | 39.35 | 8.65 | 17.19 | 39.53 | 8.47 | 17.06333 | 5.1 | 1.65 | 5.56 | 5.45 | 1.75 | 6 | 5.33 | 1.99 | 6.2 | 7.723089 | 8.292466 | 8.414808 | 2.527469 | 41.19 | 8.95 | 18.46 | 41.63 | 9.09 | 18.82 | 41.25 | 9.28 | 18.79 | 41.35667 | 9.106667 | 18.69
27. | Střední bez nátěru 3. | 65.77 | 6.11 | 20.71 | 66.07 | 5.7 | 20.33 | 65.89 | 5.56 | 20.26 | 65.91 | 5.79 | 20.43333 | -30.46 | 0.68 | -9.41 | -27.88 | 2.01 | -6.39 | -27.35 | 2.16 | -6.18 | 31.88765 | 28.67345 | 28.1226 | [15 empty] | 29.53232 | 35.31 | 6.79 | 11.3 | 38.19 | 7.71 | 13.94 | 38.54 | 7.72 | 14.08 | 37.34667 | 7.406667 | 13.10667 | 0 | 0 | 0 | 0 | 0 | 0 | 0 | 0 | 0 | 0 | 0 | 0 |  | 0 | 35.31 | 6.79 | 11.3 | 38.19 | 7.71 | 13.94 | 38.54 | 7.72 | 14.08 | 37.34667 | 7.406667 | 13.10667 | -0.52 | -0.21 | -0.19 | -0.01 | -0.07 | -0.08 | -0.35 | -0.1 | -0.28 | 0.5921149 | 0.1067708 | 0.4592385 | 0.3683748 | 34.79 | 6.58 | 11.11 | 38.18 | 7.64 | 13.86 | 38.19 | 7.62 | 13.8 | 37.05333 | 7.28 | 12.92333 | 0.37 | 0.53 | 1.7 | 0.77 | 0.59 | 1.72 | 0.57 | 0.56 | 1.68 | 1.818736 | 1.97469 | 1.860349 | 2.182613 | 35.68 | 7.32 | 13 | 38.96 | 8.3 | 15.66 | 39.11 | 8.28 | 15.76 | 37.91667 | 7.966667 | 14.80667 | 1.74 | 0.94 | 3.03 | 2.73 | 1.03 | 3.43 | 1.55 | 0.81 | 2.65 | 3.618301 | 4.503188 | 3.175075 | 1.99628 | 37.05 | 7.73 | 14.33 | 40.92 | 8.74 | 17.37 | 40.09 | 8.53 | 16.73 | 39.35333 | 8.333333 | 16.14333 | 3.51 | 1.67 | 4.66 | 3.88 | 1.51 | 4.79 | 3.01 | 1.28 | 4.23 | 6.068328 | 6.346542 | 5.347093 | 2.183059 | 38.82 | 8.46 | 15.96 | 42.07 | 9.22 | 18.73 | 41.55 | 9 | 18.31 | 40.81333 | 8.893333 | 17.66667
28. | Střední bez nátěru 4. | 66.82 | 5.68 | 20.42 | 66.41 | 5.64 | 20.18 | 66.84 | 5.43 | 19.9 | 66.69 | 5.583333 | 20.16667 | -29.55 | 1.57 | -7.39 | -27 | 2.27 | -5.25 | -26.76 | 2.62 | -4.44 | 30.50048 | 27.59919 | 27.25208 | [15 empty] | 28.42928 | 37.27 | 7.25 | 13.03 | 39.41 | 7.91 | 14.93 | 40.08 | 8.05 | 15.46 | 38.92 | 7.736667 | 14.47333 | 0 | 0 | 0 | 0 | 0 | 0 | 0 | 0 | 0 | 0 | 0 | 0 |  | 0 | 37.27 | 7.25 | 13.03 | 39.41 | 7.91 | 14.93 | 40.08 | 8.05 | 15.46 | 38.92 | 7.736667 | 14.47333 | 0.04 | 0.16 | 0.33 | -0.59 | -0.05 | -0.39 | -0.58 | -0.14 | -0.61 | 0.3689173 | 0.7090134 | 0.8532878 | 0.4380132 | 37.31 | 7.41 | 13.36 | 38.82 | 7.86 | 14.54 | 39.5 | 7.91 | 14.85 | 38.54333 | 7.726667 | 14.25 | 0.95 | 0.74 | 2.02 | 0.61 | 0.54 | 1.54 | 0.48 | 0.43 | 1.27 | 2.351702 | 1.742211 | 1.424149 | 2.194096 | 38.22 | 7.99 | 15.05 | 40.02 | 8.45 | 16.47 | 40.56 | 8.48 | 16.73 | 39.6 | 8.306667 | 16.08333 | 2.14 | 1.1 | 3.18 | 1.61 | 0.82 | 2.49 | 1.43 | 0.69 | 2.19 | 3.987731 | 3.076459 | 2.705014 | 1.48513 | 39.41 | 8.35 | 16.21 | 41.02 | 8.73 | 17.42 | 41.51 | 8.74 | 17.65 | 40.64667 | 8.606667 | 17.09333 | 3.5 | 1.6 | 4.63 | 3.33 | 1.3 | 4.22 | 3.07 | 1.13 | 3.79 | 6.02054 | 5.530579 | 5.006586 | 2.288697 | 40.77 | 8.85 | 17.66 | 42.74 | 9.21 | 19.15 | 43.15 | 9.18 | 19.25 | 42.22 | 9.08 | 18.68667
29. | Střední 1.nátěr PUR 1. | 66.88 | 6.79 | 21.58 | 68.37 | 6.4 | 20.66 | 66.78 | 6.89 | 21.41 | 67.34333 | 6.693333 | 21.21667 | -28.79 | 1.46 | -6.52 | -27.53 | 2.33 | -3.78 | -28.39 | 1.71 | -5.82 | 29.55514 | 27.88581 | 29.03082 | 27.63415 | [14 empty] | 28.80179 | 38.09 | 8.25 | 15.06 | 40.84 | 8.73 | 16.88 | 38.39 | 8.6 | 15.59 | 39.10667 | 8.526667 | 15.84333 | 1.17 | 0.96 | 2.56 | 0.99 | 0.67 | 2.52 | 0.84 | 0.78 | 2.09 | 2.973903 | 2.789158 | 2.383716 | 3.110874 | 2.712461 | 39.26 | 9.21 | 17.62 | 41.83 | 9.4 | 19.4 | 39.23 | 9.38 | 17.68 | 40.10667 | 9.33 | 18.23333 | 6.73 | -0.4 | 4.48 | 7.44 | -0.62 | 4.35 | 7.05 | -0.27 | 4.93 | 8.094646 | 8.640631 | 8.606991 | 8.441235 | 45.99 | 8.81 | 22.1 | 49.27 | 8.78 | 23.75 | 46.28 | 9.11 | 22.61 | 47.18 | 8.9 | 22.82 | 10.44 | -0.52 | 6.01 | 11.12 | -0.98 | 5.42 | 10.72 | -0.4 | 6.47 | 12.05753 | 12.40932 | 12.52754 | 3.941733 | 49.7 | 8.69 | 23.63 | 52.95 | 8.42 | 24.82 | 49.95 | 8.98 | 24.15 | 50.86667 | 8.696667 | 24.2 | 15.54 | -0.53 | 8.19 | 15.53 | -1.08 | 7.08 | 15.26 | -0.32 | 8.51 | 17.57409 | 17.10186 | 17.47541 | 5.076939 | 54.8 | 8.68 | 25.81 | 57.36 | 8.32 | 26.48 | 54.49 | 9.06 | 26.19 | 55.55 | 8.686667 | 26.16 | 19.07 | -0.48 | 9.55 | 18.44 | -1.05 | 8.07 | 18.94 | -0.42 | 9.92 | 21.33302 | 20.15592 | 21.38472 | 3.598648 | 58.33 | 8.73 | 27.17 | 60.27 | 8.35 | 27.47 | 58.17 | 8.96 | 27.6 | 58.92333 | 8.68 | 27.41333
30. | Střední 1.nátěr PUR 2. | 66.29 | 6.93 | 21.77 | 66.29 | 6.81 | 21.37 | 65.82 | 7.11 | 21.67 | 66.13333 | 6.95 | 21.60333 | -27.98 | 1.64 | -6.4 | -28.59 | 1.49 | -6.32 | -27.75 | 1.29 | -6.12 | 28.74943 | 29.31809 | 28.44611 | [15 empty] | 28.83737 | 38.31 | 8.57 | 15.37 | 37.7 | 8.3 | 15.05 | 38.07 | 8.4 | 15.55 | 38.02667 | 8.423333 | 15.32333 | 2.77 | 0.57 | 2.86 | 2 | 0.92 | 3.02 | 0.94 | 0.35 | 1.13 | 4.022114 | 3.737218 | 1.51096 |  | 3.075527 | 41.08 | 9.14 | 18.23 | 39.7 | 9.22 | 18.07 | 39.01 | 8.75 | 16.68 | 39.93 | 9.036667 | 17.66 | 6.9 | -0.21 | 4.75 | 7.28 | -0.27 | 4.95 | 6.46 | -0.02 | 4.96 | 8.379535 | 8.807599 | 8.144544 | 8.440479 | 47.98 | 8.93 | 22.98 | 46.98 | 8.95 | 23.02 | 45.47 | 8.73 | 21.64 | 46.81 | 8.87 | 22.54667 | 10.69 | -0.38 | 6.11 | 10.39 | -0.49 | 6 | 10.12 | -0.13 | 6.43 | 12.31879 | 12.00801 | 11.99067 | 3.753783 | 51.77 | 8.76 | 24.34 | 50.09 | 8.73 | 24.07 | 49.13 | 8.62 | 23.11 | 50.33 | 8.703333 | 23.84 | 15.74 | -0.46 | 8.16 | 15.81 | -0.65 | 8.07 | 14.37 | 0.07 | 8.88 | 17.73541 | 17.76242 | 16.89249 | 5.373235 | 56.82 | 8.68 | 26.39 | 55.51 | 8.57 | 26.14 | 53.38 | 8.82 | 25.56 | 55.23667 | 8.69 | 26.03 | 18.69 | -0.6 | 9.09 | 18.76 | -0.73 | 9.1 | 18.04 | 0.12 | 10.48 | 20.79193 | 20.86338 | 20.86352 | 3.40404 | 59.77 | 8.54 | 27.32 | 58.46 | 8.49 | 27.17 | 57.05 | 8.87 | 27.16 | 58.42667 | 8.633333 | 27.21667
31. | Střední 1.nátěr PUR 3. | 65.44 | 5.88 | 20.3 | 65.66 | 6.17 | 20.76 | 65.17 | 6.14 | 20.57 | 65.42333 | 6.063333 | 20.54333 | -24.41 | 2.06 | -4.06 | -25 | 1.75 | -4.85 | -24.38 | 1.66 | -4.91 | 24.83093 | 25.52616 | 24.92485 | [15 empty] | 25.09067 | 41.03 | 7.94 | 16.24 | 40.66 | 7.92 | 15.91 | 40.79 | 7.8 | 15.66 | 40.82667 | 7.886667 | 15.93667 | 0.01 | 1.88 | 3.69 | 0.07 | 1.56 | 2.85 | -0.25 | 1.7 | 2.94 | 4.141328 | 3.249769 | 3.405305 |  | 3.595041 | 41.04 | 9.82 | 19.93 | 40.73 | 9.48 | 18.76 | 40.54 | 9.5 | 18.6 | 40.77 | 9.6 | 19.09667 | 7.87 | -0.48 | 4.79 | 7.59 | -0.16 | 5.07 | 7.57 | -0.22 | 5.34 | 9.225584 | 9.128998 | 9.266547 | 9.202418 | 48.91 | 9.34 | 24.72 | 48.32 | 9.32 | 23.83 | 48.11 | 9.28 | 23.94 | 48.44667 | 9.313333 | 24.16333 | 11.1 | -0.9 | 5.5 | 11.11 | -0.38 | 6.33 | 10.76 | -0.46 | 6.38 | 12.42055 | 12.7924 | 12.51773 | 3.47432 | 52.14 | 8.92 | 25.43 | 51.84 | 9.1 | 25.09 | 51.3 | 9.04 | 24.98 | 51.76 | 9.02 | 25.16667 | 15.05 | -1 | 7.06 | 15.67 | -0.39 | 8.43 | 15.64 | -0.69 | 8.18 | 16.65371 | 17.79792 | 17.66347 | 4.821472 | 56.09 | 8.82 | 26.99 | 56.4 | 9.09 | 27.19 | 56.18 | 8.81 | 26.78 | 56.22333 | 8.906667 | 26.98667 | 18.01 | -1.26 | 7.45 | 18.75 | -0.66 | 9.11 | 18.73 | -1.02 | 8.69 | 19.53075 | 20.85642 | 20.67291 | 3.101844 | 59.05 | 8.56 | 27.38 | 59.48 | 8.82 | 27.87 | 59.27 | 8.48 | 27.29 | 59.26667 | 8.62 | 27.51333
32. | Střední 1.nátěr PUR 4. | 64.26 | 6.01 | 20.43 | 63.69 | 6.17 | 20.78 | 64.34 | 5.85 | 20.7 | 64.09667 | 6.01 | 20.63667 | -25.63 | 1.21 | -6.61 | -27.25 | 0.72 | -8.68 | -27.12 | 1.41 | -7.74 | 26.49628 | 28.6081 | 28.2381 | [15 empty] | 27.77196 | 38.63 | 7.22 | 13.82 | 36.44 | 6.89 | 12.1 | 37.22 | 7.26 | 12.96 | 37.43 | 7.123333 | 12.96 | -0.67 | 1.8 | 2.48 | -0.09 | 1.64 | 2.62 | -0.62 | 1.56 | 2.35 | 3.136766 | 3.092265 | 2.887992 |  | 3.025942 | 37.96 | 9.02 | 16.3 | 36.35 | 8.53 | 14.72 | 36.6 | 8.82 | 15.31 | 36.97 | 8.79 | 15.44333 | 7.07 | 0.08 | 5.49 | 7.94 | 0.38 | 6.51 | 7.04 | 0.12 | 5.77 | 8.951614 | 10.27463 | 9.103236 | 9.441703 | 45.03 | 9.1 | 21.79 | 44.29 | 8.91 | 21.23 | 43.64 | 8.94 | 21.08 | 44.32 | 8.983333 | 21.36667 | 11.36 | -0.19 | 6.99 | 10.93 | 0.05 | 7.13 | 11.11 | -0.16 | 7.38 | 13.33963 | 13.05007 | 13.33874 | 3.993186 | 49.32 | 8.83 | 23.29 | 47.28 | 8.58 | 21.85 | 47.71 | 8.66 | 22.69 | 48.10333 | 8.69 | 22.61 | 16.21 | -0.29 | 9.21 | 15.85 | 0.06 | 9.61 | 16.11 | -0.29 | 9.75 | 18.64597 | 18.53586 | 18.83292 | 5.458797 | 54.17 | 8.73 | 25.51 | 52.2 | 8.59 | 24.33 | 52.71 | 8.53 | 25.06 | 53.02667 | 8.616667 | 24.96667 | 20.08 | -0.71 | 9.91 | 20.43 | -0.36 | 10.97 | 20.42 | -0.67 | 10.91 | 22.40354 | 23.19171 | 23.16146 | 4.405481 | 58.04 | 8.31 | 26.21 | 56.78 | 8.17 | 25.69 | 57.02 | 8.15 | 26.22 | 57.28 | 8.21 | 26.04
33. | Střední 2.nátěr VOSK 1. | 65.55 | 6.29 | 21.47 | 65.24 | 6.3 | 21.67 | 65.12 | 6.34 | 21.66 | 65.30333 | 6.31 | 21.6 | -16.68 | 2.58 | -0.99 | -18.07 | 2.43 | -2.29 | -17.25 | 2.38 | -2.07 | 16.90736 | 18.37591 | 17.53601 | 22.92739 | [14 empty] | 17.59809 | 48.87 | 8.87 | 20.48 | 47.17 | 8.73 | 19.38 | 47.87 | 8.72 | 19.59 | 47.97 | 8.773333 | 19.81667 | -4.58 | 1.83 | 1.76 | -4.22 | 1.86 | 1.76 | -4.85 | 1.95 | 1.54 | 5.236688 | 4.936152 | 5.449459 | 3.325662 | 5.204012 | 44.29 | 10.7 | 22.24 | 42.95 | 10.59 | 21.14 | 43.02 | 10.67 | 21.13 | 43.42 | 10.65333 | 21.50333 | 1.06 | -0.17 | 0.29 | 1.02 | -9.15 | 0.24 | 1.2 | -0.12 | 0.44 | 1.112025 | 9.209805 | 1.283745 | 3.346854 | 45.35 | 10.53 | 22.53 | 43.97 | 1.44 | 21.38 | 44.22 | 10.55 | 21.57 | 44.51333 | 7.506667 | 21.82667 | 2.12 | -0.05 | 1.21 | 2.07 | 0.04 | 1.32 | 2.34 | 0.06 | 1.58 | 2.441516 | 2.455382 | 2.82411 | 3.503684 | 46.41 | 10.65 | 23.45 | 45.02 | 10.63 | 22.46 | 45.36 | 10.73 | 22.71 | 45.59667 | 10.67 | 22.87333 | 3.3 | 0.32 | 2.3 | 3.37 | 0.38 | 2.5 | 3.83 | 0.41 | 2.91 | 4.035146 | 4.213229 | 4.827536 | 1.821004 | 47.59 | 11.02 | 24.54 | 46.32 | 10.97 | 23.64 | 46.85 | 11.08 | 24.04 | 46.92 | 11.02333 | 24.07333 | 4.52 | 0.57 | 3.32 | 4.72 | 0.69 | 3.67 | 5.12 | 0.7 | 4.06 | 5.637171 | 6.018588 | 6.571758 | 1.724906 | 48.81 | 11.27 | 25.56 | 47.67 | 11.28 | 24.81 | 48.14 | 11.37 | 25.19 | 48.20667 | 11.30667 | 25.18667
34. | Střední 2.nátěr VOSK 2. | 63.72 | 6.7 | 22.25 | 65.83 | 6.07 | 21.55 | 65.31 | 6.16 | 20.87 | 64.95333 | 6.31 | 21.55667 | -23.66 | 2.28 | -6.03 | -21.02 | 3.33 | -2 | -17.71 | 3.18 | -0.31 | 24.52254 | 21.3759 | 17.99591 | [15 empty] | 21.18525 | 40.06 | 8.98 | 16.22 | 44.81 | 9.4 | 19.55 | 47.6 | 9.34 | 20.56 | 44.15667 | 9.24 | 18.77667 | -2.31 | 1.43 | 0.86 | -3.65 | 1.44 | 0.86 | -4.69 | 1.83 | 1.43 | 2.849667 | 4.016927 | 5.233536 |  | 4.019881 | 37.75 | 10.41 | 17.08 | 41.16 | 10.84 | 20.41 | 42.91 | 11.17 | 21.99 | 40.60667 | 10.80667 | 19.82667 | 1.52 | 0 | 0.71 | 1.78 | -0.09 | 0.81 | 1.4 | -0.25 | 0.43 | 1.677647 | 1.957703 | 1.485732 | 1.699938 | 39.27 | 10.41 | 17.79 | 42.94 | 10.75 | 21.22 | 44.31 | 10.92 | 22.42 | 42.17333 | 10.69333 | 20.47667 | 2.31 | 0.4 | 1.77 | 2.89 | 0.26 | 2.08 | 2.29 | 0.05 | 1.41 | 2.937516 | 3.570168 | 2.68974 | 1.484838 | 40.06 | 10.81 | 18.85 | 44.05 | 11.1 | 22.49 | 45.2 | 11.22 | 23.4 | 43.10333 | 11.04333 | 21.58 | 4.05 | 1.06 | 3.66 | 4.3 | 0.86 | 3.64 | 3.57 | 0.58 | 2.73 | 5.560728 | 5.699053 | 4.531468 | 2.250479 | 41.8 | 11.47 | 20.74 | 45.46 | 11.7 | 24.05 | 46.48 | 11.75 | 24.72 | 44.58 | 11.64 | 23.17 | 5.48 | 1.55 | 5.26 | 5.85 | 1.27 | 5.22 | 4.87 | 0.92 | 3.99 | 7.752451 | 7.942531 | 6.362657 | 2.096812 | 43.23 | 11.96 | 22.34 | 47.01 | 12.11 | 25.63 | 47.78 | 12.09 | 25.98 | 46.00667 | 12.05333 | 24.65
35. | Střední 2.nátěr VOSK 3. | 64.23 | 7.95 | 27.64 | 65.58 | 7.05 | 26.27 | 67 | 6.66 | 25.43 | 65.60333 | 7.22 | 26.44667 | -26.67 | 0.63 | -11.53 | -25.2 | 2.09 | -7.67 | -24.79 | 2.55 | -6.33 | 29.06246 | 26.42417 | 25.71217 | [15 empty] | 26.99035 | 37.56 | 8.58 | 16.11 | 40.38 | 9.14 | 18.6 | 42.21 | 9.21 | 19.1 | 40.05 | 8.976667 | 17.93667 | 0.98 | 0.99 | 1.82 | -0.12 | 0.81 | 1.1 | 0.04 | 1.14 | 2.76 | 2.291921 | 1.371313 | 2.986436 |  | 2.152931 | 38.54 | 9.57 | 17.93 | 40.26 | 9.95 | 19.7 | 42.25 | 10.35 | 21.86 | 40.35 | 9.956667 | 19.83 | 1.75 | 0.15 | 0.91 | 2.3 | 0.26 | 1.38 | 2.07 | 0.17 | 1.17 | 1.978156 | 2.69481 | 2.383841 | 2.351416 | 40.29 | 9.72 | 18.84 | 42.56 | 10.21 | 21.08 | 44.32 | 10.52 | 23.03 | 42.39 | 10.15 | 20.98333 | 1.93 | 0.46 | 1.44 | 3.1 | 0.66 | 2.49 | 2.82 | 0.53 | 2.2 | 2.451551 | 4.030595 | 3.615702 | 1.118864 | 40.47 | 10.03 | 19.37 | 43.36 | 10.61 | 22.19 | 45.07 | 10.88 | 24.06 | 42.96667 | 10.50667 | 21.87333 | 3.6 | 1.36 | 3.59 | 4.92 | 1.48 | 4.59 | 4.56 | 1.39 | 4.25 | 5.26286 | 6.889477 | 6.386564 | 2.86161 | 42.14 | 10.93 | 21.52 | 45.18 | 11.43 | 24.29 | 46.81 | 11.74 | 26.11 | 44.71 | 11.36667 | 23.97333 | 5.79 | 1.97 | 5.84 | 6.5 | 2.01 | 6.25 | 6.08 | 1.88 | 5.69 | 8.456394 | 9.238647 | 8.536797 | 2.566093 | 44.33 | 11.54 | 23.77 | 46.76 | 11.96 | 25.95 | 48.33 | 12.23 | 27.55 | 46.47333 | 11.91 | 25.75667
36. | Střední 2.nátěr VOSK 4. | 64.63 | 7.31 | 26.16 | 63.95 | 7.32 | 26.89 | 64.84 | 7.04 | 26.47 | 64.47333 | 7.223333 | 26.50667 | -23.41 | 1.68 | -7.54 | -25.1 | 1.04 | -10.76 | -23.7 | 1.8 | -8.48 | 24.65161 | 27.32891 | 25.2357 | [15 empty] | 25.71615 | 41.22 | 8.99 | 18.62 | 38.85 | 8.36 | 16.13 | 41.14 | 8.84 | 17.99 | 40.40333 | 8.73 | 17.58 | -1.85 | 0.71 | -0.15 | -0.53 | 0.99 | 1 | -0.81 | 1.24 | 1.41 | 1.987234 | 1.503662 | 2.044945 |  | 1.630518 | 39.37 | 9.7 | 18.47 | 38.32 | 9.35 | 17.13 | 40.33 | 10.08 | 19.4 | 39.34 | 9.71 | 18.33333 | 2.01 | 0.27 | 1.2 | 1.62 | 0.38 | 1.23 | 1.74 | 0.21 | 1.06 | 2.35648 | 2.069227 | 2.048243 | 2.153978 | 41.38 | 9.97 | 19.67 | 39.94 | 9.73 | 18.36 | 42.07 | 10.29 | 20.46 | 41.13 | 9.996667 | 19.49667 | 2.99 | 0.63 | 2.41 | 2.63 | 0.62 | 2.21 | 2.91 | 0.39 | 2.1 | 3.891671 | 3.490759 | 3.609737 | 1.528503 | 42.36 | 10.33 | 20.88 | 40.95 | 9.97 | 19.34 | 43.24 | 10.47 | 21.5 | 42.18333 | 10.25667 | 20.57333 | 4.94 | 1.56 | 4.83 | 4.12 | 1.39 | 4.08 | 4.32 | 1.1 | 3.73 | 7.082803 | 5.962625 | 5.812512 | 2.674509 | 44.31 | 11.26 | 23.3 | 42.44 | 10.74 | 21.21 | 44.65 | 11.18 | 23.13 | 43.8 | 11.06 | 22.54667 | 6.23 | 2.01 | 6.02 | 5.94 | 1.83 | 5.71 | 6.51 | 1.42 | 5.35 | 8.893447 | 8.440178 | 8.545116 | 2.339698 | 45.6 | 11.71 | 24.49 | 44.26 | 11.18 | 22.84 | 46.84 | 11.5 | 24.75 | 45.56667 | 11.46333 | 24.02667
37. | Tmavý nekartač. bez nátěru 1. | 65.73 | 6.41 | 21.31 | 64.88 | 6.5 | 21.12 | 65.87 | 6.32 | 21.03 | 65.49333 | 6.41 | 21.15333 | -41.98 | -3.28 | -15.68 | -41.92 | -3.74 | -15.88 | -38.65 | -2.63 | -13.95 | 44.93263 | 44.98276 | 41.17453 | 41.62564 | 38.90977 | [13 empty] | 43.69437 | 23.75 | 3.13 | 5.63 | 22.96 | 2.76 | 5.24 | 27.22 | 3.69 | 7.08 | 24.64333 | 3.193333 | 5.983333 | 0 | 0 | 0 | 0 | 0 | 0 | 0 | 0 | 0 | 0 | 0 | 0 | 0 |  | 23.75 | 3.13 | 5.63 | 22.96 | 2.76 | 5.24 | 27.22 | 3.69 | 7.08 | 24.64333 | 3.193333 | 5.983333 | -0.06 | -0.15 | -0.46 | -0.13 | -0.15 | -0.77 | -0.23 | -0.13 | -0.68 | 0.4875449 | 0.7951729 | 0.7295204 | 0.6674495 | 23.69 | 2.98 | 5.17 | 22.83 | 2.61 | 4.47 | 26.99 | 3.56 | 6.4 | 24.50333 | 3.05 | 5.346667 | -0.56 | -0.09 | -0.59 | -0.45 | -0.1 | -0.74 | 0.03 | 0.08 | -0.34 | 0.8184131 | 0.8718371 | 0.350571 | 0.2293953 | 23.19 | 3.04 | 5.04 | 22.51 | 2.66 | 4.5 | 27.25 | 3.77 | 6.74 | 24.31667 | 3.156667 | 5.426667 | 0.16 | 0.27 | 0.06 | 0.28 | 0.14 | -0.43 | -0.13 | 0.17 | -0.43 | 0.3195309 | 0.5318834 | 0.4803124 | 0.5673623 | 23.91 | 3.4 | 5.69 | 23.24 | 2.9 | 4.81 | 27.09 | 3.86 | 6.65 | 24.74667 | 3.386667 | 5.716667 | 0.66 | 0.5 | 0.47 | 0.78 | 0.42 | -0.03 | 0.87 | 0.58 | 0.45 | 0.9521029 | 0.8863972 | 1.138332 | 0.9251126 | 24.41 | 3.63 | 6.1 | 23.74 | 3.18 | 5.21 | 28.09 | 4.27 | 7.53 | 25.41333 | 3.693333 | 6.28
38. | Tmavý nekartač. bez nátěru 2. | 64.54 | 6.4 | 20.61 | 63.91 | 6.47 | 20.55 | 62.11 | 6.91 | 21.95 | 63.52 | 6.593333 | 21.03667 | -40.7 | -3.46 | -15.63 | -40.56 | -3.91 | -16.32 | -38.43 | -4.31 | -17.15 | 43.73509 | 43.89469 | 42.30323 | [15 empty] | 43.29861 | 23.84 | 2.94 | 4.98 | 23.35 | 2.56 | 4.23 | 23.68 | 2.6 | 4.8 | 23.62333 | 2.7 | 4.67 | 0 | 0 | 0 | 0 | 0 | 0 | 0 | 0 | 0 | 0 | 0 | 0 |  |  | 23.84 | 2.94 | 4.98 | 23.35 | 2.56 | 4.23 | 23.68 | 2.6 | 4.8 | 23.62333 | 2.7 | 4.67 | -0.69 | -0.08 | -0.3 | -0.19 | -0.04 | -0.2 | -0.52 | -0.11 | -0.68 | 0.7566373 | 0.2787472 | 0.8630759 | 0.6151152 | 23.15 | 2.86 | 4.68 | 23.16 | 2.52 | 4.03 | 23.16 | 2.49 | 4.12 | 23.15667 | 2.623333 | 4.276667 | -0.92 | 0.05 | -0.13 | -0.16 | 0.07 | 0.05 | -0.13 | 0.02 | -0.2 | 0.9304837 | 0.181659 | 0.2393742 | 0.3304879 | 22.92 | 2.99 | 4.85 | 23.19 | 2.63 | 4.28 | 23.55 | 2.62 | 4.6 | 23.22 | 2.746667 | 4.576667 | -0.43 | 0.29 | 0.31 | 0.46 | 0.39 | 0.75 | -0.13 | 0.22 | 0.02 | 0.6042351 | 0.9623929 | 0.2563201 | 0.6376432 | 23.41 | 3.23 | 5.29 | 23.81 | 2.95 | 4.98 | 23.55 | 2.82 | 4.82 | 23.59 | 3 | 5.03 | 0.14 | 0.49 | 0.6 | 0.61 | 0.5 | 0.76 | 0.26 | 0.4 | 0.18 | 0.7872103 | 1.095308 | 0.509902 | 0.4325377 | 23.98 | 3.43 | 5.58 | 23.96 | 3.06 | 4.99 | 23.94 | 3 | 4.98 | 23.96 | 3.163333 | 5.183333
39. | Tmavý nekartač. bez nátěru 3. | 64.54 | 7.36 | 21.09 | 66.01 | 6.62 | 20.76 | 62.13 | 7.55 | 21.46 | 64.22667 | 7.176667 | 21.10333 | -35.4 | -4.3 | -14.32 | -39.55 | -4.12 | -14.17 | -35.87 | -5.31 | -15.95 | 38.42802 | 42.21334 | 39.61383 | [15 empty] | 40.06176 | 29.14 | 3.06 | 6.77 | 26.46 | 2.5 | 6.59 | 26.26 | 2.24 | 5.51 | 27.28667 | 2.6 | 6.29 | 0 | 0 | 0 | 0 | 0 | 0 | 0 | 0 | 0 | 0 | 0 | 0 |  |  | 29.14 | 3.06 | 6.77 | 26.46 | 2.5 | 6.59 | 26.26 | 2.24 | 5.51 | 27.28667 | 2.6 | 6.29 | -1.34 | -0.23 | -1.07 | -2.64 | -0.15 | -1.62 | -2.88 | 0.08 | -0.77 | 1.730145 | 3.101048 | 2.982231 | 2.56301 | 27.8 | 2.83 | 5.7 | 23.82 | 2.35 | 4.97 | 23.38 | 2.32 | 4.74 | 25 | 2.5 | 5.136667 | -1.52 | -0.1 | -1.23 | -3.23 | -0.03 | -1.59 | -3.59 | 0.11 | -0.82 | 1.957882 | 3.600264 | 3.684101 | 0.5056569 | 27.62 | 2.96 | 5.54 | 23.23 | 2.47 | 5 | 22.67 | 2.35 | 4.69 | 24.50667 | 2.593333 | 5.076667 | -1.97 | 0.02 | -1.23 | -3.4 | 0.03 | -1.56 | -3.49 | 0.14 | -0.75 | 2.322542 | 3.740922 | 3.572422 | 0.189883 | 27.17 | 3.08 | 5.54 | 23.06 | 2.53 | 5.03 | 22.77 | 2.38 | 4.76 | 24.33333 | 2.663333 | 5.11 | -1.31 | 0.08 | -1.09 | -3 | 0.05 | -1.41 | -2.73 | 0.23 | -0.56 | 1.706048 | 3.315207 | 2.796319 | 0.6299647 | 27.83 | 3.14 | 5.68 | 23.46 | 2.55 | 5.18 | 23.53 | 2.47 | 4.95 | 24.94 | 2.72 | 5.27
40. | Tmavý nekartač. bez nátěru 4. | 64.6 | 6.67 | 21.69 | 64.15 | 7.46 | 20.8 | 63.65 | 7.41 | 20.85 | 64.13333 | 7.18 | 21.11333 | -37.75 | -3.94 | -16.19 | -35.58 | -5.14 | -14.75 | -34.75 | -5.12 | -14.78 | 41.26381 | 38.85767 | 38.10807 | [15 empty] | 39.40283 | 26.85 | 2.73 | 5.5 | 28.57 | 2.32 | 6.05 | 28.9 | 2.29 | 6.07 | 28.10667 | 2.446667 | 5.873333 | 0 | 0 | 0 | 0 | 0 | 0 | 0 | 0 | 0 | 0 | 0 | 0 |  |  | 26.85 | 2.73 | 5.5 | 28.57 | 2.32 | 6.05 | 28.9 | 2.29 | 6.07 | 28.10667 | 2.446667 | 5.873333 | 0.17 | -0.03 | -0.89 | -2.1 | 0.12 | -1.5 | -2.54 | 0.12 | -1.41 | 0.906587 | 2.583486 | 2.907594 | 1.956897 | 27.02 | 2.7 | 4.61 | 26.47 | 2.44 | 4.55 | 26.36 | 2.41 | 4.66 | 26.61667 | 2.516667 | 4.606667 | -0.18 | 0.03 | -0.86 | -2.46 | 0.13 | -1.48 | -2.82 | 0.13 | -1.44 | 0.8791473 | 2.87383 | 3.169053 | 0.3311428 | 26.67 | 2.76 | 4.64 | 26.11 | 2.45 | 4.57 | 26.08 | 2.42 | 4.63 | 26.28667 | 2.543333 | 4.613333 | -0.08 | 0.22 | -0.7 | -2.4 | 0.22 | -1.4 | -2.69 | 0.19 | -1.37 | 0.7381057 | 2.787185 | 3.024748 | 0.1812917 | 26.77 | 2.95 | 4.8 | 26.17 | 2.54 | 4.65 | 26.21 | 2.48 | 4.7 | 26.38333 | 2.656667 | 4.716667 | 0.4 | 0.36 | -0.49 | -1.83 | 0.34 | -1.23 | -2.22 | 0.28 | -1.3 | 0.7278049 | 2.231009 | 2.587818 | 0.5411305 | 27.25 | 3.09 | 5.01 | 26.74 | 2.66 | 4.82 | 26.68 | 2.57 | 4.77 | 26.89 | 2.773333 | 4.866667
41. | Tmavý nekartač. 1.nátěr PUR 1. | 64.65 | 7.42 | 23.57 | 64.92 | 7.5 | 23.13 | 65.55 | 7.27 | 23.1 | 65.04 | 7.396667 | 23.26667 | -35.41 | -4.02 | -15.52 | -33.23 | -4.26 | -14.62 | -33.88 | -4.34 | -15.14 | 38.87028 | 36.55304 | 37.36187 | 38.15676 | [14 empty] | 37.59417 | 29.24 | 3.4 | 8.05 | 31.69 | 3.24 | 8.51 | 31.67 | 2.93 | 7.96 | 30.86667 | 3.19 | 8.173333 | -1.6 | 0.98 | -3.52 | -0.81 | 2.04 | -0.79 | -0.47 | 2.52 | 0.3 | 3.988834 | 2.332767 | 2.580949 | 4.454238 | 2.473551 | 27.64 | 4.38 | 4.53 | 30.88 | 5.28 | 7.72 | 31.2 | 5.45 | 8.26 | 29.90667 | 5.036667 | 6.836667 | 1.29 | 0.29 | 1.66 | 2.56 | 0.51 | 3.03 | 2 | 0.21 | 2.3 | 2.122216 | 3.999325 | 3.055176 | 3.056917 | 28.93 | 4.67 | 6.19 | 33.44 | 5.79 | 10.75 | 33.2 | 5.66 | 10.56 | 31.85667 | 5.373333 | 9.166667 | 3.41 | 1.04 | 3.82 | 4.97 | 0.94 | 5.01 | 4.5 | 0.64 | 4.36 | 5.225141 | 7.119312 | 6.298349 | 3.170226 | 31.05 | 5.42 | 8.35 | 35.85 | 6.22 | 12.73 | 35.7 | 6.09 | 12.62 | 34.2 | 5.91 | 11.23333 | 6.59 | 1.64 | 6.85 | 9.22 | 1.96 | 8.82 | 7.03 | 1.15 | 6.46 | 9.645735 | 12.909 | 9.616392 | 4.5174 | 34.23 | 6.02 | 11.38 | 40.1 | 7.24 | 16.54 | 38.23 | 6.6 | 14.72 | 37.52 | 6.62 | 14.21333 | 9.18 | 2.14 | 9.08 | 12.12 | 2.71 | 11.22 | 9.2 | 1.67 | 8.14 | 13.0881 | 16.73699 | 12.39712 | 3.360301 | 36.82 | 6.52 | 13.61 | 43 | 7.99 | 18.94 | 40.4 | 7.12 | 16.4 | 40.07333 | 7.21 | 16.31667
42. | Tmavý nekartač. 1.nátěr PUR 2. | 64.55 | 6.61 | 21.88 | 64.86 | 6.53 | 21.72 | 63.87 | 6.88 | 21.8 | 64.42667 | 6.673333 | 21.8 | -36.15 | -3.22 | -14.81 | -35.04 | -3.52 | -14.36 | -34.31 | -4.05 | -14.67 | 39.19856 | 38.03159 | 37.53382 |  |  | dE po laserování | [12 empty] | 38.25154 | 28.4 | 3.39 | 7.07 | 29.82 | 3.01 | 7.36 | 29.56 | 2.83 | 7.13 | 29.26 | 3.076667 | 7.186667 | 2.94 | 3.72 | 2.48 | 1.83 | 3.68 | 1.77 | -0.68 | 2.05 | -1.5 | 5.350925 | 4.474841 | 2.62962 |  | 3.552669 | 31.34 | 7.11 | 9.55 | 31.65 | 6.69 | 9.13 | 28.88 | 4.88 | 5.63 | 30.62333 | 6.226667 | 8.103333 | 2.66 | 0.08 | 2.81 | 1.75 | -0.29 | 1.86 | 1.3 | 0.06 | 1.62 | 3.870155 | 2.570253 | 2.07798 | 2.83217 | 34 | 7.19 | 12.36 | 33.4 | 6.4 | 10.99 | 30.18 | 4.94 | 7.25 | 32.52667 | 6.176667 | 10.2 | 5.82 | 0.31 | 5.72 | 5.18 | 0.18 | 5.15 | 3.69 | 0.52 | 3.84 | 8.166205 | 7.306661 | 5.350897 | 4.121521 | 37.16 | 7.42 | 15.27 | 36.83 | 6.87 | 14.28 | 32.57 | 5.4 | 9.47 | 35.52 | 6.563333 | 13.00667 | 10.44 | 0.34 | 8.82 | 8.22 | 0.12 | 7.03 | 6.43 | 0.92 | 6.28 | 13.6712 | 10.81682 | 9.034916 | 4.260325 | 41.78 | 7.45 | 18.37 | 39.87 | 6.81 | 16.16 | 35.31 | 5.8 | 11.91 | 38.98667 | 6.686667 | 15.48 | 13.65 | 0.25 | 10.16 | 12.57 | 0.35 | 9.63 | 9.63 | 1.36 | 8.69 | 17.01795 | 15.8387 | 13.04234 | 4.169153 | 44.99 | 7.36 | 19.71 | 44.22 | 7.04 | 18.76 | 38.51 | 6.24 | 14.32 | 42.57333 | 6.88 | 17.59667
43. | Tmavý nekartač. 1.nátěr PUR 3. | 63.17 | 6.54 | 20.17 | 63.22 | 6.67 | 20.52 | 64.15 | 6.73 | 20.88 | 63.51333 | 6.646667 | 20.52333 | -36.59 | -2.47 | -13.08 | -35.75 | -2.98 | -13.34 | -34.46 | -2.84 | -12.76 | 38.93604 | 38.27399 | 36.85614 |  |  | dE po nátěru | 5.412209 |  |  |  |  | 3.325662 |  |  | 4.916673 |  |  | 5.604982 | 38.02052 | 26.58 | 4.07 | 7.09 | 27.47 | 3.69 | 7.18 | 29.69 | 3.89 | 8.12 | 27.91333 | 3.883333 | 7.463333 | 4.86 | 1.71 | 1.07 | 3.8 | 2.05 | 0.83 | 4.87 | 3.23 | 3.86 | 5.261996 | 4.396749 | 7.003528 |  | 5.427283 | 31.44 | 5.78 | 8.16 | 31.27 | 5.74 | 8.01 | 34.56 | 7.12 | 11.98 | 32.42333 | 6.213333 | 9.383333 | 2.6 | 0.38 | 3.09 | 3.05 | 0.49 | 3.75 | 3.54 | -0.03 | 3.32 | 4.056168 | 4.858508 | 4.853339 | 4.575142 | 34.04 | 6.16 | 11.25 | 34.32 | 6.23 | 11.76 | 38.1 | 7.09 | 15.3 | 35.48667 | 6.493333 | 12.77 | 5.82 | 0.66 | 5.24 | 5.67 | 0.68 | 5.36 | 6.53 | 0.19 | 5.25 | 7.859109 | 7.832043 | 8.380901 | 3.509053 | 37.26 | 6.44 | 13.4 | 36.94 | 6.42 | 13.37 | 41.09 | 7.31 | 17.23 | 38.43 | 6.723333 | 14.66667 | 8.14 | 1.09 | 7.37 | 8.99 | 1.37 | 8.34 | 10.11 | 0.68 | 8 | 11.0347 | 12.33907 | 12.91025 | 4.074038 | 39.58 | 6.87 | 15.53 | 40.26 | 7.11 | 16.35 | 44.67 | 7.8 | 19.98 | 41.50333 | 7.26 | 17.28667 | 10.82 | 1.49 | 9.27 | 11.78 | 1.83 | 10.38 | 13.15 | 1.04 | 9.96 | 14.32569 | 15.80701 | 16.52894 | 3.475605 | 42.26 | 7.27 | 17.43 | 43.05 | 7.57 | 18.39 | 47.71 | 8.16 | 21.94 | 44.34 | 7.666667 | 19.25333
44. | Tmavý nekartač. 1.nátěr PUR 4. | 64.3 | 6.59 | 20.82 | 64.18 | 6.59 | 20.77 | 63.91 | 6.74 | 20.91 | 64.13 | 6.64 | 20.83333 | -37.27 | -2.7 | -13.38 | -35.85 | -2.97 | -13.02 | -35.68 | -3.41 | -13.55 | 39.6909 | 38.25655 | 38.31831 | [15 empty] | 38.75262 | 27.03 | 3.89 | 7.44 | 28.33 | 3.62 | 7.75 | 28.23 | 3.33 | 7.36 | 27.86333 | 3.613333 | 7.516667 | 6.17 | 2.67 | 3.4 | 4.09 | 2.49 | 2.22 | 1.94 | 1.74 | -0.26 | 7.533777 | 5.277935 | 2.618931 |  | 5.001995 | 33.2 | 6.56 | 10.84 | 32.42 | 6.11 | 9.97 | 30.17 | 5.07 | 7.1 | 31.93 | 5.913333 | 9.303333 | 3.44 | 0.32 | 3.53 | 2.78 | 0.23 | 2.92 | 2.33 | 0.48 | 3 | 4.939322 | 4.038279 | 3.828747 | 4.261793 | 36.64 | 6.88 | 14.37 | 35.2 | 6.34 | 12.89 | 32.5 | 5.55 | 10.1 | 34.78 | 6.256667 | 12.45333 | 5.84 | 0.54 | 5.13 | 5.23 | 0.59 | 4.74 | 4.38 | 0.81 | 4.2 | 7.791925 | 7.08298 | 6.122132 | 2.784531 | 39.04 | 7.1 | 15.97 | 37.65 | 6.7 | 14.71 | 34.55 | 5.88 | 11.3 | 37.08 | 6.56 | 13.99333 | 9 | 0.94 | 7.44 | 8.37 | 1.14 | 7.17 | 7.45 | 1.48 | 7.02 | 11.71483 | 11.07995 | 10.34279 | 4.049347 | 42.2 | 7.5 | 18.28 | 40.79 | 7.25 | 17.14 | 37.62 | 6.55 | 14.12 | 40.20333 | 7.1 | 16.51333 | 12.06 | 1.37 | 9.62 | 11.53 | 1.74 | 9.6 | 10.53 | 2.14 | 9.45 | 15.48757 | 15.10392 | 14.30954 | 3.928637 | 45.26 | 7.93 | 20.46 | 43.95 | 7.85 | 19.57 | 40.7 | 7.21 | 16.55 | 43.30333 | 7.663333 | 18.86
45. | Tmavý nekartač. 2.nátěr VOSK 1. | 62.59 | 6.78 | 22.54 | 61.23 | 6.94 | 22.23 | 62.26 | 7.14 | 22.6 | 62.02667 | 6.953333 | 22.45667 | -35.41 | -3.15 | -15.06 | -33.24 | -3.84 | -14.88 | -33.05 | -4.33 | -15.23 | 38.60821 | 36.62045 | 36.64702 | 36.9469 | [14 empty] | 37.28473 | 27.18 | 3.63 | 7.48 | 27.99 | 3.1 | 7.35 | 29.21 | 2.81 | 7.37 | 28.12667 | 3.18 | 7.4 | 0.4 | -0.77 | -4.62 | -1.18 | -0.36 | -4.98 | -3.08 | -0.28 | -5.29 | 4.700777 | 5.130536 | 6.127716 | 4.916673 | 5.148892 | 27.58 | 2.86 | 2.86 | 26.81 | 2.74 | 2.37 | 26.13 | 2.53 | 2.08 | 26.84 | 2.71 | 2.436667 | -0.01 | -0.07 | -0.28 | 0.21 | -0.18 | -0.37 | 0.74 | -0.17 | -0.49 | 0.2887906 | 0.4619524 | 0.9036592 | 0.512033 | 27.57 | 2.79 | 2.58 | 27.02 | 2.56 | 2 | 26.87 | 2.36 | 1.59 | 27.15333 | 2.57 | 2.056667 | -0.03 | -0.08 | -0.26 | 0.27 | -0.14 | -0.29 | 0.93 | -0.12 | -0.35 | 0.2736786 | 0.420238 | 1.0009 | 0.1139688 | 27.55 | 2.78 | 2.6 | 27.08 | 2.6 | 2.08 | 27.06 | 2.41 | 1.73 | 27.23 | 2.596667 | 2.136667 | 0.5 | 0.54 | 0.38 | 0.45 | 0.01 | -0.15 | 1.13 | -0.05 | -0.22 | 0.8282512 | 0.474447 | 1.152302 | 0.5122716 | 28.08 | 3.4 | 3.24 | 27.26 | 2.75 | 2.22 | 27.26 | 2.48 | 1.86 | 27.53333 | 2.876667 | 2.44 | 0.59 | 0.66 | 0.57 | 0.56 | 0.21 | 0.13 | 1.35 | 0.16 | 0.03 | 1.052901 | 0.6120457 | 1.359779 | 0.3292584 | 28.17 | 3.52 | 3.43 | 27.37 | 2.95 | 2.5 | 27.48 | 2.69 | 2.11 | 27.67333 | 3.053333 | 2.68
46. | Tmavý nekartač. 2.nátěr VOSK 2. | 61.74 | 7.53 | 21.14 | 63.1 | 7.08 | 20.82 | 63.66 | 7.06 | 21.11 | 62.83333 | 7.223333 | 21.02333 | -36.79 | -4.82 | -15.09 | -34.19 | -4.34 | -13.19 | -33.96 | -4.48 | -13.54 | 40.05552 | 36.90214 | 36.83319 | [15 empty] | 37.92883 | 24.95 | 2.71 | 6.05 | 28.91 | 2.74 | 7.63 | 29.7 | 2.58 | 7.57 | 27.85333 | 2.676667 | 7.083333 | 1.22 | -0.49 | -4.3 | -2.34 | -0.32 | -5.65 | -2.86 | -0.26 | -5.73 | 4.496499 | 6.123765 | 6.409376 |  | 5.404193 | 26.17 | 2.22 | 1.75 | 26.57 | 2.42 | 1.98 | 26.84 | 2.32 | 1.84 | 26.52667 | 2.32 | 1.856667 | 0.69 | -0.2 | -0.47 | 0.66 | -0.15 | -0.4 | 0.13 | -0.05 | -0.21 | 0.858487 | 0.7861934 | 0.2519921 | 0.6251044 | 26.86 | 2.02 | 1.28 | 27.23 | 2.27 | 1.58 | 26.97 | 2.27 | 1.63 | 27.02 | 2.186667 | 1.496667 | 0.72 | -0.11 | -0.37 | 0.7 | -0.17 | -0.37 | 0.21 | -0.11 | -0.25 | 0.8169455 | 0.8098148 | 0.3445287 | 0.05840472 | 26.89 | 2.11 | 1.38 | 27.27 | 2.25 | 1.61 | 27.05 | 2.21 | 1.59 | 27.07 | 2.19 | 1.526667 | 0.73 | -0.26 | -0.55 | 0.95 | 0.04 | -0.09 | 0.37 | 0.03 | -0.07 | 0.9502631 | 0.9550916 | 0.3777565 | 0.180985 | 26.9 | 1.96 | 1.2 | 27.52 | 2.46 | 1.89 | 27.21 | 2.35 | 1.77 | 27.21 | 2.256667 | 1.62 | 1.06 | 0.15 | -0.03 | 1.01 | 0.2 | 0.07 | 0.58 | 0.26 | 0.26 | 1.070981 | 1.031988 | 0.6867314 | 0.4737674 | 27.23 | 2.37 | 1.72 | 27.58 | 2.62 | 2.05 | 27.42 | 2.58 | 2.1 | 27.41 | 2.523333 | 1.956667
47. | Tmavý nekartač. 2.nátěr VOSK 3. | 64.93 | 7 | 20.85 | 64.68 | 7.13 | 21.02 | 63.36 | 7.6 | 21.35 | 64.32333 | 7.243333 | 21.07333 | -35.19 | -2.9 | -12.25 | -35.3 | -3.6 | -13.08 | -34.71 | -4.55 | -14.14 | 37.3739 | 37.81714 | 37.75482 | [15 empty] | 37.63424 | 29.74 | 4.1 | 8.6 | 29.38 | 3.53 | 7.94 | 28.65 | 3.05 | 7.21 | 29.25667 | 3.56 | 7.916667 | -1.93 | -0.03 | -4.59 | -3.26 | -0.16 | -4.93 | -2.87 | -0.28 | -4.8 | 4.979347 | 5.912538 | 5.59958 |  | 5.479729 | 27.81 | 4.07 | 4.01 | 26.12 | 3.37 | 3.01 | 25.78 | 2.77 | 2.41 | 26.57 | 3.403333 | 3.143333 | 0.13 | 0.01 | -0.07 | 0.72 | 0.47 | 0.47 | -0.25 | 0.12 | 0.11 | 0.1479865 | 0.979898 | 0.2983287 | 0.33 | 27.94 | 4.08 | 3.94 | 26.84 | 3.84 | 3.48 | 25.53 | 2.89 | 2.52 | 26.77 | 3.603333 | 3.313333 | 0.3 | 0.05 | 0.05 | 0.33 | 0.36 | 0.34 | -0.47 | 0.05 | 0.03 | 0.3082207 | 0.595063 | 0.4736032 | 0.1568084 | 28.11 | 4.12 | 4.06 | 26.45 | 3.73 | 3.35 | 25.31 | 2.82 | 2.44 | 26.62333 | 3.556667 | 3.283333 | 0.33 | 0.18 | 0.25 | 0.95 | 0.67 | 0.72 | 0.31 | 0.48 | 0.56 | 0.4514421 | 1.367406 | 0.8000625 | 0.6694857 | 28.14 | 4.25 | 4.26 | 27.07 | 4.04 | 3.73 | 26.09 | 3.25 | 2.97 | 27.1 | 3.846667 | 3.653333 | 0.63 | 0.45 | 0.61 | 0.81 | 0.79 | 0.95 | 0.6 | 0.77 | 0.91 | 0.985647 | 1.477396 | 1.334541 | 0.4147958 | 28.44 | 4.52 | 4.62 | 26.93 | 4.16 | 3.96 | 26.38 | 3.54 | 3.32 | 27.25 | 4.073333 | 3.966667
48. | Tmavý nekartač. 2.nátěr VOSK 4. | 66 | 7.45 | 21.82 | 65.46 | 7.43 | 21.14 | 64.77 | 7.74 | 21.01 | 65.41 | 7.54 | 21.32333 | -33.53 | -2.77 | -12.02 | -32.37 | -3.12 | -11.76 | -31.97 | -3.76 | -12.25 | 35.72694 | 34.58105 | 34.44243 | [15 empty] | 34.9123 | 32.47 | 4.68 | 9.8 | 33.09 | 4.31 | 9.38 | 32.8 | 3.98 | 8.76 | 32.78667 | 4.323333 | 9.313333 | -1.22 | 0.9 | -1.93 | -2.69 | 1.15 | -1.83 | -2.79 | 1.02 | -2.06 | 2.454241 | 3.450725 | 3.614983 |  | 3.13027 | 31.25 | 5.58 | 7.87 | 30.4 | 5.46 | 7.55 | 30.01 | 5 | 6.7 | 30.55333 | 5.346667 | 7.373333 | -0.45 | -0.17 | -0.58 | -0.27 | -0.23 | -0.5 | -0.24 | -0.19 | -0.5 | 0.753525 | 0.6130253 | 0.5862593 | 0.6468814 | 30.8 | 5.41 | 7.29 | 30.13 | 5.23 | 7.05 | 29.77 | 4.81 | 6.2 | 30.23333 | 5.15 | 6.846667 | -0.34 | -0.04 | -0.32 | 0.09 | -0.07 | -0.42 | -0.13 | -0.08 | -0.31 | 0.468615 | 0.4352011 | 0.3455431 | 0.2938821 | 30.91 | 5.54 | 7.55 | 30.49 | 5.39 | 7.13 | 29.88 | 4.92 | 6.39 | 30.42667 | 5.283333 | 7.023333 | -0.07 | 0.25 | 0.22 | 0.05 | 0.12 | -0.03 | 0.58 | 0.29 | 0.32 | 0.340294 | 0.1334166 | 0.7231182 | 0.6699668 | 31.18 | 5.83 | 8.09 | 30.45 | 5.58 | 7.52 | 30.59 | 5.29 | 7.02 | 30.74 | 5.566667 | 7.543333 | 0.41 | 0.54 | 0.7 | 0.75 | 0.47 | 0.54 | 0.83 | 0.52 | 0.78 | 0.9745255 | 1.036822 | 1.252078 | 0.7514357 | 31.66 | 6.12 | 8.57 | 31.15 | 5.93 | 8.09 | 30.84 | 5.52 | 7.48 | 31.21667 | 5.856667 | 8.046667
49. | Tmavý kartač. bez nátěru 1. | 67.76 | 6.5 | 21.38 | 66.65 | 6.39 | 20.61 | 67.7 | 6.14 | 20.48 | 67.37 | 6.343333 | 20.82333 | -26.43 | -0.11 | -6.32 | -26.51 | -0.08 | -5.88 | -26.17 | 0.38 | -4.93 | 27.17535 | 27.15439 | 26.63303 | 26.4148 | 22.93683 | [13 empty] | 26.9812 | 41.33 | 6.39 | 15.06 | 40.14 | 6.31 | 14.73 | 41.53 | 6.52 | 15.55 | 41 | 6.406667 | 15.11333 | 0 | 0 | 0 | 0 | 0 | 0 | 0 | 0 | 0 | 0 | 0 | 0 | 0 |  | 41.33 | 6.39 | 15.06 | 40.14 | 6.31 | 14.73 | 41.53 | 6.52 | 15.55 | 41 | 6.406667 | 15.11333 | -1.43 | 0.56 | 1.09 | -1.04 | 0.66 | 1.27 | -0.62 | 0.62 | 1.43 | 1.883242 | 1.769209 | 1.677409 | 1.741577 | 39.9 | 6.95 | 16.15 | 39.1 | 6.97 | 16 | 40.91 | 7.14 | 16.98 | 39.97 | 7.02 | 16.37667 | -0.61 | 1.2 | 2.48 | -0.24 | 1.24 | 2.62 | 0.76 | 1.25 | 3.22 | 2.82179 | 2.908539 | 3.536736 | 1.913211 | 40.72 | 7.59 | 17.54 | 39.9 | 7.55 | 17.35 | 42.29 | 7.77 | 18.77 | 40.97 | 7.636667 | 17.88667 | -0.53 | 1.52 | 2.56 | 0.17 | 1.67 | 2.99 | 0.73 | 1.68 | 3.41 | 3.024054 | 3.428979 | 3.87084 | 0.4730046 | 40.8 | 7.91 | 17.62 | 40.31 | 7.98 | 17.72 | 42.26 | 8.2 | 18.96 | 41.12333 | 8.03 | 18.1 | 0.79 | 2.09 | 3.56 | 1.29 | 2.12 | 3.82 | 1.83 | 2.11 | 4.22 | 4.20307 | 4.555316 | 5.060573 | 1.549326 | 42.12 | 8.48 | 18.62 | 41.43 | 8.43 | 18.55 | 43.36 | 8.63 | 19.77 | 42.30333 | 8.513333 | 18.98
50. | Tmavý kartač. bez nátěru 2. | 65.1 | 6.44 | 20.76 | 64.81 | 6.48 | 20.83 | 65.4 | 6.56 | 20.93 | 65.10333 | 6.493333 | 20.84 | -26.83 | -0.47 | -6.42 | -26.44 | -0.46 | -6.3 | -26.89 | -0.71 | -6.69 | 27.59142 | 27.1841 | 27.71881 | [15 empty] | 27.4976 | 38.27 | 5.97 | 14.34 | 38.37 | 6.02 | 14.53 | 38.51 | 5.85 | 14.24 | 38.38333 | 5.946667 | 14.37 | 0 | 0 | 0 | 0 | 0 | 0 | 0 | 0 | 0 | 0 | 0 | 0 |  |  | 38.27 | 5.97 | 14.34 | 38.37 | 6.02 | 14.53 | 38.51 | 5.85 | 14.24 | 38.38333 | 5.946667 | 14.37 | -1.72 | 0.44 | 0.92 | -1.77 | 0.47 | 0.79 | -1.2 | 0.62 | 1.2 | 1.9996 | 1.994467 | 1.806765 | 1.909191 | 36.55 | 6.41 | 15.26 | 36.6 | 6.49 | 15.32 | 37.31 | 6.47 | 15.44 | 36.82 | 6.456667 | 15.34 | -1.24 | 0.97 | 2.3 | -0.36 | 1.14 | 2.53 | -0.5 | 1.22 | 2.63 | 2.787203 | 2.798232 | 2.941989 | 1.845433 | 37.03 | 6.94 | 16.64 | 38.01 | 7.16 | 17.06 | 38.01 | 7.07 | 16.87 | 37.68333 | 7.056667 | 16.85667 | -0.1 | 1.4 | 3.09 | -0.19 | 1.44 | 2.85 | 0.17 | 1.59 | 3.13 | 3.393833 | 3.198781 | 3.514812 | 0.9263129 | 38.17 | 7.37 | 17.43 | 38.18 | 7.46 | 17.38 | 38.68 | 7.44 | 17.37 | 38.34333 | 7.423333 | 17.39333 | 1.16 | 1.71 | 3.52 | 1.31 | 1.8 | 3.69 | 1.47 | 1.94 | 3.8 | 4.081679 | 4.309548 | 4.512704 | 1.53795 | 39.43 | 7.68 | 17.86 | 39.68 | 7.82 | 18.22 | 39.98 | 7.79 | 18.04 | 39.69667 | 7.763333 | 18.04
51. | Tmavý kartač. bez nátěru 3. | 66.7 | 7.43 | 21.45 | 66.61 | 7.54 | 21.75 | 67.49 | 7.33 | 21.31 | 66.93333 | 7.433333 | 21.50333 | -28.02 | -1.8 | -8.65 | -26.29 | -1.62 | -8.11 | -25.64 | -1.52 | -7.35 | 29.37997 | 27.56013 | 26.71596 | [15 empty] | 27.88408 | 38.68 | 5.63 | 12.8 | 40.32 | 5.92 | 13.64 | 41.85 | 5.81 | 13.96 | 40.28333 | 5.786667 | 13.46667 | 0 | 0 | 0 | 0 | 0 | 0 | 0 | 0 | 0 | 0 | 0 | 0 |  |  | 38.68 | 5.63 | 12.8 | 40.32 | 5.92 | 13.64 | 41.85 | 5.81 | 13.96 | 40.28333 | 5.786667 | 13.46667 | -1.58 | 0.66 | 0.91 | -1.47 | 0.55 | 1.09 | -2.31 | 0.63 | 1.4 | 1.939098 | 1.91089 | 2.773626 | 2.202907 | 37.1 | 6.29 | 13.71 | 38.85 | 6.47 | 14.73 | 39.54 | 6.44 | 15.36 | 38.49667 | 6.4 | 14.6 | -1.16 | 1.15 | 2.12 | -1.14 | 0.94 | 2.1 | -2.31 | 1.07 | 2.48 | 2.676285 | 2.567723 | 3.554068 | 1.210826 | 37.52 | 6.78 | 14.92 | 39.18 | 6.86 | 15.74 | 39.54 | 6.88 | 16.44 | 38.74667 | 6.84 | 15.7 | -0.61 | 1.53 | 2.61 | -0.77 | 1.44 | 2.55 | -2 | 1.61 | 2.94 | 3.086276 | 3.028036 | 3.903293 | 0.7809752 | 38.07 | 7.16 | 15.41 | 39.55 | 7.36 | 16.19 | 39.85 | 7.42 | 16.9 | 39.15667 | 7.313333 | 16.16667 | 0.79 | 1.84 | 3.32 | 0.72 | 1.74 | 3.24 | -0.61 | 1.92 | 3.48 | 3.877125 | 3.747479 | 4.021057 | 1.59612 | 39.47 | 7.47 | 16.12 | 41.04 | 7.66 | 16.88 | 41.24 | 7.73 | 17.44 | 40.58333 | 7.62 | 16.81333
52. | Tmavý kartač. bez nátěru 4. | 65.23 | 7.88 | 21.99 | 66.65 | 7.5 | 21.56 | 67.91 | 7.08 | 21.34 | 66.59667 | 7.486667 | 21.63 | -21.05 | -1.95 | -6.23 | -23.1 | -1.33 | -5.96 | -23.33 | -0.68 | -5.29 | 22.03901 | 23.89352 | 23.93189 | [15 empty] | 23.27321 | 44.18 | 5.93 | 15.76 | 43.55 | 6.17 | 15.6 | 44.58 | 6.4 | 16.05 | 44.10333 | 6.166667 | 15.80333 | 0 | 0 | 0 | 0 | 0 | 0 | 0 | 0 | 0 | 0 | 0 | 0 |  |  | 44.18 | 5.93 | 15.76 | 43.55 | 6.17 | 15.6 | 44.58 | 6.4 | 16.05 | 44.10333 | 6.166667 | 15.80333 | -2.89 | 0.93 | 1.79 | -1.98 | 0.9 | 1.84 | -1.27 | 0.95 | 2.06 | 3.524358 | 2.848859 | 2.599808 | 2.940221 | 41.29 | 6.86 | 17.55 | 41.57 | 7.07 | 17.44 | 43.31 | 7.35 | 18.11 | 42.05667 | 7.093333 | 17.7 | -2.78 | 1.43 | 2.97 | -2.46 | 1.46 | 3.06 | -1.69 | 1.42 | 3.13 | 4.312099 | 4.18889 | 3.830065 | 1.291248 | 41.4 | 7.36 | 18.73 | 41.09 | 7.63 | 18.66 | 42.89 | 7.82 | 19.18 | 41.79333 | 7.603333 | 18.85667 | -2.78 | 2.06 | 3.38 | -1.49 | 2.1 | 3.74 | -0.52 | 2.06 | 4.04 | 4.836983 | 4.540672 | 4.564603 | 1.165604 | 41.4 | 7.99 | 19.14 | 42.06 | 8.27 | 19.34 | 44.06 | 8.46 | 20.09 | 42.50667 | 8.24 | 19.52333 | -1.11 | 2.44 | 4.13 | -0.58 | 2.42 | 4.29 | 0.95 | 2.5 | 5.05 | 4.923677 | 4.959526 | 5.714455 | 1.599937 | 43.07 | 8.37 | 19.89 | 42.97 | 8.59 | 19.89 | 45.53 | 8.9 | 21.1 | 43.85667 | 8.62 | 20.29333
53. | Tmavý kartač. 1.nátěr PUR 1. | 61.47 | 7.43 | 21.79 | 63.32 | 6.95 | 21.03 | 61.22 | 7.36 | 21.26 | 62.00333 | 7.246667 | 21.36 | -22.44 | -2.13 | -8.31 | -22.74 | -1.48 | -7.17 | -21.79 | -2.22 | -7.99 | 24.02388 | 23.88947 | 23.31464 | 22.13083 | [14 empty] | 23.7342 | 39.03 | 5.3 | 13.48 | 40.58 | 5.47 | 13.86 | 39.43 | 5.14 | 13.27 | 39.68 | 5.303333 | 13.53667 | -3.66 | 1.29 | -1.18 | -4.75 | 1.49 | -0.71 | -4.91 | 1.51 | -1.17 | 4.056119 | 5.028588 | 5.268501 | 4.355016 | 4.774819 | 35.37 | 6.59 | 12.3 | 35.83 | 6.96 | 13.15 | 34.52 | 6.65 | 12.1 | 35.24 | 6.733333 | 12.51667 | 2.82 | 0.34 | 3.56 | 1.96 | 0.29 | 3.2 | 3.5 | 0.47 | 3.87 | 4.554295 | 3.763735 | 5.239065 | 4.506357 | 38.19 | 6.93 | 15.86 | 37.79 | 7.25 | 16.35 | 38.02 | 7.12 | 15.97 | 38 | 7.1 | 16.06 | 5.16 | 0.46 | 4.58 | 5.49 | 0.51 | 4.98 | 5.68 | 0.66 | 5.22 | 6.914738 | 7.429711 | 7.742506 | 3.024087 | 40.53 | 7.05 | 16.88 | 41.32 | 7.47 | 18.13 | 40.2 | 7.31 | 17.32 | 40.68333 | 7.276667 | 17.44333 | 9.78 | 0.76 | 7.17 | 8.8 | 0.71 | 6.98 | 11.88 | 0.95 | 8.11 | 12.15051 | 11.25453 | 14.41558 | 5.335743 | 45.15 | 7.35 | 19.47 | 44.63 | 7.67 | 20.13 | 46.4 | 7.6 | 20.21 | 45.39333 | 7.54 | 19.93667 | 12.61 | 0.73 | 8.19 | 13.75 | 0.74 | 8.89 | 14.85 | 0.97 | 9.32 | 15.05394 | 16.39031 | 17.55921 | 3.839886 | 47.98 | 7.32 | 20.49 | 49.58 | 7.7 | 22.04 | 49.37 | 7.62 | 21.42 | 48.97667 | 7.546667 | 21.31667
54. | Tmavý kartač. 1.nátěr PUR 2. | 62.5 | 7.29 | 21.12 | 62.16 | 7.39 | 21.17 | 62.92 | 7.08 | 20.93 | 62.52667 | 7.253333 | 21.07333 | -22.38 | -1.64 | -7.28 | -20.43 | -1.68 | -6.93 | -23.35 | -1.22 | -6.89 | 23.59136 | 21.63867 | 24.37587 | [15 empty] | 23.19714 | 40.12 | 5.65 | 13.84 | 41.73 | 5.71 | 14.24 | 39.57 | 5.86 | 14.04 | 40.47333 | 5.74 | 14.04 | -4.04 | 1.13 | -0.73 | -5.79 | 1.43 | -0.65 | -4.8 | 1.01 | -1.74 | 4.258098 | 5.999292 | 5.204585 |  | 5.126361 | 36.08 | 6.78 | 13.11 | 35.94 | 7.14 | 13.59 | 34.77 | 6.87 | 12.3 | 35.59667 | 6.93 | 13 | 2.97 | 0.34 | 3.6 | 1.78 | 0.22 | 3.11 | 2.54 | 0.17 | 3.18 | 4.67937 | 3.590111 | 4.073438 | 4.102697 | 39.05 | 7.12 | 16.71 | 37.72 | 7.36 | 16.7 | 37.31 | 7.04 | 15.48 | 38.02667 | 7.173333 | 16.29667 | 5.53 | 0.48 | 4.87 | 4.76 | 0.37 | 4.64 | 4.79 | 0.25 | 4.23 | 7.384321 | 6.657635 | 6.395272 | 2.899109 | 41.61 | 7.26 | 17.98 | 40.7 | 7.51 | 18.23 | 39.56 | 7.12 | 16.53 | 40.62333 | 7.296667 | 17.58 | 10.04 | 0.7 | 7.01 | 8.81 | 0.58 | 6.7 | 8.68 | 0.52 | 6.48 | 12.26506 | 11.08343 | 10.8445 | 4.679684 | 46.12 | 7.48 | 20.12 | 44.75 | 7.72 | 20.29 | 43.45 | 7.39 | 18.78 | 44.77333 | 7.53 | 19.73 | 12.21 | 0.76 | 7.89 | 11.65 | 0.66 | 7.89 | 11.61 | 0.62 | 7.73 | 14.55726 | 14.08582 | 13.96171 | 2.869835 | 48.29 | 7.54 | 21 | 47.59 | 7.8 | 21.48 | 46.38 | 7.49 | 20.03 | 47.42 | 7.61 | 20.83667
55. | Tmavý kartač. 1.nátěr PUR 3. | 62.95 | 6.2 | 19.88 | 63.54 | 6.4 | 20.57 | 65.13 | 6.06 | 20.22 | 63.87333 | 6.22 | 20.22333 | -19.23 | -0.2 | -3.67 | -20.07 | -0.12 | -3.99 | -21.7 | 0.13 | -3.69 | 19.57809 | 20.46312 | 22.01188 | [15 empty] | 20.68241 | 43.72 | 6 | 16.21 | 43.47 | 6.28 | 16.58 | 43.43 | 6.19 | 16.53 | 43.54 | 6.156667 | 16.44 | -3.39 | 1.5 | 0.5 | -1.85 | 1.55 | 1.36 | -2.55 | 1.45 | 0.83 | 3.740602 | 2.770307 | 3.04859 |  | 3.129966 | 40.33 | 7.5 | 16.71 | 41.62 | 7.83 | 17.94 | 40.88 | 7.64 | 17.36 | 40.94333 | 7.656667 | 17.33667 | 4.68 | -0.08 | 3.43 | 4.41 | -0.1 | 3.45 | 3.96 | -0.12 | 3.26 | 5.802904 | 5.600054 | 5.130653 | 5.50971 | 45.01 | 7.42 | 20.14 | 46.03 | 7.73 | 21.39 | 44.84 | 7.52 | 20.62 | 45.29333 | 7.556667 | 20.71667 | 7.93 | -0.21 | 4.49 | 7.81 | -0.16 | 4.73 | 7.05 | -0.17 | 4.48 | 9.115322 | 9.132064 | 8.354747 | 3.457661 | 48.26 | 7.29 | 21.2 | 49.43 | 7.67 | 22.67 | 47.93 | 7.47 | 21.84 | 48.54 | 7.476667 | 21.90333 | 11.98 | -0.16 | 6.32 | 11.64 | -0.05 | 6.56 | 11.15 | 0 | 6.43 | 13.54579 | 13.36135 | 12.87118 | 4.410863 | 52.31 | 7.34 | 23.03 | 53.26 | 7.78 | 24.5 | 52.03 | 7.64 | 23.79 | 52.53333 | 7.586667 | 23.77333 | 15.14 | -0.21 | 7.22 | 13.59 | -0.31 | 6.85 | 14.62 | -0.17 | 7.26 | 16.77475 | 15.22192 | 16.32424 | 2.942546 | 55.47 | 7.29 | 23.93 | 55.21 | 7.52 | 24.79 | 55.5 | 7.47 | 24.62 | 55.39333 | 7.426667 | 24.44667
56. | Tmavý kartač. 1.nátěr PUR 4. | 64.23 | 6.25 | 20.74 | 64.4 | 6.28 | 20.33 | 65.4 | 6.23 | 20.39 | 64.67667 | 6.253333 | 20.48667 | -20.37 | -0.28 | -4.66 | -19.97 | -0.36 | -4.18 | -20.94 | -0.29 | -4.3 | 20.89811 | 20.40595 | 21.37891 | [15 empty] | 20.89328 | 43.86 | 5.97 | 16.08 | 44.43 | 5.92 | 16.15 | 44.46 | 5.94 | 16.09 | 44.25 | 5.943333 | 16.10667 | -4.09 | 1.9 | 0.9 | -4.46 | 1.71 | 0.68 | -2.83 | 1.67 | 1.09 | 4.598706 | 4.824738 | 3.462066 |  | 4.275404 | 39.77 | 7.87 | 16.98 | 39.97 | 7.63 | 16.83 | 41.63 | 7.61 | 17.18 | 40.45667 | 7.703333 | 16.99667 | 3.44 | -0.04 | 3.56 | 3.47 | -0.05 | 3.18 | 2.27 | -0.26 | 2.46 | 4.950636 | 4.706995 | 3.357395 | 4.333781 | 43.21 | 7.83 | 20.54 | 43.44 | 7.58 | 20.01 | 43.9 | 7.35 | 19.64 | 43.51667 | 7.586667 | 20.06333 | 6.45 | -0.13 | 4.71 | 6.67 | -0.07 | 4.46 | 5.78 | -0.27 | 3.79 | 7.987709 | 8.024051 | 6.917037 | 3.474197 | 46.22 | 7.74 | 21.69 | 46.64 | 7.56 | 21.29 | 47.41 | 7.34 | 20.97 | 46.75667 | 7.546667 | 21.31667 | 10.31 | 0 | 6.55 | 11.06 | 0.03 | 6.38 | 8.37 | -0.16 | 5.05 | 12.21469 | 12.76828 | 9.776758 | 3.9836 | 50.08 | 7.87 | 23.53 | 51.03 | 7.66 | 23.21 | 50 | 7.45 | 22.23 | 50.37 | 7.66 | 22.99 | 13.49 | 0.03 | 7.72 | 14.25 | -0.06 | 7.31 | 12.77 | -0.19 | 6.38 | 15.54282 | 16.01569 | 14.27632 | 3.767786 | 53.26 | 7.9 | 24.7 | 54.22 | 7.57 | 24.14 | 54.4 | 7.42 | 23.56 | 53.96 | 7.63 | 24.13333
57. | Tmavý kartač. 2.nátěr VOSK 1. | 64.67 | 6.78 | 23.01 | 65.06 | 6.68 | 21.86 | 64.58 | 6.39 | 21.34 | 64.77 | 6.616667 | 22.07 | -20.24 | -0.96 | -7.64 | -20.03 | -0.7 | -5.5 | -19.64 | -0.48 | -5.33 | 21.65523 | 20.78319 | 20.35605 | 20.26487 | [14 empty] | 20.90967 | 44.43 | 5.82 | 15.37 | 45.03 | 5.98 | 16.36 | 44.94 | 5.91 | 16.01 | 44.8 | 5.903333 | 15.91333 | -5.6 | 1.42 | -0.87 | -7.14 | 1.68 | -1.46 | -6.01 | 2.06 | -0.09 | 5.842371 | 7.478877 | 6.353881 | 5.604982 | 6.532351 | 38.83 | 7.24 | 14.5 | 37.89 | 7.66 | 14.9 | 38.93 | 7.97 | 15.92 | 38.55 | 7.623333 | 15.10667 | -1.06 | 0.33 | -0.19 | -1.63 | 0.58 | -0.01 | -2.25 | 0.82 | 0.12 | 1.126321 | 1.730145 | 2.39777 | 1.744926 | 37.77 | 7.57 | 14.31 | 36.26 | 8.24 | 14.89 | 36.68 | 8.79 | 16.04 | 36.90333 | 8.2 | 15.08 | -1.21 | 0.68 | 0.27 | -1.79 | 1.09 | 0.5 | -1.41 | 1.12 | 0.77 | 1.414001 | 2.154577 | 1.958418 | 0.687257 | 37.62 | 7.92 | 14.77 | 36.1 | 8.75 | 15.4 | 37.52 | 9.09 | 16.69 | 37.08 | 8.586667 | 15.62 | -0.99 | 1.36 | 1.13 | -1.65 | 1.49 | 0.98 | -1.9 | 1.86 | 1.48 | 2.026475 | 2.429609 | 3.043025 | 0.9148042 | 37.84 | 8.6 | 15.63 | 36.24 | 9.15 | 15.88 | 37.03 | 9.83 | 17.4 | 37.03667 | 9.193333 | 16.30333 | -0.73 | 1.86 | 1.93 | -1.04 | 2.21 | 2.21 | -0.93 | 2.27 | 2.64 | 2.778021 | 3.293903 | 3.603804 | 1.342411 | 38.1 | 9.1 | 16.43 | 36.85 | 9.87 | 17.11 | 38 | 10.24 | 18.56 | 37.65 | 9.736667 | 17.36667
58. | Tmavý kartač. 2.nátěr VOSK 2. | 64.17 | 6.18 | 20.89 | 61.74 | 7.61 | 22.49 | 65.83 | 6.63 | 21.05 | 63.91333 | 6.806667 | 21.47667 | -22 | 0.11 | -5 | -17.73 | -1.79 | -7.08 | -18.98 | -0.19 | -4.32 | 22.5613 | 19.17507 | 19.46635 | [15 empty] | 20.32875 | 42.17 | 6.29 | 15.89 | 44.01 | 5.82 | 15.41 | 46.85 | 6.44 | 16.73 | 44.34333 | 6.183333 | 16.01 | -6.21 | 1.53 | -1.89 | -4.2 | 1.4 | -0.21 | -4.84 | 1.41 | -0.05 | 6.669115 | 4.432167 | 5.041448 |  | 5.333548 | 35.96 | 7.82 | 14 | 39.81 | 7.22 | 15.2 | 42.01 | 7.85 | 16.68 | 39.26 | 7.63 | 15.29333 | -1.81 | 0.63 | -0.14 | -1.96 | 0.41 | -0.25 | -1.22 | 0.31 | -0.04 | 1.921614 | 2.017969 | 1.259405 | 1.729081 | 34.15 | 8.45 | 13.86 | 37.85 | 7.63 | 14.95 | 40.79 | 8.16 | 16.64 | 37.59667 | 8.08 | 15.15 | -2.17 | 1.03 | 0.09 | -1.64 | 0.9 | 0.58 | -1.67 | 0.83 | 0.38 | 2.403726 | 1.958571 | 1.903208 | 0.7006822 | 33.79 | 8.85 | 14.09 | 38.17 | 8.12 | 15.78 | 40.34 | 8.68 | 17.06 | 37.43333 | 8.55 | 15.64333 | -1.83 | 1.68 | 0.68 | -1.36 | 1.52 | 1.42 | -0.83 | 1.32 | 1.57 | 2.575597 | 2.485236 | 2.212736 | 1.159195 | 34.13 | 9.5 | 14.68 | 38.45 | 8.74 | 16.62 | 41.18 | 9.17 | 18.25 | 37.92 | 9.136667 | 16.51667 | -1.28 | 2.23 | 1.72 | 0.08 | 2.02 | 2.9 | -0.3 | 1.86 | 2.49 | 3.093493 | 3.535081 | 3.122451 | 1.517018 | 34.68 | 10.05 | 15.72 | 39.89 | 9.24 | 18.1 | 41.71 | 9.71 | 19.17 | 38.76 | 9.666667 | 17.66333
59. | Tmavý kartač. 2.nátěr VOSK 3. | 66.62 | 6.82 | 22.3 | 66.59 | 6.66 | 21.95 | 66.24 | 6.87 | 22.11 | 66.48333 | 6.783333 | 22.12 | -18.52 | 0.18 | -3.99 | -18.49 | 0.36 | -3.58 | -17.23 | 0.47 | -3.14 | 18.94579 | 18.83683 | 17.52009 | [15 empty] | 18.43216 | 48.1 | 7 | 18.31 | 48.1 | 7.02 | 18.37 | 49.01 | 7.34 | 18.97 | 48.40333 | 7.12 | 18.55 | -4.82 | 2.02 | 1.1 | -4.36 | 1.98 | 1.48 | -5.2 | 1.86 | 1.12 | 5.340674 | 5.012026 | 5.635069 |  | 5.320965 | 43.28 | 9.02 | 19.41 | 43.74 | 9 | 19.85 | 43.81 | 9.2 | 20.09 | 43.61 | 9.073333 | 19.78333 | -1.71 | 0.21 | -0.42 | -0.96 | 0.2 | 0.08 | 0.46 | 0.39 | 0.94 | 1.773302 | 0.9838699 | 1.116826 | 0.8085721 | 41.57 | 9.23 | 18.99 | 42.78 | 9.2 | 19.93 | 44.27 | 9.59 | 21.03 | 42.87333 | 9.34 | 19.98333 | -1.4 | 0.66 | 0.61 | -0.46 | 0.7 | 1.44 | -0.01 | 0.78 | 1.58 | 1.663641 | 1.665893 | 1.762073 | 1.11016 | 41.88 | 9.68 | 20.02 | 43.28 | 9.7 | 21.29 | 43.8 | 9.98 | 21.67 | 42.98667 | 9.786667 | 20.99333 | -1.1 | 1.23 | 1.61 | 0.41 | 1.26 | 2.85 | 0.29 | 1.25 | 2.56 | 2.305428 | 3.14296 | 2.863599 | 1.342179 | 42.18 | 10.25 | 21.02 | 44.15 | 10.26 | 22.7 | 44.1 | 10.45 | 22.65 | 43.47667 | 10.32 | 22.12333 | -0.14 | 1.73 | 2.96 | 0.5 | 1.74 | 3.68 | 1.37 | 1.85 | 4.12 | 3.431341 | 4.101219 | 4.719513 | 1.528285 | 43.14 | 10.75 | 22.37 | 44.24 | 10.74 | 23.53 | 45.18 | 11.05 | 24.21 | 44.18667 | 10.84667 | 23.37
60. | Tmavý kartač. 2.nátěr VOSK 4. | 66.57 | 6.63 | 21.62 | 66.12 | 6.72 | 21.59 | 66.13 | 6.58 | 21.2 | 66.27333 | 6.643333 | 21.47 | -23.43 | 0.55 | -3.96 | -20.61 | 0.42 | -3.36 | -19.02 | 0.47 | -2.75 | 23.76866 | 20.88631 | 19.22352 | [15 empty] | 21.29174 | 43.14 | 7.18 | 17.66 | 45.51 | 7.14 | 18.23 | 47.11 | 7.05 | 18.45 | 45.25333 | 7.123333 | 18.11333 | -4.03 | 1.56 | -0.91 | -5.87 | 1.3 | -1.6 | -4.44 | 1.57 | 1.01 | 4.416175 | 6.221487 | 4.816492 |  | 5.027817 | 39.11 | 8.74 | 16.75 | 39.64 | 8.44 | 16.63 | 42.67 | 8.62 | 19.46 | 40.47333 | 8.6 | 17.61333 | 0.49 | 0.18 | 0.73 | 0.23 | 0.16 | 0.46 | -0.48 | 0.05 | -0.22 | 0.8974408 | 0.5386093 | 0.5303772 | 0.3575534 | 39.6 | 8.92 | 17.48 | 39.87 | 8.6 | 17.09 | 42.19 | 8.67 | 19.24 | 40.55333 | 8.73 | 17.93667 | 0.34 | 0.52 | 1.39 | -0.01 | 0.48 | 1.1 | -0.39 | 0.44 | 0.69 | 1.522531 | 1.200208 | 0.9065319 | 0.821692 | 39.45 | 9.26 | 18.14 | 39.63 | 8.92 | 17.73 | 42.28 | 9.06 | 20.15 | 40.45333 | 9.08 | 18.67333 | 1.35 | 1.02 | 2.75 | 0.43 | 0.85 | 2.01 | 0.2 | 0.85 | 1.66 | 3.228839 | 2.224298 | 1.87566 | 1.345676 | 40.46 | 9.76 | 19.5 | 40.07 | 9.29 | 18.64 | 42.87 | 9.47 | 21.12 | 41.13333 | 9.506667 | 19.75333 | 1.71 | 1.33 | 3.57 | 0.94 | 1.21 | 3.03 | -0.27 | 1.23 | 2.08 | 4.175871 | 3.395379 | 2.431502 | 0.8413019 | 40.82 | 10.07 | 20.32 | 40.58 | 9.65 | 19.66 | 42.4 | 9.85 | 21.54 | 41.26667 | 9.856667 | 20.50667
předchozí měření
Tento graf není ve vaší verzi aplikace Excel dostupný. Pokud upravíte tento obrazec nebo tento sešit uložíte v jiném formátu souboru, pak se graf trvale poruší.

## BARVA SW
POČET MĚŘENÍ | ČASU V KOMOŘE | ΔE Referenční bez nátěru | ΔE Referenční polyuretan | ΔE Referenční vosk | ΔE Světlé bez nátěru | ΔE Světlé polyuretan | ΔE Světlé vosk | ΔE Střední bez nátěru | ΔE Střední polyuretan | ΔE Střední vosk | ΔE Tmavé bez nátěru | ΔE Tmavé polyuretan | ΔE Tmavé vosk | ΔE Tmavé kartáč. bez nátěru | ΔE Tmavé kartáč. polyuretan | ΔE Tmavé kartáč. vosk
1 | 24h | 5.376449 | 6.302071 | 6.977113 | 2.959527 | 7.920865 | 1.185833 | 1.87534 | 8.094646 | 1.112025 | 0.4875449 | 2.122216 | 0.2887906 | 1.883242 | 4.554295 | 1.126321
2 | 24h | 5.66053 | 6.235615 | 7.722862 | 3.107201 | 7.554396 | 1.169872 | 1.153646 | 8.379535 | 1.677647 | 0.7566373 | 3.870155 | 0.858487 | 1.9996 | 4.67937 | 1.921614
3 | 24h | 5.233708 | 4.83939 | 4.568238 | 2.942958 | 4.017425 | 1.927226 | 0.5921149 | 9.225584 | 1.978156 | 1.730145 | 4.056168 | 0.1479865 | 1.939098 | 5.802904 | 1.773302
4 | 24h | 5.199673 | 4.769088 | 5.374402 | 2.825987 | 6.152536 | 2.24791 | 0.3689173 | 8.951614 | 2.35648 | 0.906587 | 4.939322 | 0.753525 | 3.524358 | 4.950636 | 0.8974408
5 | 24h | 4.602467 | 6.543806 | 7.782448 | 2.498219 | 8.197103 | 2.083411 | 1.466765 | 8.640631 | 9.209805 | 0.7951729 | 3.999325 | 0.4619524 | 1.769209 | 3.763735 | 1.730145
6 | 24h | 5.388812 | 5.680229 | 6.619826 | 4.199929 | 7.225407 | 1.430385 | 1.42776 | 8.807599 | 1.957703 | 0.2787472 | 2.570253 | 0.7861934 | 1.994467 | 3.590111 | 2.017969
7 | 24h | 5.443427 | 5.084978 | 4.370595 | 2.667902 | 4.781496 | 1.818791 | 0.1067708 | 9.128998 | 2.69481 | 3.101048 | 4.858508 | 0.979898 | 1.91089 | 5.600054 | 0.9838699
8 | 24h | 6.438245 | 4.861738 | 4.62106 | 2.814409 | 6.675605 | 1.553995 | 0.7090134 | 10.27463 | 2.069227 | 2.583486 | 4.038279 | 0.6130253 | 2.848859 | 4.706995 | 0.5386093
9 | 24h | 4.823692 | 6.202628 | 7.422378 | 1.698794 | 8.451994 | 1.521611 | 1.413577 | 8.606991 | 1.283745 | 0.7295204 | 3.055176 | 0.9036592 | 1.677409 | 5.239065 | 2.39777
10 | 24h | 5.18357 | 4.891687 | 6.271762 | 3.182122 | 5.697026 | 1.573468 | 1.00891 | 8.144544 | 1.485732 | 0.8630759 | 2.07798 | 0.2519921 | 1.806765 | 4.073438 | 1.259405
11 | 24h | 5.487786 | 4.099097 | 4.539747 | 2.281162 | 4.570208 | 1.508807 | 0.4592385 | 9.266547 | 2.383841 | 2.982231 | 4.853339 | 0.2983287 | 2.773626 | 5.130653 | 1.116826
12 | 24h | 6.842346 | 5.052267 | 5.003369 | 2.783092 | 4.856593 | 1.223479 | 0.8532878 | 9.103236 | 2.048243 | 2.907594 | 3.828747 | 0.5862593 | 2.599808 | 3.357395 | 0.5303772
1 | 48h | 6.218617 | 8.185414 | 7.709825 | 5.674099 | 12.16804 | 2.635033 | 4.183372 | 12.05753 | 2.441516 | 0.8184131 | 5.225141 | 0.2736786 | 2.82179 | 6.914738 | 1.414001
2 | 48h | 7.243521 | 7.959334 | 6.98522 | 5.064504 | 11.44577 | 2.186001 | 3.618439 | 12.31879 | 2.937516 | 0.9304837 | 8.166205 | 0.8169455 | 2.787203 | 7.384321 | 2.403726
3 | 48h | 7.426715 | 5.94726 | 6.400078 | 6.010374 | 7.875741 | 3.177137 | 1.818736 | 12.42055 | 2.451551 | 1.957882 | 7.859109 | 0.3082207 | 2.676285 | 9.115322 | 1.663641
4 | 48h | 6.879615 | 5.678952 | 3.984144 | 5.432863 | 9.688374 | 3.621395 | 2.351702 | 13.33963 | 3.891671 | 0.8791473 | 7.791925 | 0.468615 | 4.312099 | 7.987709 | 1.522531
5 | 48h | 5.815789 | 8.511128 | 7.454032 | 5.739347 | 12.1244 | 3.276858 | 3.797907 | 12.40932 | 2.455382 | 0.8718371 | 7.119312 | 0.420238 | 2.908539 | 7.429711 | 2.154577
6 | 48h | 6.55939 | 6.711825 | 6.266674 | 7.315777 | 11.26602 | 2.496738 | 3.754051 | 12.00801 | 3.570168 | 0.181659 | 7.306661 | 0.8098148 | 2.798232 | 6.657635 | 1.958571
7 | 48h | 7.434554 | 5.982048 | 5.382694 | 5.344483 | 8.308875 | 3.096869 | 1.97469 | 12.7924 | 4.030595 | 3.600264 | 7.832043 | 0.595063 | 2.567723 | 9.132064 | 1.665893
8 | 48h | 8.412146 | 6.371546 | 4.725336 | 5.00173 | 11.34786 | 3.071172 | 1.742211 | 13.05007 | 3.490759 | 2.87383 | 7.08298 | 0.4352011 | 4.18889 | 8.024051 | 1.200208
9 | 48h | 5.892656 | 8.290241 | 7.452791 | 4.949838 | 12.85395 | 2.068744 | 3.815888 | 12.52754 | 2.82411 | 0.350571 | 6.298349 | 1.0009 | 3.536736 | 7.742506 | 1.958418
10 | 48h | 6.209605 | 5.858063 | 7.699071 | 6.076232 | 9.574241 | 2.458129 | 3.91492 | 11.99067 | 2.68974 | 0.2393742 | 5.350897 | 0.3445287 | 2.941989 | 6.395272 | 1.903208
11 | 48h | 6.943371 | 5.040436 | 5.028101 | 5.16793 | 7.885772 | 3.555629 | 1.860349 | 12.51773 | 3.615702 | 3.684101 | 8.380901 | 0.4736032 | 3.554068 | 8.354747 | 1.762073
12 | 48h | 8.684106 | 6.10277 | 4.255878 | 4.950848 | 9.588582 | 2.544032 | 1.424149 | 13.33874 | 3.609737 | 3.169053 | 6.122132 | 0.3455431 | 3.830065 | 6.917037 | 0.9065319
1 | 96h | 5.893216 | 8.845055 | 8.497753 | 8.590466 | 16.32645 | 5.106016 | 5.803396 | 17.57409 | 4.035146 | 0.3195309 | 9.645735 | 0.8282512 | 3.024054 | 12.15051 | 2.026475
2 | 96h | 7.391691 | 8.277113 | 8.375792 | 5.842422 | 15.35502 | 3.944693 | 5.297433 | 17.73541 | 5.560728 | 0.6042351 | 13.6712 | 0.9502631 | 3.393833 | 12.26506 | 2.575597
3 | 96h | 8.059988 | 5.738972 | 7.761018 | 6.837178 | 11.33307 | 5.012235 | 3.618301 | 16.65371 | 5.26286 | 2.322542 | 11.0347 | 0.4514421 | 3.086276 | 13.54579 | 2.305428
4 | 96h | 7.318538 | 6.662057 | 5.632886 | 7.51022 | 14.61976 | 5.480009 | 3.987731 | 18.64597 | 7.082803 | 0.7381057 | 11.71483 | 0.340294 | 4.836983 | 12.21469 | 3.228839
5 | 96h | 5.691792 | 9.33112 | 8.443204 | 7.323135 | 16.69815 | 5.047881 | 5.72201 | 17.10186 | 4.213229 | 0.5318834 | 12.909 | 0.474447 | 3.428979 | 11.25453 | 2.429609
6 | 96h | 6.675657 | 6.401695 | 7.481317 | 8.856416 | 15.27569 | 3.979284 | 5.73157 | 17.76242 | 5.699053 | 0.9623929 | 10.81682 | 0.9550916 | 3.198781 | 11.08343 | 2.485236
7 | 96h | 8.062072 | 6.609728 | 7.204686 | 7.025632 | 12.35224 | 4.962479 | 4.503188 | 17.79792 | 6.889477 | 3.740922 | 12.33907 | 1.367406 | 3.028036 | 13.36135 | 3.14296
8 | 96h | 8.791467 | 6.757766 | 9.141526 | 7.164956 | 16.83846 | 5.275159 | 3.076459 | 18.53586 | 5.962625 | 2.787185 | 11.07995 | 0.1334166 | 4.540672 | 12.76828 | 2.224298
9 | 96h | 5.567208 | 9.005021 | 8.704194 | 6.495044 | 17.4941 | 3.301787 | 5.809466 | 17.47541 | 4.827536 | 0.4803124 | 9.616392 | 1.152302 | 3.87084 | 14.41558 | 3.043025
10 | 96h | 5.94668 | 5.400398 | 8.207759 | 8.485099 | 13.74999 | 4.388861 | 5.896991 | 16.89249 | 4.531468 | 0.2563201 | 9.034916 | 0.3777565 | 3.514812 | 10.8445 | 2.212736
11 | 96h | 6.938545 | 5.706601 | 6.791981 | 6.789212 | 11.86478 | 4.832536 | 3.175075 | 17.66347 | 6.386564 | 3.572422 | 12.91025 | 0.8000625 | 3.903293 | 12.87118 | 2.863599
12 | 96h | 9.133088 | 6.465215 | 5.560378 | 6.546953 | 15.90053 | 5.120029 | 2.705014 | 18.83292 | 5.812512 | 3.024748 | 10.34279 | 0.7231182 | 4.564603 | 9.776758 | 1.87566
1 | 168h | 5.562949 | 8.863374 | 8.577791 | 10.62505 | 18.63005 | 6.753118 | 7.704758 | 21.33302 | 5.637171 | 0.9521029 | 13.0881 | 1.052901 | 4.20307 | 15.05394 | 2.778021
2 | 168h | 7.389303 | 8.015703 | 8.961769 | 9.33195 | 17.70132 | 5.206381 | 7.723089 | 20.79193 | 7.752451 | 0.7872103 | 17.01795 | 1.070981 | 4.081679 | 14.55726 | 3.093493
3 | 168h | 8.215692 | 5.443804 | 7.964603 | 9.534873 | 13.56999 | 6.786266 | 6.068328 | 19.53075 | 8.456394 | 1.706048 | 14.32569 | 0.985647 | 3.877125 | 16.77475 | 3.431341
4 | 168h | 7.466117 | 7.872141 | 5.898017 | 10.38975 | 17.61941 | 7.253061 | 6.02054 | 22.40354 | 8.893447 | 0.7278049 | 15.48757 | 0.9745255 | 4.923677 | 15.54282 | 4.175871
5 | 168h | 5.587298 | 9.351053 | 8.339652 | 10.21503 | 18.645 | 6.980981 | 8.401553 | 20.15592 | 6.018588 | 0.8863972 | 16.73699 | 0.6120457 | 4.555316 | 16.39031 | 3.293903
6 | 168h | 6.817668 | 6.449992 | 8.043917 | 11.18274 | 17.71899 | 4.990401 | 8.292466 | 20.86338 | 7.942531 | 1.095308 | 15.8387 | 1.031988 | 4.309548 | 14.08582 | 3.535081
7 | 168h | 8.310975 | 6.853816 | 7.510772 | 9.196902 | 14.59852 | 6.967704 | 6.346542 | 20.85642 | 9.238647 | 3.315207 | 15.80701 | 1.477396 | 3.747479 | 15.22192 | 4.101219
8 | 168h | 8.961813 | 7.795832 | 9.007247 | 9.388062 | 20.90888 | 7.471901 | 5.530579 | 23.19171 | 8.440178 | 2.231009 | 15.10392 | 1.036822 | 4.959526 | 16.01569 | 3.395379
9 | 168h | 5.642393 | 9.026971 | 8.770011 | 9.165315 | 20.0439 | 3.877693 | 8.321562 | 21.38472 | 6.571758 | 1.138332 | 12.39712 | 1.359779 | 5.060573 | 17.55921 | 3.603804
10 | 168h | 5.668368 | 5.190655 | 8.319339 | 11.00953 | 16.60695 | 6.28507 | 8.414808 | 20.86352 | 6.362657 | 0.509902 | 13.04234 | 0.6867314 | 4.512704 | 13.96171 | 3.122451
11 | 168h | 6.826844 | 6.207938 | 6.865719 | 9.451063 | 13.95148 | 7.049681 | 5.347093 | 20.67291 | 8.536797 | 2.796319 | 16.52894 | 1.334541 | 4.021057 | 16.32424 | 4.719513
12 | 168h | 9.247254 | 7.299664 | 6.020008 | 9.133077 | 18.06169 | 7.159337 | 5.006586 | 23.16146 | 8.545116 | 2.587818 | 14.30954 | 1.252078 | 5.714455 | 14.27632 | 2.431502
|  | průměr 168h | průměr 168h | průměr 168h | průměr 168h | průměr 168h | průměr 168h | průměr 168h | průměr 168h | průměr 168h | průměr 168h | průměr 168h | průměr 168h | průměr 168h | průměr 168h | průměr 168h
|  | 7.14139 | 7.364245 | 7.85657 | 9.885279 | 17.33802 | 6.398466 | 6.931492 | 21.26744 | 7.699645 | 1.561122 | 14.97366 | 1.072953 | 4.497184 | 15.48033 | 3.473465
|  |  | střd. Medián | [5 empty] | max |  |  |  | min
|  |  | 7.364245 | [5 empty] | 21.26744 |  |  |  | 1.072953
|  | max |  |  | min
|  | bez | pu | vx | bez | pu | vx
|  | 9.885279 | 21.26744 | 7.85657 | 1.561122 | 7.364245 | 1.072953

## ANOVA
vícefaktorová analýza rozptylu
Efekt | Suma čtverců | Stupně volnosti | Průměr čtverců | F | p
Čas stárnutí | 2849 | 3 | 950 | 811 | 0,00*
Laser | 1628 | 4 | 407 | 348 | 0,00*
Povrch_úprava | 7025 | 2 | 3513 | 3000 | 0,00*
Čas stárnutí*Laser | 538 | 12 | 45 | 38 | 0,00*
Čas stárnutí*Povrch_úprava | 967 | 6 | 161 | 138 | 0,00*
Laser*Povrch_úprava | 2279 | 8 | 285 | 243 | 0,00*
Čas stárnutí*Laser*Povrch_úprava | 345 | 24 | 14 | 12 | 0,00*

## GRAF dE
Toto značení prosím dejte i do metodiky práce, používejte i jako zkratky v textu…
REF-bez laseru
| S-světlé | bez - bez nátěru
| M-středně | PU-polyuretan
| T-tmavé | VX-vosk
T-K -tmavé kartáč
grafy=
průměry +/- 2xSměrodatná odchylka

## Turkey HSD
Cell No. | Tukey HSD test; variable dE* (Obrovský statistika) Approximate Probabilities for Post Hoc Tests Error: Between MS = 1,4576, df = 165,00
| Druh-po_Stárnutí | {1} | {2} | {3} | {4} | {5} | {6} | {7} | {8} | {9} | {10} | {11} | {12} | {13} | {14} | {15}
1 | REF-168_bez |  | 2.842002e-05 | 1 | 2.629153e-05 | 3.335853e-05 | 1 | 2.629153e-05 | 2.629153e-05 | 2.629153e-05 | 2.629153e-05 | 0.9825687 | 0.9754587 | 0.9985607 | 2.629153e-05 | 2.629153e-05
2 | S-168_bez | 2.842002e-05 |  | 2.643212e-05 | 2.629153e-05 | 2.629153e-05 | 5.511212e-05 | 2.629153e-05 | 2.629153e-05 | 2.629153e-05 | 2.629153e-05 | 0.003537786 | 2.629157e-05 | 0.0008982015 | 2.629153e-05 | 2.629153e-05
3 | M-168_bez | 1 | 2.643212e-05 |  | 2.629153e-05 | 0.0001000536 | 0.9999233 | 2.629153e-05 | 2.629153e-05 | 2.629153e-05 | 2.629153e-05 | 0.8650212 | 0.9991349 | 0.9672104 | 2.629153e-05 | 2.62916e-05
4 | T-168_bez | 2.629153e-05 | 2.629153e-05 | 2.629153e-05 |  | 2.647021e-05 | 2.629153e-05 | 2.629153e-05 | 2.629153e-05 | 2.629153e-05 | 2.629153e-05 | 2.629153e-05 | 2.629153e-05 | 2.629153e-05 | 0.9996812 | 0.009018881
5 | T-K-168_bez | 3.335853e-05 | 2.629153e-05 | 0.0001000536 | 2.647021e-05 |  | 2.673769e-05 | 2.629153e-05 | 2.629153e-05 | 2.629153e-05 | 2.629153e-05 | 2.629187e-05 | 0.009824902 | 2.629547e-05 | 2.629165e-05 | 0.7505872
6 | REF-168_PU | 1 | 5.511212e-05 | 0.9999233 | 2.629153e-05 | 2.673769e-05 |  | 2.629153e-05 | 2.629153e-05 | 2.629153e-05 | 2.629153e-05 | 0.9996484 | 0.8222353 | 0.9999968 | 2.629153e-05 | 2.629153e-05
7 | S-168_PU | 2.629153e-05 | 2.629153e-05 | 2.629153e-05 | 2.629153e-05 | 2.629153e-05 | 2.629153e-05 |  | 2.629153e-05 | 0.0001790929 | 0.01368268 | 2.629153e-05 | 2.629153e-05 | 2.629153e-05 | 2.629153e-05 | 2.629153e-05
8 | M-168_PU | 2.629153e-05 | 2.629153e-05 | 2.629153e-05 | 2.629153e-05 | 2.629153e-05 | 2.629153e-05 | 2.629153e-05 |  | 2.629153e-05 | 2.629153e-05 | 2.629153e-05 | 2.629153e-05 | 2.629153e-05 | 2.629153e-05 | 2.629153e-05
9 | T-168_PU | 2.629153e-05 | 2.629153e-05 | 2.629153e-05 | 2.629153e-05 | 2.629153e-05 | 2.629153e-05 | 0.0001790929 | 2.629153e-05 |  | 0.9995113 | 2.629153e-05 | 2.629153e-05 | 2.629153e-05 | 2.629153e-05 | 2.629153e-05
10 | T-K-168_PU | 2.629153e-05 | 2.629153e-05 | 2.629153e-05 | 2.629153e-05 | 2.629153e-05 | 2.629153e-05 | 0.01368268 | 2.629153e-05 | 0.9995113 |  | 2.629153e-05 | 2.629153e-05 | 2.629153e-05 | 2.629153e-05 | 2.629153e-05
11 | REF-168_VX | 0.9825687 | 0.003537786 | 0.8650212 | 2.629153e-05 | 2.629187e-05 | 0.9996484 | 2.629153e-05 | 2.629153e-05 | 2.629153e-05 | 2.629153e-05 |  | 0.170122 | 1 | 2.629153e-05 | 2.629153e-05
12 | S-168_VX | 0.9754587 | 2.629157e-05 | 0.9991349 | 2.629153e-05 | 0.009824902 | 0.8222353 | 2.629153e-05 | 2.629153e-05 | 2.629153e-05 | 2.629153e-05 | 0.170122 |  | 0.3428671 | 2.629153e-05 | 2.649885e-05
13 | M-168_VX | 0.9985607 | 0.0008982015 | 0.9672104 | 2.629153e-05 | 2.629547e-05 | 0.9999968 | 2.629153e-05 | 2.629153e-05 | 2.629153e-05 | 2.629153e-05 | 1 | 0.3428671 |  | 2.629153e-05 | 2.629153e-05
14 | T-168_VX | 2.629153e-05 | 2.629153e-05 | 2.629153e-05 | 0.9996812 | 2.629165e-05 | 2.629153e-05 | 2.629153e-05 | 2.629153e-05 | 2.629153e-05 | 2.629153e-05 | 2.629153e-05 | 2.629153e-05 | 2.629153e-05 |  | 0.0001315077
15 | T-K-168_VX | 2.629153e-05 | 2.629153e-05 | 2.62916e-05 | 0.009018881 | 0.7505872 | 2.629153e-05 | 2.629153e-05 | 2.629153e-05 | 2.629153e-05 | 2.629153e-05 | 2.629153e-05 | 2.649885e-05 | 2.629153e-05 | 0.0001315077
Cell No. | Tukey HSD test; dE* po 168 hodinách MS = 1,4576, df = 165,00
| Druh-po_Stárnutí | {1} | {2} | {3} | {4} | {5}
1 | REF-168_bez |  | 2.842002e-05 | 1 | 2.629153e-05 | 3.335853e-05
2 | S-168_bez | 2.842002e-05 |  | 2.643212e-05 | 2.629153e-05 | 2.629153e-05
3 | M-168_bez | 1 | 2.643212e-05 |  | 2.629153e-05 | 0.0001000536
4 | T-168_bez | 2.629153e-05 | 2.629153e-05 | 2.629153e-05 |  | 2.647021e-05
5 | T-K-168_bez | 3.335853e-05 | 2.629153e-05 | 0.0001000536 | 2.647021e-05
Cell No. | Tukey HSD test; variable dE* (Obrovský statistika) Approximate Probabilities for Post Hoc Tests Error: Between MS = 1,4576, df = 165,00
| Druh-po_Stárnutí | {1} | {2} | {3} | {4} | {5}
1 | REF-168_PU |  | 2.629153e-05 | 2.629153e-05 | 2.629153e-05 | 2.629153e-05
2 | S-168_PU | 2.629153e-05 |  | 2.629153e-05 | 0.0001790929 | 0.01368268
3 | M-168_PU | 2.629153e-05 | 2.629153e-05 |  | 2.629153e-05 | 2.629153e-05
4 | T-168_PU | 2.629153e-05 | 0.0001790929 | 2.629153e-05 |  | 0.9995113
5 | T-K-168_PU | 2.629153e-05 | 0.01368268 | 2.629153e-05 | 0.9995113
Cell No. | Tukey HSD test; variable dE* (Obrovský statistika) Approximate Probabilities for Post Hoc Tests Error: Between MS = 1,4576, df = 165,00
| Druh-po_Stárnutí | {1} | {2} | {3} | {4} | {5}
1 | REF-168_VX |  | 0.170122 | 1 | 2.629153e-05 | 2.629153e-05
2 | S-168_VX | 0.170122 |  | 0.3428671 | 2.629153e-05 | 2.649885e-05
3 | M-168_VX | 1 | 0.3428671 |  | 2.629153e-05 | 2.629153e-05
4 | T-168_VX | 2.629153e-05 | 2.629153e-05 | 2.629153e-05 |  | 0.0001315077
5 | T-K-168_VX | 2.629153e-05 | 2.649885e-05 | 2.629153e-05 | 0.0001315077

## DRSNOST
[6 empty] | Světlé | Střední | Tmavé | Tmavé kartáčované
|  | Měření před laserováním |  |  | Před laserováním | 9.664958 | 9.216225 | 10.56084 | 9.717842 |  | měření po laserování |  |  | měření po nanesení nátěrů |  |  | MĚŘENÍ PO 168 HODINÁCH VE XENOTESTU
POČET | POPIS | DRSNOST Ra (mμ) |  |  | Po laserování | 12.95567 | 15.03684 | 49.96214 | 72.33305 |  | DRSNOST Ra (mμ) |  |  | DRSNOST Ra (mμ) |  |  | DRSNOST Ra (mμ)
[5 empty] | Rozdíl = Po - Před | 3.290708 | 5.820617 | 39.4013 | 62.61521
|  |  | průměrné hodnoty | směrodatné odchylky | [7 empty] | průměrné hodnoty | směrodatné odchylky |  | průměrné hodnoty | směrodatné odchylky |  | průměrné hodnoty | směrodatné odchylky
1. | Referenční bez nátěru 1. | 16.5076 | 10.165225 | 4.58026 |  | S-bez | M-bez | T-bez | T-K-bez |  |  |  |  | 16.5076 |  |  | 3.4517
2. | Referenční bez nátěru 2. | 11.9658 |  |  | Před laserováním | 12.959925 | 7.933325 | 11.654725 | 7.480575 | 10.155075 |  |  |  | 11.9658 |  |  | 12.3976
3. | Referenční bez nátěru 3. | 4.1841 |  |  | Po laserování | 15.89975 | 11.879325 | 50.615075 | 77.4921 | 38.275525 |  |  |  | 4.1841 |  |  | 4.0708
4. | Referenční bez nátěru 4. | 8.0034 | [7 empty] | 0 |  |  |  | 8.0034 |  |  | 6.8236 | 6.685925 | 3.533457
5. | Referenční 1.nátěr PUR 1. | 2.8791 | 6.3558 | 2.562915 | [9 empty] | 2.8791 |  |  | 5.0272
6. | Referenční 1.nátěr PUR 2. | 4.981 | [11 empty] | 4.981 |  |  | 3.0679
7. | Referenční 1.nátěr PUR 3. | 9.2954 | [11 empty] | 9.2954 |  |  | 9.0416
8. | Referenční 1.nátěr PUR 4. | 8.2677 | [11 empty] | 8.2677 |  |  | 6.8392 | 5.993975 | 2.207883
9. | Referenční 2.nátěr VOSK 1. | 5.6743 | 8.210625 | 2.894403 | [9 empty] | 5.6743 |  |  | 2.1906
10. | Referenční 2.nátěr VOSK 2. | 5.6332 | [11 empty] | 5.6332 |  |  | 1.8147
11. | Referenční 2.nátěr VOSK 3. | 8.8493 | [11 empty] | 8.8493 |  |  | 3.4498
12. | Referenční 2.nátěr VOSK 4. | 12.6857 | [11 empty] | 12.6857 |  |  | 5.7144 | 3.292375 | 1.523845
13. | Světlý bez nátěru 1. | 13.7706 | 12.959925 | 0.8003988 | [6 empty] | 14.8987 | 15.89975 | 2.169087 | 14.8987 |  |  | 10.5792
14. | Světlý bez nátěru 2. | 12.0629 | [8 empty] | 13.2801 |  |  | 13.2801 |  |  | 8.794
15. | Světlý bez nátěru 3. | 13.7437 | [8 empty] | 19.1934 |  |  | 19.1934 |  |  | 8.4259
16. | Světlý bez nátěru 4. | 12.2625 | [8 empty] | 16.2268 |  |  | 16.2268 |  |  | 3.665 | 7.866025 | 2.558541
17. | Světlý 1.nátěr PUR 1. | 5.1379 | 7.732125 | 2.564542 | [6 empty] | 6.1937 | 11.17645 | 4.701312 | 2.9839 | 7.8155 | 4.676955 | 3.0149
18. | Světlý 1.nátěr PUR 2. | 5.2377 | [8 empty] | 6.7667 |  |  | 3.3356 |  |  | 1.9735
19. | Světlý 1.nátěr PUR 3. | 9.8247 | [8 empty] | 15.7584 |  |  | 11.8672 |  |  | 13.4046
20. | Světlý 1.nátěr PUR 4. | 10.7282 | [8 empty] | 15.987 |  |  | 13.0753 |  |  | 13.5501 | 7.985775 | 5.504144
21. | Světlý 2.nátěr VOSK 1. | 11.4471 | 8.302825 | 2.050812 |  | S-PU | M-PU | T-PU | T-K-PU |  | 20.0136 | 11.7908 | 5.248772 | 9.4052 | 4.44875 | 3.055013 | 15.4265
22. | Světlý 2.nátěr VOSK 2. | 8.7993 |  |  | Po laserování | 11.17645 | 17.6925 | 54.444125 | 80.264125 |  | 12.5297 |  |  | 4.4403 |  |  | 11.1572
23. | Světlý 2.nátěr VOSK 3. | 6.6597 |  |  | Po nátěru | 7.8155 | 12.812 | 38.275525 | 55.149775 |  | 6.3399 |  |  | 1.4626 |  |  | 3.941
24. | Světlý 2.nátěr VOSK 4. | 6.3052 |  |  | Rozdíl = laser - nátěr | 3.36095 | 4.8805 | 16.1686 | 25.11435 |  | 8.28 |  |  | 2.4869 |  |  | 3.2155 | 8.43505 | 5.092413
25. | Střední bez nátěru 1. | 9.8791 | 7.933325 | 1.150437 | [6 empty] | 16.636 | 11.879325 | 3.378407 | 16.636 | 11.879325 | 3.378407 | 5.5387
26. | Střední bez nátěru 2. | 7.2433 |  |  | Před laserováním | 7.732125 | 9.53195 | 10.155075 | 9.994625 |  | 13.3173 |  |  | 13.3173 |  |  | 6.9359
27. | Střední bez nátěru 3. | 6.9566 | [8 empty] | 9.7238 |  |  | 9.7238 |  |  | 4.3788
28. | Střední bez nátěru 4. | 7.6543 | [8 empty] | 7.8402 |  |  | 7.8402 |  |  | 4.7496 | 5.40075 | 0.980318
29. | Střední 1.nátěr PUR 1. | 9.9065 | 9.53195 | 0.8558005 | [6 empty] | 20.3412 | 17.6925 | 2.869414 | 13.9609 | 12.812 | 3.488723 | 13.0541
30. | Střední 1.nátěr PUR 2. | 8.2125 | [8 empty] | 19.1153 |  |  | 14.9963 |  |  | 13.6788
31. | Střední 1.nátěr PUR 3. | 10.553 | [8 empty] | 18.4501 |  |  | 15.4488 |  |  | 15.8522
32. | Střední 1.nátěr PUR 4. | 9.4558 | [8 empty] | 12.8634 |  |  | 6.842 |  |  | 8.2143 | 12.69985 | 2.79022
33. | Střední 2.nátěr VOSK 1. | 5.2446 | 10.1834 | 3.959552 | [6 empty] | 16.602 | 15.5387 | 4.959742 | 3.4581 | 5.395775 | 2.129404 | 2.544
34. | Střední 2.nátěr VOSK 2. | 7.3434 | [8 empty] | 7.1474 |  |  | 3.4164 |  |  | 3.8547
35. | Střední 2.nátěr VOSK 3. | 14.0743 | [8 empty] | 19.1722 |  |  | 6.1725 |  |  | 9.6617
36. | Střední 2.nátěr VOSK 4. | 14.0713 | [8 empty] | 19.2332 |  |  | 8.5361 |  |  | 10.4995 | 6.639975 | 3.484305
37. | Tmavý nekartač. bez nátěru 1. | 16.0816 | 11.654725 | 4.681292 | [6 empty] | 58.4548 | 50.615075 | 8.498378 | 58.4548 | 50.615075 | 8.498378 | 37.4633
38. | Tmavý nekartač. bez nátěru 2. | 16.5514 | [8 empty] | 56.6028 |  |  | 56.6028 |  |  | 40.4759
39. | Tmavý nekartač. bez nátěru 3. | 7.5493 | [8 empty] | 50.6287 |  |  | 50.6287 |  |  | 30.6174
40. | Tmavý nekartač. bez nátěru 4. | 6.4366 | [8 empty] | 36.774 |  |  | 36.774 |  |  | 16.4217 | 31.244575 | 9.27363
41. | Tmavý nekartač. 1.nátěr PUR 1. | 9.2872 | 10.155075 | 2.181876 |  | S-VX | M-VX | T-VX | T-K-VX |  | 42.9357 | 54.444125 | 11.65156 | 25.6502 | 38.275525 | 11.22516 | 31.7798
42. | Tmavý nekartač. 1.nátěr PUR 2. | 8.0964 |  |  | Po laserování | 11.7908 | 15.5387 | 44.827225 | 77.4921 |  | 44.0884 |  |  | 30.2301 |  |  | 28.0072
43. | Tmavý nekartač. 1.nátěr PUR 3. | 9.4083 |  |  | Po nátěru | 4.44875 | 5.395775 | 25.5728 | 50.3397 |  | 59.7048 |  |  | 42.8555 |  |  | 34.3308
44. | Tmavý nekartač. 1.nátěr PUR 4. | 13.8284 |  |  | Rozdíl = laser - nátěr | 7.34205 | 10.142925 | 19.254425 | 27.1524 |  | 71.0476 |  |  | 54.3663 |  |  | 31.8886 | 31.5016 | 2.260662
45. | Tmavý nekartač. 2.nátěr VOSK 1. | 14.3441 | 9.872725 | 3.7173 | [6 empty] | 35.5333 | 44.827225 | 7.427057 | 15.5238 | 25.5728 | 8.439618 | 24.0433
46. | Tmavý nekartač. 2.nátěr VOSK 2. | 4.1576 | [8 empty] | 39.6395 |  |  | 19.1295 |  |  | 15.1041
47. | Tmavý nekartač. 2.nátěr VOSK 3. | 9.5344 | [8 empty] | 53.1852 |  |  | 32.0284 |  |  | 36.1695
48. | Tmavý nekartač. 2.nátěr VOSK 4. | 11.4548 | [8 empty] | 50.9509 |  |  | 35.6095 |  |  | 28.7406 | 26.014375 | 7.639995
49. | Tmavý kartač. bez nátěru 1. | 5.2187 | 7.480575 | 1.380192 | [6 empty] | 52.4845 | 59.242925 | 4.270089 | 52.4845 | 59.242925 | 4.270089 | 25.7472
50. | Tmavý kartač. bez nátěru 2. | 7.5678 | [8 empty] | 64.2854 |  |  | 64.2854 |  |  | 56.4233
51. | Tmavý kartač. bez nátěru 3. | 8.3115 | [8 empty] | 59.6769 |  |  | 59.6769 |  |  | 44.3515
52. | Tmavý kartač. bez nátěru 4. | 8.8243 | [8 empty] | 60.5249 |  |  | 60.5249 |  |  | 34.721 | 40.31075 | 11.3939
53. | Tmavý kartač. 1.nátěr PUR 1. | 8.1037 | 9.994625 | 1.269712 | [6 empty] | 84.8182 | 80.264125 | 4.919205 | 61.508 | 55.149775 | 4.577711 | 45.3702
54. | Tmavý kartač. 1.nátěr PUR 2. | 10.572 | [8 empty] | 72.062 |  |  | 48.8655 |  |  | 40.3785
55. | Tmavý kartač. 1.nátěr PUR 3. | 11.5671 | [8 empty] | 81.0572 |  |  | 53.7164 |  |  | 34.7388
56. | Tmavý kartač. 1.nátěr PUR 4. | 9.7357 | [8 empty] | 83.1191 |  |  | 56.5092 |  |  | 34.2491 | 38.68415 | 4.549987
57. | Tmavý kartač. 2.nátěr VOSK 1. | 12.2077 | 11.678325 | 0.9705116 | [6 empty] | 89.5506 | 77.4921 | 7.584281 | 62.6587 | 50.3397 | 7.708551 | 43.4369
58. | Tmavý kartač. 2.nátěr VOSK 2. | 12.4879 | [8 empty] | 68.5661 |  |  | 41.4077 |  |  | 63.3259
59. | Tmavý kartač. 2.nátěr VOSK 3. | 10.0251 | [8 empty] | 76.1473 |  |  | 48.1919 |  |  | 29.0391
60. | Tmavý kartač. 2.nátěr VOSK 4. | 11.9926 | [8 empty] | 75.7044 |  |  | 49.1005 |  |  | 43.2611 | 44.76575 | 12.20488

## DRSNOST SW
Průměrná aritmetická úchylka posuzovaného profilu – Ra
POČET MĚŘENÍ | ČASU V KOMOŘE | Referenční bez nátěru | Referenční polyuretan | Referenční vosk | Světlé bez nátěru | Světlé polyuretan | Světlé vosk | Střední bez nátěru | Střední polyuretan | Střední vosk | Tmavé bez nátěru | Tmavé polyuretan | Tmavé vosk | Tmavé kartáč. bez nátěru | Tmavé kartáč. polyuretan | Tmavé kartáč. vosk
1 | 0h | 16.5076 | 2.8791 | 5.6743 | 14.8987 | 2.9839 | 9.4052 | 16.636 | 13.9609 | 3.4581 | 58.4548 | 25.6502 | 15.5238 | 52.4845 | 61.508 | 62.6587
2 | 0h | 11.9658 | 4.981 | 5.6332 | 13.2801 | 3.3356 | 4.4403 | 13.3173 | 14.9963 | 3.4164 | 56.6028 | 30.2301 | 19.1295 | 64.2854 | 48.8655 | 41.4077
3 | 0h | 4.1841 | 9.2954 | 8.8493 | 19.1934 | 11.8672 | 1.4626 | 9.7238 | 15.4488 | 6.1725 | 50.6287 | 42.8555 | 32.0284 | 59.6769 | 53.7164 | 48.1919
4 | 0h | 8.0034 | 8.2677 | 12.6857 | 16.2268 | 13.0753 | 2.4869 | 7.8402 | 6.842 | 8.5361 | 36.774 | 54.3663 | 35.6095 | 60.5249 | 56.5092 | 49.1005
1 | 168h | 3.4517 | 5.0272 | 2.1906 | 10.5792 | 3.0149 | 15.4265 | 5.5387 | 13.0541 | 2.544 | 37.4633 | 31.7798 | 24.0433 | 25.7472 | 45.3702 | 43.4369
2 | 168h | 12.3976 | 3.0679 | 1.8147 | 8.794 | 1.9735 | 11.1572 | 6.9359 | 13.6788 | 3.8547 | 40.4759 | 28.0072 | 15.1041 | 56.4233 | 40.3785 | 63.3259
3 | 168h | 4.0708 | 9.0416 | 3.4498 | 8.4259 | 13.4046 | 3.941 | 4.3788 | 15.8522 | 9.6617 | 30.6174 | 34.3308 | 36.1695 | 44.3515 | 34.7388 | 29.0391
4 | 168h | 6.8236 | 6.8392 | 5.7144 | 3.665 | 13.5501 | 3.2155 | 4.7496 | 8.2143 | 10.4995 | 16.4217 | 31.8886 | 28.7406 | 34.721 | 34.2491 | 43.2611

## LESK
|  | měření před laserováním | [11 empty] | měření po laserování |  |  |  |  | měření po aplikaci nátěrů |  |  |  |  | 24 HODIN XENOTEST | [8 empty] | 48 HODIN | [8 empty] | 96 HODIN | [8 empty] | 168 HODIN
POČET | POPIS | LESK | [11 empty] | LESK |  |  |  |  | LESK |  |  |  |  | LESK |  |  | LESK průměry |  |  | LESK směrodatné odchylky |  |  | LESK |  |  | LESK průměry |  |  | LESK směrodatné odchylky |  |  | LESK |  |  | LESK průměry |  |  | LESK směrodatné odchylky |  |  | LESK |  |  | LESK průměry |  |  | LESK směrodatné odchylky
|  | 1.měření | 2.měřění | 3.měřění | Průměrné hodnoty | Směrodatné odchylky | [7 empty] | 1.měření | 2.měřění | 3.měřění | Průměrné hodnoty | Směrodatné odchylky | 1.měření | 2.měřění | 3.měřění | Průměrné hodnoty | Směrodatné odchylky | 1.měření | 2.měřění | 3.měřění | 1.měření | 2.měřění | 3.měřění | 1.měření | 2.měřění | 3.měřění | 1.měření | 2.měřění | 3.měřění | [6 empty] | 1.měření | 2.měřění | 3.měřění | 1.měření | 2.měřění | 3.měřění | 1.měření | 2.měřění | 3.měřění | 1.měření | 2.měřění | 3.měřění | 1.měření | 2.měřění | 3.měřění | 1.měření | 2.měřění | 3.měřění
1. | Referenční bez nátěru 1. | 2.6 | 2.7 | 2.6 | 3.516667 | 0.718602 | 0.5163889 |  | REF-bez | S-bez | M-bez | T-bez | T-K-bez | 2.6 | 2.7 | 2.6 | 3.516667 | 0.718602 | 2.6 | 2.7 | 2.6 | 3.516667 | 0.718602 | 2.5 | 2.7 | 2.6 | [6 empty] | 2.6 | 2.8 | 2.8 | [6 empty] | 2.7 | 2.9 | 2.9 | [6 empty] | 2.9 | 3.1 | 3.1
2. | Referenční bez nátěru 2. | 3.1 | 3.3 | 3.5 |  |  |  | Před laserováním | 3.516667 | 2.983333 | 2.6 | 4.008333 | 3.566667 | 3.1 | 3.3 | 3.5 |  |  | 3.1 | 3.3 | 3.5 |  |  | 3 | 3.1 | 3.3 | [6 empty] | 3 | 3.2 | 3.5 | [6 empty] | 3.2 | 3.4 | 3.5 | [6 empty] | 3.4 | 3.6 | 3.8
3. | Referenční bez nátěru 3. | 4.3 | 3.7 | 3 |  |  |  | Po laserování | 3.516667 | 1.416667 | 1.458333 | 0.5083333 | 1.15 | 4.3 | 3.7 | 3 |  |  | 4.3 | 3.7 | 3 |  |  | 4.2 | 3.7 | 3 | [6 empty] | 4.2 | 3.6 | 3 |  | 3.483333 |  |  | 0.6542595 |  | 4.2 | 3.7 | 3.1 | [6 empty] | 4.2 | 3.7 | 3.1
4. | Referenční bez nátěru 4. | 4.5 | 4.5 | 4.4 | [9 empty] | 4.5 | 4.5 | 4.4 |  |  | 4.5 | 4.5 | 4.4 |  |  | 4.5 | 4.4 | 4.5 | 3.55 | 3.475 | 3.35 | 0.8261356 | 0.6417749 | 0.7088723 | 4.3 | 4.4 | 4.4 | [6 empty] | 4.3 | 4.3 | 4.3 | 3.6 | 3.575 | 3.45 | 0.6745369 | 0.5068284 | 0.5361903 | 4.3 | 4.3 | 4.3 | 3.7 | 3.675 | 3.575 | 0.5787918 | 0.4264681 | 0.5068284
5. | Referenční 1.nátěr PUR 1. | 3.9 | 4 | 4 | 3.566667 | 0.3496029 | 0.1222222 | [6 empty] | 3.9 | 4 | 4 | 3.566667 | 0.3496029 | 3.9 | 4 | 4 | 3.566667 | 0.3496029 | 3.8 | 3.8 | 3.9 | [6 empty] | 3.9 | 4 | 3.9 | [6 empty] | 4 | 4 | 4 | [6 empty] | 4.2 | 4.2 | 4.1
6. | Referenční 1.nátěr PUR 2. | 3.4 | 3.3 | 3.1 | [9 empty] | 3.4 | 3.3 | 3.1 |  |  | 3.4 | 3.3 | 3.1 |  |  | 3.3 | 3.1 | 3 | [6 empty] | 3.3 | 3.2 | 3.1 | [6 empty] | 3.3 | 3.2 | 3.1 | [6 empty] | 3.4 | 3.4 | 3.2
7. | Referenční 1.nátěr PUR 3. | 3 | 3.3 | 3.8 | [9 empty] | 3 | 3.3 | 3.8 |  |  | 3 | 3.3 | 3.8 |  |  | 3 | 3.3 | 3.8 | [6 empty] | 3.1 | 3.4 | 3.9 | [6 empty] | 3.2 | 3.4 | 4 | [6 empty] | 3.4 | 3.6 | 4.1
8. | Referenční 1.nátěr PUR 4. | 4 | 3.4 | 3.6 | [9 empty] | 4 | 3.4 | 3.6 |  |  | 4 | 3.4 | 3.6 |  |  | 4 | 3.3 | 3.4 | 3.525 | 3.375 | 3.525 | 0.3960745 | 0.258602 | 0.3561952 | 4.1 | 3.4 | 3.6 | 3.6 | 3.5 | 3.625 | 0.4123106 | 0.3 | 0.3269174 | 4.1 | 3.4 | 3.6 | 3.65 | 3.5 | 3.675 | 0.4031129 | 0.3 | 0.3699662 | 4.4 | 3.7 | 3.8 | 3.85 | 3.725 | 3.8 | 0.4555217 | 0.2947457 | 0.3674235
9. | Referenční 2.nátěr VOSK 1. | 2.3 | 2.4 | 2.4 | 2.666667 | 0.4109609 | [7 empty] | 2.3 | 2.4 | 2.4 | 2.666667 | 0.4109609 | 2.3 | 2.4 | 2.4 | 2.666667 | 0.4109609 | 2.2 | 2.3 | 2.3 | [6 empty] | 2.3 | 2.3 | 2.4 | [6 empty] | 2.5 | 2.5 | 2.6 | [6 empty] | 2.7 | 2.7 | 2.7
10. | Referenční 2.nátěr VOSK 2. | 2.3 | 2.2 | 2.2 | [9 empty] | 2.3 | 2.2 | 2.2 |  |  | 2.3 | 2.2 | 2.2 |  |  | 2.2 | 2.1 | 2.1 | [6 empty] | 2.3 | 2.2 | 2.2 | [6 empty] | 2.4 | 2.3 | 2.4 | [6 empty] | 2.7 | 2.6 | 2.6
11. | Referenční 2.nátěr VOSK 3. | 3.5 | 3.2 | 3 | [9 empty] | 3.5 | 3.2 | 3 |  |  | 3.5 | 3.2 | 3 |  |  | 3.1 | 3 | 2.8 | [6 empty] | 3.2 | 3 | 2.9 | [6 empty] | 3.3 | 3.1 | 2.7 | [6 empty] | 3.3 | 3.1 | 2.9
12. | Referenční 2.nátěr VOSK 4. | 2.9 | 2.8 | 2.8 | [9 empty] | 2.9 | 2.8 | 2.8 |  |  | 2.9 | 2.8 | 2.8 |  |  | 2.7 | 2.7 | 2.7 | 2.55 | 2.525 | 2.475 | 0.3774917 | 0.349106 | 0.2861381 | 2.7 | 2.7 | 2.8 | 2.625 | 2.55 | 2.575 | 0.3699662 | 0.3201562 | 0.2861381 | 2.6 | 2.5 | 2.7 | 2.7 | 2.6 | 2.6 | 0.3535534 | 0.3 | 0.1224745 | 2.7 | 2.6 | 2.8 | 2.85 | 2.75 | 2.75 | 0.2598076 | 0.2061553 | 0.1118034
13. | Světlý bez nátěru 1. | 3 | 2.8 | 2.5 | 2.983333 | 0.3131382 | [7 empty] | 1.2 | 1.1 | 1.3 | 1.416667 | 0.1993043 | 1.2 | 1.1 | 1.3 | 1.416667 | 0.1993043 | 1.2 | 1.2 | 1.3 | [6 empty] | 1.3 | 1.2 | 1.4 | [6 empty] | 1.3 | 1.3 | 1.5 | [6 empty] | 1.4 | 1.4 | 1.6
14. | Světlý bez nátěru 2. | 2.8 | 2.7 | 2.6 | [9 empty] | 1.3 | 1.2 | 1.3 |  |  | 1.3 | 1.2 | 1.3 |  |  | 1.4 | 1.3 | 1.4 | [6 empty] | 1.5 | 1.4 | 1.5 | [6 empty] | 1.6 | 1.5 | 1.5 | [6 empty] | 1.6 | 1.5 | 1.6
15. | Světlý bez nátěru 3. | 3.6 | 3.4 | 3.2 | [9 empty] | 1.7 | 1.6 | 1.7 |  |  | 1.7 | 1.6 | 1.7 |  |  | 1.7 | 1.6 | 1.7 | [6 empty] | 1.9 | 1.7 | 1.8 | [6 empty] | 2 | 1.8 | 1.9 | [6 empty] | 2.1 | 1.9 | 2
16. | Světlý bez nátěru 4. | 3 | 3.2 | 3 | [9 empty] | 1.5 | 1.5 | 1.6 |  |  | 1.5 | 1.5 | 1.6 |  |  | 1.5 | 1.6 | 1.6 | 1.45 | 1.425 | 1.5 | 0.1802776 | 0.1785357 | 0.1581139 | 1.5 | 1.6 | 1.6 | 1.55 | 1.475 | 1.575 | 0.2179449 | 0.1920286 | 0.147902 | 1.7 | 1.7 | 1.8 | 1.65 | 1.575 | 1.675 | 0.25 | 0.1920286 | 0.1785357 | 1.8 | 1.8 | 1.9 | 1.725 | 1.65 | 1.775 | 0.258602 | 0.2061553 | 0.1785357
17. | Světlý 1.nátěr PUR 1. | 2 | 2 | 2 | 3.033333 | 1.135292 | [7 empty] | 1.4 | 1.4 | 1.5 | 1.608333 |  | 18.6 | 18 | 17.4 | 23.90833 | 8.019087 | 18.8 | 18.2 | 17.6 | [6 empty] | 18.5 | 17.5 | 17.4 | [6 empty] | 18.8 | 18 | 17.7 | [6 empty] | 18.5 | 17.8 | 17.4
18. | Světlý 1.nátěr PUR 2. | 2 | 1.9 | 1.9 | [9 empty] | 1.4 | 1.2 | 1.2 |  |  | 17.4 | 16.8 | 17.1 |  |  | 17.5 | 16.8 | 17.1 | [6 empty] | 16.9 | 16.7 | 17.2 | [6 empty] | 17.3 | 16.8 | 17.2 | [6 empty] | 16.7 | 16.1 | 16.1
19. | Světlý 1.nátěr PUR 3. | 4.5 | 4.6 | 4.8 | [9 empty] | 2 | 2 | 2.4 |  |  | 34.7 | 38.3 | 38 |  |  | 33.7 | 37.2 | 37.2 | [6 empty] | 34.3 | 38.5 | 38 | [6 empty] | 36 | 39.2 | 38.6 | [6 empty] | 34 | 38.9 | 38
20. | Světlý 1.nátěr PUR 4. | 3.7 | 3.4 | 3.6 | [9 empty] | 1.6 | 1.4 | 1.8 |  |  | 23.9 | 21.9 | 24.8 |  |  | 23.5 | 21.7 | 24.7 | 23.375 | 23.475 | 24.15 | 6.365287 | 8.122615 | 8.111874 | 23.8 | 21.8 | 25.3 | 23.375 | 23.625 | 24.475 | 6.804916 | 8.804367 | 8.464448 | 24.5 | 22.2 | 25.5 | 24.15 | 24.05 | 24.75 | 7.35 | 8.973712 | 8.647109 | 24.5 | 22 | 25.1 | 23.425 | 23.7 | 24.15 | 6.754027 | 9.034655 | 8.70474
21. | Světlý 2.nátěr VOSK 1. | 2.5 | 3 | 3.6 | 2.841667 | 0.5823205 |  |  | REF-PU | S-PU | M-PU | T-PU | T-K-PU | 1.3 | 1.5 | 2 | 1.558333 | 0.2059868 | 20.9 | 27.6 | 36.5 | 38.825 | 7.954676 | 7.4 | 9 | 11.9 | [6 empty] | 6.3 | 8.2 | 10.8 | [6 empty] | 6 | 7.3 | 9.7 | [6 empty] | 5.6 | 7 | 8.9
22. | Světlý 2.nátěr VOSK 2. | 3.5 | 3.7 | 3.6 |  |  |  | Před laserováním | 3.566667 | 3.033333 | 3.141667 | 3.266667 | 2.966667 | 1.7 | 1.7 | 1.8 |  |  | 38.2 | 39.3 | 38 |  |  | 11.9 | 12.4 | 12.1 | [6 empty] | 10.4 | 11.2 | 10.9 | [6 empty] | 9.5 | 10 | 9.9 | [6 empty] | 8.7 | 9.2 | 9.1
23. | Světlý 2.nátěr VOSK 3. | 2.5 | 2.6 | 2.5 |  |  |  | Po laserování | 3.566667 | 1.608333 | 1.441667 | 0.5083333 | 1.008333 | 1.5 | 1.5 | 1.6 |  |  | 47.9 | 50.1 | 48.4 |  |  | 15 | 15.4 | 14.9 | [6 empty] | 13.2 | 14.1 | 13.9 | [6 empty] | 12.6 | 12.9 | 12.7 | [6 empty] | 11.7 | 12.2 | 11.8
24. | Světlý 2.nátěr VOSK 4. | 2.4 | 2.2 | 2 |  |  |  | Po nátěru | 3.566667 | 23.90833 | 18.05 | 4.641667 | 3.058333 | 1.5 | 1.3 | 1.3 |  |  | 38.6 | 39.8 | 40.6 |  |  | 10.5 | 10.9 | 11.2 | 11.2 | 11.925 | 12.525 | 2.732215 | 2.340272 | 1.411338 | 9.6 | 10 | 10.2 | 9.875 | 10.875 | 11.45 | 2.459039 | 2.146363 | 1.439618 | 8.8 | 9 | 9.1 | 9.225 | 9.8 | 10.35 | 2.347738 | 2.03347 | 1.388344 | 8.1 | 8.3 | 8.4 | 8.525 | 9.175 | 9.55 | 2.170685 | 1.913603 | 1.32382
25. | Střední bez nátěru 1. | 2.5 | 2.5 | 2.5 | 2.6 | 0.2 | [7 empty] | 1.3 | 1.1 | 1.1 | 1.458333 | 0.3707163 | 1.3 | 1.1 | 1.1 | 1.458333 | 0.3707163 | 1.3 | 1.1 | 1.2 | [6 empty] | 1.3 | 1.2 | 1.1 | [6 empty] | 1.3 | 1.2 | 1.2 | [6 empty] | 1.4 | 1.2 | 1.3
26. | Střední bez nátěru 2. | 2.4 | 2.5 | 2.5 | [9 empty] | 1.1 | 1 | 1.1 |  |  | 1.1 | 1 | 1.1 |  |  | 1.2 | 1.1 | 1.1 | [6 empty] | 1.2 | 1.1 | 1.2 | [6 empty] | 1.2 | 1.2 | 1.2 | [6 empty] | 1.2 | 1.2 | 1.3
27. | Střední bez nátěru 3. | 2.4 | 2.5 | 2.7 | [9 empty] | 1.5 | 1.7 | 2 |  |  | 1.5 | 1.7 | 2 |  |  | 1.5 | 1.7 | 2 | [6 empty] | 1.6 | 1.7 | 2 | [6 empty] | 1.6 | 1.7 | 2 | [6 empty] | 1.6 | 1.8 | 2
28. | Střední bez nátěru 4. | 2.7 | 3 | 3 | [9 empty] | 1.7 | 1.9 | 2 |  |  | 1.7 | 1.9 | 2 |  |  | 1.7 | 2 | 2.1 | 1.425 | 1.475 | 1.6 | 0.1920286 | 0.3897114 | 0.4527693 | 1.8 | 2 | 2.1 | 1.475 | 1.5 | 1.6 | 0.2384848 | 0.3674235 | 0.4527693 | 1.8 | 2 | 2.1 | 1.475 | 1.525 | 1.625 | 0.2384848 | 0.3418699 | 0.4264681 | 1.8 | 2.1 | 2.2 | 1.5 | 1.575 | 1.7 | 0.2236068 | 0.3897114 | 0.4062019
29. | Střední 1.nátěr PUR 1. | 3.9 | 3.9 | 3.8 | 3.141667 | 0.7620787 | [7 empty] | 1.5 | 1.4 | 1.5 | 1.441667 | 0.06400955 | 14 | 14.8 | 14.5 | 18.05 | 4.213174 | 13.8 | 14.5 | 14.2 | [6 empty] | 13.3 | 14.6 | 14.3 | [6 empty] | 14 | 14.8 | 14.4 | [6 empty] | 13.8 | 14.7 | 14.3
30. | Střední 1.nátěr PUR 2. | 3.8 | 4 | 4 | [9 empty] | 1.5 | 1.5 | 1.5 |  |  | 13.8 | 13.9 | 13.8 |  |  | 14 | 13.7 | 13.5 | [6 empty] | 13.9 | 13.9 | 13.5 | [6 empty] | 14.4 | 13.9 | 13.6 | [6 empty] | 13.7 | 13.7 | 13.5
31. | Střední 1.nátěr PUR 3. | 2.4 | 2.3 | 2.3 | [9 empty] | 1.5 | 1.4 | 1.4 |  |  | 21 | 18.4 | 20.5 |  |  | 20.1 | 17.2 | 19.3 | [6 empty] | 20.6 | 16.9 | 19.7 | [6 empty] | 20.3 | 17.2 | 19.9 | [6 empty] | 20 | 16.8 | 19.3
32. | Střední 1.nátěr PUR 4. | 2.4 | 2.4 | 2.5 | [9 empty] | 1.4 | 1.3 | 1.4 |  |  | 24.3 | 23.6 | 24 |  |  | 23.7 | 22.2 | 22.8 | 17.9 | 16.9 | 17.45 | 4.198214 | 3.323402 | 3.814774 | 23.9 | 22.5 | 22.9 | 17.925 | 16.975 | 17.6 | 4.484627 | 3.377407 | 3.879433 | 24.1 | 22.6 | 23.1 | 18.2 | 17.125 | 17.75 | 4.221966 | 3.383323 | 3.927149 | 23.5 | 21.8 | 22.6 | 17.75 | 16.75 | 17.425 | 4.187183 | 3.122899 | 3.723825
33. | Střední 2.nátěr VOSK 1. | 3.6 | 3.7 | 3.7 | 3.016667 | 0.4199868 | [7 empty] | 2.5 | 2.4 | 2.4 | 1.741667 | 0.5139039 | 47.4 | 48.9 | 49.1 | 33.34167 | 10.05704 | 13.6 | 14.2 | 14.5 | [6 empty] | 12.2 | 12.6 | 12.9 | [6 empty] | 10.8 | 11.1 | 11.5 | [6 empty] | 9.8 | 10.1 | 10.3
34. | Střední 2.nátěr VOSK 2. | 2.8 | 3 | 3.2 | [9 empty] | 1.8 | 2 | 2.2 |  |  | 33.1 | 32.2 | 40.2 |  |  | 9.9 | 9.5 | 11.7 | [6 empty] | 8.8 | 8.7 | 10.7 | [6 empty] | 7.9 | 7.6 | 9.3 | [6 empty] | 7.3 | 6.9 | 8.6
35. | Střední 2.nátěr VOSK 3. | 2.5 | 2.7 | 2.9 | [9 empty] | 1.2 | 1.2 | 1.5 |  |  | 21.3 | 25.4 | 29.4 |  |  | 6.8 | 7.8 | 9.5 | [6 empty] | 6.1 | 7.1 | 8.5 | [6 empty] | 5.5 | 6.3 | 7.7 | [6 empty] | 5.1 | 5.8 | 7
36. | Střední 2.nátěr VOSK 4. | 2.5 | 2.7 | 2.9 | [9 empty] | 1.3 | 1.1 | 1.3 |  |  | 22 | 24.2 | 26.9 |  |  | 7.1 | 7.4 | 8.3 | 9.35 | 9.725 | 11 | 2.735416 | 2.701273 | 2.360085 | 6.5 | 6.8 | 7.7 | 8.4 | 8.8 | 9.95 | 2.42384 | 2.309762 | 2.026697 | 5.8 | 5.9 | 6.9 | 7.5 | 7.725 | 8.85 | 2.117782 | 2.047407 | 1.757128 | 5.3 | 5.5 | 6.3 | 6.875 | 7.075 | 8.05 | 1.895224 | 1.822601 | 1.543535
37. | Tmavý nekartač. bez nátěru 1. | 3.7 | 3.8 | 3.8 | 4.008333 | 0.6356864 | [7 empty] | 0.6 | 0.5 | 0.5 | 0.5083333 | 0.09537936 | 0.6 | 0.5 | 0.5 | 0.5083333 | 0.09537936 | 0.7 | 0.5 | 0.6 | [6 empty] | 0.5 | 0.5 | 0.6 | [6 empty] | 0.6 | 0.5 | 0.7 | [6 empty] | 0.5 | 0.5 | 0.7
38. | Tmavý nekartač. bez nátěru 2. | 3.2 | 3.6 | 3.6 | [9 empty] | 0.7 | 0.5 | 0.4 |  |  | 0.7 | 0.5 | 0.4 |  |  | 0.6 | 0.4 | 0.5 | [6 empty] | 0.6 | 0.5 | 0.5 | [6 empty] | 0.6 | 0.5 | 0.5 | [6 empty] | 0.5 | 0.5 | 0.5
39. | Tmavý nekartač. bez nátěru 3. | 5.4 | 4.5 | 3.1 | [9 empty] | 0.6 | 0.5 | 0.4 |  |  | 0.6 | 0.5 | 0.4 |  |  | 1.1 | 0.4 | 0.3 | [6 empty] | 0.9 | 0.5 | 0.3 | [6 empty] | 1 | 0.5 | 0.4 | [6 empty] | 0.6 | 0.4 | 0.4
40. | Tmavý nekartač. bez nátěru 4. | 4.3 | 4.6 | 4.5 | [9 empty] | 0.6 | 0.4 | 0.4 |  |  | 0.6 | 0.4 | 0.4 |  |  | 1 | 0.5 | 0.4 | 0.85 | 0.45 | 0.45 | 0.2061553 | 0.05 | 0.1118034 | 0.8 | 0.5 | 0.5 | 0.7 | 0.5 | 0.475 | 0.1581139 | 0 | 0.1089725 | 0.8 | 0.6 | 0.5 | 0.75 | 0.525 | 0.525 | 0.1658312 | 0.04330127 | 0.1089725 | 0.7 | 0.5 | 0.5 | 0.575 | 0.475 | 0.525 | 0.08291562 | 0.04330127 | 0.1089725
41. | Tmavý nekartač. 1.nátěr PUR 1. | 4.1 | 3.9 | 4 | 3.266667 | 0.5934831 |  |  | REF-VX | S-VX | M-VX | T-VX | T-K-VX | 0.7 | 0.5 | 0.6 | 0.5083333 | 0.1037492 | 6.5 | 5.8 | 5.8 | 4.641667 | 1.814046 | 7.2 | 5.5 | 5.4 | [6 empty] | 6.4 | 5.6 | 5.5 | [6 empty] | 7.1 | 5.5 | 5.8 | [6 empty] | 6.5 | 5.5 | 6.7
42. | Tmavý nekartač. 1.nátěr PUR 2. | 4.1 | 3.6 | 2.8 |  |  |  | Před laserováním | 2.666667 | 2.841667 | 3.016667 | 3.1 | 3.775 | 0.7 | 0.4 | 0.5 |  |  | 8.1 | 5.6 | 5 |  |  | 8.1 | 5.3 | 4.7 | [6 empty] | 8.1 | 5.2 | 4.7 | [6 empty] | 9.1 | 5.4 | 4.9 | [6 empty] | 7.9 | 5.3 | 4.9
43. | Tmavý nekartač. 1.nátěr PUR 3. | 2.9 | 2.9 | 3 |  |  |  | Po laserování | 2.666667 | 1.558333 | 1.741667 | 0.5083333 | 1.191667 | 0.5 | 0.5 | 0.5 |  |  | 4 | 3.5 | 4.9 |  |  | 3.6 | 3.3 | 4.5 | [6 empty] | 3.6 | 3.4 | 4.1 | [6 empty] | 4.2 | 3.4 | 4.8 | [6 empty] | 3.5 | 3.6 | 4.4
44. | Tmavý nekartač. 1.nátěr PUR 4. | 2.7 | 2.7 | 2.5 |  |  |  | Po nátěru | 2.666667 | 38.825 | 33.34167 | 4.741667 | 5.966667 | 0.4 | 0.4 | 0.4 |  |  | 2.1 | 1.9 | 2.5 |  |  | 2.6 | 1.8 | 2.2 | 5.375 | 3.975 | 4.2 | 2.324193 | 1.522128 | 1.202082 | 2.8 | 1.9 | 2.3 | 5.225 | 4.025 | 4.15 | 2.131168 | 1.480498 | 1.177922 | 3.2 | 2 | 2.1 | 5.9 | 4.075 | 4.4 | 2.337734 | 1.461805 | 1.383835 | 2.2 | 2 | 2.4 | 5.025 | 4.1 | 4.6 | 2.277471 | 1.419507 | 1.531339
45. | Tmavý nekartač. 2.nátěr VOSK 1. | 1.7 | 1.6 | 1.5 | 3.1 | 0.92826 | [7 empty] | 0.5 | 0.4 | 0.4 | 0.5083333 | 0.08620067 | 4.4 | 4.2 | 4.7 | 4.741667 | 1.165088 | 3.2 | 2.3 | 2.5 | [6 empty] | 2.6 | 2.2 | 2.4 | [6 empty] | 2.6 | 2 | 2.2 | [6 empty] | 2.3 | 2 | 2.1
46. | Tmavý nekartač. 2.nátěr VOSK 2. | 2.9 | 3.2 | 3.3 | [9 empty] | 0.5 | 0.4 | 0.5 |  |  | 6.4 | 6.5 | 5.5 |  |  | 3.4 | 3.1 | 2.8 | [6 empty] | 3.3 | 2.8 | 2.6 | [6 empty] | 3 | 2.6 | 2.4 | [6 empty] | 2.5 | 2.4 | 2.2
47. | Tmavý nekartač. 2.nátěr VOSK 3. | 3.5 | 4.2 | 3.9 | [9 empty] | 0.5 | 0.5 | 0.6 |  |  | 3 | 2.7 | 3.6 |  |  | 2 | 1.8 | 2.1 | [6 empty] | 1.8 | 1.7 | 2 | [6 empty] | 1.7 | 1.7 | 2 | [6 empty] | 1.6 | 1.6 | 1.9
48. | Tmavý nekartač. 2.nátěr VOSK 4. | 3.8 | 3.8 | 3.8 | [9 empty] | 0.5 | 0.6 | 0.7 |  |  | 5.2 | 5.4 | 5.3 |  |  | 2.8 | 2.8 | 2.9 | 2.85 | 2.5 | 2.575 | 0.5361903 | 0.4949747 | 0.3112475 | 2.6 | 2.6 | 2.9 | 2.575 | 2.325 | 2.475 | 0.530919 | 0.4205651 | 0.3269174 | 2.4 | 2.4 | 2.5 | 2.425 | 2.175 | 2.275 | 0.4710361 | 0.349106 | 0.1920286 | 2.2 | 2.2 | 2.2 | 2.15 | 2.05 | 2.1 | 0.3354102 | 0.295804 | 0.1224745
49. | Tmavý kartač. bez nátěru 1. | 3.7 | 3.8 | 3.9 | 3.566667 | 0.1748015 | [7 empty] | 1.3 | 1.3 | 1.4 | 1.15 | 0.1322876 | 1.3 | 1.3 | 1.4 | 1.15 | 0.1322876 | 1.5 | 1.4 | 1.5 | [6 empty] | 1.5 | 1.4 | 1.5 | [6 empty] | 1.6 | 1.5 | 1.6 | [6 empty] | 1.5 | 1.5 | 1.6
50. | Tmavý kartač. bez nátěru 2. | 3.2 | 3.5 | 3.6 | [9 empty] | 1.1 | 1 | 1.1 |  |  | 1.1 | 1 | 1.1 |  |  | 1.1 | 1.1 | 1.2 | [6 empty] | 1.2 | 1.2 | 1.3 | [6 empty] | 1.3 | 1.2 | 1.3 | [6 empty] | 1.2 | 1.3 | 1.4
51. | Tmavý kartač. bez nátěru 3. | 3.5 | 3.6 | 3.6 | [9 empty] | 1 | 1 | 1 |  |  | 1 | 1 | 1 |  |  | 1 | 1 | 1 | [6 empty] | 1.1 | 1.1 | 1.1 | [6 empty] | 1.1 | 1.2 | 1.1 | [6 empty] | 1.1 | 1.1 | 1.1
52. | Tmavý kartač. bez nátěru 4. | 3.5 | 3.5 | 3.4 | [9 empty] | 1.2 | 1.2 | 1.2 |  |  | 1.2 | 1.2 | 1.2 |  |  | 1.2 | 1.1 | 1.1 | 1.2 | 1.15 | 1.2 | 0.1870829 | 0.15 | 0.1870829 | 1.1 | 1.2 | 1.2 | 1.225 | 1.225 | 1.275 | 0.163936 | 0.1089725 | 0.147902 | 1.2 | 1.2 | 1.2 | 1.3 | 1.275 | 1.3 | 0.1870829 | 0.1299038 | 0.1870829 | 1.3 | 1.3 | 1.2 | 1.275 | 1.3 | 1.325 | 0.147902 | 0.1414214 | 0.1920286
53. | Tmavý kartač. 1.nátěr PUR 1. | 2.8 | 2.8 | 2.4 | 2.966667 | 0.317105 | [7 empty] | 0.8 | 0.8 | 0.7 | 1.008333 | 0.1656217 | 2.6 | 2.3 | 2.4 | 3.058333 | 0.4050892 | 3 | 2.2 | 2.3 | [6 empty] | 2.8 | 2.4 | 2.5 | [6 empty] | 2.7 | 2.6 | 2.9 | [6 empty] | 2.7 | 2.6 | 3
54. | Tmavý kartač. 1.nátěr PUR 2. | 2.7 | 2.7 | 2.6 | [9 empty] | 1 | 1 | 0.9 |  |  | 3.1 | 3.3 | 3.3 |  |  | 3.2 | 3 | 3.1 | [6 empty] | 3.2 | 3.2 | 3.3 | [6 empty] | 3.4 | 3.5 | 3.9 | [6 empty] | 3.2 | 3.3 | 3.6
55. | Tmavý kartač. 1.nátěr PUR 3. | 3.2 | 3.3 | 3.3 | [9 empty] | 1.1 | 1.1 | 1.2 |  |  | 3.5 | 3.3 | 3.6 |  |  | 3.4 | 3.3 | 3.9 | [6 empty] | 3.5 | 3.5 | 3.9 | [6 empty] | 3.9 | 3.8 | 4.4 | [6 empty] | 3.7 | 3.7 | 4.2
56. | Tmavý kartač. 1.nátěr PUR 4. | 3.3 | 3.2 | 3.3 | [9 empty] | 1.1 | 1.2 | 1.2 |  |  | 3.3 | 2.9 | 3.1 |  |  | 3.2 | 3 | 3.5 | 3.2 | 2.875 | 3.2 | 0.1414214 | 0.4085034 | 0.591608 | 3.2 | 3.1 | 3.3 | 3.175 | 3.05 | 3.25 | 0.2487469 | 0.4031129 | 0.4974937 | 3.5 | 3.4 | 3.8 | 3.375 | 3.325 | 3.75 | 0.4322904 | 0.443706 | 0.5408327 | 3.5 | 3.3 | 3.6 | 3.275 | 3.225 | 3.6 | 0.376663 | 0.3960745 | 0.4242641
57. | Tmavý kartač. 2.nátěr VOSK 1. | 3.4 | 3.6 | 3.4 | 3.775 | 0.316557 | [7 empty] | 1 | 1 | 1 | 1.191667 | 0.1753964 | 5.4 | 4 | 3.4 | 5.966667 | 1.737015 | 3.1 | 2.5 | 2.2 | [6 empty] | 3 | 2.4 | 2.2 | [6 empty] | 2.8 | 2.4 | 2.2 | [6 empty] | 2.6 | 2.3 | 2
58. | Tmavý kartač. 2.nátěr VOSK 2. | 4.2 | 3.3 | 3.9 | [9 empty] | 1.1 | 1 | 1.3 |  |  | 4 | 4.6 | 6.8 |  |  | 2.9 | 2.8 | 3.6 | [6 empty] | 2.6 | 2.8 | 3.4 | [6 empty] | 2.6 | 2.8 | 3.5 | [6 empty] | 2.3 | 2.5 | 3.2
59. | Tmavý kartač. 2.nátěr VOSK 3. | 4.1 | 3.8 | 4.3 | [9 empty] | 1.4 | 1.4 | 1.5 |  |  | 7 | 8.8 | 8.8 |  |  | 3.5 | 4 | 4.3 | [6 empty] | 3.2 | 3.6 | 3.9 | [6 empty] | 3.2 | 3.6 | 4 | [6 empty] | 2.9 | 3.2 | 3.4
60. | Tmavý kartač. 2.nátěr VOSK 4. | 4 | 3.6 | 3.7 | [9 empty] | 1.1 | 1.2 | 1.3 |  |  | 5.7 | 5.8 | 7.3 |  |  | 2.9 | 3.1 | 4 | 3.1 | 3.1 | 3.525 | 0.244949 | 0.5612486 | 0.8042854 | 2.8 | 3 | 3.2 | 2.9 | 2.95 | 3.175 | 0.2236068 | 0.4330127 | 0.6179604 | 2.8 | 2.9 | 3.6 | 2.85 | 2.925 | 3.325 | 0.2179449 | 0.4322904 | 0.6759253 | 2.5 | 2.6 | 3 | 2.575 | 2.65 | 2.9 | 0.2165064 | 0.3354102 | 0.5385165

## LESK SW
POČET MĚŘENÍ | ČASU V KOMOŘE | ΔE Referenční bez nátěru | ΔE Referenční polyuretan | ΔE Referenční vosk | ΔE Světlé bez nátěru | ΔE Světlé polyuretan | ΔE Světlé vosk | ΔE Střední bez nátěru | ΔE Střední polyuretan | ΔE Střední vosk | ΔE Tmavé bez nátěru | ΔE Tmavé polyuretan | ΔE Tmavé vosk | ΔE Tmavé kartáč. bez nátěru | ΔE Tmavé kartáč. polyuretan | ΔE Tmavé kartáč. vosk
1 | 0h | 2.6 | 3.9 | 2.3 | 1.2 | 18.6 | 20.9 | 1.3 | 14 | 47.4 | 0.6 | 6.5 | 4.4 | 1.3 | 2.6 | 5.4
2 | 0h | 3.1 | 3.4 | 2.3 | 1.3 | 17.4 | 38.2 | 1.1 | 13.8 | 33.1 | 0.7 | 8.1 | 6.4 | 1.1 | 3.1 | 4
3 | 0h | 4.3 | 3 | 3.5 | 1.7 | 34.7 | 47.9 | 1.5 | 21 | 21.3 | 0.6 | 4 | 3 | 1 | 3.5 | 7
4 | 0h | 4.5 | 4 | 2.9 | 1.5 | 23.9 | 38.6 | 1.7 | 24.3 | 22 | 0.6 | 2.1 | 5.2 | 1.2 | 3.3 | 5.7
5 | 0h | 2.7 | 4 | 2.4 | 1.1 | 18 | 27.6 | 1.1 | 14.8 | 48.9 | 0.5 | 5.8 | 4.2 | 1.3 | 2.3 | 4
6 | 0h | 3.3 | 3.3 | 2.2 | 1.2 | 16.8 | 39.3 | 1 | 13.9 | 32.2 | 0.5 | 5.6 | 6.5 | 1 | 3.3 | 4.6
7 | 0h | 3.7 | 3.3 | 3.2 | 1.6 | 38.3 | 50.1 | 1.7 | 18.4 | 25.4 | 0.5 | 3.5 | 2.7 | 1 | 3.3 | 8.8
8 | 0h | 4.5 | 3.4 | 2.8 | 1.5 | 21.9 | 39.8 | 1.9 | 23.6 | 24.2 | 0.4 | 1.9 | 5.4 | 1.2 | 2.9 | 5.8
9 | 0h | 2.6 | 4 | 2.4 | 1.3 | 17.4 | 36.5 | 1.1 | 14.5 | 49.1 | 0.5 | 5.8 | 4.7 | 1.4 | 2.4 | 3.4
10 | 0h | 3.5 | 3.1 | 2.2 | 1.3 | 17.1 | 38 | 1.1 | 13.8 | 40.2 | 0.4 | 5 | 5.5 | 1.1 | 3.3 | 6.8
11 | 0h | 3 | 3.8 | 3 | 1.7 | 38 | 48.4 | 2 | 20.5 | 29.4 | 0.4 | 4.9 | 3.6 | 1 | 3.6 | 8.8
12 | 0h | 4.4 | 3.6 | 2.8 | 1.6 | 24.8 | 40.6 | 2 | 24 | 26.9 | 0.4 | 2.5 | 5.3 | 1.2 | 3.1 | 7.3
1 | 24h | 2.5 | 3.8 | 2.2 | 1.2 | 18.8 | 7.4 | 1.3 | 13.8 | 13.6 | 0.7 | 7.2 | 3.2 | 1.5 | 3 | 3.1
2 | 24h | 3 | 3.3 | 2.2 | 1.4 | 17.5 | 11.9 | 1.2 | 14 | 9.9 | 0.6 | 8.1 | 3.4 | 1.1 | 3.2 | 2.9
3 | 24h | 4.2 | 3 | 3.1 | 1.7 | 33.7 | 15 | 1.5 | 20.1 | 6.8 | 1.1 | 3.6 | 2 | 1 | 3.4 | 3.5
4 | 24h | 4.5 | 4 | 2.7 | 1.5 | 23.5 | 10.5 | 1.7 | 23.7 | 7.1 | 1 | 2.6 | 2.8 | 1.2 | 3.2 | 2.9
5 | 24h | 2.7 | 3.8 | 2.3 | 1.2 | 18.2 | 9 | 1.1 | 14.5 | 14.2 | 0.5 | 5.5 | 2.3 | 1.4 | 2.2 | 2.5
6 | 24h | 3.1 | 3.1 | 2.1 | 1.3 | 16.8 | 12.4 | 1.1 | 13.7 | 9.5 | 0.4 | 5.3 | 3.1 | 1.1 | 3 | 2.8
7 | 24h | 3.7 | 3.3 | 3 | 1.6 | 37.2 | 15.4 | 1.7 | 17.2 | 7.8 | 0.4 | 3.3 | 1.8 | 1 | 3.3 | 4
8 | 24h | 4.4 | 3.3 | 2.7 | 1.6 | 21.7 | 10.9 | 2 | 22.2 | 7.4 | 0.5 | 1.8 | 2.8 | 1.1 | 3 | 3.1
9 | 24h | 2.6 | 3.9 | 2.3 | 1.3 | 17.6 | 11.9 | 1.2 | 14.2 | 14.5 | 0.6 | 5.4 | 2.5 | 1.5 | 2.3 | 2.2
10 | 24h | 3.3 | 3 | 2.1 | 1.4 | 17.1 | 12.1 | 1.1 | 13.5 | 11.7 | 0.5 | 4.7 | 2.8 | 1.2 | 3.1 | 3.6
11 | 24h | 3 | 3.8 | 2.8 | 1.7 | 37.2 | 14.9 | 2 | 19.3 | 9.5 | 0.3 | 4.5 | 2.1 | 1 | 3.9 | 4.3
12 | 24h | 4.5 | 3.4 | 2.7 | 1.6 | 24.7 | 11.2 | 2.1 | 22.8 | 8.3 | 0.4 | 2.2 | 2.9 | 1.1 | 3.5 | 4
1 | 48h | 2.6 | 3.9 | 2.3 | 1.3 | 18.5 | 6.3 | 1.3 | 13.3 | 12.2 | 0.5 | 6.4 | 2.6 | 1.5 | 2.8 | 3
2 | 48h | 3 | 3.3 | 2.3 | 1.5 | 16.9 | 10.4 | 1.2 | 13.9 | 8.8 | 0.6 | 8.1 | 3.3 | 1.2 | 3.2 | 2.6
3 | 48h | 4.2 | 3.1 | 3.2 | 1.9 | 34.3 | 13.2 | 1.6 | 20.6 | 6.1 | 0.9 | 3.6 | 1.8 | 1.1 | 3.5 | 3.2
4 | 48h | 4.3 | 4.1 | 2.7 | 1.5 | 23.8 | 9.6 | 1.8 | 23.9 | 6.5 | 0.8 | 2.8 | 2.6 | 1.1 | 3.2 | 2.8
5 | 48h | 2.8 | 4 | 2.3 | 1.2 | 17.5 | 8.2 | 1.2 | 14.6 | 12.6 | 0.5 | 5.6 | 2.2 | 1.4 | 2.4 | 2.4
6 | 48h | 3.2 | 3.2 | 2.2 | 1.4 | 16.7 | 11.2 | 1.1 | 13.9 | 8.7 | 0.5 | 5.2 | 2.8 | 1.2 | 3.2 | 2.8
7 | 48h | 3.6 | 3.4 | 3 | 1.7 | 38.5 | 14.1 | 1.7 | 16.9 | 7.1 | 0.5 | 3.4 | 1.7 | 1.1 | 3.5 | 3.6
8 | 48h | 4.4 | 3.4 | 2.7 | 1.6 | 21.8 | 10 | 2 | 22.5 | 6.8 | 0.5 | 1.9 | 2.6 | 1.2 | 3.1 | 3
9 | 48h | 2.8 | 3.9 | 2.4 | 1.4 | 17.4 | 10.8 | 1.1 | 14.3 | 12.9 | 0.6 | 5.5 | 2.4 | 1.5 | 2.5 | 2.2
10 | 48h | 3.5 | 3.1 | 2.2 | 1.5 | 17.2 | 10.9 | 1.2 | 13.5 | 10.7 | 0.5 | 4.7 | 2.6 | 1.3 | 3.3 | 3.4
11 | 48h | 3 | 3.9 | 2.9 | 1.8 | 38 | 13.9 | 2 | 19.7 | 8.5 | 0.3 | 4.1 | 2 | 1.1 | 3.9 | 3.9
12 | 48h | 4.4 | 3.6 | 2.8 | 1.6 | 25.3 | 10.2 | 2.1 | 22.9 | 7.7 | 0.5 | 2.3 | 2.9 | 1.2 | 3.3 | 3.2
1 | 96h | 2.7 | 4 | 2.5 | 1.3 | 18.8 | 6 | 1.3 | 14 | 10.8 | 0.6 | 7.1 | 2.6 | 1.6 | 2.7 | 2.8
2 | 96h | 3.2 | 3.3 | 2.4 | 1.6 | 17.3 | 9.5 | 1.2 | 14.4 | 7.9 | 0.6 | 9.1 | 3 | 1.3 | 3.4 | 2.6
3 | 96h | 4.2 | 3.2 | 3.3 | 2 | 36 | 12.6 | 1.6 | 20.3 | 5.5 | 1 | 4.2 | 1.7 | 1.1 | 3.9 | 3.2
4 | 96h | 4.3 | 4.1 | 2.6 | 1.7 | 24.5 | 8.8 | 1.8 | 24.1 | 5.8 | 0.8 | 3.2 | 2.4 | 1.2 | 3.5 | 2.8
5 | 96h | 2.9 | 4 | 2.5 | 1.3 | 18 | 7.3 | 1.2 | 14.8 | 11.1 | 0.5 | 5.5 | 2 | 1.5 | 2.6 | 2.4
6 | 96h | 3.4 | 3.2 | 2.3 | 1.5 | 16.8 | 10 | 1.2 | 13.9 | 7.6 | 0.5 | 5.4 | 2.6 | 1.2 | 3.5 | 2.8
7 | 96h | 3.7 | 3.4 | 3.1 | 1.8 | 39.2 | 12.9 | 1.7 | 17.2 | 6.3 | 0.5 | 3.4 | 1.7 | 1.2 | 3.8 | 3.6
8 | 96h | 4.3 | 3.4 | 2.5 | 1.7 | 22.2 | 9 | 2 | 22.6 | 5.9 | 0.6 | 2 | 2.4 | 1.2 | 3.4 | 2.9
9 | 96h | 2.9 | 4 | 2.6 | 1.5 | 17.7 | 9.7 | 1.2 | 14.4 | 11.5 | 0.7 | 5.8 | 2.2 | 1.6 | 2.9 | 2.2
10 | 96h | 3.5 | 3.1 | 2.4 | 1.5 | 17.2 | 9.9 | 1.2 | 13.6 | 9.3 | 0.5 | 4.9 | 2.4 | 1.3 | 3.9 | 3.5
11 | 96h | 3.1 | 4 | 2.7 | 1.9 | 38.6 | 12.7 | 2 | 19.9 | 7.7 | 0.4 | 4.8 | 2 | 1.1 | 4.4 | 4
12 | 96h | 4.3 | 3.6 | 2.7 | 1.8 | 25.5 | 9.1 | 2.1 | 23.1 | 6.9 | 0.5 | 2.1 | 2.5 | 1.2 | 3.8 | 3.6
1 | 168h | 2.9 | 4.2 | 2.7 | 1.4 | 18.5 | 5.6 | 1.4 | 13.8 | 9.8 | 0.5 | 6.5 | 2.3 | 1.5 | 2.7 | 2.6
2 | 168h | 3.4 | 3.4 | 2.7 | 1.6 | 16.7 | 8.7 | 1.2 | 13.7 | 7.3 | 0.5 | 7.9 | 2.5 | 1.2 | 3.2 | 2.3
3 | 168h | 4.2 | 3.4 | 3.3 | 2.1 | 34 | 11.7 | 1.6 | 20 | 5.1 | 0.6 | 3.5 | 1.6 | 1.1 | 3.7 | 2.9
4 | 168h | 4.3 | 4.4 | 2.7 | 1.8 | 24.5 | 8.1 | 1.8 | 23.5 | 5.3 | 0.7 | 2.2 | 2.2 | 1.3 | 3.5 | 2.5
5 | 168h | 3.1 | 4.2 | 2.7 | 1.4 | 17.8 | 7 | 1.2 | 14.7 | 10.1 | 0.5 | 5.5 | 2 | 1.5 | 2.6 | 2.3
6 | 168h | 3.6 | 3.4 | 2.6 | 1.5 | 16.1 | 9.2 | 1.2 | 13.7 | 6.9 | 0.5 | 5.3 | 2.4 | 1.3 | 3.3 | 2.5
7 | 168h | 3.7 | 3.6 | 3.1 | 1.9 | 38.9 | 12.2 | 1.8 | 16.8 | 5.8 | 0.4 | 3.6 | 1.6 | 1.1 | 3.7 | 3.2
8 | 168h | 4.3 | 3.7 | 2.6 | 1.8 | 22 | 8.3 | 2.1 | 21.8 | 5.5 | 0.5 | 2 | 2.2 | 1.3 | 3.3 | 2.6
9 | 168h | 3.1 | 4.1 | 2.7 | 1.6 | 17.4 | 8.9 | 1.3 | 14.3 | 10.3 | 0.7 | 6.7 | 2.1 | 1.6 | 3 | 2
10 | 168h | 3.8 | 3.2 | 2.6 | 1.6 | 16.1 | 9.1 | 1.3 | 13.5 | 8.6 | 0.5 | 4.9 | 2.2 | 1.4 | 3.6 | 3.2
11 | 168h | 3.1 | 4.1 | 2.9 | 2 | 38 | 11.8 | 2 | 19.3 | 7 | 0.4 | 4.4 | 1.9 | 1.1 | 4.2 | 3.4
12 | 168h | 4.3 | 3.8 | 2.8 | 1.9 | 25.1 | 8.4 | 2.2 | 22.6 | 6.3 | 0.5 | 2.4 | 2.2 | 1.2 | 3.6 | 3