## List1
Výsledky měření pevnosti lepené spáry ve smyku při tahovém namáhání dřeva buku lepeného lepidlem Kronocol U 300 klimatizovaného při teplotě 22°C | [5 empty] | Výsledky měření pevnosti lepené spáry ve smyku při tahovém namáhání dřeva buku lepeného lepidlem Kronocol U 300 klimatizovaného při teplotě -30°C | [5 empty] | Výsledky měření pevnosti lepené spáry ve smyku při tahovém namáhání dřeva buku lepeného lepidlem Kronocol U 300 klimatizovaného při teplotě 40°C a vlhkosti 70%
[MPa]
Číslo vzorku | Zatížení při maximálním tahovém protažení | Tahové napětí při maximálním tahovém protažení | Číslo vzorku | Zatížení při maximálním tahovém protažení | Tahové napětí při maximálním tahovém protažení | Číslo vzorku | Zatížení při maximálním tahovém protažení | Tahové napětí při maximálním tahovém protažení | Číslo vzorku | Zatížení při maximálním tahovém protažení | Tahové napětí při maximálním tahovém protažení | Číslo vzorku | Zatížení při maximálním tahovém protažení | Tahové napětí při maximálním tahovém protažení | Číslo vzorku | Zatížení při maximálním tahovém protažení | Tahové napětí při maximálním tahovém protažení | [N] | Vzorky '-30°C | Vzorky 22°C | Vzorky 40°C
[18 empty] | Kronocol U 300 | 5.2 | 5.2 | 5.2
[18 empty] | Cascol 3326 | 5.2 | 5.2 | 2.7
[18 empty] | Kronocol U 300 + Cascol 3326 (10%) | 5.2 | 5.2 | 3.8
| [N] | [MPa] |  | [N] | [MPa] |  | [N] | [MPa] |  | [N] | [MPa] |  | [N] | [MPa] |  | [N] | [MPa] | Kronocol U 300 + Cascol 3326 (20%) | 4.2 | 5.2 | 5.2
41 | Odolalo síle 5kN | Odolalo síle 5kN | 46 | Odolalo síle 5kN | Odolalo síle 5kN | 31 | Odolalo síle 5kN | Odolalo síle 5kN | 36 | Odolalo síle 5kN | Odolalo síle 5kN | 51 | Odolalo síle 5kN | Odolalo síle 5kN | 56 | Odolalo síle 5kN | Odolalo síle 5kN | Kronocol U 300 + Cascol 3326 (30%) | 3.213 | 4.1 | 4.2
42 | Odolalo síle 5kN | Odolalo síle 5kN | 47 | Odolalo síle 5kN | Odolalo síle 5kN | 32 | Odolalo síle 5kN | Odolalo síle 5kN | 37 | Odolalo síle 5kN | Odolalo síle 5kN | 52 | Odolalo síle 5kN | Odolalo síle 5kN | 57 | Odolalo síle 5kN | Odolalo síle 5kN
43 | Odolalo síle 5kN | Odolalo síle 5kN | 48 | Odolalo síle 5kN | Odolalo síle 5kN | 33 | Odolalo síle 5kN | Odolalo síle 5kN | 38 | Odolalo síle 5kN | Odolalo síle 5kN | 53 | Odolalo síle 5kN | Odolalo síle 5kN | 58 | Odolalo síle 5kN | Odolalo síle 5kN
44 | Odolalo síle 5kN | Odolalo síle 5kN | 49 | Odolalo síle 5kN | Odolalo síle 5kN | 34 | Odolalo síle 5kN | Odolalo síle 5kN | 39 | Odolalo síle 5kN | Odolalo síle 5kN | 54 | Odolalo síle 5kN | Odolalo síle 5kN | 59 | Odolalo síle 5kN | Odolalo síle 5kN
45 | Odolalo síle 5kN | Odolalo síle 5kN | 50 | Odolalo síle 5kN | Odolalo síle 5kN | 35 | Odolalo síle 5kN | Odolalo síle 5kN | 40 | Odolalo síle 5kN | Odolalo síle 5kN | 55 | Odolalo síle 5kN | Odolalo síle 5kN | 60 | Odolalo síle 5kN | Odolalo síle 5kN
Průměr |  |  |  | Odolalo síle 5kN | Odolalo síle 5kN | Průměr |  |  |  | Odolalo síle 5kN | Odolalo síle 5kN | Průměr |  |  |  | Odolalo síle 5kN | Odolalo síle 5kN
Maximum |  |  |  | Odolalo síle 5kN | Odolalo síle 5kN | Maximum |  |  |  | Odolalo síle 5kN | Odolalo síle 5kN | Maximum |  |  |  | Odolalo síle 5kN | Odolalo síle 5kN | [N] | Vzorky '-30°C | Vzorky 22°C | Vzorky 40°C
Minimální |  |  |  | Odolalo síle 5kN | Odolalo síle 5kN | Minimální |  |  |  | Odolalo síle 5kN | Odolalo síle 5kN | Minimální |  |  |  | Odolalo síle 5kN | Odolalo síle 5kN | Kronocol U 300 | 5250 | 5250 | 5250
Směrodatná odchylka |  |  |  | Odolalo síle 5kN | Odolalo síle 5kN | Směrodatná odchylka |  |  |  | Odolalo síle 5kN | Odolalo síle 5kN | Směrodatná odchylka |  |  |  | Odolalo síle 5kN | Odolalo síle 5kN | Cascol 3326 | 5250 | 5250 | 3347
Medián |  |  |  | Odolalo síle 5kN | Odolalo síle 5kN | Medián |  |  |  | Odolalo síle 5kN | Odolalo síle 5kN | Medián |  |  |  | Odolalo síle 5kN | Odolalo síle 5kN | Kronocol U 300 + Cascol 3326 (10%) | 5250 | 5250 | 4757
[18 empty] | Kronocol U 300 + Cascol 3326 (20%) | 5200 | 5250 | 5250
[18 empty] | Kronocol U 300 + Cascol 3326 (30%) | 3993 | 5100 | 5224
Výsledky měření pevnosti lepené spáry ve smyku při tahovém namáhání dřeva buku lepeného lepidlem Cascol 3326 klimatizovaného při teplotě 22°C | [5 empty] | Výsledky měření pevnosti lepené spáry ve smyku při tahovém namáhání dřeva buku lepeného lepidlem Cascol 3326 klimatizovaného při teplotě -30°C | [5 empty] | Výsledky měření pevnosti lepené spáry ve smyku při tahovém namáhání dřeva buku lepeného lepidlem Cascol 3326 klimatizovaného při teplotě 40°C a vlhkosti 70%
Číslo vzorku | Zatížení při maximálním tahovém protažení | Tahové napětí při maximálním tahovém protažení | Číslo vzorku | Zatížení při maximálním tahovém protažení | Tahové napětí při maximálním tahovém protažení | Číslo vzorku | Zatížení při maximálním tahovém protažení | Tahové napětí při maximálním tahovém protažení | Číslo vzorku | Zatížení při maximálním tahovém protažení | Tahové napětí při maximálním tahovém protažení | Číslo vzorku | Zatížení při maximálním tahovém protažení | Tahové napětí při maximálním tahovém protažení | Číslo vzorku | Zatížení při maximálním tahovém protažení | Tahové napětí při maximálním tahovém protažení
| [N] | [MPa] |  | [N] | [MPa] |  | [N] | [MPa] |  | [N] | [MPa] |  | [N] | [MPa] |  | [N] | [MPa]
11 | Odolalo síle 5kN | Odolalo síle 5kN | 16 | Odolalo síle 5kN | Odolalo síle 5kN | 1 | Odolalo síle 5kN | Odolalo síle 5kN | 6 | Odolalo síle 5kN | Odolalo síle 5kN | 21 | 2856.376 | 2.285 | 26 | 4823.884 | 3.859
12 | Odolalo síle 5kN | Odolalo síle 5kN | 17 | Odolalo síle 5kN | Odolalo síle 5kN | 2 | Odolalo síle 5kN | Odolalo síle 5kN | 7 | Odolalo síle 5kN | Odolalo síle 5kN | 22 | 3477.257 | 2.782 | 27 | 2982.615 | 2.386
13 | Odolalo síle 5kN | Odolalo síle 5kN | 18 | Odolalo síle 5kN | Odolalo síle 5kN | 3 | Odolalo síle 5kN | Odolalo síle 5kN | 8 | Odolalo síle 5kN | Odolalo síle 5kN | 23 | 3951.917 | 3.162 | 28 | 4187.301 | 3.35
14 | Odolalo síle 5kN | Odolalo síle 5kN | 19 | Odolalo síle 5kN | Odolalo síle 5kN | 4 | Odolalo síle 5kN | Odolalo síle 5kN | 9 | Odolalo síle 5kN | Odolalo síle 5kN | 24 | 1063.839 | 0.851 | 29 | 3889.279 | 3.111
15 | Odolalo síle 5kN | Odolalo síle 5kN | 20 | Odolalo síle 5kN | Odolalo síle 5kN | 5 | Odolalo síle 5kN | Odolalo síle 5kN | 10 | Odolalo síle 5kN | Odolalo síle 5kN | 25 | 3216.903 | 2.574 | 30 | 2190.256 | 1.752
Průměr |  |  |  | Odolalo síle 5kN | Odolalo síle 5kN | Průměr |  |  |  | Odolalo síle 5kN | Odolalo síle 5kN | Průměr |  |  |  | 3263.963 | 2.611
Maximum |  |  |  | Odolalo síle 5kN | Odolalo síle 5kN | Maximum |  |  |  | Odolalo síle 5kN | Odolalo síle 5kN | Maximum |  |  |  | 4823.884 | 3.859
Minimální |  |  |  | Odolalo síle 5kN | Odolalo síle 5kN | Minimální |  |  |  | Odolalo síle 5kN | Odolalo síle 5kN | Minimální |  |  |  | 1063.839 | 0.851
Směrodatná odchylka |  |  |  | Odolalo síle 5kN | Odolalo síle 5kN | Směrodatná odchylka |  |  |  | Odolalo síle 5kN | Odolalo síle 5kN | Směrodatná odchylka |  |  |  | 1076.857 | 0.861
Medián |  |  |  | Odolalo síle 5kN | Odolalo síle 5kN | Medián |  |  |  | Odolalo síle 5kN | Odolalo síle 5kN | Medián |  |  |  | 3347.08 | 2.678
Výsledky měření pevnosti lepené spáry ve smyku při tahovém namáhání dřeva buku lepeného směsí lepidel Kronocol U 300 + Cascol 3326 (20%) klimatizovaného při teplotě 22°C | [5 empty] | Výsledky měření pevnosti lepené spáry ve smyku při tahovém namáhání dřeva buku lepeného směsí lepidel Kronocol U 300 + Cascol 3326 (20%) klimatizovaného při teplotě -30°C | [5 empty] | Výsledky měření pevnosti lepené spáry ve smyku při tahovém namáhání dřeva buku lepeného směsí lepidel Kronocol U 300 + Cascol 3326 (20%) klimatizovaného při teplotě 40°C a vlhkosti 70%
Číslo vzorku | Zatížení při maximálním tahovém protažení | Tahové napětí při maximálním tahovém protažení | Číslo vzorku | Zatížení při maximálním tahovém protažení | Tahové napětí při maximálním tahovém protažení | Číslo vzorku | Zatížení při maximálním tahovém protažení | Tahové napětí při maximálním tahovém protažení | Číslo vzorku | Zatížení při maximálním tahovém protažení | Tahové napětí při maximálním tahovém protažení | Číslo vzorku | Zatížení při maximálním tahovém protažení | Tahové napětí při maximálním tahovém protažení | Číslo vzorku | Zatížení při maximálním tahovém protažení | Tahové napětí při maximálním tahovém protažení
| [N] | [MPa] |  | [N] | [MPa] |  | [N] | [MPa] |  | [N] | [MPa] |  | [N] | [MPa] |  | [N] | [MPa]
71 | Odolalo síle 5kN | Odolalo síle 5kN | 76 | Odolalo síle 5kN | Odolalo síle 5kN | 61 | 5250.629 | 4.201 | 66 | 4660.587 | 3.728 | 81 | Odolalo síle 5kN | Odolalo síle 5kN | 86 | Odolalo síle 5kN | Odolalo síle 5kN
72 | Odolalo síle 5kN | Odolalo síle 5kN | 77 | Odolalo síle 5kN | Odolalo síle 5kN | 62 | 5250.879 | 4.201 | 67 | 4050.776 | 3.241 | 82 | Odolalo síle 5kN | Odolalo síle 5kN | 87 | Odolalo síle 5kN | Odolalo síle 5kN
73 | Odolalo síle 5kN | Odolalo síle 5kN | 78 | Odolalo síle 5kN | Odolalo síle 5kN | 63 | 4981.461 | 3.985 | 68 | 5250.264 | 4.2 | 83 | Odolalo síle 5kN | Odolalo síle 5kN | 88 | Odolalo síle 5kN | Odolalo síle 5kN
74 | Odolalo síle 5kN | Odolalo síle 5kN | 79 | Odolalo síle 5kN | Odolalo síle 5kN | 64 | 5250.274 | 4.2 | 69 | 5250.455 | 4.2 | 84 | Odolalo síle 5kN | Odolalo síle 5kN | 89 | Odolalo síle 5kN | Odolalo síle 5kN
75 | Odolalo síle 5kN | Odolalo síle 5kN | 80 | Odolalo síle 5kN | Odolalo síle 5kN | 65 | 5158.714 | 4.127 | 70 | 4975.996 | 3.981 | 85 | Odolalo síle 5kN | Odolalo síle 5kN | 90 | Odolalo síle 5kN | Odolalo síle 5kN
Průměr |  |  |  | Odolalo síle 5kN | Odolalo síle 5kN | Průměr |  |  |  | 5008.004 | 4.006 | Průměr |  |  |  | Odolalo síle 5kN | Odolalo síle 5kN
Maximum |  |  |  | Odolalo síle 5kN | Odolalo síle 5kN | Maximum |  |  |  | 5250.879 | 4.201 | Maximum |  |  |  | Odolalo síle 5kN | Odolalo síle 5kN
Minimální |  |  |  | Odolalo síle 5kN | Odolalo síle 5kN | Minimální |  |  |  | 4050.776 | 3.241 | Minimální |  |  |  | Odolalo síle 5kN | Odolalo síle 5kN
Směrodatná odchylka |  |  |  | Odolalo síle 5kN | Odolalo síle 5kN | Směrodatná odchylka |  |  |  | 388.079 | 0.31 | Směrodatná odchylka |  |  |  | Odolalo síle 5kN | Odolalo síle 5kN
Medián |  |  |  | Odolalo síle 5kN | Odolalo síle 5kN | Medián |  |  |  | 5204.489 | 4.164 | Medián |  |  |  | Odolalo síle 5kN | Odolalo síle 5kN
Výsledky měření pevnosti lepené spáry ve smyku při tahovém namáhání dřeva buku lepeného směsí lepidel Kronocol U 300 + Cascol 3326 (10%) klimatizovaného při teplotě 22°C | [5 empty] | Výsledky měření pevnosti lepené spáry ve smyku při tahovém namáhání dřeva buku lepeného směsí lepidel Kronocol U 300 + Cascol 3326 (10%) klimatizovaného při teplotě -30°C | [5 empty] | Výsledky měření pevnosti lepené spáry ve smyku při tahovém namáhání dřeva buku lepeného směsí lepidel Kronocol U 300 + Cascol 3326 (10%) klimatizovaného při teplotě 40°C a vlhkosti 70%
Číslo vzorku | Zatížení při maximálním tahovém protažení | Tahové napětí při maximálním tahovém protažení | Číslo vzorku | Zatížení při maximálním tahovém protažení | Tahové napětí při maximálním tahovém protažení | Číslo vzorku | Zatížení při maximálním tahovém protažení | Tahové napětí při maximálním tahovém protažení | Číslo vzorku | Zatížení při maximálním tahovém protažení | Tahové napětí při maximálním tahovém protažení | Číslo vzorku | Zatížení při maximálním tahovém protažení | Tahové napětí při maximálním tahovém protažení | Číslo vzorku | Zatížení při maximálním tahovém protažení | Tahové napětí při maximálním tahovém protažení
| [N] | [MPa] |  | [N] | [MPa] |  | [N] | [MPa] |  | [N] | [MPa] |  | [N] | [MPa] |  | [N] | [MPa]
101 | Odolalo síle 5kN | Odolalo síle 5kN | 106 | Odolalo síle 5kN | Odolalo síle 5kN | 91 | Odolalo síle 5kN | Odolalo síle 5kN | 96 | Odolalo síle 5kN | Odolalo síle 5kN | 111 | 4904.87 | 3.924 | 116 | 2894.31 | 2.315
102 | Odolalo síle 5kN | Odolalo síle 5kN | 107 | Odolalo síle 5kN | Odolalo síle 5kN | 92 | Odolalo síle 5kN | Odolalo síle 5kN | 97 | Odolalo síle 5kN | Odolalo síle 5kN | 112 | 4609.55 | 3.688 | 117 | 4438.619 | 3.551
103 | Odolalo síle 5kN | Odolalo síle 5kN | 108 | Odolalo síle 5kN | Odolalo síle 5kN | 93 | Odolalo síle 5kN | Odolalo síle 5kN | 98 | Odolalo síle 5kN | Odolalo síle 5kN | 113 | 4033.984 | 3.227 | 118 | 5250.859 | 4.201
104 | Odolalo síle 5kN | Odolalo síle 5kN | 109 | Odolalo síle 5kN | Odolalo síle 5kN | 94 | Odolalo síle 5kN | Odolalo síle 5kN | 99 | Odolalo síle 5kN | Odolalo síle 5kN | 114 | 5250.177 | 4.2 | 119 | 5251.286 | 4.201
105 | Odolalo síle 5kN | Odolalo síle 5kN | 110 | Odolalo síle 5kN | Odolalo síle 5kN | 95 | Odolalo síle 5kN | Odolalo síle 5kN | 100 | Odolalo síle 5kN | Odolalo síle 5kN | 115 | 5250.766 | 4.201 | 120 | 4069.255 | 3.255
Průměr |  |  |  | Odolalo síle 5kN | Odolalo síle 5kN | Průměr |  |  |  | Odolalo síle 5kN | Odolalo síle 5kN | Průměr |  |  |  | 4595.368 | 3.676
Maximum |  |  |  | Odolalo síle 5kN | Odolalo síle 5kN | Maximum |  |  |  | Odolalo síle 5kN | Odolalo síle 5kN | Maximum |  |  |  | 5251.286 | 4.201
Minimální |  |  |  | Odolalo síle 5kN | Odolalo síle 5kN | Minimální |  |  |  | Odolalo síle 5kN | Odolalo síle 5kN | Minimální |  |  |  | 2894.31 | 2.315
Směrodatná odchylka |  |  |  | Odolalo síle 5kN | Odolalo síle 5kN | Směrodatná odchylka |  |  |  | Odolalo síle 5kN | Odolalo síle 5kN | Směrodatná odchylka |  |  |  | 769.15 | 0.615
Medián |  |  |  | Odolalo síle 5kN | Odolalo síle 5kN | Medián |  |  |  | Odolalo síle 5kN | Odolalo síle 5kN | Medián |  |  |  | 4757.21 | 3.806
Výsledky měření pevnosti lepené spáry ve smyku při tahovém namáhání dřeva buku lepeného směsí lepidel Kronocol U 300 + Cascol 3326 (30%) klimatizovaného při teplotě 22°C | [5 empty] | Výsledky měření pevnosti lepené spáry ve smyku při tahovém namáhání dřeva buku lepeného směsí lepidel Kronocol U 300 + Cascol 3326 (30%) klimatizovaného při teplotě -30°C | [5 empty] | Výsledky měření pevnosti lepené spáry ve smyku při tahovém namáhání dřeva buku lepeného směsí lepidel Kronocol U 300 + Cascol 3326 (30%) klimatizovaného při teplotě 40°C a vlhkosti 70%
Číslo vzorku | Zatížení při maximálním tahovém protažení | Tahové napětí při maximálním tahovém protažení | Číslo vzorku | Zatížení při maximálním tahovém protažení | Tahové napětí při maximálním tahovém protažení | Číslo vzorku | Zatížení při maximálním tahovém protažení | Tahové napětí při maximálním tahovém protažení | Číslo vzorku | Zatížení při maximálním tahovém protažení | Tahové napětí při maximálním tahovém protažení | Číslo vzorku | Zatížení při maximálním tahovém protažení | Tahové napětí při maximálním tahovém protažení | Číslo vzorku | Zatížení při maximálním tahovém protažení | Tahové napětí při maximálním tahovém protažení
| [N] | [MPa] |  | [N] | [MPa] |  | [N] | [MPa] |  | [N] | [MPa] |  | [N] | [MPa] |  | [N] | [MPa]
131 | 5251.987 | 4.202 | 136 | 4746.405 | 3.797 | 121 | 2223.202 | 1.779 | 126 | 2261.516 | 1.809 | 121 | 5137.944 | 4.11 | 126 | 5197.797 | 4.158
132 | 5090.182 | 4.072 | 137 | 4367.687 | 3.494 | 122 | 3977.522 | 3.182 | 127 | 5222.533 | 4.178 | 122 | 4528.809 | 3.623 | 127 | 4721.504 | 3.777
133 | 5109.647 | 4.088 | 138 | 5251.431 | 4.201 | 123 | 4225.628 | 3.381 | 128 | 2194.41 | 1.756 | 123 | 5250.142 | 4.2 | 128 | 4516.644 | 3.613
134 | 4347.48 | 3.478 | 139 | 5250.214 | 4.2 | 124 | 4008.475 | 3.207 | 129 | 5250.051 | 4.2 | 124 | 5250.73 | 4.201 | 129 | 5250.875 | 4.201
135 | 5250.996 | 4.201 | 140 | 4175.129 | 3.34 | 125 | 3037.069 | 2.43 | 130 | 5251.275 | 4.201 | 125 | 5250.306 | 4.2 | 130 | 5250.359 | 4.2
Průměr |  |  |  | 4884.116 | 3.907 | Průměr |  |  |  | 3765.168 | 3.012 | Průměr |  |  |  | 5035.511 | 4.028
Maximum |  |  |  | 5251.987 | 4.202 | Maximum |  |  |  | 5251.275 | 4.201 | Maximum |  |  |  | 5250.875 | 4.201
Minimální |  |  |  | 4175.129 | 3.34 | Minimální |  |  |  | 2194.41 | 1.756 | Minimální |  |  |  | 4516.644 | 3.613
Směrodatná odchylka |  |  |  | 435.7 | 0.349 | Směrodatná odchylka |  |  |  | 1268.843 | 1.015 | Směrodatná odchylka |  |  |  | 314.901 | 0.252
Medián |  |  |  | 5099.914 | 4.08 | Medián |  |  |  | 3992.998 | 3.194 | Medián |  |  |  | 5223.97 | 4.179
Vzorky - 30°C
Vzorky 22°C
Vzorky 40°C
Vzorky - 30°C
Vzorky 22°C
Vzorky 40°C