## List1
Výsledky měření pevnosti lepené spáry ve smyku při tahovém namáhání dřeva smrku lepeného lepidlem Kronocol U 300 klimatizovaného při teplotě 22°C | [5 empty] | Výsledky měření pevnosti lepené spáry ve smyku při tahovém namáhání dřeva smrku lepeného lepidlem Kronocol U 300 klimatizovaného při teplotě -30°C | [5 empty] | Výsledky měření pevnosti lepené spáry ve smyku při tahovém namáhání dřeva smrku lepeného lepidlem Kronocol U 300 klimatizovaného při teplotě 40°C a vlhkosti 70%
[MPa]
Číslo vzorku | Zatížení při maximálním tahovém protažení | Tahové napětí při maximálním tahovém protažení | Číslo vzorku | Zatížení při maximálním tahovém protažení | Tahové napětí při maximálním tahovém protažení | Číslo vzorku | Zatížení při maximálním tahovém protažení | Tahové napětí při maximálním tahovém protažení | Číslo vzorku | Zatížení při maximálním tahovém protažení | Tahové napětí při maximálním tahovém protažení | Číslo vzorku | Zatížení při maximálním tahovém protažení | Tahové napětí při maximálním tahovém protažení | Číslo vzorku | Zatížení při maximálním tahovém protažení | Tahové napětí při maximálním tahovém protažení | [N] | Vzorky '-30°C | Vzorky 22°C | Vzorky 40°C
[18 empty] | Kronocol U 300 | 2.9 | 3.087 | 3.158
[18 empty] | Cascol 3326 | 3.195 | 5.2 | 2.171
[18 empty] | Kronocol U 300 + Cascol 3326 (10%) | 2.8 | 3.2 | 3.1
| [N] | [MPa] |  | [N] | [MPa] |  | [N] | [MPa] |  | [N] | [MPa] |  | [N] | [MPa] |  | [N] | [MPa] | Kronocol U 300 + Cascol 3326 (20%) | 3.2 | 2.8 | 3.4
41 | 3458.128 | 2.767 | 46 | 4103.007 | 3.282 | 31 | 3768.827 | 3.015 | 36 | 4215.323 | 3.372 | 51 | 3041.994 | 2.434 | 56 | 3853.54 | 3.083 | Kronocol U 300 + Cascol 3326 (30%) | 3.213 | 3.087 | 2.956
42 | 3453.888 | 2.763 | 47 | 4103.159 | 3.283 | 32 | 4483.248 | 3.587 | 37 | 2730.924 | 2.185 | 52 | 3909.688 | 3.128 | 57 | 3782.706 | 3.026
43 | 3376.06 | 2.701 | 48 | 3581.231 | 2.865 | 33 | 3482.046 | 2.786 | 38 | 3461.653 | 2.769 | 53 | 4006.21 | 3.205 | 58 | 4089.684 | 3.272
44 | 4710.845 | 3.769 | 49 | 4322.029 | 3.458 | 34 | 2443.782 | 1.955 | 39 | 4049.315 | 3.239 | 54 | 3985.781 | 3.189 | 59 | 3741.11 | 2.993
45 | 3615.217 | 2.892 | 50 | 4665.286 | 3.732 | 35 | 3889.046 | 3.111 | 40 | 3175.16 | 2.54 | 55 | 4012.877 | 3.21 | 60 | 4951.149 | 3.961
Průměr |  |  |  | 3938.885 | 3.151 | Průměr |  |  |  | 3569.932 | 2.856 | Průměr |  |  |  | 3937.474 | 3.15
Maximum |  |  |  | 4710.845 | 3.769 | Maximum |  |  |  | 4483.248 | 3.587 | Maximum |  |  |  | 4951.149 | 3.961 | [N] | Vzorky '-30°C | Vzorky 22°C | Vzorky 40°C
Minimální |  |  |  | 3376.06 | 2.701 | Minimální |  |  |  | 2443.782 | 1.955 | Minimální |  |  |  | 3041.994 | 2.434 | Kronocol U 300 | 3625.436 | 3859.112 | 3947.735
Směrodatná odchylka |  |  |  | 509.913 | 0.408 | Směrodatná odchylka |  |  |  | 647.158 | 0.518 | Směrodatná odchylka |  |  |  | 463.76 | 0.371 | Cascol 3326 | 3993.324 | 5250 | 2713.844
Medián |  |  |  | 3859.112 | 3.087 | Medián |  |  |  | 3625.436 | 2.9 | Medián |  |  |  | 3947.735 | 3.158 | Kronocol U 300 + Cascol 3326 (10%) | 3535.454 | 3964 | 3814
[18 empty] | Kronocol U 300 + Cascol 3326 (20%) | 3967 | 3535 | 4222
[18 empty] | Kronocol U 300 + Cascol 3326 (30%) | 4015.633 | 3858.423 | 3695.139
Výsledky měření pevnosti lepené spáry ve smyku při tahovém namáhání dřeva smrku lepeného lepidlem Cascol 3326 klimatizovaného při teplotě 22°C | [5 empty] | Výsledky měření pevnosti lepené spáry ve smyku při tahovém namáhání dřeva smrku lepeného lepidlem Cascol 3326 klimatizovaného při teplotě -30°C | [5 empty] | Výsledky měření pevnosti lepené spáry ve smyku při tahovém namáhání dřeva smrku lepeného lepidlem Cascol 3326 klimatizovaného při teplotě 40°C a vlhkosti 70%
Číslo vzorku | Zatížení při maximálním tahovém protažení | Tahové napětí při maximálním tahovém protažení | Číslo vzorku | Zatížení při maximálním tahovém protažení | Tahové napětí při maximálním tahovém protažení | Číslo vzorku | Zatížení při maximálním tahovém protažení | Tahové napětí při maximálním tahovém protažení | Číslo vzorku | Zatížení při maximálním tahovém protažení | Tahové napětí při maximálním tahovém protažení | Číslo vzorku | Zatížení při maximálním tahovém protažení | Tahové napětí při maximálním tahovém protažení | Číslo vzorku | Zatížení při maximálním tahovém protažení | Tahové napětí při maximálním tahovém protažení
| [N] | [MPa] |  | [N] | [MPa] |  | [N] | [MPa] |  | [N] | [MPa] |  | [N] | [MPa] |  | [N] | [MPa]
11 | Odolalo síle 5kN | Odolalo síle 5kN | 16 | Odolalo síle 5kN | Odolalo síle 5kN | 1 | 4568.823 | 3.655 | 6 | 4723.574 | 3.779 | 21 | 2633.885 | 2.107 | 26 | 3656.344 | 2.925
12 | Odolalo síle 5kN | Odolalo síle 5kN | 17 | Odolalo síle 5kN | Odolalo síle 5kN | 2 | 3999.177 | 3.199 | 7 | 3420.18 | 2.736 | 22 | 2793.804 | 2.235 | 27 | 2597.876 | 2.078
13 | Odolalo síle 5kN | Odolalo síle 5kN | 18 | Odolalo síle 5kN | Odolalo síle 5kN | 3 | 3918.375 | 3.135 | 8 | 3987.471 | 3.19 | 23 | 2053.798 | 1.643 | 28 | 2481.233 | 1.985
14 | Odolalo síle 5kN | Odolalo síle 5kN | 19 | Odolalo síle 5kN | Odolalo síle 5kN | 4 | 5250.095 | 4.2 | 9 | 5177.491 | 4.142 | 24 | 3021.341 | 2.417 | 29 | 2284.915 | 1.828
15 | Odolalo síle 5kN | Odolalo síle 5kN | 20 | Odolalo síle 5kN | Odolalo síle 5kN | 5 | 3358.127 | 2.687 | 10 | 2806.913 | 2.246 | 25 | 2995.379 | 2.396 | 30 | 3000.588 | 2.4
Průměr |  |  |  | Odolalo síle 5kN | Odolalo síle 5kN | Průměr |  |  |  | 4121.023 | 3.297 | Průměr |  |  |  | 2751.916 | 2.202
Maximum |  |  |  | Odolalo síle 5kN | Odolalo síle 5kN | Maximum |  |  |  | 5250.095 | 4.2 | Maximum |  |  |  | 3656.344 | 2.925
Minimální |  |  |  | Odolalo síle 5kN | Odolalo síle 5kN | Minimální |  |  |  | 2806.913 | 2.246 | Minimální |  |  |  | 2053.798 | 1.643
Směrodatná odchylka |  |  |  | Odolalo síle 5kN | Odolalo síle 5kN | Směrodatná odchylka |  |  |  | 804.732 | 0.644 | Směrodatná odchylka |  |  |  | 450.905 | 0.361
Medián |  |  |  | Odolalo síle 5kN | Odolalo síle 5kN | Medián |  |  |  | 3993.324 | 3.195 | Medián |  |  |  | 2713.844 | 2.171
Výsledky měření pevnosti lepené spáry ve smyku při tahovém namáhání dřeva smrku lepeného směsí lepidel Kronocol U 300 + Cascol 3326 (20%) klimatizovaného při teplotě 22°C | [5 empty] | Výsledky měření pevnosti lepené spáry ve smyku při tahovém namáhání dřeva smrku lepeného směsí lepidel Kronocol U 300 + Cascol 3326 (20%) klimatizovaného při teplotě -30°C | [5 empty] | Výsledky měření pevnosti lepené spáry ve smyku při tahovém namáhání dřeva smrku lepeného směsí lepidel Kronocol U 300 + Cascol 3326 (20%) klimatizovaného při teplotě 40°C a vlhkosti 70%
Číslo vzorku | Zatížení při maximálním tahovém protažení | Tahové napětí při maximálním tahovém protažení | Číslo vzorku | Zatížení při maximálním tahovém protažení | Tahové napětí při maximálním tahovém protažení | Číslo vzorku | Zatížení při maximálním tahovém protažení | Tahové napětí při maximálním tahovém protažení | Číslo vzorku | Zatížení při maximálním tahovém protažení | Tahové napětí při maximálním tahovém protažení | Číslo vzorku | Zatížení při maximálním tahovém protažení | Tahové napětí při maximálním tahovém protažení | Číslo vzorku | Zatížení při maximálním tahovém protažení | Tahové napětí při maximálním tahovém protažení
| [N] | [MPa] |  | [N] | [MPa] |  | [N] | [MPa] |  | [N] | [MPa] |  | [N] | [MPa] |  | [N] | [MPa]
71 | 3555.575 | 2.844 | 76 | 2968.26 | 2.375 | 61 | 4109.143 | 3.287 | 66 | 4162.152 | 3.33 | 81 | 3930.87 | 3.145 | 86 | 4420.443 | 3.536
72 | 3180.921 | 2.545 | 77 | 3638.956 | 2.911 | 62 | 3848.761 | 3.079 | 67 | 3042.291 | 2.434 | 82 | 4201.881 | 3.362 | 87 | 3748.037 | 2.998
73 | 3857.697 | 3.086 | 78 | 3841.413 | 3.073 | 63 | 4331.328 | 3.465 | 68 | 4085.368 | 3.268 | 83 | 4289.541 | 3.432 | 88 | 5250.298 | 4.2
74 | 3430.985 | 2.745 | 79 | 4454.902 | 3.564 | 64 | 4814.965 | 3.852 | 69 | 3010.025 | 2.408 | 84 | 4288.2 | 3.431 | 89 | 3443.758 | 2.755
75 | 3515.334 | 2.812 | 80 | 3508.449 | 2.807 | 65 | 3224.683 | 2.58 | 70 | 3761.078 | 3.009 | 85 | 4241.468 | 3.393 | 90 | 3911.18 | 3.129
Průměr |  |  |  | 3595.249 | 2.876 | Průměr |  |  |  | 3838.979 | 3.071 | Průměr |  |  |  | 4172.568 | 3.338
Maximum |  |  |  | 4454.902 | 3.564 | Maximum |  |  |  | 4814.965 | 3.852 | Maximum |  |  |  | 5250.298 | 4.2
Minimální |  |  |  | 2968.26 | 2.375 | Minimální |  |  |  | 3010.025 | 2.408 | Minimální |  |  |  | 3443.758 | 2.755
Směrodatná odchylka |  |  |  | 405.195 | 0.324 | Směrodatná odchylka |  |  |  | 590.527 | 0.472 | Směrodatná odchylka |  |  |  | 482.325 | 0.386
Medián |  |  |  | 3535.454 | 2.828 | Medián |  |  |  | 3967.064 | 3.174 | Medián |  |  |  | 4221.674 | 3.377
Výsledky měření pevnosti lepené spáry ve smyku při tahovém namáhání dřeva smrku lepeného směsí lepidel Kronocol U 300 + Cascol 3326 (10%) klimatizovaného při teplotě 22°C | [5 empty] | Výsledky měření pevnosti lepené spáry ve smyku při tahovém namáhání dřeva smrku lepeného směsí lepidel Kronocol U 300 + Cascol 3326 (10%) klimatizovaného při teplotě -30°C | [5 empty] | Výsledky měření pevnosti lepené spáry ve smyku při tahovém namáhání dřeva smrku lepeného směsí lepidel Kronocol U 300 + Cascol 3326 (10%) klimatizovaného při teplotě 40°C a vlhkosti 70%
Číslo vzorku | Zatížení při maximálním tahovém protažení | Tahové napětí při maximálním tahovém protažení | Číslo vzorku | Zatížení při maximálním tahovém protažení | Tahové napětí při maximálním tahovém protažení | Číslo vzorku | Zatížení při maximálním tahovém protažení | Tahové napětí při maximálním tahovém protažení | Číslo vzorku | Zatížení při maximálním tahovém protažení | Tahové napětí při maximálním tahovém protažení | Číslo vzorku | Zatížení při maximálním tahovém protažení | Tahové napětí při maximálním tahovém protažení | Číslo vzorku | Zatížení při maximálním tahovém protažení | Tahové napětí při maximálním tahovém protažení
| [N] | [MPa] |  | [N] | [MPa] |  | [N] | [MPa] |  | [N] | [MPa] |  | [N] | [MPa] |  | [N] | [MPa]
101 | 3623.792 | 2.899 | 106 | 3994.499 | 3.196 | 91 | 3512.174 | 2.81 | 96 | 3558.063 | 2.846 | 111 | 3879.515 | 3.104 | 116 | 2996.792 | 2.397
102 | 2709.708 | 2.168 | 107 | 4094.181 | 3.275 | 92 | 1159.283 | 0.927 | 97 | 3088.225 | 2.471 | 112 | 3783.691 | 3.027 | 117 | 3775.887 | 3.021
103 | 4309.002 | 3.447 | 108 | 4678.246 | 3.743 | 93 | 3265.971 | 2.613 | 98 | 3053.942 | 2.443 | 113 | 4763.994 | 3.811 | 118 | 4054.551 | 3.244
104 | 3010.084 | 2.408 | 109 | 3933.343 | 3.147 | 94 | 4793.298 | 3.835 | 99 | 3657.166 | 2.926 | 114 | 4286.946 | 3.43 | 119 | 3843.956 | 3.075
105 | 4092.526 | 3.274 | 110 | 3645.308 | 2.916 | 95 | 3647.507 | 2.918 | 100 | 5126.01 | 4.101 | 115 | 2992.775 | 2.394 | 120 | 3760.088 | 3.008
Průměr |  |  |  | 3809.069 | 3.047 | Průměr |  |  |  | 3486.164 | 2.789 | Průměr |  |  |  | 3813.819 | 3.051
Maximum |  |  |  | 4678.246 | 3.743 | Maximum |  |  |  | 5126.01 | 4.101 | Maximum |  |  |  | 4763.994 | 3.811
Minimální |  |  |  | 2709.708 | 2.168 | Minimální |  |  |  | 1159.283 | 0.927 | Minimální |  |  |  | 2992.775 | 2.394
Směrodatná odchylka |  |  |  | 589.254 | 0.471 | Směrodatná odchylka |  |  |  | 1068.064 | 0.854 | Směrodatná odchylka |  |  |  | 530.905 | 0.425
Medián |  |  |  | 3963.921 | 3.171 | Medián |  |  |  | 3535.118 | 2.828 | Medián |  |  |  | 3813.824 | 3.051
Výsledky měření pevnosti lepené spáry ve smyku při tahovém namáhání dřeva smrku lepeného směsí lepidel Kronocol U 300 + Cascol 3326 (30%) klimatizovaného při teplotě 22°C | [5 empty] | Výsledky měření pevnosti lepené spáry ve smyku při tahovém namáhání dřeva smrku lepeného směsí lepidel Kronocol U 300 + Cascol 3326 (30%) klimatizovaného při teplotě -30°C | [5 empty] | Výsledky měření pevnosti lepené spáry ve smyku při tahovém namáhání dřeva smrku lepeného směsí lepidel Kronocol U 300 + Cascol 3326 (30%) klimatizovaného při teplotě 40°C a vlhkosti 70%
Číslo vzorku | Zatížení při maximálním tahovém protažení | Tahové napětí při maximálním tahovém protažení | Číslo vzorku | Zatížení při maximálním tahovém protažení | Tahové napětí při maximálním tahovém protažení | Číslo vzorku | Zatížení při maximálním tahovém protažení | Tahové napětí při maximálním tahovém protažení | Číslo vzorku | Zatížení při maximálním tahovém protažení | Tahové napětí při maximálním tahovém protažení | Číslo vzorku | Zatížení při maximálním tahovém protažení | Tahové napětí při maximálním tahovém protažení | Číslo vzorku | Zatížení při maximálním tahovém protažení | Tahové napětí při maximálním tahovém protažení
| [N] | [MPa] |  | [N] | [MPa] |  | [N] | [MPa] |  | [N] | [MPa] |  | [N] | [MPa] |  | [N] | [MPa]
131 | 4399.748 | 3.52 | 136 | 2718.215 | 2.175 | 121 | 3537.849 | 2.83 | 126 | 4173.102 | 3.338 | 121 | 3701.808 | 2.961 | 126 | 3936.13 | 3.149
132 | 3890.29 | 3.112 | 137 | 4760.26 | 3.808 | 122 | 3412.415 | 2.73 | 127 | 3907.632 | 3.126 | 122 | 4727.128 | 3.782 | 127 | 3684.374 | 2.947
133 | 3826.556 | 3.061 | 138 | 3533.503 | 2.827 | 123 | 1694.231 | 1.355 | 128 | 4123.634 | 3.299 | 123 | 2069.079 | 1.655 | 128 | 3540.161 | 2.832
134 | 4245.152 | 3.396 | 139 | 3794.901 | 3.036 | 124 | 4323.279 | 3.459 | 129 | 3313.983 | 2.651 | 124 | 4376.322 | 3.501 | 129 | 3688.47 | 2.951
135 | 5189.669 | 4.152 | 140 | 3654.336 | 2.923 | 125 | 5250.14 | 4.2 | 130 | 4828.499 | 3.863 | 125 | 2114.835 | 1.692 | 130 | 4244.969 | 3.396
Průměr |  |  |  | 4001.263 | 3.201 | Průměr |  |  |  | 3856.476 | 3.085 | Průměr |  |  |  | 3608.328 | 2.887
Maximum |  |  |  | 5189.669 | 4.152 | Maximum |  |  |  | 5250.14 | 4.2 | Maximum |  |  |  | 4727.128 | 3.782
Minimální |  |  |  | 2718.215 | 2.175 | Minimální |  |  |  | 1694.231 | 1.355 | Minimální |  |  |  | 2069.079 | 1.655
Směrodatná odchylka |  |  |  | 689.4 | 0.552 | Směrodatná odchylka |  |  |  | 974.542 | 0.78 | Směrodatná odchylka |  |  |  | 880.637 | 0.705
Medián |  |  |  | 3858.423 | 3.087 | Medián |  |  |  | 4015.633 | 3.213 | Medián |  |  |  | 3695.139 | 2.956
Vzorky - 30°C
Vzorky 22°C
Vzorky 40°C
Vzorky - 30°C
Vzorky 22°C
Vzorky 40°C